## Sheet1
온도 | BlackBody (7.5~14um) | Pure (7.5~14um) | Ag/PPy (7.5~14um) | BlackBody (3~5um) | Pure (3~5um) | Ag/PPy (3~5um) | 온도 | Ag/PPy DSC 누적함수 값 Normalizing | Pure DSC 누적함수 값 Normalizing | DSC를 고려한 pure swelling ratio | DSC를 고려한 ATHH swelling ratio | DSC를 고려한 상대 pure swelling ratio | DSC를 고려한 상대 ATHH swelling ratio | DSC를 고려한 상대면적 pure | DSC를 고려한 상대면적 ATHH | DSC를 고려한 pure pattern open 투과도 | DSC를 고려한 Ag/PPy pattern open 투과도 | Residual Heat of Patterned Pure | Residual Heat of Patterned Ag/PPy | Blackbody-Pure | Blackbody-Ag/PPy | Blackbody-Patterned Pure | Blackbody-Patterned Ag/PPy
25 | 181.10204 | 172.78256 | 153.233 | 5.51 | 5.273 | 4.369 | 25 | 0.01378 | 0.00438 | 9.08164388 | 8.15540292 | 0.9968874 | 0.99079 | 0.99707 | 0.99079 | 9.422153 | 10.33369 | 178.8618 | 160.5998 | 8.55648 | 29.01004 | 7.750275 | 26.01223
26 | 183.98525 | 175.53201 | 155.983 | 5.715 | 5.469 | 4.532 | 26 | 0.0147 | 0.00755 | 9.0611213 | 8.1503558 | 0.9946346 | 0.99017 | 0.99495 | 0.99017 | 9.638831 | 10.38935 | 181.8395 | 163.5472 | 8.69924 | 29.18525 | 7.860735 | 26.15309
27 | 186.89646 | 178.30814 | 158.733 | 5.926 | 5.671 | 4.7 | 27 | 0.01413 | 0.00831 | 9.05620106 | 8.15348282 | 0.9940945 | 0.99055 | 0.99444 | 0.99055 | 9.690779 | 10.354865 | 184.8361 | 166.4762 | 8.84332 | 29.38946 | 7.986333 | 26.34622
28 | 189.83567 | 181.11095 | 161.483 | 6.144 | 5.88 | 4.873 | 28 | 0.01262 | 0.0265 | 8.938439 | 8.16176668 | 0.9811678 | 0.99156 | 0.98228 | 0.99156 | 10.93411 | 10.26351 | 187.9738 | 169.3964 | 8.98872 | 29.62367 | 8.005883 | 26.58324
29 | 192.80288 | 183.94044 | 164.233 | 6.369 | 6.094 | 5.051 | 29 | 0.01142 | 0.11816 | 8.34503216 | 8.16834988 | 0.9160299 | 0.99237 | 0.92101 | 0.99237 | 17.19932 | 10.19091 | 191.606 | 172.3298 | 9.13744 | 29.88788 | 7.565863 | 26.84203
30 | 195.79809 | 186.79661 | 166.983 | 6.6 | 6.316 | 5.235 | 30 | 0.01269 | 0.33858 | 6.91803308 | 8.16138266 | 0.7593889 | 0.99152 | 0.77366 | 0.99152 | 32.2656 | 10.267745 | 196.1086 | 175.3168 | 9.28548 | 30.18009 | 6.289464 | 27.08128
31 | 198.8213 | 189.67946 | 169.733 | 6.838 | 6.544 | 5.424 | 31 | 0.02347 | 0.68167 | 4.69686842 | 8.10224358 | 0.5155728 | 0.98431 | 0.5443 | 0.98431 | 55.71671 | 10.919935 | 201.4808 | 178.4878 | 9.43584 | 30.5023 | 4.178501 | 27.17147
32 | 201.87251 | 192.58899 | 172.483 | 7.084 | 6.778 | 5.619 | 32 | 0.05677 | 0.9123 | 3.2037698 | 7.91955978 | 0.3516762 | 0.96205 | 0.39012 | 0.96205 | 71.48087 | 12.934585 | 206.2217 | 182.0929 | 9.58952 | 30.85451 | 2.734847 | 26.86361
33 | 204.95172 | 195.5252 | 175.233 | 7.336 | 7.02 | 5.819 | 33 | 0.12178 | 0.98291 | 2.74664066 | 7.56291492 | 0.3014973 | 0.91859 | 0.34292 | 0.91859 | 76.30725 | 16.86769 | 209.9794 | 186.3207 | 9.74252 | 31.23572 | 2.308271 | 25.96698
34 | 208.05893 | 198.48809 | 177.983 | 7.596 | 7.268 | 6.026 | 34 | 0.222 | 0.99157 | 2.69057582 | 7.013108 | 0.2953431 | 0.85159 | 0.33713 | 0.85159 | 76.89919 | 22.931 | 213.3682 | 191.2657 | 9.89884 | 31.64593 | 2.286713 | 24.3892
35 | 211.19414 | 201.47766 | 180.733 | 7.863 | 7.524 | 6.238 | 35 | 0.3513 | 0.99579 | 2.66325554 | 6.3037682 | 0.2923442 | 0.76515 | 0.33431 | 0.76515 | 77.18763 | 30.75365 | 216.7632 | 196.8387 | 10.05548 | 32.08614 | 2.293893 | 22.21848
36 | 214.35735 | 204.49391 | 183.483 | 8.138 | 7.797 | 6.457 | 36 | 0.49142 | 0.99401 | 2.67477926 | 5.53506988 | 0.2936091 | 0.67148 | 0.3355 | 0.67148 | 77.06597 | 39.23091 | 220.1551 | 202.7118 | 10.20444 | 32.55535 | 2.34029 | 19.78359
37 | 217.54856 | 207.53684 | 186.233 | 8.421 | 8.058 | 6.681 | 37 | 0.62571 | 0.99212 | 2.68701512 | 4.79835494 | 0.2949523 | 0.58171 | 0.33676 | 0.58171 | 76.93678 | 47.355455 | 223.5768 | 208.5676 | 10.37472 | 33.05556 | 2.392745 | 17.40195
38 | 220.76777 | 210.60645 | 188.983 | 8.712 | 8.336 | 6.912 | 38 | 0.74329 | 0.99095 | 2.6945897 | 4.15331106 | 0.2957837 | 0.5031 | 0.33754 | 0.5031 | 76.85681 | 54.469045 | 227.0411 | 214.1883 | 10.53732 | 33.58477 | 2.438672 | 15.29147
39 | 224.01498 | 213.70274 | 191.733 | 9.011 | 8.623 | 7.15 | 39 | 0.83782 | 0.99124 | 2.69271224 | 3.63471948 | 0.2955776 | 0.43991 | 0.33735 | 0.43991 | 76.87663 | 60.18811 | 230.5517 | 219.433 | 10.70024 | 34.14298 | 2.474256 | 13.59297
40 | 227.29019 | 216.82571 | 194.483 | 9.319 | 8.917 | 7.394 | 40 | 0.90572 | 0.99183 | 2.68889258 | 3.26222008 | 0.2951584 | 0.39452 | 0.33695 | 0.39452 | 76.91696 | 64.29606 | 234.1009 | 224.2084 | 10.86648 | 34.73219 | 2.508314 | 12.40076
41 | 230.5934 | 219.97536 | 197.233 | 9.635 | 9.219 | 7.646 | 41 | 0.95001 | 0.98834 | 2.71148684 | 3.01924514 | 0.2976385 | 0.36491 | 0.33929 | 0.36491 | 76.67841 | 66.975605 | 237.6551 | 228.5545 | 11.03404 | 35.3494 | 2.573314 | 11.67393
42 | 233.92461 | 223.15169 | 199.983 | 9.96 | 9.53 | 7.904 | 42 | 0.97911 | 0.98939 | 2.70468914 | 2.85960254 | 0.2968923 | 0.34546 | 0.33858 | 0.34546 | 76.75018 | 68.736155 | 241.28 | 232.6304 | 11.20292 | 35.99761 | 2.604659 | 11.25424
43 | 237.28382 | 226.3547 | 202.733 | 10.29 | 9.85 | 8.169 | 43 | 0.99506 | 0.99412 | 2.67406712 | 2.77210084 | 0.293531 | 0.33479 | 0.33542 | 0.33479 | 77.07348 | 69.70113 | 244.9673 | 236.4627 | 11.36912 | 36.67182 | 2.606543 | 11.11115
44 | 240.67103 | 229.58439 | 205.483 | 10.64 | 10.18 | 8.442 | 44 | 0.99993 | 0.99858 | 2.64519308 | 2.74538402 | 0.2903615 | 0.33154 | 0.33244 | 0.33154 | 77.37834 | 69.995765 | 248.699 | 240.0936 | 11.54664 | 37.38603 | 2.612042 | 11.21739
45 | 244.08624 | 232.84076 | 208.233 | 10.99 | 10.51 | 8.722 | 45 | 0.99965 | 0.99984 | 2.63703584 | 2.7469201 | 0.2894661 | 0.33173 | 0.3316 | 0.33173 | 77.46446 | 69.978825 | 252.4338 | 243.6318 | 11.72548 | 38.12124 | 2.6424 | 11.44444
Pure pattern open에 의한 투과도 (면적비)
77.4754
Pure pattern close에 의한 투과도 (면적비)
9.122769
Ag/PPy pattern open에 의한 투과도 (면적비)
70
Ag/PPy pattern close에 의한 투과도 (면적비)
9.5
Pure deswelling ratio
2.636
Ag/PPy deswelling ratio
2.745
Pure swelling ratio
9.11
Ag/PPy swelling ratio
8.231

## 1
Wavelength | ecoFlex + normal emittance | ecoFlex + Ag/Ppy emittance | Pure PNIPAm Ibb | Ag/PPy Ibb | Pure PNIPAm Prad | Ag/PPy Prad | Pure PNIPAm Temp | Ag/PPy Temp | Pure PNIPAm Temp (K) | Ag/PPy Temp (K) | Pure PNIPAm Prad SUM | Ag/PPy Prad SUM | Pure PNIPAm Prad SUM | Ag/PPy Prad SUM
3 | 0.953334483 | 0.845291 | 0.4362648 | 0.4362648 | 0.4159062 | 0.3687707 | 45 | 45 | 318.15 | 318.15 | 10.51487 | 8.721556
3.01 | 0.953593893 | 0.8399634 | 0.4511046 | 0.4511046 | 0.4301706 | 0.3789113 | 31.44 | 33.5
3.02 | 0.944239188 | 0.8201678 | 0.4663203 | 0.4663203 | 0.4403179 | 0.3824608 | 31.44 | 33.5
3.03 | 0.956764971 | 0.8458131 | 0.4819173 | 0.4819173 | 0.4610815 | 0.4076119 | 31.44 | 33.44
3.04 | 0.952824389 | 0.8433223 | 0.4979011 | 0.4979011 | 0.4744123 | 0.4198911 | 31.5 | 33.5 |  |  | Pure PNIPAm (W/m^2) | ATHH (W/m^2)
3.05 | 0.965543805 | 0.8333832 | 0.5142773 | 0.5142773 | 0.4965573 | 0.4285901 | 31.5 | 33.44 |  | 25 | 5.273 | 4.369
3.06 | 0.97361691 | 0.8565712 | 0.5310514 | 0.5310514 | 0.5170406 | 0.4548833 | 31.5 | 33.44 |  | 26 | 5.469 | 4.532
3.07 | 0.938278098 | 0.8290226 | 0.5482287 | 0.5482287 | 0.514391 | 0.454494 | 31.5 | 33.44 |  | 27 | 5.671 | 4.7
3.08 | 0.97135331 | 0.832577 | 0.5658147 | 0.5658147 | 0.549606 | 0.4710843 | 31.5 | 33.44 |  | 28 | 5.88 | 4.873
3.09 | 0.973919417 | 0.8222449 | 0.5838149 | 0.5838149 | 0.5685887 | 0.4800388 | 31.5 | 33.44 |  | 29 | 6.094 | 5.051
3.1 | 0.954699142 | 0.8159129 | 0.6022346 | 0.6022346 | 0.5749528 | 0.491371 | 31.5 | 33.44 |  | 30 | 6.316 | 5.235
3.11 | 0.970228671 | 0.8277068 | 0.6210791 | 0.6210791 | 0.6025887 | 0.5140714 | 31.5 | 33.5 |  | 31 | 6.544 | 5.424
3.12 | 0.949021972 | 0.8186113 | 0.6403538 | 0.6403538 | 0.6077098 | 0.5242009 | 31.56 | 33.5 |  | 32 | 6.778 | 5.619
3.13 | 0.946245448 | 0.81688 | 0.6600639 | 0.6600639 | 0.6245825 | 0.5391931 | 31.5 | 33.5 |  | 33 | 7.02 | 5.819
3.14 | 0.966974345 | 0.8171573 | 0.6802148 | 0.6802148 | 0.6577503 | 0.5558425 | 31.56 | 33.44 |  | 34 | 7.268 | 6.026
3.15 | 0.947222416 | 0.8178828 | 0.7008116 | 0.7008116 | 0.6638244 | 0.5731817 | 31.5 | 33.5 |  | 35 | 7.524 | 6.238
3.16 | 0.965093656 | 0.811155 | 0.7218595 | 0.7218595 | 0.696662 | 0.5855399 | 31.5 | 33.44 |  | 36 | 7.797 | 6.457
3.17 | 0.977142676 | 0.8026095 | 0.7433636 | 0.7433636 | 0.7263723 | 0.5966307 | 31.56 | 33.44 |  | 37 | 8.058 | 6.681
3.18 | 0.958192455 | 0.8000103 | 0.765329 | 0.765329 | 0.7333325 | 0.6122711 | 31.56 | 33.44 |  | 38 | 8.336 | 6.912
3.19 | 0.946845692 | 0.8113927 | 0.7877609 | 0.7877609 | 0.745888 | 0.6391834 | 31.56 | 33.5 |  | 39 | 8.623 | 7.15
3.2 | 0.967834165 | 0.8173825 | 0.8106641 | 0.8106641 | 0.7845884 | 0.6626226 | 31.56 | 33.5 |  | 40 | 8.917 | 7.394
3.21 | 0.961090629 | 0.7911844 | 0.8340436 | 0.8340436 | 0.8015915 | 0.6598823 | 31.56 | 33.5 |  | 41 | 9.219 | 7.646
3.22 | 0.941308967 | 0.8166072 | 0.8579044 | 0.8579044 | 0.8075531 | 0.7005709 | 31.56 | 33.5 |  | 42 | 9.53 | 7.904
3.23 | 0.964422603 | 0.8033813 | 0.8822513 | 0.8822513 | 0.8508631 | 0.7087842 | 31.56 | 33.44 |  | 43 | 9.85 | 8.169
3.24 | 0.95876563 | 0.8047452 | 0.9070891 | 0.9070891 | 0.8696859 | 0.7299756 | 31.62 | 33.44 |  | 44 | 10.18 | 8.442
3.25 | 0.950251132 | 0.8124075 | 0.9324225 | 0.9324225 | 0.8860356 | 0.757507 | 31.56 | 33.44 |  | 45 | 10.51 | 8.722
3.26 | 0.950305149 | 0.8130536 | 0.9582563 | 0.9582563 | 0.9106359 | 0.7791137 | 31.62 | 33.44
3.27 | 0.957552766 | 0.8089119 | 0.9845951 | 0.9845951 | 0.9428017 | 0.7964507 | 31.56 | 33.44
3.28 | 0.977254003 | 0.8109249 | 1.011443 | 1.011443 | 0.9884371 | 0.8202046 | 31.56 | 33.44
3.29 | 0.964149845 | 0.8058418 | 1.038806 | 1.038806 | 1.001564 | 0.8371131 | 31.56 | 33.5
3.3 | 0.952099162 | 0.7998462 | 1.066687 | 1.066687 | 1.015591 | 0.8531853 | 31.56 | 33.5
3.31 | 0.945392246 | 0.799641 | 1.09509 | 1.09509 | 1.03529 | 0.8756792 | 31.62 | 33.5
3.32 | 0.935363156 | 0.7915695 | 1.124021 | 1.124021 | 1.051368 | 0.8897411 | 31.62 | 33.44
3.33 | 0.937907231 | 0.8004139 | 1.153484 | 1.153484 | 1.081861 | 0.9232646 | 31.62 | 33.44
3.34 | 0.953222027 | 0.8205498 | 1.183482 | 1.183482 | 1.128121 | 0.971106 | 31.62 | 33.5
3.35 | 0.969429646 | 0.8184655 | 1.21402 | 1.21402 | 1.176907 | 0.9936336 | 31.69 | 33.44
3.36 | 0.946516904 | 0.8258809 | 1.245102 | 1.245102 | 1.17851 | 1.028306 | 31.69 | 33.44
3.37 | 0.949586403 | 0.826892 | 1.276732 | 1.276732 | 1.212367 | 1.055719 | 31.62 | 33.44
3.38 | 0.957701814 | 0.8163138 | 1.308913 | 1.308913 | 1.253548 | 1.068484 | 31.62 | 33.5
3.39 | 0.947353472 | 0.7986552 | 1.34165 | 1.34165 | 1.271017 | 1.071516 | 31.62 | 33.5
3.4 | 0.951054407 | 0.8042871 | 1.374946 | 1.374946 | 1.307649 | 1.105851 | 31.62 | 33.5
3.41 | 0.941160133 | 0.8066191 | 1.408805 | 1.408805 | 1.325911 | 1.136369 | 31.69 | 33.5
3.42 | 0.940226231 | 0.8223315 | 1.443231 | 1.443231 | 1.356964 | 1.186814 | 31.69 | 33.5
3.43 | 0.934767366 | 0.809385 | 1.478227 | 1.478227 | 1.381798 | 1.196455 | 31.75 | 33.44
3.44 | 0.931798829 | 0.8055452 | 1.513797 | 1.513797 | 1.410554 | 1.219432 | 31.69 | 33.5
3.45 | 0.949890845 | 0.8037421 | 1.549943 | 1.549943 | 1.472277 | 1.245754 | 31.75 | 33.5
3.46 | 0.960361362 | 0.7982638 | 1.58667 | 1.58667 | 1.523776 | 1.266581 | 31.69 | 33.5
3.47 | 0.945934255 | 0.7942646 | 1.62398 | 1.62398 | 1.536178 | 1.28987 | 31.69 | 33.5
3.48 | 0.953936783 | 0.8106002 | 1.661876 | 1.661876 | 1.585325 | 1.347117 | 31.75 | 33.5
3.49 | 0.940605317 | 0.7981763 | 1.700362 | 1.700362 | 1.59937 | 1.357189 | 31.75 | 33.5
3.5 | 0.973613828 | 0.801149 | 1.739441 | 1.739441 | 1.693544 | 1.393551 | 31.81 | 33.5
3.51 | 0.964648875 | 0.788878 | 1.779115 | 1.779115 | 1.716221 | 1.403504 | 31.75 | 33.5
3.52 | 0.945310121 | 0.7813798 | 1.819387 | 1.819387 | 1.719885 | 1.421632 | 31.81 | 33.5
3.53 | 0.96967374 | 0.7909945 | 1.860259 | 1.860259 | 1.803845 | 1.471455 | 31.81 | 33.56
3.54 | 0.95294427 | 0.7770161 | 1.901736 | 1.901736 | 1.812248 | 1.477679 | 31.81 | 33.56
3.55 | 0.945209191 | 0.7896524 | 1.943818 | 1.943818 | 1.837314 | 1.53494 | 31.81 | 33.56
3.56 | 0.965099875 | 0.7886867 | 1.986508 | 1.986508 | 1.917179 | 1.566733 | 31.81 | 33.56
3.57 | 0.950140547 | 0.7817057 | 2.029809 | 2.029809 | 1.928604 | 1.586713 | 31.81 | 33.56
3.58 | 0.940840013 | 0.7798858 | 2.073723 | 2.073723 | 1.951042 | 1.617267 | 31.81 | 33.56
3.59 | 0.937414989 | 0.7792984 | 2.118252 | 2.118252 | 1.985682 | 1.650751 | 31.87 | 33.56
3.6 | 0.944077546 | 0.789516 | 2.163399 | 2.163399 | 2.042416 | 1.708038 | 31.94 | 33.56
3.61 | 0.953595797 | 0.7741591 | 2.209164 | 2.209164 | 2.106649 | 1.710244 | 31.87 | 33.56
3.62 | 0.945799504 | 0.773518 | 2.25555 | 2.25555 | 2.133298 | 1.744709 | 31.87 | 33.63
3.63 | 0.949979865 | 0.7848927 | 2.302559 | 2.302559 | 2.187385 | 1.807262 | 31.94 | 33.63
3.64 | 0.959490184 | 0.7873132 | 2.350192 | 2.350192 | 2.254987 | 1.850338 | 31.87 | 33.56
3.65 | 0.963266515 | 0.7728311 | 2.398452 | 2.398452 | 2.310348 | 1.853598 | 31.94 | 33.56
3.66 | 0.953457973 | 0.7853877 | 2.447339 | 2.447339 | 2.333435 | 1.92211 | 31.94 | 33.63
3.67 | 0.956037831 | 0.7854208 | 2.496855 | 2.496855 | 2.387087 | 1.961082 | 31.94 | 33.63
3.68 | 0.954979892 | 0.7781643 | 2.547001 | 2.547001 | 2.432334 | 1.981985 | 31.94 | 33.56
3.69 | 0.943704553 | 0.7905697 | 2.597778 | 2.597778 | 2.451535 | 2.053725 | 32 | 33.56
3.7 | 0.943789252 | 0.7895506 | 2.649188 | 2.649188 | 2.500276 | 2.091668 | 32 | 33.56
3.71 | 0.952637742 | 0.7934876 | 2.701232 | 2.701232 | 2.573296 | 2.143394 | 31.94 | 33.56
3.72 | 0.955991406 | 0.785023 | 2.753911 | 2.753911 | 2.632715 | 2.161883 | 32 | 33.56
3.73 | 0.949129288 | 0.7834058 | 2.807224 | 2.807224 | 2.664419 | 2.199196 | 32 | 33.56
3.74 | 0.948773129 | 0.7778765 | 2.861174 | 2.861174 | 2.714605 | 2.22564 | 32 | 33.56
3.75 | 0.9503436 | 0.7754792 | 2.915761 | 2.915761 | 2.770975 | 2.261112 | 32 | 33.56
3.76 | 0.956052356 | 0.7783601 | 2.970986 | 2.970986 | 2.840418 | 2.312497 | 32.06 | 33.56
3.77 | 0.943976285 | 0.7784921 | 3.026848 | 3.026848 | 2.857272 | 2.356377 | 32 | 33.56
3.78 | 0.95729563 | 0.7710675 | 3.083348 | 3.083348 | 2.951676 | 2.37747 | 32.06 | 33.56
3.79 | 0.959415219 | 0.7806368 | 3.140487 | 3.140487 | 3.013031 | 2.45158 | 32.06 | 33.56
3.8 | 0.938777274 | 0.7744052 | 3.198265 | 3.198265 | 3.002458 | 2.476753 | 32.06 | 33.63
3.81 | 0.952386952 | 0.771916 | 3.256681 | 3.256681 | 3.101621 | 2.513884 | 32.06 | 33.56
3.82 | 0.947444533 | 0.7759395 | 3.315737 | 3.315737 | 3.141477 | 2.572811 | 32.06 | 33.56
3.83 | 0.95838379 | 0.7697249 | 3.375431 | 3.375431 | 3.234958 | 2.598153 | 32.06 | 33.56
3.84 | 0.949944493 | 0.7791989 | 3.435764 | 3.435764 | 3.263785 | 2.677143 | 32.06 | 33.56
3.85 | 0.94967137 | 0.7766256 | 3.496735 | 3.496735 | 3.320749 | 2.715654 | 32.06 | 33.56
3.86 | 0.95189957 | 0.7767588 | 3.558344 | 3.558344 | 3.387186 | 2.763975 | 32.13 | 33.56
3.87 | 0.958234809 | 0.7774006 | 3.62059 | 3.62059 | 3.469375 | 2.814649 | 32.13 | 33.5
3.88 | 0.950761728 | 0.7780891 | 3.683474 | 3.683474 | 3.502106 | 2.86607 | 32.13 | 33.56
3.89 | 0.946119123 | 0.7806056 | 3.746993 | 3.746993 | 3.545102 | 2.924924 | 32.06 | 33.56
3.9 | 0.951385237 | 0.7778419 | 3.811149 | 3.811149 | 3.625871 | 2.964471 | 32.13 | 33.56
3.91 | 0.956998685 | 0.7830073 | 3.875939 | 3.875939 | 3.709268 | 3.034888 | 32.13 | 33.56
3.92 | 0.955207051 | 0.7818779 | 3.941363 | 3.941363 | 3.764818 | 3.081665 | 32.13 | 33.56
3.93 | 0.9592856 | 0.7756704 | 4.00742 | 4.00742 | 3.84426 | 3.108437 | 32.19 | 33.56
3.94 | 0.943622113 | 0.7746657 | 4.074109 | 4.074109 | 3.844419 | 3.156072 | 32.19 | 33.56
3.95 | 0.952563493 | 0.7760384 | 4.141428 | 4.141428 | 3.944973 | 3.213907 | 32.13 | 33.56
3.96 | 0.94600718 | 0.777527 | 4.209377 | 4.209377 | 3.982101 | 3.272905 | 32.13 | 33.56
3.97 | 0.961911172 | 0.775081 | 4.277954 | 4.277954 | 4.115012 | 3.315761 | 32.19 | 33.56
3.98 | 0.950843396 | 0.7788871 | 4.347158 | 4.347158 | 4.133466 | 3.385945 | 32.19 | 33.56
3.99 | 0.958872698 | 0.7771089 | 4.416987 | 4.416987 | 4.235328 | 3.43248 | 32.19 | 33.56
4 | 0.937302102 | 0.7768586 | 4.487439 | 4.487439 | 4.206086 | 3.486106 | 32.13 | 33.56
4.01 | 0.964606943 | 0.7773116 | 4.558513 | 4.558513 | 4.397173 | 3.543385 | 32.13 | 33.56
4.02 | 0.961735192 | 0.776132 | 4.630207 | 4.630207 | 4.453033 | 3.593652 | 32.13 | 33.5
4.03 | 0.956351779 | 0.7764126 | 4.70252 | 4.70252 | 4.497263 | 3.651096 | 32.19 | 33.56
4.04 | 0.961818375 | 0.7774136 | 4.775449 | 4.775449 | 4.593114 | 3.712499 | 32.19 | 33.56
4.05 | 0.965527406 | 0.7735009 | 4.848992 | 4.848992 | 4.681835 | 3.7507 | 32.25 | 33.56
4.06 | 0.955767141 | 0.7745292 | 4.923148 | 4.923148 | 4.705383 | 3.813121 | 32.19 | 33.56
4.07 | 0.94325179 | 0.7728885 | 4.997913 | 4.997913 | 4.714291 | 3.86283 | 32.25 | 33.5
4.08 | 0.954600767 | 0.7724426 | 5.073287 | 5.073287 | 4.842963 | 3.918823 | 32.19 | 33.56
4.09 | 0.9534088 | 0.774282 | 5.149266 | 5.149266 | 4.909355 | 3.986984 | 32.25 | 33.5
4.1 | 0.965399407 | 0.7745455 | 5.225848 | 5.225848 | 5.045031 | 4.047657 | 32.25 | 33.56
4.11 | 0.946742264 | 0.7745277 | 5.303031 | 5.303031 | 5.020604 | 4.107345 | 32.19 | 33.56
4.12 | 0.965135928 | 0.7765913 | 5.380812 | 5.380812 | 5.193215 | 4.178692 | 32.19 | 33.56
4.13 | 0.955550816 | 0.7797214 | 5.459189 | 5.459189 | 5.216532 | 4.256646 | 32.19 | 33.56
4.14 | 0.959093567 | 0.7704698 | 5.538158 | 5.538158 | 5.311612 | 4.266984 | 32.19 | 33.56
4.15 | 0.951897095 | 0.774063 | 5.617717 | 5.617717 | 5.347489 | 4.348467 | 32.25 | 33.56
4.16 | 0.952075404 | 0.7782109 | 5.697864 | 5.697864 | 5.424796 | 4.43414 | 32.19 | 33.56
4.17 | 0.957509238 | 0.7786351 | 5.778595 | 5.778595 | 5.533058 | 4.499417 | 32.25 | 33.56
4.18 | 0.960101306 | 0.780139 | 5.859907 | 5.859907 | 5.626105 | 4.571542 | 32.25 | 33.56
4.19 | 0.950805922 | 0.7883466 | 5.941798 | 5.941798 | 5.649497 | 4.684196 | 32.25 | 33.56
4.2 | 0.964212794 | 0.8467904 | 6.024264 | 6.024264 | 5.808672 | 5.101289 | 32.25 | 33.5
4.21 | 0.958826132 | 0.9021733 | 6.107301 | 6.107301 | 5.85584 | 5.509845 | 32.25 | 33.5
4.22 | 0.957360679 | 0.9346737 | 6.190908 | 6.190908 | 5.926932 | 5.786479 | 32.25 | 33.5
4.23 | 1.005498542 | 0.9231996 | 6.27508 | 6.27508 | 6.309584 | 5.793151 | 32.19 | 33.5
4.24 | 0.920899814 | 0.9683857 | 6.359814 | 6.359814 | 5.856751 | 6.158753 | 32.25 | 33.5
4.25 | 0.933677942 | 0.956244 | 6.445106 | 6.445106 | 6.017654 | 6.163095 | 32.25 | 33.5
4.26 | 0.949013337 | 0.9171879 | 6.530954 | 6.530954 | 6.197963 | 5.990112 | 32.25 | 33.56
4.27 | 1.01 | 0.953458 | 6.617353 | 6.617353 | 6.683527 | 6.309369 | 32.31 | 33.5
4.28 | 0.993324994 | 0.9547931 | 6.704301 | 6.704301 | 6.659549 | 6.40122 | 32.31 | 33.56
4.29 | 0.932562598 | 0.9624702 | 6.791792 | 6.791792 | 6.333771 | 6.536897 | 32.31 | 33.56
4.3 | 0.991879597 | 0.9346916 | 6.879824 | 6.879824 | 6.823957 | 6.430514 | 32.31 | 33.56
4.31 | 0.976771103 | 0.9177709 | 6.968392 | 6.968392 | 6.806524 | 6.395387 | 32.31 | 33.56
4.32 | 0.95800493 | 0.8878936 | 7.057494 | 7.057494 | 6.761114 | 6.266304 | 32.31 | 33.63
4.33 | 0.95426058 | 0.8874117 | 7.147124 | 7.147124 | 6.820219 | 6.342442 | 32.31 | 33.56
4.34 | 0.96363716 | 0.8515537 | 7.237279 | 7.237279 | 6.974111 | 6.162932 | 32.31 | 33.56
4.35 | 0.948669209 | 0.8470056 | 7.327955 | 7.327955 | 6.951806 | 6.206819 | 32.31 | 33.63
4.36 | 0.95848894 | 0.8247371 | 7.419148 | 7.419148 | 7.111172 | 6.118847 | 32.31 | 33.56
4.37 | 0.954516737 | 0.8104123 | 7.510854 | 7.510854 | 7.169236 | 6.086889 | 32.31 | 33.63
4.38 | 0.957869615 | 0.7899426 | 7.603068 | 7.603068 | 7.282748 | 6.005988 | 32.31 | 33.63
4.39 | 0.958229408 | 0.7985196 | 7.695787 | 7.695787 | 7.374329 | 6.145237 | 32.38 | 33.63
4.4 | 0.955129762 | 0.7924494 | 7.789006 | 7.789006 | 7.439511 | 6.172393 | 32.31 | 33.63
4.41 | 0.956817277 | 0.7910504 | 7.88272 | 7.88272 | 7.542323 | 6.235629 | 32.38 | 33.56
4.42 | 0.95160387 | 0.7908816 | 7.976926 | 7.976926 | 7.590873 | 6.308804 | 32.31 | 33.56
4.43 | 0.950655588 | 0.7834957 | 8.071618 | 8.071618 | 7.673329 | 6.324079 | 32.31 | 33.56
4.44 | 0.956410022 | 0.7849856 | 8.166794 | 8.166794 | 7.810803 | 6.410815 | 32.38 | 33.63
4.45 | 0.963019948 | 0.7866784 | 8.262447 | 8.262447 | 7.956901 | 6.499888 | 32.38 | 33.63
4.46 | 0.953300314 | 0.7815187 | 8.358573 | 8.358573 | 7.96823 | 6.532381 | 32.38 | 33.63
4.47 | 0.951474429 | 0.7772705 | 8.455169 | 8.455169 | 8.044877 | 6.571953 | 32.38 | 33.56
4.48 | 0.963212066 | 0.7751282 | 8.552228 | 8.552228 | 8.237609 | 6.629073 | 32.38 | 33.63
4.49 | 0.959330658 | 0.77385 | 8.649748 | 8.649748 | 8.297968 | 6.693607 | 32.38 | 33.63
4.5 | 0.964387468 | 0.7731316 | 8.747722 | 8.747722 | 8.436193 | 6.76314 | 32.31 | 33.63
4.51 | 0.953898745 | 0.7806656 | 8.846146 | 8.846146 | 8.438327 | 6.905882 | 32.38 | 33.56
4.52 | 0.96188503 | 0.7739133 | 8.945015 | 8.945015 | 8.604076 | 6.922666 | 32.38 | 33.63
4.53 | 0.953005666 | 0.7779127 | 9.044325 | 9.044325 | 8.619293 | 7.035696 | 32.38 | 33.63
4.54 | 0.960338371 | 0.7708984 | 9.144071 | 9.144071 | 8.781402 | 7.049149 | 32.38 | 33.63
4.55 | 0.956564919 | 0.7638806 | 9.244248 | 9.244248 | 8.842723 | 7.061502 | 32.44 | 33.63
4.56 | 0.952084035 | 0.7832569 | 9.34485 | 9.34485 | 8.897083 | 7.319418 | 32.44 | 33.63
4.57 | 0.95536398 | 0.7793655 | 9.445873 | 9.445873 | 9.024247 | 7.361788 | 32.38 | 33.63
4.58 | 0.950041171 | 0.776625 | 9.547313 | 9.547313 | 9.07034 | 7.414682 | 32.44 | 33.56
4.59 | 0.964263078 | 0.7767879 | 9.649163 | 9.649163 | 9.304332 | 7.495353 | 32.44 | 33.63
4.6 | 0.957368798 | 0.7789349 | 9.751419 | 9.751419 | 9.335705 | 7.595721 | 32.44 | 33.63
4.61 | 0.959577343 | 0.7752555 | 9.854076 | 9.854076 | 9.455748 | 7.639427 | 32.44 | 33.63
4.62 | 0.953724831 | 0.7755076 | 9.957129 | 9.957129 | 9.496361 | 7.721829 | 32.44 | 33.63
4.63 | 0.947122071 | 0.7738658 | 10.06057 | 10.06057 | 9.52859 | 7.785533 | 32.44 | 33.56
4.64 | 0.952216879 | 0.7783064 | 10.1644 | 10.1644 | 9.678715 | 7.911019 | 32.44 | 33.63
4.65 | 0.959356461 | 0.7786969 | 10.26861 | 10.26861 | 9.851258 | 7.996135 | 32.44 | 33.63
4.66 | 0.958291598 | 0.7809079 | 10.3732 | 10.3732 | 9.940546 | 8.100511 | 32.44 | 33.63
4.67 | 0.955227889 | 0.777246 | 10.47815 | 10.47815 | 10.00902 | 8.144101 | 32.5 | 33.63
4.68 | 0.953657238 | 0.7797145 | 10.58347 | 10.58347 | 10.093 | 8.252085 | 32.5 | 33.63
4.69 | 0.949387155 | 0.779059 | 10.68915 | 10.68915 | 10.14814 | 8.327477 | 32.5 | 33.56
4.7 | 0.949779303 | 0.7746765 | 10.79518 | 10.79518 | 10.25304 | 8.362773 | 32.5 | 33.56
4.71 | 0.953952527 | 0.7815129 | 10.90156 | 10.90156 | 10.39957 | 8.519712 | 32.5 | 33.56
4.72 | 0.964751372 | 0.7759592 | 11.00829 | 11.00829 | 10.62026 | 8.541983 | 32.5 | 33.56
4.73 | 0.954774382 | 0.7821065 | 11.11535 | 11.11535 | 10.61265 | 8.69339 | 32.5 | 33.56
4.74 | 0.950471377 | 0.7798243 | 11.22275 | 11.22275 | 10.6669 | 8.751773 | 32.5 | 33.63
4.75 | 0.951239122 | 0.7780058 | 11.33047 | 11.33047 | 10.77799 | 8.815175 | 32.5 | 33.56
4.76 | 0.960157223 | 0.7746885 | 11.43852 | 11.43852 | 10.98278 | 8.86129 | 32.5 | 33.63
4.77 | 0.962211747 | 0.7737517 | 11.54688 | 11.54688 | 11.11055 | 8.934421 | 32.56 | 33.63
4.78 | 0.954691391 | 0.7772771 | 11.65556 | 11.65556 | 11.12746 | 9.0596 | 32.56 | 33.63
4.79 | 0.958777312 | 0.7794951 | 11.76454 | 11.76454 | 11.27957 | 9.170401 | 32.56 | 33.63
4.8 | 0.971434608 | 0.7809586 | 11.87382 | 11.87382 | 11.53464 | 9.272964 | 32.63 | 33.63
4.81 | 0.952932213 | 0.7732779 | 11.9834 | 11.9834 | 11.41937 | 9.266498 | 32.63 | 33.63
4.82 | 0.954404752 | 0.7789716 | 12.09327 | 12.09327 | 11.54187 | 9.42031 | 32.56 | 33.63
4.83 | 0.965001247 | 0.786696 | 12.20342 | 12.20342 | 11.77631 | 9.60038 | 32.63 | 33.63
4.84 | 0.955254732 | 0.7893027 | 12.31385 | 12.31385 | 11.76286 | 9.719353 | 32.63 | 33.63
4.85 | 0.968973176 | 0.779124 | 12.42455 | 12.42455 | 12.03906 | 9.680266 | 32.63 | 33.63
4.86 | 0.961233663 | 0.7731833 | 12.53552 | 12.53552 | 12.04957 | 9.692256 | 32.63 | 33.56
4.87 | 0.962772477 | 0.7775575 | 12.64676 | 12.64676 | 12.17595 | 9.833581 | 32.63 | 33.63
4.88 | 0.954354804 | 0.775857 | 12.75825 | 12.75825 | 12.1759 | 9.898577 | 32.69 | 33.56
4.89 | 0.963382773 | 0.7755404 | 12.86999 | 12.86999 | 12.39873 | 9.981198 | 32.69 | 33.56
4.9 | 0.95310762 | 0.7788757 | 12.98198 | 12.98198 | 12.37322 | 10.11135 | 32.69 | 33.63
4.91 | 0.958675816 | 0.7774933 | 13.09421 | 13.09421 | 12.5531 | 10.18066 | 32.75 | 33.63
4.92 | 0.965899886 | 0.7794502 | 13.20668 | 13.20668 | 12.75633 | 10.29395 | 32.75 | 33.56
4.93 | 0.957848459 | 0.772944 | 13.31937 | 13.31937 | 12.75794 | 10.29513 | 32.75 | 33.63
4.94 | 0.95511017 | 0.7739245 | 13.43229 | 13.43229 | 12.82932 | 10.39558 | 32.75 | 33.56
4.95 | 0.969559936 | 0.7719099 | 13.54543 | 13.54543 | 13.1331 | 10.45585 | 32.75 | 33.56
4.96 | 0.955103251 | 0.7766896 | 13.65878 | 13.65878 | 13.04554 | 10.60863 | 32.75 | 33.63
4.97 | 0.949856164 | 0.773949 | 13.77234 | 13.77234 | 13.08174 | 10.65909 | 32.81 | 33.56
4.98 | 0.956609051 | 0.7814633 | 13.8861 | 13.8861 | 13.28357 | 10.85148 | 32.81 | 33.56
4.99 | 0.947967145 | 0.7780963 | 14.00006 | 14.00006 | 13.27159 | 10.89339 | 32.81 | 33.63
5 | 0.959537231 | 0.7741007 | 14.11421 | 14.11421 | 13.54311 | 10.92582 | 32.81 | 33.63
[7 empty] | 37.75 | 35.38
[7 empty] | 37.75 | 35.38
[7 empty] | 37.81 | 35.44
[7 empty] | 37.81 | 35.44
[7 empty] | 37.81 | 35.44
[7 empty] | 37.81 | 35.44
[7 empty] | 37.81 | 35.44
[7 empty] | 37.81 | 35.44
[7 empty] | 37.81 | 35.44
[7 empty] | 37.81 | 35.44
[7 empty] | 37.88 | 35.44
[7 empty] | 37.88 | 35.5
[7 empty] | 37.88 | 35.44
[7 empty] | 37.88 | 35.5
[7 empty] | 37.88 | 35.5
[7 empty] | 37.88 | 35.5
[7 empty] | 37.81 | 35.44
[7 empty] | 37.88 | 35.5
[7 empty] | 37.88 | 35.5
[7 empty] | 37.88 | 35.44
[7 empty] | 37.88 | 35.5
[7 empty] | 37.88 | 35.5
[7 empty] | 37.88 | 35.5
[7 empty] | 37.94 | 35.5
[7 empty] | 37.88 | 35.5
[7 empty] | 37.94 | 35.5
[7 empty] | 37.88 | 35.5
[7 empty] | 37.94 | 35.56
[7 empty] | 37.94 | 35.5
[7 empty] | 37.94 | 35.56
[7 empty] | 37.94 | 35.5
[7 empty] | 37.94 | 35.5
[7 empty] | 37.94 | 35.56
[7 empty] | 37.94 | 35.5
[7 empty] | 38 | 35.56
[7 empty] | 38 | 35.5
[7 empty] | 38 | 35.56
[7 empty] | 38 | 35.56
[7 empty] | 38 | 35.56
[7 empty] | 38 | 35.56
[7 empty] | 38 | 35.56
[7 empty] | 38 | 35.56
[7 empty] | 38.06 | 35.56
[7 empty] | 38 | 35.63
[7 empty] | 38 | 35.63
[7 empty] | 38.06 | 35.63
[7 empty] | 38.06 | 35.56
[7 empty] | 38.06 | 35.63
[7 empty] | 38.06 | 35.63
[7 empty] | 38.06 | 35.63
[7 empty] | 38.13 | 35.63
[7 empty] | 38.13 | 35.63
[7 empty] | 38.06 | 35.63
[7 empty] | 38.13 | 35.63
[7 empty] | 38.13 | 35.69
[7 empty] | 38.13 | 35.69
[7 empty] | 38.13 | 35.63
[7 empty] | 38.13 | 35.69
[7 empty] | 38.13 | 35.69
[7 empty] | 38.19 | 35.69
[7 empty] | 38.19 | 35.69
[7 empty] | 38.13 | 35.75
[7 empty] | 38.19 | 35.69
[7 empty] | 38.19 | 35.75
[7 empty] | 38.19 | 35.75
[7 empty] | 38.19 | 35.69
[7 empty] | 38.19 | 35.69
[7 empty] | 38.25 | 35.69
[7 empty] | 38.25 | 35.75
[7 empty] | 38.25 | 35.69
[7 empty] | 38.25 | 35.75
[7 empty] | 38.25 | 35.75
[7 empty] | 38.25 | 35.81
[7 empty] | 38.25 | 35.81
[7 empty] | 38.25 | 35.81
[7 empty] | 38.31 | 35.81
[7 empty] | 38.25 | 35.81
[7 empty] | 38.25 | 35.81
[7 empty] | 38.31 | 35.81
[7 empty] | 38.31 | 35.81
[7 empty] | 38.31 | 35.81
[7 empty] | 38.31 | 35.81
[7 empty] | 38.31 | 35.81
[7 empty] | 38.31 | 35.81
[7 empty] | 38.31 | 35.81
[7 empty] | 38.31 | 35.81
[7 empty] | 38.31 | 35.81
[7 empty] | 38.38 | 35.81
[7 empty] | 38.38 | 35.81
[7 empty] | 38.38 | 35.81
[7 empty] | 38.38 | 35.81
[7 empty] | 38.38 | 35.88
[7 empty] | 38.38 | 35.81
[7 empty] | 38.38 | 35.81
[7 empty] | 38.38 | 35.81
[7 empty] | 38.44 | 35.81
[7 empty] | 38.38 | 35.81
[7 empty] | 38.44 | 35.88
[7 empty] | 38.44 | 35.88
[7 empty] | 38.44 | 35.88
[7 empty] | 38.44 | 35.88
[7 empty] | 38.5 | 35.88
[7 empty] | 38.44 | 35.88
[7 empty] | 38.5 | 35.88
[7 empty] | 38.44 | 35.81
[7 empty] | 38.5 | 35.88
[7 empty] | 38.56 | 35.88
[7 empty] | 38.5 | 35.88
[7 empty] | 38.5 | 35.88
[7 empty] | 38.5 | 35.81
[7 empty] | 38.5 | 35.88
[7 empty] | 38.56 | 35.88
[7 empty] | 38.56 | 35.88
[7 empty] | 38.5 | 35.88
[7 empty] | 38.56 | 35.88
[7 empty] | 38.56 | 35.88
[7 empty] | 38.56 | 35.88
[7 empty] | 38.56 | 35.88
[7 empty] | 38.63 | 35.81
[7 empty] | 38.56 | 35.81
[7 empty] | 38.63 | 35.88
[7 empty] | 38.69 | 35.88
[7 empty] | 38.63 | 35.88
[7 empty] | 38.63 | 35.88
[7 empty] | 38.63 | 35.88
[7 empty] | 38.63 | 35.88
[7 empty] | 38.63 | 35.88
[7 empty] | 38.69 | 35.88
[7 empty] | 38.63 | 35.94
[7 empty] | 38.69 | 35.94
[7 empty] | 38.69 | 35.94
[7 empty] | 38.69 | 35.94
[7 empty] | 38.69 | 35.94
[7 empty] | 38.69 | 35.94
[7 empty] | 38.75 | 36
[7 empty] | 38.69 | 36
[7 empty] | 38.75 | 35.94
[7 empty] | 38.81 | 36
[7 empty] | 38.75 | 36
[7 empty] | 38.81 | 36
[7 empty] | 38.75 | 36
[7 empty] | 38.75 | 36
[7 empty] | 38.81 | 36
[7 empty] | 38.81 | 36.06
[7 empty] | 38.81 | 36.06
[7 empty] | 38.88 | 36.06
[7 empty] | 38.88 | 36
[7 empty] | 38.88 | 36.06
[7 empty] | 38.94 | 36
[7 empty] | 38.88 | 36
[7 empty] | 38.88 | 36.06
[7 empty] | 38.88 | 36.06
[7 empty] | 38.94 | 36.06
[7 empty] | 38.94 | 36.06
[7 empty] | 38.94 | 36.13
[7 empty] | 38.94 | 36.06
[7 empty] | 38.94 | 36.06
[7 empty] | 39 | 36.06
[7 empty] | 38.94 | 36.13
[7 empty] | 39 | 36.13
[7 empty] | 39 | 36.06
[7 empty] | 39 | 36.13
[7 empty] | 39 | 36.13
[7 empty] | 39.06 | 36.13
[7 empty] | 39 | 36.13
[7 empty] | 39.06 | 36.13
[7 empty] | 39.13 | 36.19
[7 empty] | 39.06 | 36.19
[7 empty] | 39.06 | 36.19
[7 empty] | 39.06 | 36.19
[7 empty] | 39.06 | 36.19
[7 empty] | 39.06 | 36.19
[7 empty] | 39.06 | 36.19
[7 empty] | 39.06 | 36.19
[7 empty] | 39.06 | 36.19
[7 empty] | 39.13 | 36.19
[7 empty] | 39.13 | 36.19
[7 empty] | 39.13 | 36.25
[7 empty] | 39.13 | 36.19
[7 empty] | 39.13 | 36.19
[7 empty] | 39.13 | 36.25
[7 empty] | 39.13 | 36.25
[7 empty] | 39.13 | 36.25
[7 empty] | 39.13 | 36.25
[7 empty] | 39.19 | 36.25
[7 empty] | 39.19 | 36.25
[7 empty] | 39.19 | 36.25
[7 empty] | 39.19 | 36.25
[7 empty] | 39.19 | 36.25
[7 empty] | 39.19 | 36.25
[7 empty] | 39.25 | 36.31
[7 empty] | 39.19 | 36.25
[7 empty] | 39.19 | 36.25
[7 empty] | 39.25 | 36.31
[7 empty] | 39.25 | 36.31
[7 empty] | 39.25 | 36.31
[7 empty] | 39.25 | 36.31
[7 empty] | 39.25 | 36.31
[7 empty] | 39.25 | 36.31
[7 empty] | 39.31 | 36.38
[7 empty] | 39.31 | 36.31
[7 empty] | 39.31 | 36.31
[7 empty] | 39.38 | 36.31
[7 empty] | 39.38 | 36.38
[7 empty] | 39.38 | 36.38
[7 empty] | 39.38 | 36.31
[7 empty] | 39.38 | 36.38
[7 empty] | 39.38 | 36.38
[7 empty] | 39.44 | 36.38
[7 empty] | 39.44 | 36.38
[7 empty] | 39.44 | 36.31
[7 empty] | 39.44 | 36.31
[7 empty] | 39.44 | 36.38
[7 empty] | 39.5 | 36.38
[7 empty] | 39.44 | 36.38
[7 empty] | 39.44 | 36.38
[7 empty] | 39.5 | 36.38
[7 empty] | 39.5 | 36.38
[7 empty] | 39.5 | 36.38
[7 empty] | 39.5 | 36.38
[7 empty] | 39.5 | 36.38
[7 empty] | 39.5 | 36.38
[7 empty] | 39.56 | 36.38
[7 empty] | 39.56 | 36.38
[7 empty] | 39.5 | 36.44
[7 empty] | 39.56 | 36.38
[7 empty] | 39.56 | 36.44
[7 empty] | 39.56 | 36.38
[7 empty] | 39.56 | 36.38
[7 empty] | 39.56 | 36.38
[7 empty] | 39.56 | 36.38
[7 empty] | 39.56 | 36.44
[7 empty] | 39.63 | 36.38
[7 empty] | 39.63 | 36.44
[7 empty] | 39.63 | 36.38
[7 empty] | 39.63 | 36.44
[7 empty] | 39.69 | 36.44
[7 empty] | 39.69 | 36.44
[7 empty] | 39.69 | 36.44
[7 empty] | 39.69 | 36.44
[7 empty] | 39.69 | 36.44
[7 empty] | 39.69 | 36.5
[7 empty] | 39.75 | 36.44
[7 empty] | 39.75 | 36.5
[7 empty] | 39.75 | 36.44
[7 empty] | 39.75 | 36.44
[7 empty] | 39.75 | 36.5
[7 empty] | 39.75 | 36.44
[7 empty] | 39.81 | 36.5
[7 empty] | 39.81 | 36.5
[7 empty] | 39.75 | 36.5
[7 empty] | 39.81 | 36.5
[7 empty] | 39.88 | 36.5
[7 empty] | 39.88 | 36.5
[7 empty] | 39.88 | 36.5
[7 empty] | 39.88 | 36.56
[7 empty] | 39.88 | 36.56
[7 empty] | 39.94 | 36.56
[7 empty] | 39.88 | 36.56
[7 empty] | 39.88 | 36.56
[7 empty] | 39.88 | 36.56
[7 empty] | 39.94 | 36.56
[7 empty] | 40 | 36.63
[7 empty] | 39.94 | 36.56
[7 empty] | 39.94 | 36.63
[7 empty] | 40 | 36.69
[7 empty] | 40 | 36.69
[7 empty] | 39.94 | 36.63
[7 empty] | 40 | 36.63
[7 empty] | 40 | 36.69
[7 empty] | 40 | 36.69
[7 empty] | 40.06 | 36.69
[7 empty] | 40.13 | 36.69
[7 empty] | 40.06 | 36.69
[7 empty] | 40.13 | 36.69
[7 empty] | 40.13 | 36.69
[7 empty] | 40.06 | 36.69
[7 empty] | 40.13 | 36.75
[7 empty] | 40.06 | 36.69
[7 empty] | 40.19 | 36.69
[7 empty] | 40.19 | 36.75
[7 empty] | 40.13 | 36.75
[7 empty] | 40.19 | 36.75
[7 empty] | 40.19 | 36.75
[7 empty] | 40.19 | 36.75
[7 empty] | 40.19 | 36.75
[7 empty] | 40.19 | 36.75
[7 empty] | 40.19 | 36.75
[7 empty] | 40.19 | 36.75
[7 empty] | 40.25 | 36.75
[7 empty] | 40.19 | 36.81
[7 empty] | 40.19 | 36.81
[7 empty] | 40.25 | 36.81
[7 empty] | 40.25 | 36.81
[7 empty] | 40.31 | 36.81
[7 empty] | 40.25 | 36.81
[7 empty] | 40.25 | 36.81
[7 empty] | 40.31 | 36.81
[7 empty] | 40.31 | 36.81
[7 empty] | 40.31 | 36.81
[7 empty] | 40.31 | 36.81
[7 empty] | 40.38 | 36.81
[7 empty] | 40.38 | 36.88
[7 empty] | 40.38 | 36.88
[7 empty] | 40.38 | 36.81
[7 empty] | 40.44 | 36.88
[7 empty] | 40.44 | 36.88
[7 empty] | 40.44 | 36.88
[7 empty] | 40.44 | 36.81
[7 empty] | 40.44 | 36.88
[7 empty] | 40.44 | 36.88
[7 empty] | 40.44 | 36.88
[7 empty] | 40.44 | 36.88
[7 empty] | 40.44 | 36.94
[7 empty] | 40.5 | 36.88
[7 empty] | 40.5 | 36.94
[7 empty] | 40.5 | 36.94
[7 empty] | 40.5 | 36.94
[7 empty] | 40.5 | 36.88
[7 empty] | 40.56 | 36.94
[7 empty] | 40.5 | 36.94
[7 empty] | 40.56 | 36.94
[7 empty] | 40.56 | 36.94
[7 empty] | 40.56 | 37
[7 empty] | 40.56 | 36.94
[7 empty] | 40.56 | 36.94
[7 empty] | 40.56 | 36.94
[7 empty] | 40.63 | 36.94
[7 empty] | 40.63 | 36.94
[7 empty] | 40.63 | 36.94
[7 empty] | 40.63 | 37
[7 empty] | 40.63 | 37
[7 empty] | 40.63 | 37
[7 empty] | 40.63 | 37
[7 empty] | 40.69 | 37
[7 empty] | 40.69 | 37.06
[7 empty] | 40.75 | 37
[7 empty] | 40.69 | 37
[7 empty] | 40.75 | 37
[7 empty] | 40.75 | 37.06
[7 empty] | 40.75 | 37.06
[7 empty] | 40.81 | 37
[7 empty] | 40.75 | 37.06
[7 empty] | 40.75 | 37.06
[7 empty] | 40.81 | 37.06
[7 empty] | 40.81 | 37.06
[7 empty] | 40.81 | 37.06
[7 empty] | 40.81 | 37.13
[7 empty] | 40.81 | 37.13
[7 empty] | 40.81 | 37.13
[7 empty] | 40.88 | 37.13
[7 empty] | 40.88 | 37.13
[7 empty] | 40.88 | 37.19
[7 empty] | 40.88 | 37.19
[7 empty] | 40.88 | 37.13
[7 empty] | 40.88 | 37.13
[7 empty] | 40.94 | 37.19
[7 empty] | 40.94 | 37.19
[7 empty] | 40.94 | 37.19
[7 empty] | 40.94 | 37.19
[7 empty] | 40.94 | 37.19
[7 empty] | 40.94 | 37.19
[7 empty] | 40.94 | 37.19
[7 empty] | 41 | 37.19
[7 empty] | 41 | 37.25
[7 empty] | 41 | 37.25
[7 empty] | 41 | 37.31
[7 empty] | 41.06 | 37.31
[7 empty] | 41.06 | 37.31
[7 empty] | 41.06 | 37.31
[7 empty] | 41.06 | 37.31
[7 empty] | 41.06 | 37.31
[7 empty] | 41.13 | 37.31
[7 empty] | 41.13 | 37.31
[7 empty] | 41.13 | 37.31
[7 empty] | 41.13 | 37.31
[7 empty] | 41.19 | 37.38
[7 empty] | 41.19 | 37.38
[7 empty] | 41.19 | 37.38
[7 empty] | 41.19 | 37.31
[7 empty] | 41.19 | 37.38
[7 empty] | 41.19 | 37.38
[7 empty] | 41.19 | 37.44
[7 empty] | 41.19 | 37.44
[7 empty] | 41.25 | 37.44
[7 empty] | 41.25 | 37.44
[7 empty] | 41.25 | 37.44
[7 empty] | 41.25 | 37.44
[7 empty] | 41.31 | 37.44
[7 empty] | 41.31 | 37.5
[7 empty] | 41.31 | 37.5
[7 empty] | 41.31 | 37.5
[7 empty] | 41.31 | 37.44
[7 empty] | 41.31 | 37.56
[7 empty] | 41.38 | 37.5
[7 empty] | 41.38 | 37.5
[7 empty] | 41.38 | 37.5
[7 empty] | 41.38 | 37.56
[7 empty] | 41.38 | 37.56
[7 empty] | 41.38 | 37.56
[7 empty] | 41.44 | 37.56
[7 empty] | 41.44 | 37.56
[7 empty] | 41.44 | 37.56
[7 empty] | 41.44 | 37.63
[7 empty] | 41.5 | 37.63
[7 empty] | 41.5 | 37.63
[7 empty] | 41.44 | 37.63
[7 empty] | 41.44 | 37.63
[7 empty] | 41.5 | 37.63
[7 empty] | 41.5 | 37.69
[7 empty] | 41.5 | 37.69
[7 empty] | 41.5 | 37.69
[7 empty] | 41.56 | 37.69
[7 empty] | 41.56 | 37.69
[7 empty] | 41.5 | 37.69
[7 empty] | 41.56 | 37.69
[7 empty] | 41.63 | 37.75
[7 empty] | 41.63 | 37.75
[7 empty] | 41.63 | 37.75
[7 empty] | 41.63 | 37.75
[7 empty] | 41.63 | 37.75
[7 empty] | 41.63 | 37.75
[7 empty] | 41.63 | 37.75
[7 empty] | 41.69 | 37.75
[7 empty] | 41.69 | 37.75
[7 empty] | 41.69 | 37.75
[7 empty] | 41.69 | 37.81
[7 empty] | 41.69 | 37.81
[7 empty] | 41.69 | 37.81
[7 empty] | 41.75 | 37.81
[7 empty] | 41.75 | 37.81
[7 empty] | 41.75 | 37.81
[7 empty] | 41.75 | 37.81
[7 empty] | 41.81 | 37.81
[7 empty] | 41.81 | 37.81
[7 empty] | 41.81 | 37.81
[7 empty] | 41.81 | 37.81
[7 empty] | 41.81 | 37.88
[7 empty] | 41.88 | 37.88
[7 empty] | 41.88 | 37.88
[7 empty] | 41.88 | 37.81
[7 empty] | 41.88 | 37.88
[7 empty] | 41.88 | 37.88
[7 empty] | 41.88 | 37.88
[7 empty] | 41.88 | 37.94
[7 empty] | 41.94 | 37.94
[7 empty] | 41.94 | 37.94
[7 empty] | 41.94 | 37.88
[7 empty] | 41.94 | 37.94
[7 empty] | 42 | 37.94
[7 empty] | 42 | 38
[7 empty] | 42 | 38
[7 empty] | 42 | 38
[7 empty] | 42 | 38.06
[7 empty] | 42 | 38.06
[7 empty] | 42.06 | 38.06
[7 empty] | 42.06 | 38.06
[7 empty] | 42.06 | 38.06
[7 empty] | 42.06 | 38.06
[7 empty] | 42.06 | 38.06
[7 empty] | 42.13 | 38.13
[7 empty] | 42.06 | 38.13
[7 empty] | 42.13 | 38.13
[7 empty] | 42.19 | 38.13
[7 empty] | 42.13 | 38.19
[7 empty] | 42.13 | 38.19
[7 empty] | 42.13 | 38.19
[7 empty] | 42.19 | 38.25
[7 empty] | 42.19 | 38.25
[7 empty] | 42.25 | 38.25
[7 empty] | 42.25 | 38.25
[7 empty] | 42.25 | 38.31
[7 empty] | 42.25 | 38.38
[7 empty] | 42.25 | 38.31
[7 empty] | 42.25 | 38.31
[7 empty] | 42.31 | 38.31
[7 empty] | 42.31 | 38.31
[7 empty] | 42.31 | 38.38
[7 empty] | 42.31 | 38.38
[7 empty] | 42.31 | 38.44
[7 empty] | 42.31 | 38.44
[7 empty] | 42.31 | 38.44
[7 empty] | 42.38 | 38.5
[7 empty] | 42.44 | 38.5
[7 empty] | 42.44 | 38.5
[7 empty] | 42.44 | 38.56
[7 empty] | 42.5 | 38.56
[7 empty] | 42.44 | 38.56
[7 empty] | 42.44 | 38.56
[7 empty] | 42.44 | 38.63
[7 empty] | 42.44 | 38.63
[7 empty] | 42.5 | 38.69
[7 empty] | 42.5 | 38.69
[7 empty] | 42.5 | 38.69
[7 empty] | 42.44 | 38.69
[7 empty] | 42.5 | 38.75
[7 empty] | 42.5 | 38.75
[7 empty] | 42.5 | 38.75
[7 empty] | 42.56 | 38.75
[7 empty] | 42.56 | 38.75
[7 empty] | 42.56 | 38.81
[7 empty] | 42.56 | 38.81
[7 empty] | 42.56 | 38.81
[7 empty] | 42.56 | 38.88
[7 empty] | 42.56 | 38.88
[7 empty] | 42.56 | 38.88
[7 empty] | 42.63 | 38.94
[7 empty] | 42.63 | 38.94
[7 empty] | 42.69 | 38.94
[7 empty] | 42.69 | 38.94
[7 empty] | 42.69 | 38.94
[7 empty] | 42.69 | 39
[7 empty] | 42.69 | 39
[7 empty] | 42.75 | 39
[7 empty] | 42.75 | 39.06
[7 empty] | 42.75 | 39.06
[7 empty] | 42.75 | 39.06
[7 empty] | 42.75 | 39.06
[7 empty] | 42.75 | 39.13
[7 empty] | 42.81 | 39.13
[7 empty] | 42.81 | 39.13
[7 empty] | 42.81 | 39.13
[7 empty] | 42.81 | 39.19
[7 empty] | 42.81 | 39.19
[7 empty] | 42.81 | 39.25
[7 empty] | 42.81 | 39.25
[7 empty] | 42.88 | 39.25
[7 empty] | 42.88 | 39.25
[7 empty] | 42.88 | 39.31
[7 empty] | 42.94 | 39.31
[7 empty] | 42.88 | 39.31
[7 empty] | 42.88 | 39.38
[7 empty] | 42.94 | 39.38
[7 empty] | 42.94 | 39.38
[7 empty] | 42.94 | 39.38
[7 empty] | 43 | 39.44
[7 empty] | 43 | 39.44
[7 empty] | 42.94 | 39.44
[7 empty] | 43.06 | 39.5
[7 empty] | 43 | 39.5
[7 empty] | 43.06 | 39.5
[7 empty] | 43.06 | 39.5
[7 empty] | 43.06 | 39.56
[7 empty] | 43.06 | 39.56
[7 empty] | 43.06 | 39.56
[7 empty] | 43.06 | 39.56
[7 empty] | 43.13 | 39.63
[7 empty] | 43.06 | 39.63
[7 empty] | 43.13 | 39.63
[7 empty] | 43.13 | 39.63
[7 empty] | 43.19 | 39.69
[7 empty] | 43.13 | 39.69
[7 empty] | 43.13 | 39.69
[7 empty] | 43.19 | 39.69
[7 empty] | 43.13 | 39.75
[7 empty] | 43.19 | 39.75
[7 empty] | 43.19 | 39.75
[7 empty] | 43.25 | 39.81
[7 empty] | 43.25 | 39.88
[7 empty] | 43.19 | 39.88
[7 empty] | 43.25 | 39.88
[7 empty] | 43.25 | 39.88
[7 empty] | 43.25 | 39.88
[7 empty] | 43.31 | 39.94
[7 empty] | 43.31 | 39.94
[7 empty] | 43.31 | 39.94
[7 empty] | 43.31 | 39.94
[7 empty] | 43.38 | 39.94
[7 empty] | 43.38 | 40
[7 empty] | 43.38 | 40
[7 empty] | 43.38 | 40
[7 empty] | 43.38 | 40.06
[7 empty] | 43.44 | 40.06
[7 empty] | 43.44 | 40.06
[7 empty] | 43.44 | 40.06
[7 empty] | 43.44 | 40.06
[7 empty] | 43.44 | 40.06
[7 empty] | 43.44 | 40.13
[7 empty] | 43.44 | 40.13
[7 empty] | 43.5 | 40.13
[7 empty] | 43.5 | 40.19
[7 empty] | 43.5 | 40.19
[7 empty] | 43.56 | 40.19
[7 empty] | 43.5 | 40.19
[7 empty] | 43.56 | 40.25
[7 empty] | 43.56 | 40.25
[7 empty] | 43.56 | 40.31
[7 empty] | 43.56 | 40.31
[7 empty] | 43.63 | 40.31
[7 empty] | 43.63 | 40.31
[7 empty] | 43.63 | 40.31
[7 empty] | 43.69 | 40.38
[7 empty] | 43.63 | 40.38
[7 empty] | 43.69 | 40.38
[7 empty] | 43.69 | 40.38
[7 empty] | 43.69 | 40.44
[7 empty] | 43.69 | 40.44
[7 empty] | 43.75 | 40.5
[7 empty] | 43.75 | 40.44
[7 empty] | 43.75 | 40.5
[7 empty] | 43.75 | 40.5
[7 empty] | 43.75 | 40.56
[7 empty] | 43.81 | 40.56
[7 empty] | 43.75 | 40.56
[7 empty] | 43.81 | 40.56
[7 empty] | 43.81 | 40.56
[7 empty] | 43.81 | 40.63
[7 empty] | 43.88 | 40.56
[7 empty] | 43.81 | 40.63
[7 empty] | 43.81 | 40.63
[7 empty] | 43.88 | 40.63
[7 empty] | 43.88 | 40.63
[7 empty] | 43.88 | 40.63
[7 empty] | 43.88 | 40.69
[7 empty] | 43.94 | 40.69
[7 empty] | 43.94 | 40.75
[7 empty] | 43.94 | 40.69
[7 empty] | 43.94 | 40.75
[7 empty] | 43.94 | 40.75
[7 empty] | 44 | 40.75
[7 empty] | 44 | 40.81
[7 empty] | 44 | 40.81
[7 empty] | 44 | 40.81
[7 empty] | 44 | 40.88
[7 empty] | 44 | 40.81
[7 empty] | 44 | 40.81
[7 empty] | 44 | 40.88
[7 empty] | 44 | 40.88
[7 empty] | 44.06 | 40.88
[7 empty] | 44.06 | 40.94
[7 empty] | 44.06 | 40.94
[7 empty] | 44.06 | 40.94
[7 empty] | 44.13 | 41
[7 empty] | 44.06 | 41
[7 empty] | 44.13 | 41
[7 empty] | 44.13 | 41.06
[7 empty] | 44.19 | 41.06
[7 empty] | 44.13 | 41.06
[7 empty] | 44.19 | 41.06
[7 empty] | 44.19 | 41.06
[7 empty] | 44.13 | 41.06
[7 empty] | 44.25 | 41.13
[7 empty] | 44.19 | 41.13
[7 empty] | 44.19 | 41.13
[7 empty] | 44.25 | 41.19
[7 empty] | 44.25 | 41.19
[7 empty] | 44.31 | 41.19
[7 empty] | 44.31 | 41.19
[7 empty] | 44.31 | 41.25
[7 empty] | 44.31 | 41.25
[7 empty] | 44.38 | 41.25
[7 empty] | 44.31 | 41.25
[7 empty] | 44.31 | 41.25
[7 empty] | 44.38 | 41.31
[7 empty] | 44.38 | 41.31
[7 empty] | 44.38 | 41.31
[7 empty] | 44.38 | 41.31
[7 empty] | 44.38 | 41.38
[7 empty] | 44.44 | 41.38
[7 empty] | 44.44 | 41.38
[7 empty] | 44.5 | 41.38
[7 empty] | 44.5 | 41.38
[7 empty] | 44.5 | 41.44
[7 empty] | 44.5 | 41.44
[7 empty] | 44.44 | 41.44
[7 empty] | 44.5 | 41.44
[7 empty] | 44.5 | 41.5
[7 empty] | 44.5 | 41.5
[7 empty] | 44.56 | 41.5
[7 empty] | 44.5 | 41.5
[7 empty] | 44.56 | 41.5
[7 empty] | 44.56 | 41.56
[7 empty] | 44.56 | 41.56
[7 empty] | 44.56 | 41.56
[7 empty] | 44.56 | 41.56
[7 empty] | 44.63 | 41.63
[7 empty] | 44.63 | 41.63
[7 empty] | 44.63 | 41.63
[7 empty] | 44.63 | 41.63
[7 empty] | 44.63 | 41.63
[7 empty] | 44.63 | 41.63
[7 empty] | 44.69 | 41.63
[7 empty] | 44.63 | 41.69
[7 empty] | 44.63 | 41.69
[7 empty] | 44.69 | 41.69
[7 empty] | 44.69 | 41.69
[7 empty] | 44.69 | 41.69
[7 empty] | 44.75 | 41.75
[7 empty] | 44.75 | 41.75
[7 empty] | 44.75 | 41.75
[7 empty] | 44.81 | 41.75
[7 empty] | 44.75 | 41.75
[7 empty] | 44.81 | 41.75
[7 empty] | 44.81 | 41.81
[7 empty] | 44.81 | 41.81
[7 empty] | 44.81 | 41.81
[7 empty] | 44.81 | 41.81
[7 empty] | 44.81 | 41.88
[7 empty] | 44.81 | 41.88
[7 empty] | 44.88 | 41.88
[7 empty] | 44.88 | 41.88
[7 empty] | 44.88 | 41.88
[7 empty] | 44.88 | 41.94
[7 empty] | 44.94 | 41.94
[7 empty] | 44.94 | 41.94
[7 empty] | 44.94 | 41.94
[7 empty] | 45 | 41.94
[7 empty] | 45 | 41.94
[7 empty] | 45 | 41.94
[7 empty] | 45 | 41.94
[7 empty] | 45 | 41.94
[7 empty] | 45 | 41.94
[7 empty] | 45 | 42
[7 empty] | 45 | 42
[7 empty] | 45.06 | 42
[7 empty] | 45.06 | 42
[7 empty] | 45.06 | 42
[7 empty] | 45.13 | 42
[7 empty] | 45.13 | 42
[7 empty] | 45.13 | 42
[7 empty] | 45.19 | 42.06
[7 empty] | 45.25 | 42.06
[7 empty] | 45.25 | 42.06
[7 empty] | 45.25 | 42.06
[7 empty] | 45.25 | 42.06
[7 empty] | 45.31 | 42.06
[7 empty] | 45.31 | 42.06
[7 empty] | 45.25 | 42.06
[7 empty] | 45.25 | 42.06
[7 empty] | 45.31 | 42.13
[7 empty] | 45.31 | 42.06
[7 empty] | 45.38 | 42.06
[7 empty] | 45.31 | 42.06
[7 empty] | 45.38 | 42.13
[7 empty] | 45.38 | 42.13
[7 empty] | 45.38 | 42.13
[7 empty] | 45.44 | 42.06
[7 empty] | 45.44 | 42.06
[7 empty] | 45.44 | 42.13
[7 empty] | 45.44 | 42.13
[7 empty] | 45.5 | 42.13
[7 empty] | 45.5 | 42.13
[7 empty] | 45.56 | 42.13
[7 empty] | 45.44 | 42.19
[7 empty] | 45.44 | 42.19
[7 empty] | 45.44 | 42.19
[7 empty] | 45.44 | 42.19
[7 empty] | 45.44 | 42.13
[7 empty] | 45.44 | 42.13
[7 empty] | 45.44 | 42.13
[7 empty] | 45.5 | 42.13
[7 empty] | 45.5 | 42.19
[7 empty] | 45.5 | 42.13
[7 empty] | 45.56 | 42.13
[7 empty] | 45.56 | 42.13
[7 empty] | 45.5 | 42.13
[7 empty] | 45.5 | 42.13
[7 empty] | 45.56 | 42.13
[7 empty] | 45.66 | 42.13
[7 empty] | 45.56 | 42.13
[7 empty] | 45.5 | 42.13
[7 empty] | 45.5 | 42.13
[7 empty] | 45.5 | 42.13
[7 empty] | 45.5 | 42.13
[7 empty] | 45.56 | 42.06
[7 empty] | 45.66 | 42.06
[7 empty] | 45.56 | 42.06
[7 empty] | 45.56 | 42.06
[7 empty] | 45.56 | 42.06
[7 empty] | 45.56 | 42.06
[7 empty] | 45.56 | 42.19
[7 empty] | 45.56 | 42.06
[7 empty] | 45.5 | 42.13
[7 empty] | 45.56 | 42.13
[7 empty] | 45.66 | 42.06
[7 empty] | 45.66 | 42.19
[7 empty] | 45.66 | 42.13
[7 empty] | 45.56 | 42.13
[7 empty] | 45.66 | 42.06
[7 empty] | 45.66 | 42.06
[7 empty] | 45.56 | 42.13
[7 empty] | 45.66 | 42.13
[7 empty] | 45.66 | 42.13
[7 empty] | 45.56 | 42.13

## 51
Wavelength | ecoFlex + normal emittance | ecoFlex + Ag/Ppy emittance | Pure PNIPAm Ibb | Ag/PPy Ibb | Pure PNIPAm Prad | Ag/PPy Prad | Pure PNIPAm Temp | Ag/PPy Temp | Pure PNIPAm Temp (K) | Ag/PPy Temp (K) | Pure PNIPAm Prad SUM | Ag/PPy Prad SUM
7.5 | 0.943997164 | 0.841378 | 14.04762 | 14.04762 | 13.26091 | 11.81936 | 0 | 0 | 273.15 | 273.15 | 112.5831 | 101.1121
7.51 | 0.951354126 | 0.8448984 | 14.08559 | 14.08559 | 13.40038 | 11.90089 | 31.44 | 33.5
7.52 | 0.953561718 | 0.846493 | 14.12343 | 14.12343 | 13.46757 | 11.95539 | 31.44 | 33.5
7.53 | 0.951024984 | 0.8466859 | 14.16116 | 14.16116 | 13.46762 | 11.99005 | 31.44 | 33.44
7.54 | 0.948565984 | 0.8453022 | 14.19876 | 14.19876 | 13.46846 | 12.00224 | 31.5 | 33.5
7.55 | 0.950639011 | 0.8424878 | 14.23624 | 14.23624 | 13.53352 | 11.99385 | 31.5 | 33.44
7.56 | 0.958979085 | 0.8396057 | 14.27359 | 14.27359 | 13.68807 | 11.98419 | 31.5 | 33.44
7.57 | 0.97097737 | 0.8382395 | 14.31081 | 14.31081 | 13.89548 | 11.99589 | 31.5 | 33.44
7.58 | 0.969833872 | 0.8396983 | 14.34792 | 14.34792 | 13.91509 | 12.04792 | 31.5 | 33.44
7.59 | 0.952261514 | 0.8406005 | 14.38489 | 14.38489 | 13.69818 | 12.09195 | 31.5 | 33.44
7.6 | 0.947559606 | 0.8416135 | 14.42174 | 14.42174 | 13.66546 | 12.13753 | 31.5 | 33.44
7.61 | 0.957853495 | 0.844772 | 14.45846 | 14.45846 | 13.84909 | 12.21411 | 31.5 | 33.5
7.62 | 0.96644397 | 0.8440971 | 14.49506 | 14.49506 | 14.00866 | 12.23524 | 31.56 | 33.5
7.63 | 0.96668601 | 0.8403781 | 14.53153 | 14.53153 | 14.04743 | 12.21198 | 31.5 | 33.5
7.64 | 0.96449718 | 0.8389547 | 14.56787 | 14.56787 | 14.05067 | 12.22178 | 31.56 | 33.44
7.65 | 0.964694916 | 0.8419308 | 14.60408 | 14.60408 | 14.08848 | 12.29563 | 31.5 | 33.5
7.66 | 0.961029473 | 0.8454158 | 14.64017 | 14.64017 | 14.06963 | 12.37703 | 31.5 | 33.44
7.67 | 0.950785267 | 0.8484368 | 14.67612 | 14.67612 | 13.95384 | 12.45176 | 31.56 | 33.44
7.68 | 0.9436658 | 0.8487154 | 14.71195 | 14.71195 | 13.88316 | 12.48625 | 31.56 | 33.44
7.69 | 0.942607148 | 0.8487135 | 14.74764 | 14.74764 | 13.90123 | 12.51652 | 31.56 | 33.5
7.7 | 0.947017981 | 0.8497958 | 14.78321 | 14.78321 | 13.99996 | 12.56271 | 31.56 | 33.5
7.71 | 0.952900764 | 0.8491194 | 14.81864 | 14.81864 | 14.1207 | 12.5828 | 31.56 | 33.5
7.72 | 0.957600088 | 0.8471275 | 14.85395 | 14.85395 | 14.22414 | 12.58319 | 31.56 | 33.5
7.73 | 0.95996685 | 0.8464969 | 14.88912 | 14.88912 | 14.29306 | 12.6036 | 31.56 | 33.44
7.74 | 0.959181592 | 0.8482769 | 14.92416 | 14.92416 | 14.31498 | 12.65982 | 31.62 | 33.44
7.75 | 0.954488696 | 0.8488855 | 14.95907 | 14.95907 | 14.27827 | 12.69854 | 31.56 | 33.44
7.76 | 0.947765299 | 0.8478462 | 14.99385 | 14.99385 | 14.21065 | 12.71248 | 31.62 | 33.44
7.77 | 0.942294508 | 0.8474256 | 15.0285 | 15.0285 | 14.16127 | 12.73553 | 31.56 | 33.44
7.78 | 0.941184432 | 0.8487516 | 15.06301 | 15.06301 | 14.17707 | 12.78476 | 31.56 | 33.44
7.79 | 0.94446826 | 0.8501302 | 15.09739 | 15.09739 | 14.25901 | 12.83475 | 31.56 | 33.5
7.8 | 0.950029358 | 0.8505147 | 15.13164 | 15.13164 | 14.3755 | 12.86968 | 31.56 | 33.5
7.81 | 0.954479535 | 0.8509288 | 15.16576 | 15.16576 | 14.4754 | 12.90498 | 31.62 | 33.5
7.82 | 0.953260424 | 0.8534806 | 15.19974 | 15.19974 | 14.48931 | 12.97268 | 31.62 | 33.44
7.83 | 0.953467335 | 0.8559261 | 15.23358 | 15.23358 | 14.52472 | 13.03882 | 31.62 | 33.44
7.84 | 0.955139076 | 0.8545664 | 15.26729 | 15.26729 | 14.58239 | 13.04692 | 31.62 | 33.5
7.85 | 0.953246825 | 0.8497687 | 15.30087 | 15.30087 | 14.58551 | 13.0022 | 31.69 | 33.44
7.86 | 0.952730867 | 0.845362 | 15.33431 | 15.33431 | 14.60948 | 12.96305 | 31.69 | 33.44
7.87 | 0.958565294 | 0.8445666 | 15.36762 | 15.36762 | 14.73087 | 12.97898 | 31.62 | 33.44
7.88 | 0.9657961 | 0.8463458 | 15.4008 | 15.4008 | 14.87403 | 13.0344 | 31.62 | 33.5
7.89 | 0.959601677 | 0.8477878 | 15.43383 | 15.43383 | 14.81033 | 13.08461 | 31.62 | 33.5
7.9 | 0.955268762 | 0.8506921 | 15.46673 | 15.46673 | 14.77489 | 13.15743 | 31.62 | 33.5
7.91 | 0.955302276 | 0.8535374 | 15.4995 | 15.4995 | 14.80671 | 13.2294 | 31.69 | 33.5
7.92 | 0.956669664 | 0.854341 | 15.53213 | 15.53213 | 14.85912 | 13.26974 | 31.69 | 33.5
7.93 | 0.955402774 | 0.8527858 | 15.56462 | 15.56462 | 14.87048 | 13.27329 | 31.75 | 33.44
7.94 | 0.950022288 | 0.8521559 | 15.59698 | 15.59698 | 14.81748 | 13.29106 | 31.69 | 33.5
7.95 | 0.953284596 | 0.8503727 | 15.6292 | 15.6292 | 14.89907 | 13.29064 | 31.75 | 33.5
7.96 | 0.963354027 | 0.847491 | 15.66128 | 15.66128 | 15.08736 | 13.27279 | 31.69 | 33.5
7.97 | 0.970407567 | 0.8482005 | 15.69323 | 15.69323 | 15.22883 | 13.311 | 31.69 | 33.5
7.98 | 0.969751704 | 0.8508275 | 15.72503 | 15.72503 | 15.24938 | 13.37929 | 31.75 | 33.5
7.99 | 0.961559055 | 0.850054 | 15.75671 | 15.75671 | 15.151 | 13.39405 | 31.75 | 33.5
8 | 0.952750167 | 0.843342 | 15.78824 | 15.78824 | 15.04225 | 13.31488 | 31.81 | 33.5
8.01 | 0.944752038 | 0.8434493 | 15.81963 | 15.81963 | 14.94563 | 13.34306 | 31.75 | 33.5
8.02 | 0.941271129 | 0.8480657 | 15.85089 | 15.85089 | 14.91999 | 13.4426 | 31.81 | 33.5
8.03 | 0.943341998 | 0.8527333 | 15.88201 | 15.88201 | 14.98217 | 13.54312 | 31.81 | 33.56
8.04 | 0.949077981 | 0.8538828 | 15.91299 | 15.91299 | 15.10267 | 13.58783 | 31.81 | 33.56
8.05 | 0.948490774 | 0.8532594 | 15.94383 | 15.94383 | 15.12258 | 13.60423 | 31.81 | 33.56
8.06 | 0.949685838 | 0.8505095 | 15.97454 | 15.97454 | 15.17079 | 13.5865 | 31.81 | 33.56
8.07 | 0.956696286 | 0.8439809 | 16.0051 | 16.0051 | 15.31202 | 13.508 | 31.81 | 33.56
8.08 | 0.963242421 | 0.8367355 | 16.03553 | 16.03553 | 15.4461 | 13.4175 | 31.81 | 33.56
8.09 | 0.962955839 | 0.8325036 | 16.06582 | 16.06582 | 15.47067 | 13.37485 | 31.87 | 33.56
8.1 | 0.955909004 | 0.83506 | 16.09597 | 16.09597 | 15.38628 | 13.4411 | 31.94 | 33.56
8.11 | 0.955136242 | 0.8398178 | 16.12597 | 16.12597 | 15.4025 | 13.54288 | 31.87 | 33.56
8.12 | 0.956962309 | 0.8437943 | 16.15584 | 16.15584 | 15.46053 | 13.63221 | 31.87 | 33.63
8.13 | 0.957876853 | 0.8464372 | 16.18558 | 16.18558 | 15.50379 | 13.70007 | 31.94 | 33.63
8.14 | 0.954591151 | 0.8478765 | 16.21517 | 16.21517 | 15.47885 | 13.74846 | 31.87 | 33.56
8.15 | 0.952895442 | 0.8481539 | 16.24462 | 16.24462 | 15.47942 | 13.77794 | 31.94 | 33.56
8.16 | 0.955994828 | 0.8483032 | 16.27393 | 16.27393 | 15.55779 | 13.80523 | 31.94 | 33.63
8.17 | 0.959414394 | 0.8482034 | 16.3031 | 16.3031 | 15.64143 | 13.82835 | 31.94 | 33.63
8.18 | 0.960678042 | 0.8478435 | 16.33213 | 16.33213 | 15.68992 | 13.8471 | 31.94 | 33.56
8.19 | 0.958206928 | 0.8473479 | 16.36103 | 16.36103 | 15.67725 | 13.86348 | 32 | 33.56
8.2 | 0.953870068 | 0.8467226 | 16.38978 | 16.38978 | 15.63372 | 13.8776 | 32 | 33.56
8.21 | 0.951930657 | 0.847069 | 16.41839 | 16.41839 | 15.62917 | 13.90751 | 31.94 | 33.56
8.22 | 0.953555224 | 0.8485563 | 16.44687 | 16.44687 | 15.68299 | 13.95609 | 32 | 33.56
8.23 | 0.959433017 | 0.851175 | 16.4752 | 16.4752 | 15.80685 | 14.02328 | 32 | 33.56
8.24 | 0.958533543 | 0.8510714 | 16.50339 | 16.50339 | 15.81905 | 14.04556 | 32 | 33.56
8.25 | 0.953447465 | 0.8507703 | 16.53144 | 16.53144 | 15.76186 | 14.06446 | 32 | 33.56
8.26 | 0.948433619 | 0.8516872 | 16.55935 | 16.55935 | 15.70545 | 14.10339 | 32.06 | 33.56
8.27 | 0.946663129 | 0.8545742 | 16.58713 | 16.58713 | 15.70242 | 14.17493 | 32 | 33.56
8.28 | 0.945418176 | 0.8546756 | 16.61476 | 16.61476 | 15.70789 | 14.20023 | 32.06 | 33.56
8.29 | 0.943645478 | 0.849382 | 16.64225 | 16.64225 | 15.70438 | 14.13563 | 32.06 | 33.56
8.3 | 0.942249221 | 0.8447672 | 16.6696 | 16.6696 | 15.70692 | 14.08193 | 32.06 | 33.63
8.31 | 0.942016274 | 0.8443039 | 16.69681 | 16.69681 | 15.72867 | 14.09718 | 32.06 | 33.56
8.32 | 0.945756338 | 0.8493715 | 16.72388 | 16.72388 | 15.81671 | 14.20479 | 32.06 | 33.56
8.33 | 0.953484224 | 0.8484707 | 16.75081 | 16.75081 | 15.97163 | 14.21257 | 32.06 | 33.56
8.34 | 0.958923745 | 0.8450473 | 16.7776 | 16.7776 | 16.08844 | 14.17786 | 32.06 | 33.56
8.35 | 0.959148551 | 0.841206 | 16.80425 | 16.80425 | 16.11777 | 14.13583 | 32.06 | 33.56
8.36 | 0.958117982 | 0.8420731 | 16.83075 | 16.83075 | 16.12585 | 14.17272 | 32.13 | 33.56
8.37 | 0.960297525 | 0.8434455 | 16.85712 | 16.85712 | 16.18785 | 14.21806 | 32.13 | 33.5
8.38 | 0.960951404 | 0.8468046 | 16.88335 | 16.88335 | 16.22408 | 14.2969 | 32.13 | 33.56
8.39 | 0.957021193 | 0.8531334 | 16.90944 | 16.90944 | 16.18269 | 14.42601 | 32.06 | 33.56
8.4 | 0.954456426 | 0.857215 | 16.93538 | 16.93538 | 16.16409 | 14.51727 | 32.13 | 33.56
8.41 | 0.95053903 | 0.8543596 | 16.96119 | 16.96119 | 16.12227 | 14.49096 | 32.13 | 33.56
8.42 | 0.945006532 | 0.8471531 | 16.98686 | 16.98686 | 16.05269 | 14.39047 | 32.13 | 33.56
8.43 | 0.937282604 | 0.838147 | 17.01238 | 17.01238 | 15.94541 | 14.25888 | 32.19 | 33.56
8.44 | 0.938021446 | 0.8348433 | 17.03777 | 17.03777 | 15.98179 | 14.22387 | 32.19 | 33.56
8.45 | 0.944030859 | 0.8370507 | 17.06302 | 17.06302 | 16.10801 | 14.28261 | 32.13 | 33.56
8.46 | 0.954273511 | 0.843556 | 17.08812 | 17.08812 | 16.30674 | 14.41479 | 32.13 | 33.56
8.47 | 0.966944492 | 0.8510238 | 17.11309 | 17.11309 | 16.54741 | 14.56365 | 32.19 | 33.56
8.48 | 0.97136101 | 0.8523606 | 17.13791 | 17.13791 | 16.6471 | 14.60768 | 32.19 | 33.56
8.49 | 0.969619264 | 0.850839 | 17.1626 | 17.1626 | 16.64119 | 14.60261 | 32.19 | 33.56
8.5 | 0.962074761 | 0.8476012 | 17.18714 | 17.18714 | 16.53532 | 14.56784 | 32.13 | 33.56
8.51 | 0.957566725 | 0.8521931 | 17.21155 | 17.21155 | 16.48121 | 14.66756 | 32.13 | 33.56
8.52 | 0.95243996 | 0.8582745 | 17.23582 | 17.23582 | 16.41608 | 14.79306 | 32.13 | 33.5
8.53 | 0.946257217 | 0.862798 | 17.25994 | 17.25994 | 16.33235 | 14.89184 | 32.19 | 33.56
8.54 | 0.937664918 | 0.8584986 | 17.28393 | 17.28393 | 16.20654 | 14.83823 | 32.19 | 33.56
8.55 | 0.937799882 | 0.8479937 | 17.30778 | 17.30778 | 16.23123 | 14.67689 | 32.25 | 33.56
8.56 | 0.942752812 | 0.837434 | 17.33149 | 17.33149 | 16.33931 | 14.51398 | 32.19 | 33.56
8.57 | 0.951863844 | 0.82888 | 17.35506 | 17.35506 | 16.51965 | 14.38526 | 32.25 | 33.5
8.58 | 0.957702655 | 0.8294081 | 17.37849 | 17.37849 | 16.64342 | 14.41386 | 32.19 | 33.56
8.59 | 0.961762149 | 0.833038 | 17.40178 | 17.40178 | 16.73637 | 14.49634 | 32.25 | 33.5
8.6 | 0.963161847 | 0.8380733 | 17.42493 | 17.42493 | 16.78303 | 14.60337 | 32.25 | 33.56
8.61 | 0.956783591 | 0.8381831 | 17.44794 | 17.44794 | 16.6939 | 14.62457 | 32.19 | 33.56
8.62 | 0.946866557 | 0.8349405 | 17.47081 | 17.47081 | 16.54253 | 14.58709 | 32.19 | 33.56
8.63 | 0.938770396 | 0.8316799 | 17.49355 | 17.49355 | 16.42242 | 14.54903 | 32.19 | 33.56
8.64 | 0.938647474 | 0.8316304 | 17.51614 | 17.51614 | 16.44148 | 14.56696 | 32.19 | 33.56
8.65 | 0.941699943 | 0.8350333 | 17.5386 | 17.5386 | 16.5161 | 14.64532 | 32.25 | 33.56
8.66 | 0.944845666 | 0.8383847 | 17.56092 | 17.56092 | 16.59236 | 14.72281 | 32.19 | 33.56
8.67 | 0.947298533 | 0.840759 | 17.5831 | 17.5831 | 16.65645 | 14.78315 | 32.25 | 33.56
8.68 | 0.950667323 | 0.8377682 | 17.60514 | 17.60514 | 16.73664 | 14.74903 | 32.25 | 33.56
8.69 | 0.951414151 | 0.8340291 | 17.62705 | 17.62705 | 16.77062 | 14.70147 | 32.25 | 33.56
8.7 | 0.949677626 | 0.8299749 | 17.64882 | 17.64882 | 16.76069 | 14.64807 | 32.25 | 33.5
8.71 | 0.950161539 | 0.829583 | 17.67045 | 17.67045 | 16.78978 | 14.6591 | 32.25 | 33.5
8.72 | 0.948358157 | 0.8284007 | 17.69194 | 17.69194 | 16.77829 | 14.65601 | 32.25 | 33.5
8.73 | 0.945088228 | 0.8269041 | 17.71329 | 17.71329 | 16.74062 | 14.64719 | 32.19 | 33.5
8.74 | 0.942877428 | 0.8271872 | 17.73451 | 17.73451 | 16.72147 | 14.66976 | 32.25 | 33.5
8.75 | 0.948646197 | 0.8318931 | 17.75559 | 17.75559 | 16.84377 | 14.77075 | 32.25 | 33.5
8.76 | 0.958356736 | 0.8384781 | 17.77653 | 17.77653 | 17.03626 | 14.90523 | 32.25 | 33.56
8.77 | 0.96614205 | 0.842512 | 17.79733 | 17.79733 | 17.19475 | 14.99447 | 32.31 | 33.5
8.78 | 0.967571025 | 0.8426667 | 17.818 | 17.818 | 17.24018 | 15.01464 | 32.31 | 33.56
8.79 | 0.963973137 | 0.8418848 | 17.83853 | 17.83853 | 17.19587 | 15.01799 | 32.31 | 33.56
8.8 | 0.951852802 | 0.8443246 | 17.85893 | 17.85893 | 16.99907 | 15.07873 | 32.31 | 33.56
8.81 | 0.946340352 | 0.8442237 | 17.87919 | 17.87919 | 16.9198 | 15.09403 | 32.31 | 33.56
8.82 | 0.94664187 | 0.8418373 | 17.89931 | 17.89931 | 16.94424 | 15.06831 | 32.31 | 33.63
8.83 | 0.95846064 | 0.834838 | 17.9193 | 17.9193 | 17.17494 | 14.95971 | 32.31 | 33.56
8.84 | 0.960320636 | 0.8275702 | 17.93915 | 17.93915 | 17.22734 | 14.84591 | 32.31 | 33.56
8.85 | 0.957766894 | 0.82108 | 17.95887 | 17.95887 | 17.20041 | 14.74567 | 32.31 | 33.63
8.86 | 0.953807971 | 0.8180649 | 17.97845 | 17.97845 | 17.14799 | 14.70754 | 32.31 | 33.56
8.87 | 0.959969956 | 0.8212141 | 17.99789 | 17.99789 | 17.27744 | 14.78012 | 32.31 | 33.63
8.88 | 0.968990315 | 0.8264798 | 18.0172 | 18.0172 | 17.45849 | 14.89085 | 32.31 | 33.63
8.89 | 0.970034128 | 0.8286807 | 18.03638 | 18.03638 | 17.4959 | 14.9464 | 32.38 | 33.63
8.9 | 0.965116514 | 0.8315569 | 18.05542 | 18.05542 | 17.42558 | 15.01411 | 32.31 | 33.63
8.91 | 0.956999566 | 0.8351923 | 18.07432 | 18.07432 | 17.29712 | 15.09554 | 32.38 | 33.56
8.92 | 0.948925787 | 0.8416717 | 18.0931 | 18.0931 | 17.169 | 15.22845 | 32.31 | 33.56
8.93 | 0.938130191 | 0.8408328 | 18.11173 | 18.11173 | 16.99116 | 15.22894 | 32.31 | 33.56
8.94 | 0.925942368 | 0.8345011 | 18.13024 | 18.13024 | 16.78755 | 15.1297 | 32.38 | 33.63
8.95 | 0.923355476 | 0.8209182 | 18.14861 | 18.14861 | 16.75761 | 14.89852 | 32.38 | 33.63
8.96 | 0.925986511 | 0.8112158 | 18.16684 | 18.16684 | 16.82225 | 14.73723 | 32.38 | 33.63
8.97 | 0.933705802 | 0.8052975 | 18.18495 | 18.18495 | 16.97939 | 14.64429 | 32.38 | 33.56
8.98 | 0.934047022 | 0.8101292 | 18.20292 | 18.20292 | 17.00238 | 14.74671 | 32.38 | 33.63
8.99 | 0.93486386 | 0.8160816 | 18.22075 | 18.22075 | 17.03392 | 14.86962 | 32.38 | 33.63
9 | 0.93687979 | 0.8229811 | 18.23846 | 18.23846 | 17.08724 | 15.00991 | 32.31 | 33.63
9.01 | 0.950528754 | 0.8241443 | 18.25603 | 18.25603 | 17.35288 | 15.0456 | 32.38 | 33.56
9.02 | 0.964093797 | 0.8240742 | 18.27347 | 18.27347 | 17.61734 | 15.05869 | 32.38 | 33.63
9.03 | 0.971746525 | 0.8235886 | 18.29077 | 18.29077 | 17.774 | 15.06407 | 32.38 | 33.63
9.04 | 0.97303426 | 0.8265674 | 18.30795 | 18.30795 | 17.81426 | 15.13275 | 32.38 | 33.63
9.05 | 0.971857676 | 0.8304759 | 18.32499 | 18.32499 | 17.80929 | 15.21847 | 32.44 | 33.63
9.06 | 0.971949472 | 0.8309244 | 18.34191 | 18.34191 | 17.82741 | 15.24074 | 32.44 | 33.63
9.07 | 0.96643812 | 0.831953 | 18.35869 | 18.35869 | 17.74254 | 15.27357 | 32.38 | 33.63
9.08 | 0.956294958 | 0.8334611 | 18.37534 | 18.37534 | 17.57224 | 15.31513 | 32.44 | 33.56
9.09 | 0.948717575 | 0.8359723 | 18.39186 | 18.39186 | 17.44868 | 15.37508 | 32.44 | 33.63
9.1 | 0.944394298 | 0.8355672 | 18.40825 | 18.40825 | 17.38464 | 15.38133 | 32.44 | 33.63
9.11 | 0.9455011 | 0.8300585 | 18.42451 | 18.42451 | 17.42039 | 15.29342 | 32.44 | 33.63
9.12 | 0.947017529 | 0.8250134 | 18.44064 | 18.44064 | 17.4636 | 15.21377 | 32.44 | 33.63
9.13 | 0.948210998 | 0.8206215 | 18.45663 | 18.45663 | 17.50078 | 15.14591 | 32.44 | 33.56
9.14 | 0.947128034 | 0.8188466 | 18.4725 | 18.4725 | 17.49583 | 15.12615 | 32.44 | 33.63
9.15 | 0.94305748 | 0.8197212 | 18.48824 | 18.48824 | 17.43548 | 15.15521 | 32.44 | 33.63
9.16 | 0.936582172 | 0.8227283 | 18.50386 | 18.50386 | 17.33038 | 15.22365 | 32.44 | 33.63
9.17 | 0.933046918 | 0.8295001 | 18.51934 | 18.51934 | 17.27941 | 15.36179 | 32.5 | 33.63
9.18 | 0.928918751 | 0.8342583 | 18.53469 | 18.53469 | 17.21722 | 15.46272 | 32.5 | 33.63
9.19 | 0.923097911 | 0.8341474 | 18.54992 | 18.54992 | 17.12339 | 15.47337 | 32.5 | 33.56
9.2 | 0.91743489 | 0.8353164 | 18.56501 | 18.56501 | 17.03219 | 15.50766 | 32.5 | 33.56
9.21 | 0.912737846 | 0.837305 | 18.57998 | 18.57998 | 16.95865 | 15.55711 | 32.5 | 33.56
9.22 | 0.922823398 | 0.8433312 | 18.59483 | 18.59483 | 17.15974 | 15.6816 | 32.5 | 33.56
9.23 | 0.938003872 | 0.844882 | 18.60954 | 18.60954 | 17.45582 | 15.72287 | 32.5 | 33.56
9.24 | 0.960266483 | 0.840212 | 18.62413 | 18.62413 | 17.88413 | 15.64822 | 32.5 | 33.63
9.25 | 0.97003101 | 0.8323282 | 18.63859 | 18.63859 | 18.08001 | 15.51342 | 32.5 | 33.56
9.26 | 0.974113989 | 0.8244375 | 18.65292 | 18.65292 | 18.17007 | 15.37817 | 32.5 | 33.63
9.27 | 0.963788467 | 0.8231642 | 18.66713 | 18.66713 | 17.99117 | 15.36611 | 32.56 | 33.63
9.28 | 0.959145172 | 0.8223086 | 18.68121 | 18.68121 | 17.918 | 15.36172 | 32.56 | 33.63
9.29 | 0.960982983 | 0.8219295 | 18.69517 | 18.69517 | 17.96574 | 15.36611 | 32.56 | 33.63
9.3 | 0.961870556 | 0.8219649 | 18.709 | 18.709 | 17.99564 | 15.37814 | 32.63 | 33.63
9.31 | 0.960727576 | 0.823455 | 18.72271 | 18.72271 | 17.98742 | 15.41731 | 32.63 | 33.63
9.32 | 0.948215624 | 0.8334977 | 18.73629 | 18.73629 | 17.76604 | 15.61665 | 32.56 | 33.63
9.33 | 0.937208173 | 0.8443343 | 18.74974 | 18.74974 | 17.57241 | 15.83105 | 32.63 | 33.63
9.34 | 0.927949291 | 0.8560937 | 18.76308 | 18.76308 | 17.41118 | 16.06295 | 32.63 | 33.63
9.35 | 0.924657738 | 0.8566699 | 18.77628 | 18.77628 | 17.36164 | 16.08508 | 32.63 | 33.63
9.36 | 0.923023504 | 0.8531533 | 18.78937 | 18.78937 | 17.34303 | 16.03021 | 32.63 | 33.56
9.37 | 0.921352757 | 0.8404039 | 18.80233 | 18.80233 | 17.32358 | 15.80155 | 32.63 | 33.63
9.38 | 0.922544198 | 0.8314083 | 18.81516 | 18.81516 | 17.35782 | 15.64308 | 32.69 | 33.56
9.39 | 0.927966626 | 0.8279614 | 18.82788 | 18.82788 | 17.47164 | 15.58876 | 32.69 | 33.56
9.4 | 0.942921034 | 0.8302629 | 18.84047 | 18.84047 | 17.76507 | 15.64254 | 32.69 | 33.63
9.41 | 0.96186177 | 0.8349691 | 18.85294 | 18.85294 | 18.13392 | 15.74162 | 32.75 | 33.63
9.42 | 0.969860691 | 0.8362575 | 18.86528 | 18.86528 | 18.2967 | 15.77623 | 32.75 | 33.56
9.43 | 0.972507677 | 0.8366892 | 18.87751 | 18.87751 | 18.35852 | 15.79461 | 32.75 | 33.63
9.44 | 0.962010204 | 0.835017 | 18.88961 | 18.88961 | 18.172 | 15.77315 | 32.75 | 33.56
9.45 | 0.949831142 | 0.8329496 | 18.90159 | 18.90159 | 17.95332 | 15.74407 | 32.75 | 33.56
9.46 | 0.936394901 | 0.8305866 | 18.91345 | 18.91345 | 17.71046 | 15.70926 | 32.75 | 33.63
9.47 | 0.928406217 | 0.8318847 | 18.92519 | 18.92519 | 17.57027 | 15.74358 | 32.81 | 33.56
9.48 | 0.922808407 | 0.8343452 | 18.93681 | 18.93681 | 17.47505 | 15.79984 | 32.81 | 33.56
9.49 | 0.927717842 | 0.8405798 | 18.94831 | 18.94831 | 17.57869 | 15.92757 | 32.81 | 33.63
9.5 | 0.932525864 | 0.8451655 | 18.95969 | 18.95969 | 17.6804 | 16.02408 | 32.81 | 33.63
9.51 | 0.937170545 | 0.8470956 | 18.97095 | 18.97095 | 17.77902 | 16.07021 | 32.81 | 33.63
9.52 | 0.935004714 | 0.845055 | 18.98209 | 18.98209 | 17.74834 | 16.04091 | 32.88 | 33.63
9.53 | 0.929018406 | 0.840787 | 18.99311 | 18.99311 | 17.64495 | 15.96916 | 32.81 | 33.63
9.54 | 0.936806356 | 0.8382299 | 19.00402 | 19.00402 | 17.80308 | 15.92974 | 32.88 | 33.63
9.55 | 0.947385194 | 0.8371474 | 19.0148 | 19.0148 | 18.01434 | 15.91819 | 32.88 | 33.63
9.56 | 0.965045299 | 0.8440766 | 19.02547 | 19.02547 | 18.36044 | 16.05895 | 32.94 | 33.63
9.57 | 0.97315036 | 0.8488311 | 19.03602 | 19.03602 | 18.52491 | 16.15836 | 32.88 | 33.63
9.58 | 0.965316843 | 0.8499579 | 19.04645 | 19.04645 | 18.38586 | 16.18868 | 32.94 | 33.63
9.59 | 0.957925852 | 0.8450507 | 19.05676 | 19.05676 | 18.25496 | 16.10393 | 32.94 | 33.63
9.6 | 0.950821914 | 0.8362293 | 19.06696 | 19.06696 | 18.12928 | 15.94435 | 32.88 | 33.63
9.61 | 0.952991485 | 0.833705 | 19.07704 | 19.07704 | 18.18025 | 15.90462 | 32.94 | 33.63
9.62 | 0.956546656 | 0.8327527 | 19.087 | 19.087 | 18.25761 | 15.89475 | 33 | 33.56
9.63 | 0.950854954 | 0.8374203 | 19.09685 | 19.09685 | 18.15833 | 15.99209 | 32.94 | 33.63
9.64 | 0.94656863 | 0.841145 | 19.10658 | 19.10658 | 18.08569 | 16.07141 | 33 | 33.63
9.65 | 0.946233876 | 0.8422181 | 19.1162 | 19.1162 | 18.0884 | 16.10001 | 33 | 33.63
9.66 | 0.949999992 | 0.8426082 | 19.1257 | 19.1257 | 18.16942 | 16.11547 | 33 | 33.63
9.67 | 0.95843383 | 0.8422208 | 19.13509 | 19.13509 | 18.33972 | 16.11597 | 33 | 33.56
9.68 | 0.96252638 | 0.8406456 | 19.14436 | 19.14436 | 18.42695 | 16.09363 | 33 | 33.63
9.69 | 0.964444811 | 0.8384757 | 19.15352 | 19.15352 | 18.47251 | 16.05976 | 33 | 33.63
9.7 | 0.963535096 | 0.833409 | 19.16257 | 19.16257 | 18.46381 | 15.97026 | 33.06 | 33.63
9.71 | 0.962023636 | 0.8280064 | 19.1715 | 19.1715 | 18.44343 | 15.87412 | 33 | 33.56
9.72 | 0.957543429 | 0.8257518 | 19.18032 | 19.18032 | 18.36599 | 15.83818 | 33 | 33.63
9.73 | 0.952928358 | 0.824004 | 19.18902 | 19.18902 | 18.28576 | 15.81183 | 33.06 | 33.63
9.74 | 0.947839715 | 0.8240359 | 19.19762 | 19.19762 | 18.19626 | 15.81952 | 33.06 | 33.63
9.75 | 0.941641465 | 0.8238248 | 19.2061 | 19.2061 | 18.08526 | 15.82246 | 33.06 | 33.63
9.76 | 0.933730292 | 0.8232388 | 19.21447 | 19.21447 | 17.94113 | 15.81809 | 33.13 | 33.63
9.77 | 0.925318846 | 0.8262518 | 19.22272 | 19.22272 | 17.78715 | 15.88281 | 33.13 | 33.63
9.78 | 0.916510656 | 0.832119 | 19.23087 | 19.23087 | 17.6253 | 16.00237 | 33.13 | 33.63
9.79 | 0.917304673 | 0.8384561 | 19.2389 | 19.2389 | 17.64794 | 16.13098 | 33.13 | 33.63
9.8 | 0.921919317 | 0.8449803 | 19.24683 | 19.24683 | 17.74402 | 16.26319 | 33.13 | 33.63
9.81 | 0.9323435 | 0.8429682 | 19.25464 | 19.25464 | 17.95194 | 16.23105 | 33.13 | 33.63
9.82 | 0.943616897 | 0.8396018 | 19.26235 | 19.26235 | 18.17627 | 16.1727 | 33.13 | 33.63
9.83 | 0.949877336 | 0.8327665 | 19.26994 | 19.26994 | 18.30408 | 16.04736 | 33.19 | 33.63
9.84 | 0.954883372 | 0.8265894 | 19.27742 | 19.27742 | 18.40769 | 15.93451 | 33.19 | 33.63
9.85 | 0.952574365 | 0.8242507 | 19.2848 | 19.2848 | 18.37021 | 15.89551 | 33.19 | 33.63
9.86 | 0.948914098 | 0.8232042 | 19.29207 | 19.29207 | 18.30651 | 15.88131 | 33.13 | 33.63
9.87 | 0.941708088 | 0.8255482 | 19.29923 | 19.29923 | 18.17424 | 15.93244 | 33.13 | 33.63
9.88 | 0.936218704 | 0.8288264 | 19.30628 | 19.30628 | 18.0749 | 16.00155 | 33.19 | 33.69
9.89 | 0.933321852 | 0.8335156 | 19.31322 | 19.31322 | 18.02545 | 16.09787 | 33.19 | 33.63
9.9 | 0.932483749 | 0.8379358 | 19.32005 | 19.32005 | 18.01564 | 16.18896 | 33.25 | 33.69
9.91 | 0.933595123 | 0.8421013 | 19.32678 | 19.32678 | 18.04339 | 16.27511 | 33.25 | 33.63
9.92 | 0.936751671 | 0.8444974 | 19.3334 | 19.3334 | 18.1106 | 16.32701 | 33.25 | 33.63
9.93 | 0.941152762 | 0.8458169 | 19.33992 | 19.33992 | 18.20182 | 16.35803 | 33.25 | 33.69
9.94 | 0.9454541 | 0.843604 | 19.34633 | 19.34633 | 18.29107 | 16.32064 | 33.25 | 33.63
9.95 | 0.949717124 | 0.8400343 | 19.35263 | 19.35263 | 18.37953 | 16.25687 | 33.31 | 33.63
9.96 | 0.952267304 | 0.8361789 | 19.35883 | 19.35883 | 18.43478 | 16.18744 | 33.31 | 33.63
9.97 | 0.954431288 | 0.832259 | 19.36492 | 19.36492 | 18.48249 | 16.11663 | 33.25 | 33.63
9.98 | 0.960169193 | 0.8345055 | 19.37091 | 19.37091 | 18.59935 | 16.16513 | 33.31 | 33.69
9.99 | 0.966294528 | 0.8374205 | 19.37679 | 19.37679 | 18.72369 | 16.22652 | 33.31 | 33.69
10 | 0.971114417 | 0.8418101 | 19.38257 | 19.38257 | 18.82269 | 16.31644 | 33.31 | 33.69
10.01 | 0.975466578 | 0.8459027 | 19.38824 | 19.38824 | 18.91258 | 16.40057 | 33.38 | 33.69
10.02 | 0.97181723 | 0.8441065 | 19.39382 | 19.39382 | 18.84724 | 16.37045 | 33.38 | 33.63
10.03 | 0.967531419 | 0.842252 | 19.39928 | 19.39928 | 18.76942 | 16.33909 | 33.38 | 33.63
10.04 | 0.958410883 | 0.8399548 | 19.40465 | 19.40465 | 18.59763 | 16.29903 | 33.44 | 33.69
10.05 | 0.950429741 | 0.8386752 | 19.40991 | 19.40991 | 18.44776 | 16.27861 | 33.38 | 33.75
10.06 | 0.94790456 | 0.8422685 | 19.41507 | 19.41507 | 18.40364 | 16.3527 | 33.44 | 33.69
10.07 | 0.946984045 | 0.8454722 | 19.42013 | 19.42013 | 18.39055 | 16.41918 | 33.38 | 33.69
10.08 | 0.951698959 | 0.8473077 | 19.42509 | 19.42509 | 18.48684 | 16.45903 | 33.5 | 33.69
10.09 | 0.955008378 | 0.8483985 | 19.42994 | 19.42994 | 18.55576 | 16.48434 | 33.44 | 33.69
10.1 | 0.954377646 | 0.8474018 | 19.4347 | 19.4347 | 18.54804 | 16.469 | 33.44 | 33.63
10.11 | 0.954206318 | 0.8466349 | 19.43935 | 19.43935 | 18.54915 | 16.45803 | 33.5 | 33.75
10.12 | 0.955124619 | 0.846413 | 19.44391 | 19.44391 | 18.57135 | 16.45757 | 33.5 | 33.69
10.13 | 0.956680852 | 0.8453952 | 19.44836 | 19.44836 | 18.60587 | 16.44155 | 33.56 | 33.69
10.14 | 0.959576966 | 0.842706 | 19.45271 | 19.45271 | 18.66638 | 16.39292 | 33.56 | 33.69
10.15 | 0.961154629 | 0.8414178 | 19.45697 | 19.45697 | 18.70116 | 16.37144 | 33.56 | 33.69
10.16 | 0.960181909 | 0.8428397 | 19.46112 | 19.46112 | 18.68622 | 16.40261 | 33.5 | 33.69
10.17 | 0.959086787 | 0.84567 | 19.46518 | 19.46518 | 18.6688 | 16.46112 | 33.56 | 33.69
10.18 | 0.957765601 | 0.8511014 | 19.46914 | 19.46914 | 18.64687 | 16.57021 | 33.56 | 33.75
10.19 | 0.956143762 | 0.854681 | 19.473 | 19.473 | 18.61899 | 16.64321 | 33.63 | 33.75
10.2 | 0.953973069 | 0.8548802 | 19.47677 | 19.47677 | 18.58031 | 16.6503 | 33.63 | 33.75
10.21 | 0.953375686 | 0.854144 | 19.48043 | 19.48043 | 18.57217 | 16.63909 | 33.63 | 33.75
10.22 | 0.955716849 | 0.8516609 | 19.484 | 19.484 | 18.62119 | 16.59376 | 33.63 | 33.75
10.23 | 0.958661664 | 0.8503516 | 19.48747 | 19.48747 | 18.6819 | 16.5712 | 33.63 | 33.75
10.24 | 0.962801622 | 0.8513662 | 19.49085 | 19.49085 | 18.76582 | 16.59385 | 33.63 | 33.69
10.25 | 0.964731864 | 0.8517679 | 19.49413 | 19.49413 | 18.80661 | 16.60448 | 33.69 | 33.69
10.26 | 0.961845947 | 0.8508336 | 19.49732 | 19.49732 | 18.75342 | 16.58897 | 33.69 | 33.69
10.27 | 0.958237072 | 0.8499236 | 19.50041 | 19.50041 | 18.68601 | 16.57386 | 33.69 | 33.75
10.28 | 0.952818292 | 0.8490745 | 19.5034 | 19.5034 | 18.5832 | 16.55984 | 33.69 | 33.75
10.29 | 0.948706823 | 0.849571 | 19.5063 | 19.5063 | 18.50576 | 16.57199 | 33.69 | 33.75
10.3 | 0.948553117 | 0.8541413 | 19.50911 | 19.50911 | 18.50542 | 16.66353 | 33.75 | 33.75
10.31 | 0.949610715 | 0.858148 | 19.51182 | 19.51182 | 18.52863 | 16.74403 | 33.75 | 33.75
10.32 | 0.95542206 | 0.8599423 | 19.51444 | 19.51444 | 18.64452 | 16.78129 | 33.69 | 33.81
10.33 | 0.960973519 | 0.8612377 | 19.51696 | 19.51696 | 18.75528 | 16.80874 | 33.75 | 33.75
10.34 | 0.96504866 | 0.8596984 | 19.51939 | 19.51939 | 18.83716 | 16.78079 | 33.75 | 33.81
10.35 | 0.968577079 | 0.8582411 | 19.52173 | 19.52173 | 18.9083 | 16.75435 | 33.75 | 33.81
10.36 | 0.966447155 | 0.8576309 | 19.52398 | 19.52398 | 18.86889 | 16.74437 | 33.75 | 33.81
10.37 | 0.964275185 | 0.8570102 | 19.52613 | 19.52613 | 18.82856 | 16.73409 | 33.75 | 33.75
10.38 | 0.959845826 | 0.8558289 | 19.5282 | 19.5282 | 18.74406 | 16.71279 | 33.81 | 33.81
10.39 | 0.955416467 | 0.8546477 | 19.53017 | 19.53017 | 18.65944 | 16.69141 | 33.81 | 33.81
10.4 | 0.953988121 | 0.8537289 | 19.53205 | 19.53205 | 18.63334 | 16.67507 | 33.75 | 33.81
10.41 | 0.952750767 | 0.8528268 | 19.53384 | 19.53384 | 18.61088 | 16.65898 | 33.81 | 33.75
10.42 | 0.953519228 | 0.8553302 | 19.53554 | 19.53554 | 18.62751 | 16.70933 | 33.81 | 33.81
10.43 | 0.954631429 | 0.8584172 | 19.53715 | 19.53715 | 18.65077 | 16.77102 | 33.81 | 33.75
10.44 | 0.953532969 | 0.8595828 | 19.53867 | 19.53867 | 18.63076 | 16.7951 | 33.81 | 33.81
10.45 | 0.951731953 | 0.8601376 | 19.5401 | 19.5401 | 18.59693 | 16.80717 | 33.81 | 33.81
10.46 | 0.951275111 | 0.8579347 | 19.54144 | 19.54144 | 18.58928 | 16.76528 | 33.81 | 33.75
10.47 | 0.951524613 | 0.8542825 | 19.54269 | 19.54269 | 18.59535 | 16.69498 | 33.81 | 33.81
10.48 | 0.953253868 | 0.8524188 | 19.54385 | 19.54385 | 18.63025 | 16.65955 | 33.88 | 33.81
10.49 | 0.956224894 | 0.8520558 | 19.54493 | 19.54493 | 18.68935 | 16.65337 | 33.88 | 33.81
10.5 | 0.958684633 | 0.8522233 | 19.54592 | 19.54592 | 18.73837 | 16.65749 | 33.88 | 33.88
10.51 | 0.960447988 | 0.8531132 | 19.54682 | 19.54682 | 18.7737 | 16.67565 | 33.88 | 33.81
10.52 | 0.961632095 | 0.854485 | 19.54763 | 19.54763 | 18.79763 | 16.70316 | 33.88 | 33.88
10.53 | 0.961427939 | 0.8570115 | 19.54836 | 19.54836 | 18.79434 | 16.75317 | 33.88 | 33.81
10.54 | 0.960597579 | 0.8594303 | 19.549 | 19.549 | 18.77872 | 16.80101 | 33.94 | 33.75
10.55 | 0.956399619 | 0.8612694 | 19.54956 | 19.54956 | 18.69719 | 16.83744 | 33.88 | 33.81
10.56 | 0.952214268 | 0.8630601 | 19.55003 | 19.55003 | 18.61581 | 16.87285 | 33.94 | 33.88
10.57 | 0.949220266 | 0.8602821 | 19.55041 | 19.55041 | 18.55765 | 16.81887 | 33.94 | 33.81
10.58 | 0.946226263 | 0.857504 | 19.55071 | 19.55071 | 18.49939 | 16.76481 | 33.94 | 33.88
10.59 | 0.945374913 | 0.85578 | 19.55092 | 19.55092 | 18.48295 | 16.73129 | 33.94 | 33.81
10.6 | 0.944885785 | 0.8542342 | 19.55105 | 19.55105 | 18.47351 | 16.70118 | 33.94 | 33.81
10.61 | 0.943522312 | 0.8553921 | 19.5511 | 19.5511 | 18.4469 | 16.72385 | 33.94 | 33.81
10.62 | 0.941768762 | 0.8577562 | 19.55106 | 19.55106 | 18.41257 | 16.77004 | 33.94 | 33.81
10.63 | 0.940869263 | 0.8603029 | 19.55093 | 19.55093 | 18.39487 | 16.81973 | 34 | 33.81
10.64 | 0.940762123 | 0.8630189 | 19.55073 | 19.55073 | 18.39259 | 16.87265 | 33.94 | 33.88
10.65 | 0.94228261 | 0.8649484 | 19.55044 | 19.55044 | 18.42204 | 16.91012 | 33.94 | 33.81
10.66 | 0.94700453 | 0.8653307 | 19.55007 | 19.55007 | 18.51401 | 16.91728 | 33.94 | 33.81
10.67 | 0.951696083 | 0.8657113 | 19.54962 | 19.54962 | 18.60529 | 16.92432 | 33.94 | 33.81
10.68 | 0.956210551 | 0.8660816 | 19.54908 | 19.54908 | 18.69304 | 16.9311 | 34 | 33.81
10.69 | 0.96072502 | 0.8664519 | 19.54847 | 19.54847 | 18.7807 | 16.93781 | 34 | 33.81
10.7 | 0.959323098 | 0.8651148 | 19.54777 | 19.54777 | 18.75263 | 16.91106 | 34 | 33.81
10.71 | 0.957587984 | 0.8636816 | 19.54699 | 19.54699 | 18.71796 | 16.88238 | 34.06 | 33.88
10.72 | 0.955192401 | 0.8608881 | 19.54613 | 19.54613 | 18.67032 | 16.82703 | 34 | 33.88
10.73 | 0.952562217 | 0.8576113 | 19.54519 | 19.54519 | 18.61801 | 16.76218 | 34 | 33.81
10.74 | 0.952269934 | 0.8565073 | 19.54417 | 19.54417 | 18.61133 | 16.73973 | 34.06 | 33.81
10.75 | 0.954136026 | 0.8574092 | 19.54307 | 19.54307 | 18.64675 | 16.75641 | 34.06 | 33.81
10.76 | 0.956278549 | 0.8587512 | 19.54189 | 19.54189 | 18.68749 | 16.78162 | 34.06 | 33.81
10.77 | 0.959088653 | 0.861156 | 19.54064 | 19.54064 | 18.7412 | 16.82754 | 34.06 | 33.88
10.78 | 0.96177778 | 0.8635186 | 19.5393 | 19.5393 | 18.79247 | 16.87255 | 34.06 | 33.88
10.79 | 0.962444024 | 0.8651741 | 19.53789 | 19.53789 | 18.80412 | 16.90367 | 34.06 | 33.88
10.8 | 0.963110269 | 0.8668296 | 19.53639 | 19.53639 | 18.8157 | 16.93473 | 34.06 | 33.88
10.81 | 0.96114661 | 0.8668283 | 19.53482 | 19.53482 | 18.77583 | 16.93334 | 34.06 | 33.88
10.82 | 0.958568919 | 0.8664401 | 19.53318 | 19.53318 | 18.7239 | 16.92433 | 34.13 | 33.88
10.83 | 0.954796131 | 0.8644342 | 19.53145 | 19.53145 | 18.64856 | 16.88366 | 34.13 | 33.88
10.84 | 0.950067519 | 0.8611346 | 19.52965 | 19.52965 | 18.55449 | 16.81766 | 34.13 | 33.88
10.85 | 0.94592973 | 0.8582965 | 19.52777 | 19.52777 | 18.4719 | 16.76062 | 34.19 | 33.81
10.86 | 0.943230785 | 0.8565825 | 19.52582 | 19.52582 | 18.41735 | 16.72548 | 34.19 | 33.81
10.87 | 0.940541119 | 0.8548632 | 19.52379 | 19.52379 | 18.36293 | 16.69017 | 34.13 | 33.88
10.88 | 0.93838571 | 0.8528337 | 19.52169 | 19.52169 | 18.31887 | 16.64875 | 34.19 | 33.88
10.89 | 0.936230302 | 0.8508041 | 19.51951 | 19.51951 | 18.27475 | 16.60728 | 34.19 | 33.88
10.9 | 0.935382548 | 0.8499951 | 19.51725 | 19.51725 | 18.25609 | 16.58957 | 34.19 | 33.88
10.91 | 0.935009916 | 0.8496296 | 19.51492 | 19.51492 | 18.24664 | 16.58045 | 34.19 | 33.88
10.92 | 0.936609594 | 0.8498283 | 19.51252 | 19.51252 | 18.27561 | 16.58229 | 34.25 | 33.88
10.93 | 0.940716427 | 0.8507441 | 19.51004 | 19.51004 | 18.35341 | 16.59805 | 34.19 | 33.88
10.94 | 0.944494744 | 0.8513758 | 19.50749 | 19.50749 | 18.42472 | 16.6082 | 34.25 | 33.88
10.95 | 0.946211176 | 0.8502246 | 19.50486 | 19.50486 | 18.45572 | 16.58351 | 34.25 | 33.88
10.96 | 0.947927608 | 0.8490734 | 19.50216 | 19.50216 | 18.48664 | 16.55877 | 34.25 | 33.88
10.97 | 0.948364147 | 0.8493283 | 19.49939 | 19.49939 | 18.49253 | 16.56139 | 34.31 | 33.81
10.98 | 0.948528865 | 0.8498818 | 19.49655 | 19.49655 | 18.49304 | 16.56976 | 34.31 | 33.88
10.99 | 0.949745886 | 0.8504779 | 19.49364 | 19.49364 | 18.514 | 16.57891 | 34.25 | 33.88
11 | 0.952005069 | 0.8511162 | 19.49065 | 19.49065 | 18.5552 | 16.58881 | 34.31 | 33.88
11.01 | 0.953735052 | 0.8517524 | 19.48759 | 19.48759 | 18.586 | 16.5986 | 34.31 | 33.88
11.02 | 0.952884114 | 0.8523784 | 19.48446 | 19.48446 | 18.56643 | 16.60813 | 34.31 | 33.88
11.03 | 0.952033176 | 0.8530045 | 19.48126 | 19.48126 | 18.54681 | 16.6176 | 34.31 | 33.88
11.04 | 0.951008432 | 0.8529399 | 19.47799 | 19.47799 | 18.52373 | 16.61356 | 34.31 | 33.88
11.05 | 0.949947574 | 0.8527319 | 19.47465 | 19.47465 | 18.4999 | 16.60665 | 34.31 | 33.88
11.06 | 0.951259868 | 0.8524008 | 19.47124 | 19.47124 | 18.52221 | 16.5973 | 34.38 | 33.94
11.07 | 0.955186887 | 0.851934 | 19.46776 | 19.46776 | 18.59535 | 16.58525 | 34.38 | 33.94
11.08 | 0.95883478 | 0.8517104 | 19.46421 | 19.46421 | 18.66296 | 16.57787 | 34.31 | 33.94
11.09 | 0.960303666 | 0.8533845 | 19.46059 | 19.46059 | 18.68808 | 16.60737 | 34.38 | 33.88
11.1 | 0.961772552 | 0.8550585 | 19.4569 | 19.4569 | 18.71311 | 16.63679 | 34.44 | 33.88
11.11 | 0.958515024 | 0.8567651 | 19.45315 | 19.45315 | 18.64613 | 16.66678 | 34.38 | 33.88
11.12 | 0.953607244 | 0.8584829 | 19.44932 | 19.44932 | 18.54702 | 16.69691 | 34.38 | 33.94
11.13 | 0.950367654 | 0.8594752 | 19.44543 | 19.44543 | 18.48031 | 16.71287 | 34.44 | 33.94
11.14 | 0.950110853 | 0.8591702 | 19.44147 | 19.44147 | 18.47155 | 16.70353 | 34.38 | 33.94
11.15 | 0.949854052 | 0.8588651 | 19.43745 | 19.43745 | 18.46274 | 16.69414 | 34.44 | 33.94
11.16 | 0.952323731 | 0.8581291 | 19.43335 | 19.43335 | 18.50684 | 16.67632 | 34.44 | 33.94
11.17 | 0.954889671 | 0.8573778 | 19.42919 | 19.42919 | 18.55273 | 16.65816 | 34.44 | 33.94
11.18 | 0.953628807 | 0.8568713 | 19.42497 | 19.42497 | 18.52421 | 16.6447 | 34.44 | 34
11.19 | 0.949395255 | 0.8565548 | 19.42067 | 19.42067 | 18.4379 | 16.63487 | 34.44 | 33.94
11.2 | 0.945557965 | 0.8559829 | 19.41632 | 19.41632 | 18.35925 | 16.62004 | 34.44 | 33.94
11.21 | 0.943977907 | 0.8539567 | 19.41189 | 19.41189 | 18.3244 | 16.57692 | 34.5 | 33.94
11.22 | 0.942397849 | 0.8519304 | 19.4074 | 19.4074 | 18.2895 | 16.53376 | 34.5 | 33.94
11.23 | 0.944269725 | 0.8521124 | 19.40285 | 19.40285 | 18.32152 | 16.53341 | 34.5 | 34
11.24 | 0.947448219 | 0.8531303 | 19.39823 | 19.39823 | 18.37882 | 16.54922 | 34.5 | 33.94
11.25 | 0.94982121 | 0.8544714 | 19.39355 | 19.39355 | 18.42041 | 16.57123 | 34.5 | 33.94
11.26 | 0.95023148 | 0.8565999 | 19.38881 | 19.38881 | 18.42385 | 16.60845 | 34.5 | 33.94
11.27 | 0.950641749 | 0.8587284 | 19.384 | 19.384 | 18.42724 | 16.64559 | 34.56 | 33.94
11.28 | 0.951514328 | 0.8578308 | 19.37912 | 19.37912 | 18.43951 | 16.62401 | 34.5 | 34
11.29 | 0.952471086 | 0.8563822 | 19.37419 | 19.37419 | 18.45335 | 16.59171 | 34.56 | 33.94
11.3 | 0.954922911 | 0.8554916 | 19.36919 | 19.36919 | 18.49608 | 16.57018 | 34.56 | 34
11.31 | 0.959710336 | 0.8554727 | 19.36413 | 19.36413 | 18.58395 | 16.56548 | 34.56 | 34
11.32 | 0.964497762 | 0.8554539 | 19.359 | 19.359 | 18.67172 | 16.56074 | 34.56 | 34
11.33 | 0.966627171 | 0.8539097 | 19.35382 | 19.35382 | 18.70793 | 16.52641 | 34.56 | 34.06
11.34 | 0.968537621 | 0.8522399 | 19.34857 | 19.34857 | 18.73982 | 16.48963 | 34.56 | 34.06
11.35 | 0.967954291 | 0.8493386 | 19.34326 | 19.34326 | 18.7234 | 16.42898 | 34.56 | 34
11.36 | 0.96428209 | 0.8449119 | 19.3379 | 19.3379 | 18.64719 | 16.33882 | 34.56 | 34
11.37 | 0.960609888 | 0.8404852 | 19.33247 | 19.33247 | 18.57096 | 16.24865 | 34.63 | 34
11.38 | 0.958967929 | 0.8409495 | 19.32698 | 19.32698 | 18.53395 | 16.25301 | 34.69 | 34
11.39 | 0.957413551 | 0.8416248 | 19.32143 | 19.32143 | 18.49859 | 16.26139 | 34.63 | 34.06
11.4 | 0.957121882 | 0.8433881 | 19.31582 | 19.31582 | 18.48759 | 16.29073 | 34.63 | 34.06
11.41 | 0.95831459 | 0.8464306 | 19.31015 | 19.31015 | 18.50519 | 16.3447 | 34.69 | 34.13
11.42 | 0.959507298 | 0.8494731 | 19.30442 | 19.30442 | 18.52273 | 16.39858 | 34.63 | 34.06
11.43 | 0.957979266 | 0.8486381 | 19.29863 | 19.29863 | 18.48769 | 16.37755 | 34.63 | 34.06
11.44 | 0.956306992 | 0.8475976 | 19.29278 | 19.29278 | 18.44982 | 16.35251 | 34.69 | 34.06
11.45 | 0.953787979 | 0.8464784 | 19.28688 | 19.28688 | 18.39559 | 16.32592 | 34.69 | 34.06
11.46 | 0.950139978 | 0.8452544 | 19.28091 | 19.28091 | 18.31957 | 16.29728 | 34.69 | 34.13
11.47 | 0.946491978 | 0.8440304 | 19.27489 | 19.27489 | 18.24353 | 16.26859 | 34.69 | 34.13
11.48 | 0.946780138 | 0.8456682 | 19.26881 | 19.26881 | 18.24333 | 16.29502 | 34.69 | 34.06
11.49 | 0.947523541 | 0.847637 | 19.26268 | 19.26268 | 18.25184 | 16.32776 | 34.69 | 34.06
11.5 | 0.949000925 | 0.8496875 | 19.25648 | 19.25648 | 18.27442 | 16.36199 | 34.75 | 34.06
11.51 | 0.951824384 | 0.8518877 | 19.25023 | 19.25023 | 18.32284 | 16.39904 | 34.75 | 34.13
11.52 | 0.954647843 | 0.8540878 | 19.24393 | 19.24393 | 18.37117 | 16.436 | 34.75 | 34.13
11.53 | 0.955270942 | 0.8540472 | 19.23756 | 19.23756 | 18.37708 | 16.42979 | 34.75 | 34.13
11.54 | 0.955337385 | 0.8534397 | 19.23114 | 19.23114 | 18.37223 | 16.41262 | 34.75 | 34.13
11.55 | 0.955566514 | 0.8527938 | 19.22467 | 19.22467 | 18.37045 | 16.39468 | 34.75 | 34.13
11.56 | 0.956334361 | 0.8520211 | 19.21814 | 19.21814 | 18.37897 | 16.37426 | 34.75 | 34.13
11.57 | 0.957102208 | 0.8512483 | 19.21155 | 19.21155 | 18.38742 | 16.3538 | 34.81 | 34.13
11.58 | 0.958511755 | 0.8527659 | 19.20491 | 19.20491 | 18.40814 | 16.3773 | 34.75 | 34.13
11.59 | 0.960260291 | 0.8554934 | 19.19822 | 19.19822 | 18.43529 | 16.42395 | 34.81 | 34.13
11.6 | 0.961881823 | 0.8581122 | 19.19147 | 19.19147 | 18.45993 | 16.46844 | 34.81 | 34.13
11.61 | 0.961682331 | 0.8591729 | 19.18467 | 19.18467 | 18.44956 | 16.48295 | 34.81 | 34.13
11.62 | 0.961482839 | 0.8602337 | 19.17781 | 19.17781 | 18.43914 | 16.4974 | 34.81 | 34.19
11.63 | 0.960786229 | 0.8599847 | 19.1709 | 19.1709 | 18.41914 | 16.48668 | 34.88 | 34.19
11.64 | 0.959516391 | 0.8582255 | 19.16394 | 19.16394 | 18.38811 | 16.44698 | 34.81 | 34.19
11.65 | 0.958246553 | 0.8564662 | 19.15692 | 19.15692 | 18.35705 | 16.40726 | 34.88 | 34.19
11.66 | 0.960428797 | 0.8561628 | 19.14985 | 19.14985 | 18.39207 | 16.39539 | 34.88 | 34.19
11.67 | 0.963210672 | 0.8561124 | 19.14273 | 19.14273 | 18.43848 | 16.38833 | 34.94 | 34.13
11.68 | 0.9658841 | 0.8563993 | 19.13556 | 19.13556 | 18.48273 | 16.38768 | 34.88 | 34.19
11.69 | 0.968189915 | 0.8578298 | 19.12833 | 19.12833 | 18.51986 | 16.40886 | 34.94 | 34.19
11.7 | 0.970495729 | 0.8592604 | 19.12106 | 19.12106 | 18.5569 | 16.42997 | 34.94 | 34.19
11.71 | 0.969263694 | 0.8607468 | 19.11373 | 19.11373 | 18.52624 | 16.45208 | 34.88 | 34.19
11.72 | 0.965590826 | 0.8622715 | 19.10635 | 19.10635 | 18.44891 | 16.47486 | 34.94 | 34.19
11.73 | 0.961917958 | 0.8637963 | 19.09892 | 19.09892 | 18.37159 | 16.49758 | 35 | 34.25
11.74 | 0.958117887 | 0.8644732 | 19.09144 | 19.09144 | 18.29185 | 16.50404 | 35 | 34.25
11.75 | 0.954310235 | 0.8650995 | 19.08391 | 19.08391 | 18.21197 | 16.50948 | 35.13 | 34.19
11.76 | 0.95188675 | 0.8649559 | 19.07632 | 19.07632 | 18.1585 | 16.50018 | 35.13 | 34.19
11.77 | 0.952956875 | 0.8628689 | 19.06869 | 19.06869 | 18.17164 | 16.45378 | 35.13 | 34.19
11.78 | 0.954027001 | 0.8607819 | 19.06101 | 19.06101 | 18.18472 | 16.40737 | 35.13 | 34.19
11.79 | 0.957795658 | 0.8577949 | 19.05328 | 19.05328 | 18.24915 | 16.34381 | 35.13 | 34.19
11.8 | 0.9632774 | 0.8542367 | 19.0455 | 19.0455 | 18.3461 | 16.26937 | 35.13 | 34.19
11.81 | 0.968759142 | 0.8506784 | 19.03768 | 19.03768 | 18.44292 | 16.19494 | 35.13 | 34.19
11.82 | 0.969669128 | 0.8505322 | 19.0298 | 19.0298 | 18.45261 | 16.18546 | 35.19 | 34.25
11.83 | 0.97022139 | 0.850653 | 19.02188 | 19.02188 | 18.45543 | 16.18102 | 35.13 | 34.19
11.84 | 0.9695709 | 0.8519451 | 19.0139 | 19.0139 | 18.43533 | 16.1988 | 35.13 | 34.19
11.85 | 0.964914622 | 0.8571382 | 19.00588 | 19.00588 | 18.33906 | 16.29067 | 35.19 | 34.19
11.86 | 0.960258343 | 0.8623313 | 18.99782 | 18.99782 | 18.24281 | 16.38241 | 35.25 | 34.19
11.87 | 0.957164805 | 0.867343 | 18.9897 | 18.9897 | 18.17627 | 16.47058 | 35.19 | 34.19
11.88 | 0.955501908 | 0.8721886 | 18.98154 | 18.98154 | 18.1369 | 16.55548 | 35.25 | 34.25
11.89 | 0.953839011 | 0.8770342 | 18.97333 | 18.97333 | 18.0975 | 16.64026 | 35.25 | 34.19
11.9 | 0.953662718 | 0.8786647 | 18.96508 | 18.96508 | 18.08629 | 16.66394 | 35.25 | 34.19
11.91 | 0.953856253 | 0.8794955 | 18.95678 | 18.95678 | 18.08204 | 16.6724 | 35.31 | 34.25
11.92 | 0.953881838 | 0.8800893 | 18.94843 | 18.94843 | 18.07456 | 16.67631 | 35.31 | 34.19
11.93 | 0.951568437 | 0.8773822 | 18.94004 | 18.94004 | 18.02274 | 16.61765 | 35.31 | 34.19
11.94 | 0.949255037 | 0.8746752 | 18.9316 | 18.9316 | 17.97091 | 16.559 | 35.31 | 34.19
11.95 | 0.947585242 | 0.8718105 | 18.92311 | 18.92311 | 17.93126 | 16.49737 | 35.38 | 34.19
11.96 | 0.94727931 | 0.8686117 | 18.91458 | 18.91458 | 17.91739 | 16.42943 | 35.38 | 34.25
11.97 | 0.946973379 | 0.8654129 | 18.90601 | 18.90601 | 17.90349 | 16.36151 | 35.38 | 34.25
11.98 | 0.949801435 | 0.8639687 | 18.89739 | 18.89739 | 17.94877 | 16.32676 | 35.38 | 34.19
11.99 | 0.95507666 | 0.8638946 | 18.88873 | 18.88873 | 18.04019 | 16.31787 | 35.38 | 34.25
12 | 0.960351885 | 0.8638204 | 18.88003 | 18.88003 | 18.13147 | 16.30895 | 35.38 | 34.25
12.01 | 0.96201861 | 0.8647217 | 18.87128 | 18.87128 | 18.15452 | 16.3184 | 35.44 | 34.25
12.02 | 0.962724274 | 0.8658828 | 18.86248 | 18.86248 | 18.15937 | 16.3327 | 35.38 | 34.25
12.03 | 0.963417265 | 0.8670348 | 18.85365 | 18.85365 | 18.16393 | 16.34677 | 35.44 | 34.25
12.04 | 0.961573546 | 0.8663726 | 18.84477 | 18.84477 | 18.12063 | 16.32659 | 35.44 | 34.25
12.05 | 0.959729828 | 0.8657105 | 18.83584 | 18.83584 | 18.07732 | 16.30639 | 35.44 | 34.25
12.06 | 0.957876238 | 0.8650041 | 18.82688 | 18.82688 | 18.03382 | 16.28533 | 35.5 | 34.25
12.07 | 0.955984903 | 0.8641287 | 18.81787 | 18.81787 | 17.9896 | 16.26106 | 35.5 | 34.25
12.08 | 0.954093568 | 0.8632534 | 18.80882 | 18.80882 | 17.94538 | 16.23678 | 35.56 | 34.25
12.09 | 0.951781788 | 0.8627006 | 18.79973 | 18.79973 | 17.89324 | 16.21854 | 35.56 | 34.25
12.1 | 0.948830334 | 0.8626385 | 18.7906 | 18.7906 | 17.82909 | 16.20949 | 35.56 | 34.25
12.11 | 0.945878881 | 0.8625764 | 18.78142 | 18.78142 | 17.76495 | 16.20041 | 35.56 | 34.25
12.12 | 0.947906242 | 0.8627557 | 18.77221 | 18.77221 | 17.79429 | 16.19583 | 35.56 | 34.25
12.13 | 0.953647416 | 0.8631152 | 18.76295 | 18.76295 | 17.89324 | 16.19459 | 35.56 | 34.25
12.14 | 0.95938859 | 0.8634747 | 18.75365 | 18.75365 | 17.99204 | 16.19331 | 35.56 | 34.31
12.15 | 0.966015289 | 0.8643977 | 18.74432 | 18.74432 | 18.1073 | 16.20254 | 35.63 | 34.31
12.16 | 0.972960117 | 0.8655232 | 18.73494 | 18.73494 | 18.22835 | 16.21552 | 35.63 | 34.25
12.17 | 0.979904946 | 0.8666486 | 18.72552 | 18.72552 | 18.34923 | 16.22845 | 35.63 | 34.25
12.18 | 0.979834193 | 0.8673655 | 18.71606 | 18.71606 | 18.33864 | 16.23367 | 35.63 | 34.25
12.19 | 0.978854599 | 0.8680294 | 18.70657 | 18.70657 | 18.31101 | 16.23785 | 35.69 | 34.31
12.2 | 0.977875817 | 0.8686694 | 18.69703 | 18.69703 | 18.28338 | 16.24154 | 35.69 | 34.25
12.21 | 0.976934009 | 0.8682228 | 18.68746 | 18.68746 | 18.25641 | 16.22488 | 35.63 | 34.31
12.22 | 0.975992201 | 0.8677763 | 18.67784 | 18.67784 | 18.22943 | 16.20819 | 35.63 | 34.31
12.23 | 0.974995337 | 0.8674976 | 18.66819 | 18.66819 | 18.2014 | 16.19461 | 35.69 | 34.31
12.24 | 0.973671739 | 0.8682153 | 18.6585 | 18.6585 | 18.16725 | 16.19959 | 35.69 | 34.31
12.25 | 0.972348142 | 0.868933 | 18.64877 | 18.64877 | 18.1331 | 16.20453 | 35.75 | 34.31
12.26 | 0.969801317 | 0.8696252 | 18.639 | 18.639 | 18.07613 | 16.20895 | 35.75 | 34.31
12.27 | 0.963648403 | 0.8702421 | 18.6292 | 18.6292 | 17.952 | 16.21191 | 35.75 | 34.31
12.28 | 0.95749549 | 0.870859 | 18.61936 | 18.61936 | 17.82795 | 16.21483 | 35.75 | 34.38
12.29 | 0.952992586 | 0.870543 | 18.60948 | 18.60948 | 17.73469 | 16.20035 | 35.75 | 34.31
12.3 | 0.951571846 | 0.8684845 | 18.59956 | 18.59956 | 17.69882 | 16.15343 | 35.75 | 34.31
12.31 | 0.950151106 | 0.866426 | 18.58961 | 18.58961 | 17.66294 | 16.10652 | 35.81 | 34.38
12.32 | 0.951369708 | 0.8649891 | 18.57962 | 18.57962 | 17.67609 | 16.07117 | 35.81 | 34.38
12.33 | 0.956083156 | 0.8643755 | 18.56959 | 18.56959 | 17.75407 | 16.0511 | 35.88 | 34.31
12.34 | 0.960796605 | 0.8637618 | 18.55953 | 18.55953 | 17.83193 | 16.03101 | 35.88 | 34.38
12.35 | 0.963672985 | 0.8643868 | 18.54943 | 18.54943 | 17.87558 | 16.03388 | 35.81 | 34.38
12.36 | 0.964697235 | 0.8662605 | 18.5393 | 18.5393 | 17.88481 | 16.05986 | 35.88 | 34.38
12.37 | 0.965721484 | 0.8681342 | 18.52913 | 18.52913 | 17.89398 | 16.08577 | 35.88 | 34.38
12.38 | 0.964434036 | 0.8689588 | 18.51892 | 18.51892 | 17.86028 | 16.09218 | 35.88 | 34.38
12.39 | 0.961267792 | 0.8689307 | 18.50868 | 18.50868 | 17.7918 | 16.08276 | 35.94 | 34.38
12.4 | 0.958101548 | 0.8689026 | 18.49841 | 18.49841 | 17.72335 | 16.07331 | 35.94 | 34.44
12.41 | 0.955923071 | 0.8684043 | 18.4881 | 18.4881 | 17.6732 | 16.05514 | 35.94 | 34.38
12.42 | 0.95442747 | 0.8675809 | 18.47775 | 18.47775 | 17.63568 | 16.03095 | 35.94 | 34.44
12.43 | 0.952931868 | 0.8667575 | 18.46738 | 18.46738 | 17.59815 | 16.00674 | 35.94 | 34.44
12.44 | 0.952784955 | 0.8677853 | 18.45696 | 18.45696 | 17.58552 | 16.01668 | 35.94 | 34.44
12.45 | 0.953476479 | 0.869964 | 18.44652 | 18.44652 | 17.58832 | 16.04781 | 36 | 34.44
12.46 | 0.954168003 | 0.8721426 | 18.43604 | 18.43604 | 17.59108 | 16.07886 | 35.94 | 34.44
12.47 | 0.953687244 | 0.8734841 | 18.42553 | 18.42553 | 17.57219 | 16.09441 | 36 | 34.5
12.48 | 0.952511321 | 0.8743293 | 18.41498 | 18.41498 | 17.54048 | 16.10076 | 36 | 34.5
12.49 | 0.951335399 | 0.8751744 | 18.4044 | 18.4044 | 17.50876 | 16.10706 | 36 | 34.5
12.5 | 0.951182111 | 0.8746565 | 18.39379 | 18.39379 | 17.49584 | 16.08825 | 36 | 34.44
12.51 | 0.951643872 | 0.8733189 | 18.38315 | 18.38315 | 17.49421 | 16.05435 | 36 | 34.44
12.52 | 0.952105633 | 0.8719813 | 18.37247 | 18.37247 | 17.49253 | 16.02045 | 36.06 | 34.5
12.53 | 0.954002929 | 0.8714999 | 18.36176 | 18.36176 | 17.51717 | 16.00227 | 36.06 | 34.44
12.54 | 0.956831121 | 0.8715738 | 18.35102 | 18.35102 | 17.55883 | 15.99427 | 36.06 | 34.5
12.55 | 0.959659313 | 0.8716476 | 18.34025 | 18.34025 | 17.60039 | 15.98623 | 36.06 | 34.44
12.56 | 0.961967025 | 0.8717305 | 18.32944 | 18.32944 | 17.63232 | 15.97834 | 36.06 | 34.5
12.57 | 0.963888766 | 0.8718202 | 18.31861 | 18.31861 | 17.6571 | 15.97053 | 36.06 | 34.5
12.58 | 0.965810507 | 0.8719098 | 18.30774 | 18.30774 | 17.68181 | 15.9627 | 36.13 | 34.5
12.59 | 0.965813544 | 0.8737922 | 18.29685 | 18.29685 | 17.67134 | 15.98764 | 36.13 | 34.5
12.6 | 0.964094794 | 0.8772835 | 18.28592 | 18.28592 | 17.62936 | 16.04194 | 36.13 | 34.5
12.61 | 0.962376044 | 0.8807747 | 18.27496 | 18.27496 | 17.58738 | 16.09612 | 36.13 | 34.5
12.62 | 0.958484917 | 0.8839727 | 18.26397 | 18.26397 | 17.50574 | 16.14485 | 36.19 | 34.5
12.63 | 0.952095063 | 0.8868332 | 18.25295 | 18.25295 | 17.37855 | 16.18733 | 36.13 | 34.56
12.64 | 0.945705208 | 0.8896937 | 18.24191 | 18.24191 | 17.25147 | 16.22971 | 36.19 | 34.56
12.65 | 0.94019047 | 0.8902956 | 18.23083 | 18.23083 | 17.14045 | 16.23083 | 36.19 | 34.56
12.66 | 0.936055182 | 0.8873374 | 18.21972 | 18.21972 | 17.05466 | 16.16704 | 36.19 | 34.56
12.67 | 0.931919895 | 0.8843791 | 18.20858 | 18.20858 | 16.96894 | 16.10329 | 36.19 | 34.56
12.68 | 0.929491744 | 0.8815072 | 18.19742 | 18.19742 | 16.91435 | 16.04115 | 36.19 | 34.56
12.69 | 0.931120068 | 0.8788402 | 18.18622 | 18.18622 | 16.93356 | 15.98278 | 36.19 | 34.56
12.7 | 0.932748393 | 0.8761733 | 18.175 | 18.175 | 16.9527 | 15.92445 | 36.25 | 34.56
12.71 | 0.935197926 | 0.8739314 | 18.16375 | 18.16375 | 16.9867 | 15.87387 | 36.25 | 34.56
12.72 | 0.94116955 | 0.8735127 | 18.15247 | 18.15247 | 17.08455 | 15.85641 | 36.25 | 34.56
12.73 | 0.947141173 | 0.873094 | 18.14116 | 18.14116 | 17.18224 | 15.83894 | 36.31 | 34.56
12.74 | 0.952987149 | 0.8728213 | 18.12982 | 18.12982 | 17.27749 | 15.82409 | 36.31 | 34.56
12.75 | 0.957074689 | 0.8745916 | 18.11846 | 18.11846 | 17.34071 | 15.84625 | 36.31 | 34.56
12.76 | 0.96116223 | 0.876362 | 18.10706 | 18.10706 | 17.40383 | 15.86834 | 36.31 | 34.56
12.77 | 0.96524977 | 0.8781323 | 18.09564 | 18.09564 | 17.46682 | 15.89037 | 36.25 | 34.56
12.78 | 0.962290799 | 0.8796738 | 18.0842 | 18.0842 | 17.40226 | 15.90819 | 36.31 | 34.56
12.79 | 0.958792657 | 0.8811977 | 18.07272 | 18.07272 | 17.32799 | 15.92564 | 36.31 | 34.56
12.8 | 0.955294516 | 0.8827217 | 18.06122 | 18.06122 | 17.25379 | 15.94303 | 36.31 | 34.56
12.81 | 0.95068045 | 0.8812007 | 18.0497 | 18.0497 | 17.15949 | 15.90541 | 36.38 | 34.56
12.82 | 0.945743634 | 0.8787991 | 18.03814 | 18.03814 | 17.05946 | 15.8519 | 36.38 | 34.56
12.83 | 0.940806817 | 0.8763975 | 18.02656 | 18.02656 | 16.95951 | 15.79843 | 36.38 | 34.56
12.84 | 0.938982097 | 0.8745385 | 18.01496 | 18.01496 | 16.91572 | 15.75477 | 36.38 | 34.56
12.85 | 0.939174079 | 0.8730311 | 18.00332 | 18.00332 | 16.90826 | 15.71746 | 36.38 | 34.63
12.86 | 0.939366061 | 0.8715237 | 17.99167 | 17.99167 | 16.90076 | 15.68016 | 36.38 | 34.63
12.87 | 0.941868265 | 0.8715787 | 17.97998 | 17.97998 | 16.93478 | 15.67097 | 36.38 | 34.56
12.88 | 0.94753224 | 0.8737721 | 17.96828 | 17.96828 | 17.02552 | 15.70018 | 36.44 | 34.63
12.89 | 0.953196216 | 0.8759654 | 17.95654 | 17.95654 | 17.11611 | 15.72931 | 36.44 | 34.56
12.9 | 0.95862302 | 0.8780352 | 17.94478 | 17.94478 | 17.20228 | 15.75615 | 36.44 | 34.56
12.91 | 0.963217439 | 0.879671 | 17.933 | 17.933 | 17.27338 | 15.77514 | 36.5 | 34.56
12.92 | 0.967811859 | 0.8813069 | 17.92119 | 17.92119 | 17.34434 | 15.79407 | 36.5 | 34.56
12.93 | 0.972363763 | 0.8829339 | 17.90936 | 17.90936 | 17.41441 | 15.81278 | 36.5 | 34.63
12.94 | 0.969001018 | 0.8829095 | 17.8975 | 17.8975 | 17.3427 | 15.80187 | 36.5 | 34.56
12.95 | 0.965638274 | 0.8828851 | 17.88562 | 17.88562 | 17.27104 | 15.79095 | 36.56 | 34.63
12.96 | 0.96227553 | 0.8828607 | 17.87372 | 17.87372 | 17.19944 | 15.78 | 36.5 | 34.63
12.97 | 0.95898246 | 0.8819587 | 17.86179 | 17.86179 | 17.12914 | 15.75336 | 36.56 | 34.69
12.98 | 0.955709867 | 0.8807989 | 17.84984 | 17.84984 | 17.05926 | 15.72212 | 36.56 | 34.56
12.99 | 0.952437274 | 0.8796391 | 17.83786 | 17.83786 | 16.98944 | 15.69088 | 36.56 | 34.63
13 | 0.953338487 | 0.8779119 | 17.82586 | 17.82586 | 16.99408 | 15.64954 | 36.56 | 34.63
13.01 | 0.95802864 | 0.8756697 | 17.81384 | 17.81384 | 17.06617 | 15.59904 | 36.63 | 34.63
13.02 | 0.962718793 | 0.8734274 | 17.80179 | 17.80179 | 17.13812 | 15.54858 | 36.63 | 34.63
13.03 | 0.966676346 | 0.8715139 | 17.78973 | 17.78973 | 17.19691 | 15.50399 | 36.63 | 34.63
13.04 | 0.968539588 | 0.8705399 | 17.77764 | 17.77764 | 17.21835 | 15.47614 | 36.63 | 34.63
13.05 | 0.970402829 | 0.869566 | 17.76553 | 17.76553 | 17.23972 | 15.4483 | 36.63 | 34.63
13.06 | 0.972266071 | 0.8685921 | 17.75339 | 17.75339 | 17.26102 | 15.42045 | 36.69 | 34.63
13.07 | 0.969955334 | 0.8686671 | 17.74123 | 17.74123 | 17.2082 | 15.41123 | 36.69 | 34.56
13.08 | 0.967549347 | 0.8687662 | 17.72906 | 17.72906 | 17.15374 | 15.4024 | 36.63 | 34.63
13.09 | 0.96514336 | 0.8688652 | 17.71686 | 17.71686 | 17.09931 | 15.39356 | 36.69 | 34.63
13.1 | 0.966194897 | 0.8691035 | 17.70463 | 17.70463 | 17.10613 | 15.38716 | 36.69 | 34.63
13.11 | 0.9688761 | 0.8694075 | 17.69239 | 17.69239 | 17.14173 | 15.3819 | 36.75 | 34.69
13.12 | 0.971557304 | 0.8697116 | 17.68013 | 17.68013 | 17.17726 | 15.37661 | 36.75 | 34.63
13.13 | 0.973523353 | 0.8714974 | 17.66784 | 17.66784 | 17.20006 | 15.39748 | 36.75 | 34.63
13.14 | 0.97424479 | 0.8758621 | 17.65554 | 17.65554 | 17.20081 | 15.46382 | 36.75 | 34.63
13.15 | 0.974966226 | 0.8802269 | 17.64321 | 17.64321 | 17.20153 | 15.53003 | 36.75 | 34.69
13.16 | 0.97559111 | 0.8846148 | 17.63086 | 17.63086 | 17.20051 | 15.59652 | 36.75 | 34.69
13.17 | 0.973418022 | 0.8896755 | 17.61849 | 17.61849 | 17.15016 | 15.67474 | 36.75 | 34.69
13.18 | 0.971244935 | 0.8947363 | 17.60611 | 17.60611 | 17.09984 | 15.75282 | 36.75 | 34.69
13.19 | 0.969071847 | 0.899797 | 17.5937 | 17.5937 | 17.04956 | 15.83076 | 36.81 | 34.69
13.2 | 0.969091792 | 0.9017375 | 17.58127 | 17.58127 | 17.03786 | 15.85369 | 36.75 | 34.69
13.21 | 0.970120956 | 0.9022421 | 17.56882 | 17.56882 | 17.04388 | 15.85133 | 36.75 | 34.63
13.22 | 0.971150119 | 0.9027467 | 17.55636 | 17.55636 | 17.04986 | 15.84894 | 36.81 | 34.69
13.23 | 0.971326927 | 0.9031995 | 17.54387 | 17.54387 | 17.04083 | 15.84561 | 36.81 | 34.69
13.24 | 0.969686149 | 0.9035417 | 17.53136 | 17.53136 | 16.99992 | 15.84032 | 36.81 | 34.69
13.25 | 0.968045371 | 0.9038839 | 17.51884 | 17.51884 | 16.95903 | 15.835 | 36.88 | 34.69
13.26 | 0.966404593 | 0.9042261 | 17.5063 | 17.5063 | 16.91816 | 15.82965 | 36.81 | 34.75
13.27 | 0.963973078 | 0.9023527 | 17.49373 | 17.49373 | 16.86349 | 15.78552 | 36.81 | 34.75
13.28 | 0.96148788 | 0.9003288 | 17.48115 | 17.48115 | 16.80792 | 15.73878 | 36.88 | 34.69
13.29 | 0.959002682 | 0.8983049 | 17.46855 | 17.46855 | 16.75239 | 15.69209 | 36.88 | 34.69
13.3 | 0.957640439 | 0.8944487 | 17.45593 | 17.45593 | 16.71651 | 15.61344 | 36.88 | 34.69
13.31 | 0.957249279 | 0.889008 | 17.4433 | 17.4433 | 16.69758 | 15.50723 | 36.88 | 34.69
13.32 | 0.956858118 | 0.8835673 | 17.43064 | 17.43064 | 16.67865 | 15.40115 | 36.88 | 34.69
13.33 | 0.956844479 | 0.878846 | 17.41797 | 17.41797 | 16.66629 | 15.30772 | 36.88 | 34.75
13.34 | 0.959635964 | 0.87947 | 17.40528 | 17.40528 | 16.70274 | 15.30742 | 36.88 | 34.75
13.35 | 0.96242745 | 0.8800939 | 17.39258 | 17.39258 | 16.73909 | 15.3071 | 36.88 | 34.75
13.36 | 0.965218935 | 0.8807179 | 17.37985 | 17.37985 | 16.77536 | 15.30675 | 36.81 | 34.75
13.37 | 0.970932209 | 0.8825849 | 17.36711 | 17.36711 | 16.86229 | 15.32795 | 36.88 | 34.75
13.38 | 0.977999333 | 0.8850278 | 17.35435 | 17.35435 | 16.97254 | 15.35908 | 36.94 | 34.75
13.39 | 0.985066457 | 0.8874707 | 17.34157 | 17.34157 | 17.0826 | 15.39014 | 36.94 | 34.75
13.4 | 0.989612898 | 0.8889495 | 17.32878 | 17.32878 | 17.14879 | 15.40441 | 36.88 | 34.75
13.41 | 0.985736825 | 0.8872072 | 17.31597 | 17.31597 | 17.06899 | 15.36286 | 36.94 | 34.75
13.42 | 0.981860752 | 0.8854649 | 17.30315 | 17.30315 | 16.98928 | 15.32133 | 36.94 | 34.81
13.43 | 0.977984679 | 0.8837226 | 17.2903 | 17.2903 | 16.90965 | 15.27983 | 36.94 | 34.81
13.44 | 0.969489369 | 0.8849375 | 17.27745 | 17.27745 | 16.7503 | 15.28946 | 36.94 | 34.81
13.45 | 0.959530844 | 0.887089 | 17.26457 | 17.26457 | 16.56589 | 15.31521 | 37 | 34.88
13.46 | 0.949572319 | 0.8892405 | 17.25168 | 17.25168 | 16.38172 | 15.34089 | 37 | 34.88
13.47 | 0.942469947 | 0.8915339 | 17.23878 | 17.23878 | 16.24703 | 15.36895 | 37 | 34.88
13.48 | 0.943070207 | 0.8942098 | 17.22585 | 17.22585 | 16.24519 | 15.40353 | 37 | 34.81
13.49 | 0.943670466 | 0.8968857 | 17.21292 | 17.21292 | 16.24332 | 15.43802 | 37 | 34.88
13.5 | 0.944270725 | 0.8995616 | 17.19996 | 17.19996 | 16.24142 | 15.47243 | 36.94 | 34.88
13.51 | 0.946734714 | 0.8985117 | 17.187 | 17.187 | 16.27153 | 15.44272 | 37 | 34.88
13.52 | 0.949776351 | 0.8963069 | 17.17401 | 17.17401 | 16.31147 | 15.39319 | 37 | 34.88
13.53 | 0.952817989 | 0.894102 | 17.16102 | 17.16102 | 16.35132 | 15.3437 | 37 | 34.88
13.54 | 0.955699752 | 0.8916624 | 17.148 | 17.148 | 16.38834 | 15.29023 | 37 | 34.88
13.55 | 0.958069562 | 0.8884706 | 17.13498 | 17.13498 | 16.4165 | 15.22392 | 37 | 34.88
13.56 | 0.960439372 | 0.8852788 | 17.12193 | 17.12193 | 16.44458 | 15.15769 | 37 | 34.88
13.57 | 0.962809182 | 0.882087 | 17.10888 | 17.10888 | 16.47259 | 15.09152 | 37 | 34.81
13.58 | 0.964120428 | 0.8790825 | 17.09581 | 17.09581 | 16.48242 | 15.02863 | 37.06 | 34.88
13.59 | 0.964965129 | 0.8761605 | 17.08272 | 17.08272 | 16.48423 | 14.96721 | 37.06 | 34.88
13.6 | 0.96580983 | 0.8732386 | 17.06963 | 17.06963 | 16.48601 | 14.90586 | 37.06 | 34.88
13.61 | 0.966170056 | 0.8707818 | 17.05651 | 17.05651 | 16.47949 | 14.8525 | 37.06 | 34.88
13.62 | 0.963333552 | 0.8713943 | 17.04339 | 17.04339 | 16.41847 | 14.85151 | 37.06 | 34.88
13.63 | 0.960497049 | 0.8720069 | 17.03025 | 17.03025 | 16.3575 | 14.85049 | 37.06 | 34.88
13.64 | 0.957660546 | 0.8726194 | 17.0171 | 17.0171 | 16.2966 | 14.84945 | 37.06 | 34.94
13.65 | 0.956726875 | 0.8755207 | 17.00393 | 17.00393 | 16.26812 | 14.88729 | 37 | 34.94
13.66 | 0.957347709 | 0.8802919 | 16.99075 | 16.99075 | 16.26606 | 14.95682 | 37 | 34.88
13.67 | 0.957968543 | 0.8850631 | 16.97756 | 16.97756 | 16.26397 | 15.02621 | 37.06 | 34.94
13.68 | 0.958589377 | 0.8898343 | 16.96435 | 16.96435 | 16.26185 | 15.09546 | 37.06 | 34.94
13.69 | 0.960563987 | 0.8928998 | 16.95114 | 16.95114 | 16.28265 | 15.13567 | 37.06 | 34.88
13.7 | 0.962609482 | 0.895876 | 16.93791 | 16.93791 | 16.30459 | 15.17426 | 37.06 | 34.94
13.71 | 0.964654977 | 0.8988522 | 16.92466 | 16.92466 | 16.32646 | 15.21277 | 37.06 | 34.94
13.72 | 0.965293816 | 0.900891 | 16.91141 | 16.91141 | 16.32448 | 15.23534 | 37.06 | 34.94
13.73 | 0.96309043 | 0.9010357 | 16.89814 | 16.89814 | 16.27444 | 15.22583 | 37.13 | 34.94
13.74 | 0.960887043 | 0.9011803 | 16.88486 | 16.88486 | 16.22445 | 15.21631 | 37.13 | 34.88
13.75 | 0.958683657 | 0.901325 | 16.87157 | 16.87157 | 16.1745 | 15.20677 | 37.13 | 34.94
13.76 | 0.954786225 | 0.9013324 | 16.85827 | 16.85827 | 16.09604 | 15.1949 | 37.13 | 34.94
13.77 | 0.95013722 | 0.901279 | 16.84495 | 16.84495 | 16.00502 | 15.182 | 37.13 | 34.94
13.78 | 0.945488216 | 0.9012255 | 16.83163 | 16.83163 | 15.9141 | 15.16909 | 37.19 | 35
13.79 | 0.940926315 | 0.9012282 | 16.81829 | 16.81829 | 15.82477 | 15.15712 | 37.19 | 34.94
13.8 | 0.938769306 | 0.9027835 | 16.80494 | 16.80494 | 15.77596 | 15.17122 | 37.13 | 35
13.81 | 0.936612296 | 0.9043387 | 16.79158 | 16.79158 | 15.7272 | 15.18527 | 37.13 | 34.94
13.82 | 0.934455286 | 0.905894 | 16.77821 | 16.77821 | 15.67848 | 15.19928 | 37.13 | 34.94
13.83 | 0.934308475 | 0.9074256 | 16.76482 | 16.76482 | 15.66352 | 15.21283 | 37.13 | 35
13.84 | 0.937771042 | 0.9089147 | 16.75143 | 16.75143 | 15.70901 | 15.22562 | 37.13 | 35
13.85 | 0.941233609 | 0.9104038 | 16.73803 | 16.73803 | 15.75439 | 15.23836 | 37.13 | 35
13.86 | 0.944696176 | 0.911893 | 16.72461 | 16.72461 | 15.79968 | 15.25106 | 37.13 | 34.94
13.87 | 0.946418858 | 0.9109709 | 16.71119 | 16.71119 | 15.81578 | 15.22341 | 37.13 | 35
13.88 | 0.947248463 | 0.9088111 | 16.69775 | 16.69775 | 15.81692 | 15.1751 | 37.13 | 34.94
13.89 | 0.948078068 | 0.9066514 | 16.68431 | 16.68431 | 15.81803 | 15.12685 | 37.19 | 35
13.9 | 0.948907673 | 0.9044916 | 16.67085 | 16.67085 | 15.8191 | 15.07865 | 37.19 | 34.94
13.91 | 0.947406494 | 0.900923 | 16.65739 | 16.65739 | 15.78132 | 15.00702 | 37.19 | 35
13.92 | 0.945767263 | 0.897271 | 16.64391 | 16.64391 | 15.74127 | 14.9341 | 37.19 | 34.94
13.93 | 0.944128031 | 0.893619 | 16.63042 | 16.63042 | 15.70125 | 14.86126 | 37.25 | 34.94
13.94 | 0.94419113 | 0.8904594 | 16.61693 | 16.61693 | 15.68956 | 14.7967 | 37.25 | 35
13.95 | 0.950760941 | 0.8891821 | 16.60343 | 16.60343 | 15.78589 | 14.76347 | 37.25 | 35
13.96 | 0.957330751 | 0.8879048 | 16.58991 | 16.58991 | 15.88203 | 14.73026 | 37.25 | 34.94
13.97 | 0.963900562 | 0.8866275 | 16.57639 | 16.57639 | 15.97799 | 14.69708 | 37.31 | 34.94
13.98 | 0.970098512 | 0.8870912 | 16.56286 | 16.56286 | 16.0676 | 14.69276 | 37.25 | 34.94
13.99 | 0.975842917 | 0.8896783 | 16.54932 | 16.54932 | 16.14953 | 14.72357 | 37.25 | 34.94
14 | 0.981587323 | 0.8922654 | 16.53577 | 16.53577 | 16.2313 | 14.75429 | 37.25 | 35
[7 empty] | 37.75 | 35.38
[7 empty] | 37.75 | 35.38
[7 empty] | 37.81 | 35.44
[7 empty] | 37.81 | 35.44
[7 empty] | 37.81 | 35.44
[7 empty] | 37.81 | 35.44
[7 empty] | 37.81 | 35.44
[7 empty] | 37.81 | 35.44
[7 empty] | 37.81 | 35.44
[7 empty] | 37.81 | 35.44
[7 empty] | 37.88 | 35.44
[7 empty] | 37.88 | 35.5
[7 empty] | 37.88 | 35.44
[7 empty] | 37.88 | 35.5
[7 empty] | 37.88 | 35.5
[7 empty] | 37.88 | 35.5
[7 empty] | 37.81 | 35.44
[7 empty] | 37.88 | 35.5
[7 empty] | 37.88 | 35.5
[7 empty] | 37.88 | 35.44
[7 empty] | 37.88 | 35.5
[7 empty] | 37.88 | 35.5
[7 empty] | 37.88 | 35.5
[7 empty] | 37.94 | 35.5
[7 empty] | 37.88 | 35.5
[7 empty] | 37.94 | 35.5
[7 empty] | 37.88 | 35.5
[7 empty] | 37.94 | 35.56
[7 empty] | 37.94 | 35.5
[7 empty] | 37.94 | 35.56
[7 empty] | 37.94 | 35.5
[7 empty] | 37.94 | 35.5
[7 empty] | 37.94 | 35.56
[7 empty] | 37.94 | 35.5
[7 empty] | 38 | 35.56
[7 empty] | 38 | 35.5
[7 empty] | 38 | 35.56
[7 empty] | 38 | 35.56
[7 empty] | 38 | 35.56
[7 empty] | 38 | 35.56
[7 empty] | 38 | 35.56
[7 empty] | 38 | 35.56
[7 empty] | 38.06 | 35.56
[7 empty] | 38 | 35.63
[7 empty] | 38 | 35.63
[7 empty] | 38.06 | 35.63
[7 empty] | 38.06 | 35.56
[7 empty] | 38.06 | 35.63
[7 empty] | 38.06 | 35.63
[7 empty] | 38.06 | 35.63
[7 empty] | 38.13 | 35.63
[7 empty] | 38.13 | 35.63
[7 empty] | 38.06 | 35.63
[7 empty] | 38.13 | 35.63
[7 empty] | 38.13 | 35.69
[7 empty] | 38.13 | 35.69
[7 empty] | 38.13 | 35.63
[7 empty] | 38.13 | 35.69
[7 empty] | 38.13 | 35.69
[7 empty] | 38.19 | 35.69
[7 empty] | 38.19 | 35.69
[7 empty] | 38.13 | 35.75
[7 empty] | 38.19 | 35.69
[7 empty] | 38.19 | 35.75
[7 empty] | 38.19 | 35.75
[7 empty] | 38.19 | 35.69
[7 empty] | 38.19 | 35.69
[7 empty] | 38.25 | 35.69
[7 empty] | 38.25 | 35.75
[7 empty] | 38.25 | 35.69
[7 empty] | 38.25 | 35.75
[7 empty] | 38.25 | 35.75
[7 empty] | 38.25 | 35.81
[7 empty] | 38.25 | 35.81
[7 empty] | 38.25 | 35.81
[7 empty] | 38.31 | 35.81
[7 empty] | 38.25 | 35.81
[7 empty] | 38.25 | 35.81
[7 empty] | 38.31 | 35.81
[7 empty] | 38.31 | 35.81
[7 empty] | 38.31 | 35.81
[7 empty] | 38.31 | 35.81
[7 empty] | 38.31 | 35.81
[7 empty] | 38.31 | 35.81
[7 empty] | 38.31 | 35.81
[7 empty] | 38.31 | 35.81
[7 empty] | 38.31 | 35.81
[7 empty] | 38.38 | 35.81
[7 empty] | 38.38 | 35.81
[7 empty] | 38.38 | 35.81
[7 empty] | 38.38 | 35.81
[7 empty] | 38.38 | 35.88
[7 empty] | 38.38 | 35.81
[7 empty] | 38.38 | 35.81
[7 empty] | 38.38 | 35.81
[7 empty] | 38.44 | 35.81
[7 empty] | 38.38 | 35.81
[7 empty] | 38.44 | 35.88
[7 empty] | 38.44 | 35.88
[7 empty] | 38.44 | 35.88
[7 empty] | 38.44 | 35.88
[7 empty] | 38.5 | 35.88
[7 empty] | 38.44 | 35.88
[7 empty] | 38.5 | 35.88
[7 empty] | 38.44 | 35.81
[7 empty] | 38.5 | 35.88
[7 empty] | 38.56 | 35.88
[7 empty] | 38.5 | 35.88
[7 empty] | 38.5 | 35.88
[7 empty] | 38.5 | 35.81
[7 empty] | 38.5 | 35.88
[7 empty] | 38.56 | 35.88
[7 empty] | 38.56 | 35.88
[7 empty] | 38.5 | 35.88
[7 empty] | 38.56 | 35.88
[7 empty] | 38.56 | 35.88
[7 empty] | 38.56 | 35.88
[7 empty] | 38.56 | 35.88
[7 empty] | 38.63 | 35.81
[7 empty] | 38.56 | 35.81
[7 empty] | 38.63 | 35.88
[7 empty] | 38.69 | 35.88
[7 empty] | 38.63 | 35.88
[7 empty] | 38.63 | 35.88
[7 empty] | 38.63 | 35.88
[7 empty] | 38.63 | 35.88
[7 empty] | 38.63 | 35.88
[7 empty] | 38.69 | 35.88
[7 empty] | 38.63 | 35.94
[7 empty] | 38.69 | 35.94
[7 empty] | 38.69 | 35.94
[7 empty] | 38.69 | 35.94
[7 empty] | 38.69 | 35.94
[7 empty] | 38.69 | 35.94
[7 empty] | 38.75 | 36
[7 empty] | 38.69 | 36
[7 empty] | 38.75 | 35.94
[7 empty] | 38.81 | 36
[7 empty] | 38.75 | 36
[7 empty] | 38.81 | 36
[7 empty] | 38.75 | 36
[7 empty] | 38.75 | 36
[7 empty] | 38.81 | 36
[7 empty] | 38.81 | 36.06
[7 empty] | 38.81 | 36.06
[7 empty] | 38.88 | 36.06
[7 empty] | 38.88 | 36
[7 empty] | 38.88 | 36.06
[7 empty] | 38.94 | 36
[7 empty] | 38.88 | 36
[7 empty] | 38.88 | 36.06
[7 empty] | 38.88 | 36.06
[7 empty] | 38.94 | 36.06
[7 empty] | 38.94 | 36.06
[7 empty] | 38.94 | 36.13
[7 empty] | 38.94 | 36.06
[7 empty] | 38.94 | 36.06
[7 empty] | 39 | 36.06
[7 empty] | 38.94 | 36.13
[7 empty] | 39 | 36.13
[7 empty] | 39 | 36.06
[7 empty] | 39 | 36.13
[7 empty] | 39 | 36.13
[7 empty] | 39.06 | 36.13
[7 empty] | 39 | 36.13
[7 empty] | 39.06 | 36.13
[7 empty] | 39.13 | 36.19
[7 empty] | 39.06 | 36.19
[7 empty] | 39.06 | 36.19
[7 empty] | 39.06 | 36.19
[7 empty] | 39.06 | 36.19
[7 empty] | 39.06 | 36.19
[7 empty] | 39.06 | 36.19
[7 empty] | 39.06 | 36.19
[7 empty] | 39.06 | 36.19
[7 empty] | 39.13 | 36.19
[7 empty] | 39.13 | 36.19
[7 empty] | 39.13 | 36.25
[7 empty] | 39.13 | 36.19
[7 empty] | 39.13 | 36.19
[7 empty] | 39.13 | 36.25
[7 empty] | 39.13 | 36.25
[7 empty] | 39.13 | 36.25
[7 empty] | 39.13 | 36.25
[7 empty] | 39.19 | 36.25
[7 empty] | 39.19 | 36.25
[7 empty] | 39.19 | 36.25
[7 empty] | 39.19 | 36.25
[7 empty] | 39.19 | 36.25
[7 empty] | 39.19 | 36.25
[7 empty] | 39.25 | 36.31
[7 empty] | 39.19 | 36.25
[7 empty] | 39.19 | 36.25
[7 empty] | 39.25 | 36.31
[7 empty] | 39.25 | 36.31
[7 empty] | 39.25 | 36.31
[7 empty] | 39.25 | 36.31
[7 empty] | 39.25 | 36.31
[7 empty] | 39.25 | 36.31
[7 empty] | 39.31 | 36.38
[7 empty] | 39.31 | 36.31
[7 empty] | 39.31 | 36.31
[7 empty] | 39.38 | 36.31
[7 empty] | 39.38 | 36.38
[7 empty] | 39.38 | 36.38
[7 empty] | 39.38 | 36.31
[7 empty] | 39.38 | 36.38
[7 empty] | 39.38 | 36.38
[7 empty] | 39.44 | 36.38
[7 empty] | 39.44 | 36.38
[7 empty] | 39.44 | 36.31
[7 empty] | 39.44 | 36.31
[7 empty] | 39.44 | 36.38
[7 empty] | 39.5 | 36.38
[7 empty] | 39.44 | 36.38
[7 empty] | 39.44 | 36.38
[7 empty] | 39.5 | 36.38
[7 empty] | 39.5 | 36.38
[7 empty] | 39.5 | 36.38
[7 empty] | 39.5 | 36.38
[7 empty] | 39.5 | 36.38
[7 empty] | 39.5 | 36.38
[7 empty] | 39.56 | 36.38
[7 empty] | 39.56 | 36.38
[7 empty] | 39.5 | 36.44
[7 empty] | 39.56 | 36.38
[7 empty] | 39.56 | 36.44
[7 empty] | 39.56 | 36.38
[7 empty] | 39.56 | 36.38
[7 empty] | 39.56 | 36.38
[7 empty] | 39.56 | 36.38
[7 empty] | 39.56 | 36.44
[7 empty] | 39.63 | 36.38
[7 empty] | 39.63 | 36.44
[7 empty] | 39.63 | 36.38
[7 empty] | 39.63 | 36.44
[7 empty] | 39.69 | 36.44
[7 empty] | 39.69 | 36.44
[7 empty] | 39.69 | 36.44
[7 empty] | 39.69 | 36.44
[7 empty] | 39.69 | 36.44
[7 empty] | 39.69 | 36.5
[7 empty] | 39.75 | 36.44
[7 empty] | 39.75 | 36.5
[7 empty] | 39.75 | 36.44
[7 empty] | 39.75 | 36.44
[7 empty] | 39.75 | 36.5
[7 empty] | 39.75 | 36.44
[7 empty] | 39.81 | 36.5
[7 empty] | 39.81 | 36.5
[7 empty] | 39.75 | 36.5
[7 empty] | 39.81 | 36.5
[7 empty] | 39.88 | 36.5
[7 empty] | 39.88 | 36.5
[7 empty] | 39.88 | 36.5
[7 empty] | 39.88 | 36.56
[7 empty] | 39.88 | 36.56
[7 empty] | 39.94 | 36.56
[7 empty] | 39.88 | 36.56
[7 empty] | 39.88 | 36.56
[7 empty] | 39.88 | 36.56
[7 empty] | 39.94 | 36.56
[7 empty] | 40 | 36.63
[7 empty] | 39.94 | 36.56
[7 empty] | 39.94 | 36.63
[7 empty] | 40 | 36.69
[7 empty] | 40 | 36.69
[7 empty] | 39.94 | 36.63
[7 empty] | 40 | 36.63
[7 empty] | 40 | 36.69
[7 empty] | 40 | 36.69
[7 empty] | 40.06 | 36.69
[7 empty] | 40.13 | 36.69
[7 empty] | 40.06 | 36.69
[7 empty] | 40.13 | 36.69
[7 empty] | 40.13 | 36.69
[7 empty] | 40.06 | 36.69
[7 empty] | 40.13 | 36.75
[7 empty] | 40.06 | 36.69
[7 empty] | 40.19 | 36.69
[7 empty] | 40.19 | 36.75
[7 empty] | 40.13 | 36.75
[7 empty] | 40.19 | 36.75
[7 empty] | 40.19 | 36.75
[7 empty] | 40.19 | 36.75
[7 empty] | 40.19 | 36.75
[7 empty] | 40.19 | 36.75
[7 empty] | 40.19 | 36.75
[7 empty] | 40.19 | 36.75
[7 empty] | 40.25 | 36.75
[7 empty] | 40.19 | 36.81
[7 empty] | 40.19 | 36.81
[7 empty] | 40.25 | 36.81
[7 empty] | 40.25 | 36.81
[7 empty] | 40.31 | 36.81
[7 empty] | 40.25 | 36.81
[7 empty] | 40.25 | 36.81
[7 empty] | 40.31 | 36.81
[7 empty] | 40.31 | 36.81
[7 empty] | 40.31 | 36.81
[7 empty] | 40.31 | 36.81
[7 empty] | 40.38 | 36.81
[7 empty] | 40.38 | 36.88
[7 empty] | 40.38 | 36.88
[7 empty] | 40.38 | 36.81
[7 empty] | 40.44 | 36.88
[7 empty] | 40.44 | 36.88
[7 empty] | 40.44 | 36.88
[7 empty] | 40.44 | 36.81
[7 empty] | 40.44 | 36.88
[7 empty] | 40.44 | 36.88
[7 empty] | 40.44 | 36.88
[7 empty] | 40.44 | 36.88
[7 empty] | 40.44 | 36.94
[7 empty] | 40.5 | 36.88
[7 empty] | 40.5 | 36.94
[7 empty] | 40.5 | 36.94
[7 empty] | 40.5 | 36.94
[7 empty] | 40.5 | 36.88
[7 empty] | 40.56 | 36.94
[7 empty] | 40.5 | 36.94
[7 empty] | 40.56 | 36.94
[7 empty] | 40.56 | 36.94
[7 empty] | 40.56 | 37
[7 empty] | 40.56 | 36.94
[7 empty] | 40.56 | 36.94
[7 empty] | 40.56 | 36.94
[7 empty] | 40.63 | 36.94
[7 empty] | 40.63 | 36.94
[7 empty] | 40.63 | 36.94
[7 empty] | 40.63 | 37
[7 empty] | 40.63 | 37
[7 empty] | 40.63 | 37
[7 empty] | 40.63 | 37
[7 empty] | 40.69 | 37
[7 empty] | 40.69 | 37.06
[7 empty] | 40.75 | 37
[7 empty] | 40.69 | 37
[7 empty] | 40.75 | 37
[7 empty] | 40.75 | 37.06
[7 empty] | 40.75 | 37.06
[7 empty] | 40.81 | 37
[7 empty] | 40.75 | 37.06
[7 empty] | 40.75 | 37.06
[7 empty] | 40.81 | 37.06
[7 empty] | 40.81 | 37.06
[7 empty] | 40.81 | 37.06
[7 empty] | 40.81 | 37.13
[7 empty] | 40.81 | 37.13
[7 empty] | 40.81 | 37.13
[7 empty] | 40.88 | 37.13
[7 empty] | 40.88 | 37.13
[7 empty] | 40.88 | 37.19
[7 empty] | 40.88 | 37.19
[7 empty] | 40.88 | 37.13
[7 empty] | 40.88 | 37.13
[7 empty] | 40.94 | 37.19
[7 empty] | 40.94 | 37.19
[7 empty] | 40.94 | 37.19
[7 empty] | 40.94 | 37.19
[7 empty] | 40.94 | 37.19
[7 empty] | 40.94 | 37.19
[7 empty] | 40.94 | 37.19
[7 empty] | 41 | 37.19
[7 empty] | 41 | 37.25
[7 empty] | 41 | 37.25
[7 empty] | 41 | 37.31
[7 empty] | 41.06 | 37.31
[7 empty] | 41.06 | 37.31
[7 empty] | 41.06 | 37.31
[7 empty] | 41.06 | 37.31
[7 empty] | 41.06 | 37.31
[7 empty] | 41.13 | 37.31
[7 empty] | 41.13 | 37.31
[7 empty] | 41.13 | 37.31
[7 empty] | 41.13 | 37.31
[7 empty] | 41.19 | 37.38
[7 empty] | 41.19 | 37.38
[7 empty] | 41.19 | 37.38
[7 empty] | 41.19 | 37.31
[7 empty] | 41.19 | 37.38
[7 empty] | 41.19 | 37.38
[7 empty] | 41.19 | 37.44
[7 empty] | 41.19 | 37.44
[7 empty] | 41.25 | 37.44
[7 empty] | 41.25 | 37.44
[7 empty] | 41.25 | 37.44
[7 empty] | 41.25 | 37.44
[7 empty] | 41.31 | 37.44
[7 empty] | 41.31 | 37.5
[7 empty] | 41.31 | 37.5
[7 empty] | 41.31 | 37.5
[7 empty] | 41.31 | 37.44
[7 empty] | 41.31 | 37.56
[7 empty] | 41.38 | 37.5
[7 empty] | 41.38 | 37.5
[7 empty] | 41.38 | 37.5
[7 empty] | 41.38 | 37.56
[7 empty] | 41.38 | 37.56
[7 empty] | 41.38 | 37.56
[7 empty] | 41.44 | 37.56
[7 empty] | 41.44 | 37.56
[7 empty] | 41.44 | 37.56
[7 empty] | 41.44 | 37.63
[7 empty] | 41.5 | 37.63
[7 empty] | 41.5 | 37.63
[7 empty] | 41.44 | 37.63
[7 empty] | 41.44 | 37.63
[7 empty] | 41.5 | 37.63
[7 empty] | 41.5 | 37.69
[7 empty] | 41.5 | 37.69
[7 empty] | 41.5 | 37.69
[7 empty] | 41.56 | 37.69
[7 empty] | 41.56 | 37.69
[7 empty] | 41.5 | 37.69
[7 empty] | 41.56 | 37.69
[7 empty] | 41.63 | 37.75
[7 empty] | 41.63 | 37.75
[7 empty] | 41.63 | 37.75
[7 empty] | 41.63 | 37.75
[7 empty] | 41.63 | 37.75
[7 empty] | 41.63 | 37.75
[7 empty] | 41.63 | 37.75
[7 empty] | 41.69 | 37.75
[7 empty] | 41.69 | 37.75
[7 empty] | 41.69 | 37.75
[7 empty] | 41.69 | 37.81
[7 empty] | 41.69 | 37.81
[7 empty] | 41.69 | 37.81
[7 empty] | 41.75 | 37.81
[7 empty] | 41.75 | 37.81
[7 empty] | 41.75 | 37.81
[7 empty] | 41.75 | 37.81
[7 empty] | 41.81 | 37.81
[7 empty] | 41.81 | 37.81
[7 empty] | 41.81 | 37.81
[7 empty] | 41.81 | 37.81
[7 empty] | 41.81 | 37.88
[7 empty] | 41.88 | 37.88
[7 empty] | 41.88 | 37.88
[7 empty] | 41.88 | 37.81
[7 empty] | 41.88 | 37.88
[7 empty] | 41.88 | 37.88
[7 empty] | 41.88 | 37.88
[7 empty] | 41.88 | 37.94
[7 empty] | 41.94 | 37.94
[7 empty] | 41.94 | 37.94
[7 empty] | 41.94 | 37.88
[7 empty] | 41.94 | 37.94
[7 empty] | 42 | 37.94
[7 empty] | 42 | 38
[7 empty] | 42 | 38
[7 empty] | 42 | 38
[7 empty] | 42 | 38.06
[7 empty] | 42 | 38.06
[7 empty] | 42.06 | 38.06
[7 empty] | 42.06 | 38.06
[7 empty] | 42.06 | 38.06
[7 empty] | 42.06 | 38.06
[7 empty] | 42.06 | 38.06
[7 empty] | 42.13 | 38.13
[7 empty] | 42.06 | 38.13
[7 empty] | 42.13 | 38.13
[7 empty] | 42.19 | 38.13
[7 empty] | 42.13 | 38.19
[7 empty] | 42.13 | 38.19
[7 empty] | 42.13 | 38.19
[7 empty] | 42.19 | 38.25
[7 empty] | 42.19 | 38.25
[7 empty] | 42.25 | 38.25
[7 empty] | 42.25 | 38.25
[7 empty] | 42.25 | 38.31
[7 empty] | 42.25 | 38.38
[7 empty] | 42.25 | 38.31
[7 empty] | 42.25 | 38.31
[7 empty] | 42.31 | 38.31
[7 empty] | 42.31 | 38.31
[7 empty] | 42.31 | 38.38
[7 empty] | 42.31 | 38.38
[7 empty] | 42.31 | 38.44
[7 empty] | 42.31 | 38.44
[7 empty] | 42.31 | 38.44
[7 empty] | 42.38 | 38.5
[7 empty] | 42.44 | 38.5
[7 empty] | 42.44 | 38.5
[7 empty] | 42.44 | 38.56
[7 empty] | 42.5 | 38.56
[7 empty] | 42.44 | 38.56
[7 empty] | 42.44 | 38.56
[7 empty] | 42.44 | 38.63
[7 empty] | 42.44 | 38.63
[7 empty] | 42.5 | 38.69
[7 empty] | 42.5 | 38.69
[7 empty] | 42.5 | 38.69
[7 empty] | 42.44 | 38.69
[7 empty] | 42.5 | 38.75
[7 empty] | 42.5 | 38.75
[7 empty] | 42.5 | 38.75
[7 empty] | 42.56 | 38.75
[7 empty] | 42.56 | 38.75
[7 empty] | 42.56 | 38.81
[7 empty] | 42.56 | 38.81
[7 empty] | 42.56 | 38.81
[7 empty] | 42.56 | 38.88
[7 empty] | 42.56 | 38.88
[7 empty] | 42.56 | 38.88
[7 empty] | 42.63 | 38.94
[7 empty] | 42.63 | 38.94
[7 empty] | 42.69 | 38.94
[7 empty] | 42.69 | 38.94
[7 empty] | 42.69 | 38.94
[7 empty] | 42.69 | 39
[7 empty] | 42.69 | 39
[7 empty] | 42.75 | 39
[7 empty] | 42.75 | 39.06
[7 empty] | 42.75 | 39.06
[7 empty] | 42.75 | 39.06
[7 empty] | 42.75 | 39.06
[7 empty] | 42.75 | 39.13
[7 empty] | 42.81 | 39.13
[7 empty] | 42.81 | 39.13
[7 empty] | 42.81 | 39.13
[7 empty] | 42.81 | 39.19
[7 empty] | 42.81 | 39.19
[7 empty] | 42.81 | 39.25
[7 empty] | 42.81 | 39.25
[7 empty] | 42.88 | 39.25
[7 empty] | 42.88 | 39.25
[7 empty] | 42.88 | 39.31
[7 empty] | 42.94 | 39.31
[7 empty] | 42.88 | 39.31
[7 empty] | 42.88 | 39.38
[7 empty] | 42.94 | 39.38
[7 empty] | 42.94 | 39.38
[7 empty] | 42.94 | 39.38
[7 empty] | 43 | 39.44
[7 empty] | 43 | 39.44
[7 empty] | 42.94 | 39.44
[7 empty] | 43.06 | 39.5
[7 empty] | 43 | 39.5
[7 empty] | 43.06 | 39.5
[7 empty] | 43.06 | 39.5
[7 empty] | 43.06 | 39.56
[7 empty] | 43.06 | 39.56
[7 empty] | 43.06 | 39.56
[7 empty] | 43.06 | 39.56
[7 empty] | 43.13 | 39.63
[7 empty] | 43.06 | 39.63
[7 empty] | 43.13 | 39.63
[7 empty] | 43.13 | 39.63
[7 empty] | 43.19 | 39.69
[7 empty] | 43.13 | 39.69
[7 empty] | 43.13 | 39.69
[7 empty] | 43.19 | 39.69
[7 empty] | 43.13 | 39.75
[7 empty] | 43.19 | 39.75
[7 empty] | 43.19 | 39.75
[7 empty] | 43.25 | 39.81
[7 empty] | 43.25 | 39.88
[7 empty] | 43.19 | 39.88
[7 empty] | 43.25 | 39.88
[7 empty] | 43.25 | 39.88
[7 empty] | 43.25 | 39.88
[7 empty] | 43.31 | 39.94
[7 empty] | 43.31 | 39.94
[7 empty] | 43.31 | 39.94
[7 empty] | 43.31 | 39.94
[7 empty] | 43.38 | 39.94
[7 empty] | 43.38 | 40
[7 empty] | 43.38 | 40
[7 empty] | 43.38 | 40
[7 empty] | 43.38 | 40.06
[7 empty] | 43.44 | 40.06
[7 empty] | 43.44 | 40.06
[7 empty] | 43.44 | 40.06
[7 empty] | 43.44 | 40.06
[7 empty] | 43.44 | 40.06
[7 empty] | 43.44 | 40.13
[7 empty] | 43.44 | 40.13
[7 empty] | 43.5 | 40.13
[7 empty] | 43.5 | 40.19
[7 empty] | 43.5 | 40.19
[7 empty] | 43.56 | 40.19
[7 empty] | 43.5 | 40.19
[7 empty] | 43.56 | 40.25
[7 empty] | 43.56 | 40.25
[7 empty] | 43.56 | 40.31
[7 empty] | 43.56 | 40.31
[7 empty] | 43.63 | 40.31
[7 empty] | 43.63 | 40.31
[7 empty] | 43.63 | 40.31
[7 empty] | 43.69 | 40.38
[7 empty] | 43.63 | 40.38
[7 empty] | 43.69 | 40.38
[7 empty] | 43.69 | 40.38
[7 empty] | 43.69 | 40.44
[7 empty] | 43.69 | 40.44
[7 empty] | 43.75 | 40.5
[7 empty] | 43.75 | 40.44
[7 empty] | 43.75 | 40.5
[7 empty] | 43.75 | 40.5
[7 empty] | 43.75 | 40.56
[7 empty] | 43.81 | 40.56
[7 empty] | 43.75 | 40.56
[7 empty] | 43.81 | 40.56
[7 empty] | 43.81 | 40.56
[7 empty] | 43.81 | 40.63
[7 empty] | 43.88 | 40.56
[7 empty] | 43.81 | 40.63
[7 empty] | 43.81 | 40.63
[7 empty] | 43.88 | 40.63
[7 empty] | 43.88 | 40.63
[7 empty] | 43.88 | 40.63
[7 empty] | 43.88 | 40.69
[7 empty] | 43.94 | 40.69
[7 empty] | 43.94 | 40.75
[7 empty] | 43.94 | 40.69
[7 empty] | 43.94 | 40.75
[7 empty] | 43.94 | 40.75
[7 empty] | 44 | 40.75
[7 empty] | 44 | 40.81
[7 empty] | 44 | 40.81
[7 empty] | 44 | 40.81
[7 empty] | 44 | 40.88
[7 empty] | 44 | 40.81
[7 empty] | 44 | 40.81
[7 empty] | 44 | 40.88
[7 empty] | 44 | 40.88
[7 empty] | 44.06 | 40.88
[7 empty] | 44.06 | 40.94
[7 empty] | 44.06 | 40.94
[7 empty] | 44.06 | 40.94
[7 empty] | 44.13 | 41
[7 empty] | 44.06 | 41
[7 empty] | 44.13 | 41
[7 empty] | 44.13 | 41.06
[7 empty] | 44.19 | 41.06
[7 empty] | 44.13 | 41.06
[7 empty] | 44.19 | 41.06
[7 empty] | 44.19 | 41.06
[7 empty] | 44.13 | 41.06
[7 empty] | 44.25 | 41.13
[7 empty] | 44.19 | 41.13
[7 empty] | 44.19 | 41.13
[7 empty] | 44.25 | 41.19
[7 empty] | 44.25 | 41.19
[7 empty] | 44.31 | 41.19
[7 empty] | 44.31 | 41.19
[7 empty] | 44.31 | 41.25
[7 empty] | 44.31 | 41.25
[7 empty] | 44.38 | 41.25
[7 empty] | 44.31 | 41.25
[7 empty] | 44.31 | 41.25
[7 empty] | 44.38 | 41.31
[7 empty] | 44.38 | 41.31
[7 empty] | 44.38 | 41.31
[7 empty] | 44.38 | 41.31
[7 empty] | 44.38 | 41.38
[7 empty] | 44.44 | 41.38
[7 empty] | 44.44 | 41.38
[7 empty] | 44.5 | 41.38
[7 empty] | 44.5 | 41.38
[7 empty] | 44.5 | 41.44
[7 empty] | 44.5 | 41.44
[7 empty] | 44.44 | 41.44
[7 empty] | 44.5 | 41.44
[7 empty] | 44.5 | 41.5
[7 empty] | 44.5 | 41.5
[7 empty] | 44.56 | 41.5
[7 empty] | 44.5 | 41.5
[7 empty] | 44.56 | 41.5
[7 empty] | 44.56 | 41.56
[7 empty] | 44.56 | 41.56
[7 empty] | 44.56 | 41.56
[7 empty] | 44.56 | 41.56
[7 empty] | 44.63 | 41.63
[7 empty] | 44.63 | 41.63
[7 empty] | 44.63 | 41.63
[7 empty] | 44.63 | 41.63
[7 empty] | 44.63 | 41.63
[7 empty] | 44.63 | 41.63
[7 empty] | 44.69 | 41.63
[7 empty] | 44.63 | 41.69
[7 empty] | 44.63 | 41.69
[7 empty] | 44.69 | 41.69
[7 empty] | 44.69 | 41.69
[7 empty] | 44.69 | 41.69
[7 empty] | 44.75 | 41.75
[7 empty] | 44.75 | 41.75
[7 empty] | 44.75 | 41.75
[7 empty] | 44.81 | 41.75
[7 empty] | 44.75 | 41.75
[7 empty] | 44.81 | 41.75
[7 empty] | 44.81 | 41.81
[7 empty] | 44.81 | 41.81
[7 empty] | 44.81 | 41.81
[7 empty] | 44.81 | 41.81
[7 empty] | 44.81 | 41.88
[7 empty] | 44.81 | 41.88
[7 empty] | 44.88 | 41.88
[7 empty] | 44.88 | 41.88
[7 empty] | 44.88 | 41.88
[7 empty] | 44.88 | 41.94
[7 empty] | 44.94 | 41.94
[7 empty] | 44.94 | 41.94
[7 empty] | 44.94 | 41.94
[7 empty] | 45 | 41.94
[7 empty] | 45 | 41.94
[7 empty] | 45 | 41.94
[7 empty] | 45 | 41.94
[7 empty] | 45 | 41.94
[7 empty] | 45 | 41.94
[7 empty] | 45 | 42
[7 empty] | 45 | 42
[7 empty] | 45.06 | 42
[7 empty] | 45.06 | 42
[7 empty] | 45.06 | 42
[7 empty] | 45.13 | 42
[7 empty] | 45.13 | 42
[7 empty] | 45.13 | 42
[7 empty] | 45.19 | 42.06
[7 empty] | 45.25 | 42.06
[7 empty] | 45.25 | 42.06
[7 empty] | 45.25 | 42.06
[7 empty] | 45.25 | 42.06
[7 empty] | 45.31 | 42.06
[7 empty] | 45.31 | 42.06
[7 empty] | 45.25 | 42.06
[7 empty] | 45.25 | 42.06
[7 empty] | 45.31 | 42.13
[7 empty] | 45.31 | 42.06
[7 empty] | 45.38 | 42.06
[7 empty] | 45.31 | 42.06
[7 empty] | 45.38 | 42.13
[7 empty] | 45.38 | 42.13
[7 empty] | 45.38 | 42.13
[7 empty] | 45.44 | 42.06
[7 empty] | 45.44 | 42.06
[7 empty] | 45.44 | 42.13
[7 empty] | 45.44 | 42.13
[7 empty] | 45.5 | 42.13
[7 empty] | 45.5 | 42.13
[7 empty] | 45.56 | 42.13
[7 empty] | 45.44 | 42.19
[7 empty] | 45.44 | 42.19
[7 empty] | 45.44 | 42.19
[7 empty] | 45.44 | 42.19
[7 empty] | 45.44 | 42.13
[7 empty] | 45.44 | 42.13
[7 empty] | 45.44 | 42.13
[7 empty] | 45.5 | 42.13
[7 empty] | 45.5 | 42.19
[7 empty] | 45.5 | 42.13
[7 empty] | 45.56 | 42.13
[7 empty] | 45.56 | 42.13
[7 empty] | 45.5 | 42.13
[7 empty] | 45.5 | 42.13
[7 empty] | 45.56 | 42.13
[7 empty] | 45.66 | 42.13
[7 empty] | 45.56 | 42.13
[7 empty] | 45.5 | 42.13
[7 empty] | 45.5 | 42.13
[7 empty] | 45.5 | 42.13
[7 empty] | 45.5 | 42.13
[7 empty] | 45.56 | 42.06
[7 empty] | 45.66 | 42.06
[7 empty] | 45.56 | 42.06
[7 empty] | 45.56 | 42.06
[7 empty] | 45.56 | 42.06
[7 empty] | 45.56 | 42.06
[7 empty] | 45.56 | 42.19
[7 empty] | 45.56 | 42.06
[7 empty] | 45.5 | 42.13
[7 empty] | 45.56 | 42.13
[7 empty] | 45.66 | 42.06
[7 empty] | 45.66 | 42.19
[7 empty] | 45.66 | 42.13
[7 empty] | 45.56 | 42.13
[7 empty] | 45.66 | 42.06
[7 empty] | 45.66 | 42.06
[7 empty] | 45.56 | 42.13
[7 empty] | 45.66 | 42.13
[7 empty] | 45.66 | 42.13
[7 empty] | 45.56 | 42.13

## 101
Wavelength | ecoFlex + normal emittance | ecoFlex + Ag/Ppy emittance | Pure PNIPAm Ibb | Ag/PPy Ibb | Pure PNIPAm Prad | Ag/PPy Prad | Pure PNIPAm Temp | Ag/PPy Temp | Pure PNIPAm Temp (K) | Ag/PPy Temp (K) | Pure PNIPAm Prad SUM | Ag/PPy Prad SUM
7.5 | 0.943997164 | 0.841378 | 29.03341 | 30.25364 | 27.40746 | 25.45474 | 31.44 | 33.44 | 304.59 | 306.59 | 190.9515 | 176.5226
7.51 | 0.951354126 | 0.8448984 | 29.084 | 30.30471 | 27.66918 | 25.6044 | 31.44 | 33.5
7.52 | 0.953561718 | 0.846493 | 29.13429 | 30.35547 | 27.78135 | 25.69569 | 31.44 | 33.5
7.53 | 0.951024984 | 0.8466859 | 29.18428 | 30.40592 | 27.75498 | 25.74426 | 31.44 | 33.44
7.54 | 0.948565984 | 0.8453022 | 29.23397 | 30.45605 | 27.73035 | 25.74457 | 31.5 | 33.5
7.55 | 0.950639011 | 0.8424878 | 29.28336 | 30.50587 | 27.8379 | 25.70082 | 31.5 | 33.44
7.56 | 0.958979085 | 0.8396057 | 29.33245 | 30.55537 | 28.1292 | 25.65447 | 31.5 | 33.44
7.57 | 0.97097737 | 0.8382395 | 29.38123 | 30.60456 | 28.52851 | 25.65395 | 31.5 | 33.44
7.58 | 0.969833872 | 0.8396983 | 29.42972 | 30.65344 | 28.54194 | 25.73964 | 31.5 | 33.44
7.59 | 0.952261514 | 0.8406005 | 29.47791 | 30.702 | 28.07067 | 25.80812 | 31.5 | 33.44
7.6 | 0.947559606 | 0.8416135 | 29.52579 | 30.75025 | 27.97745 | 25.87983 | 31.5 | 33.44
7.61 | 0.957853495 | 0.844772 | 29.57338 | 30.79819 | 28.32696 | 26.01745 | 31.5 | 33.5
7.62 | 0.96644397 | 0.8440971 | 29.62066 | 30.84581 | 28.62671 | 26.03686 | 31.56 | 33.5
7.63 | 0.96668601 | 0.8403781 | 29.66765 | 30.89312 | 28.6793 | 25.9619 | 31.5 | 33.5
7.64 | 0.96449718 | 0.8389547 | 29.71434 | 30.94012 | 28.65939 | 25.95736 | 31.56 | 33.44
7.65 | 0.964694916 | 0.8419308 | 29.76072 | 30.9868 | 28.71002 | 26.08874 | 31.5 | 33.5
7.66 | 0.961029473 | 0.8454158 | 29.80681 | 31.03317 | 28.64522 | 26.23593 | 31.5 | 33.44
7.67 | 0.950785267 | 0.8484368 | 29.8526 | 31.07923 | 28.38341 | 26.36876 | 31.56 | 33.44
7.68 | 0.9436658 | 0.8487154 | 29.89809 | 31.12498 | 28.2138 | 26.41625 | 31.56 | 33.44
7.69 | 0.942607148 | 0.8487135 | 29.94328 | 31.17042 | 28.22475 | 26.45476 | 31.56 | 33.5
7.7 | 0.947017981 | 0.8497958 | 29.98817 | 31.21554 | 28.39934 | 26.52684 | 31.56 | 33.5
7.71 | 0.952900764 | 0.8491194 | 30.03277 | 31.26036 | 28.61825 | 26.54378 | 31.56 | 33.5
7.72 | 0.957600088 | 0.8471275 | 30.07706 | 31.30486 | 28.8018 | 26.51921 | 31.56 | 33.5
7.73 | 0.95996685 | 0.8464969 | 30.12106 | 31.34906 | 28.91522 | 26.53688 | 31.56 | 33.44
7.74 | 0.959181592 | 0.8482769 | 30.16476 | 31.39294 | 28.93349 | 26.62991 | 31.62 | 33.44
7.75 | 0.954488696 | 0.8488855 | 30.20817 | 31.43652 | 28.83336 | 26.686 | 31.56 | 33.44
7.76 | 0.947765299 | 0.8478462 | 30.25128 | 31.47979 | 28.67111 | 26.69002 | 31.62 | 33.44
7.77 | 0.942294508 | 0.8474256 | 30.29409 | 31.52274 | 28.54595 | 26.71318 | 31.56 | 33.44
7.78 | 0.941184432 | 0.8487516 | 30.3366 | 31.56539 | 28.55234 | 26.79118 | 31.56 | 33.44
7.79 | 0.94446826 | 0.8501302 | 30.37882 | 31.60773 | 28.69183 | 26.87069 | 31.56 | 33.5
7.8 | 0.950029358 | 0.8505147 | 30.42074 | 31.64976 | 28.9006 | 26.91859 | 31.56 | 33.5
7.81 | 0.954479535 | 0.8509288 | 30.46237 | 31.69149 | 29.07571 | 26.9672 | 31.62 | 33.5
7.82 | 0.953260424 | 0.8534806 | 30.5037 | 31.73291 | 29.07797 | 27.08342 | 31.62 | 33.44
7.83 | 0.953467335 | 0.8559261 | 30.54474 | 31.77402 | 29.12341 | 27.19621 | 31.62 | 33.44
7.84 | 0.955139076 | 0.8545664 | 30.58548 | 31.81482 | 29.21339 | 27.18788 | 31.62 | 33.5
7.85 | 0.953246825 | 0.8497687 | 30.62593 | 31.85532 | 29.19407 | 27.06966 | 31.69 | 33.44
7.86 | 0.952730867 | 0.845362 | 30.66608 | 31.89551 | 29.21652 | 26.96326 | 31.69 | 33.44
7.87 | 0.958565294 | 0.8445666 | 30.70594 | 31.9354 | 29.43365 | 26.97157 | 31.62 | 33.44
7.88 | 0.9657961 | 0.8463458 | 30.74551 | 31.97499 | 29.6939 | 27.0619 | 31.62 | 33.5
7.89 | 0.959601677 | 0.8477878 | 30.78479 | 32.01427 | 29.54113 | 27.1413 | 31.62 | 33.5
7.9 | 0.955268762 | 0.8506921 | 30.82377 | 32.05324 | 29.44499 | 27.26744 | 31.62 | 33.5
7.91 | 0.955302276 | 0.8535374 | 30.86246 | 32.09191 | 29.48298 | 27.39165 | 31.69 | 33.5
7.92 | 0.956669664 | 0.854341 | 30.90086 | 32.13028 | 29.56192 | 27.45022 | 31.69 | 33.5
7.93 | 0.955402774 | 0.8527858 | 30.93897 | 32.16835 | 29.55918 | 27.43271 | 31.75 | 33.44
7.94 | 0.950022288 | 0.8521559 | 30.97679 | 32.20612 | 29.42864 | 27.44463 | 31.69 | 33.5
7.95 | 0.953284596 | 0.8503727 | 31.01432 | 32.24358 | 29.56547 | 27.41906 | 31.75 | 33.5
7.96 | 0.963354027 | 0.847491 | 31.05156 | 32.28074 | 29.91364 | 27.35764 | 31.69 | 33.5
7.97 | 0.970407567 | 0.8482005 | 31.08851 | 32.31761 | 30.16852 | 27.41181 | 31.69 | 33.5
7.98 | 0.969751704 | 0.8508275 | 31.12517 | 32.35417 | 30.18369 | 27.52782 | 31.75 | 33.5
7.99 | 0.961559055 | 0.850054 | 31.16154 | 32.39043 | 29.96366 | 27.53362 | 31.75 | 33.5
8 | 0.952750167 | 0.843342 | 31.19762 | 32.4264 | 29.72354 | 27.34654 | 31.81 | 33.5
8.01 | 0.944752038 | 0.8434493 | 31.23342 | 32.46207 | 29.50784 | 27.38011 | 31.75 | 33.5
8.02 | 0.941271129 | 0.8480657 | 31.26893 | 32.49743 | 29.43254 | 27.55996 | 31.81 | 33.5
8.03 | 0.943341998 | 0.8527333 | 31.30415 | 32.53251 | 29.53052 | 27.74155 | 31.81 | 33.56
8.04 | 0.949077981 | 0.8538828 | 31.33909 | 32.56728 | 29.74324 | 27.80864 | 31.81 | 33.56
8.05 | 0.948490774 | 0.8532594 | 31.37374 | 32.60176 | 29.7577 | 27.81776 | 31.81 | 33.56
8.06 | 0.949685838 | 0.8505095 | 31.40811 | 32.63594 | 29.82783 | 27.75718 | 31.81 | 33.56
8.07 | 0.956696286 | 0.8439809 | 31.44219 | 32.66983 | 30.08063 | 27.57271 | 31.81 | 33.56
8.08 | 0.963242421 | 0.8367355 | 31.47599 | 32.70342 | 30.31901 | 27.36412 | 31.81 | 33.56
8.09 | 0.962955839 | 0.8325036 | 31.5095 | 32.73672 | 30.34226 | 27.25344 | 31.87 | 33.56
8.1 | 0.955909004 | 0.83506 | 31.54273 | 32.76973 | 30.15198 | 27.36469 | 31.94 | 33.56
8.11 | 0.955136242 | 0.8398178 | 31.57568 | 32.80244 | 30.15908 | 27.54808 | 31.87 | 33.56
8.12 | 0.956962309 | 0.8437943 | 31.60834 | 32.83486 | 30.24799 | 27.70587 | 31.87 | 33.63
8.13 | 0.957876853 | 0.8464372 | 31.64073 | 32.86699 | 30.30792 | 27.81985 | 31.94 | 33.63
8.14 | 0.954591151 | 0.8478765 | 31.67283 | 32.89883 | 30.23461 | 27.89415 | 31.87 | 33.56
8.15 | 0.952895442 | 0.8481539 | 31.70466 | 32.93038 | 30.21122 | 27.93003 | 31.94 | 33.56
8.16 | 0.955994828 | 0.8483032 | 31.7362 | 32.96164 | 30.33964 | 27.96146 | 31.94 | 33.63
8.17 | 0.959414394 | 0.8482034 | 31.76746 | 32.99261 | 30.47816 | 27.98444 | 31.94 | 33.63
8.18 | 0.960678042 | 0.8478435 | 31.79845 | 33.02329 | 30.54807 | 27.99858 | 31.94 | 33.56
8.19 | 0.958206928 | 0.8473479 | 31.82916 | 33.05368 | 30.49892 | 28.00797 | 32 | 33.56
8.2 | 0.953870068 | 0.8467226 | 31.85959 | 33.08378 | 30.38991 | 28.01279 | 32 | 33.56
8.21 | 0.951930657 | 0.847069 | 31.88974 | 33.1136 | 30.35682 | 28.04951 | 31.94 | 33.56
8.22 | 0.953555224 | 0.8485563 | 31.91962 | 33.14313 | 30.43712 | 28.12382 | 32 | 33.56
8.23 | 0.959433017 | 0.851175 | 31.94922 | 33.17238 | 30.65313 | 28.2355 | 32 | 33.56
8.24 | 0.958533543 | 0.8510714 | 31.97854 | 33.20134 | 30.6525 | 28.25671 | 32 | 33.56
8.25 | 0.953447465 | 0.8507703 | 32.00759 | 33.23002 | 30.51756 | 28.27112 | 32 | 33.56
8.26 | 0.948433619 | 0.8516872 | 32.03637 | 33.25842 | 30.38437 | 28.32577 | 32.06 | 33.56
8.27 | 0.946663129 | 0.8545742 | 32.06487 | 33.28653 | 30.35463 | 28.44581 | 32 | 33.56
8.28 | 0.945418176 | 0.8546756 | 32.0931 | 33.31436 | 30.3414 | 28.47297 | 32.06 | 33.56
8.29 | 0.943645478 | 0.849382 | 32.12106 | 33.34191 | 30.31089 | 28.32002 | 32.06 | 33.56
8.3 | 0.942249221 | 0.8447672 | 32.14874 | 33.36918 | 30.29213 | 28.18919 | 32.06 | 33.63
8.31 | 0.942016274 | 0.8443039 | 32.17616 | 33.39617 | 30.31047 | 28.19651 | 32.06 | 33.56
8.32 | 0.945756338 | 0.8493715 | 32.20331 | 33.42287 | 30.45648 | 28.38844 | 32.06 | 33.56
8.33 | 0.953484224 | 0.8484707 | 32.23018 | 33.4493 | 30.73097 | 28.38076 | 32.06 | 33.56
8.34 | 0.958923745 | 0.8450473 | 32.25679 | 33.47546 | 30.9318 | 28.28834 | 32.06 | 33.56
8.35 | 0.959148551 | 0.841206 | 32.28312 | 33.50133 | 30.96431 | 28.18152 | 32.06 | 33.56
8.36 | 0.958117982 | 0.8420731 | 32.30919 | 33.52693 | 30.95602 | 28.23212 | 32.13 | 33.56
8.37 | 0.960297525 | 0.8434455 | 32.335 | 33.55225 | 31.05122 | 28.2995 | 32.13 | 33.5
8.38 | 0.960951404 | 0.8468046 | 32.36053 | 33.5773 | 31.0969 | 28.43341 | 32.13 | 33.56
8.39 | 0.957021193 | 0.8531334 | 32.3858 | 33.60207 | 30.9939 | 28.66705 | 32.06 | 33.56
8.4 | 0.954456426 | 0.857215 | 32.41081 | 33.62657 | 30.93471 | 28.8252 | 32.13 | 33.56
8.41 | 0.95053903 | 0.8543596 | 32.43555 | 33.6508 | 30.83126 | 28.74988 | 32.13 | 33.56
8.42 | 0.945006532 | 0.8471531 | 32.46003 | 33.67475 | 30.67494 | 28.52767 | 32.13 | 33.56
8.43 | 0.937282604 | 0.838147 | 32.48424 | 33.69843 | 30.44691 | 28.24424 | 32.19 | 33.56
8.44 | 0.938021446 | 0.8348433 | 32.50819 | 33.72184 | 30.49338 | 28.15246 | 32.19 | 33.56
8.45 | 0.944030859 | 0.8370507 | 32.53188 | 33.74498 | 30.7111 | 28.24626 | 32.13 | 33.56
8.46 | 0.954273511 | 0.843556 | 32.55531 | 33.76786 | 31.06667 | 28.48508 | 32.13 | 33.56
8.47 | 0.966944492 | 0.8510238 | 32.57848 | 33.79046 | 31.50158 | 28.75649 | 32.19 | 33.56
8.48 | 0.97136101 | 0.8523606 | 32.60139 | 33.81279 | 31.66771 | 28.82069 | 32.19 | 33.56
8.49 | 0.969619264 | 0.850839 | 32.62403 | 33.83486 | 31.63289 | 28.78802 | 32.19 | 33.56
8.5 | 0.962074761 | 0.8476012 | 32.64643 | 33.85666 | 31.4083 | 28.69695 | 32.13 | 33.56
8.51 | 0.957566725 | 0.8521931 | 32.66856 | 33.8782 | 31.28232 | 28.87077 | 32.13 | 33.56
8.52 | 0.95243996 | 0.8582745 | 32.69043 | 33.89947 | 31.13568 | 29.09505 | 32.13 | 33.5
8.53 | 0.946257217 | 0.862798 | 32.71205 | 33.92048 | 30.95402 | 29.26652 | 32.19 | 33.56
8.54 | 0.937664918 | 0.8584986 | 32.73342 | 33.94122 | 30.69298 | 29.13849 | 32.19 | 33.56
8.55 | 0.937799882 | 0.8479937 | 32.75453 | 33.9617 | 30.71719 | 28.79931 | 32.25 | 33.56
8.56 | 0.942752812 | 0.837434 | 32.77538 | 33.98192 | 30.89908 | 28.45762 | 32.19 | 33.56
8.57 | 0.951863844 | 0.82888 | 32.79598 | 34.00188 | 31.21731 | 28.18348 | 32.25 | 33.5
8.58 | 0.957702655 | 0.8294081 | 32.81633 | 34.02158 | 31.42829 | 28.21777 | 32.19 | 33.56
8.59 | 0.961762149 | 0.833038 | 32.83643 | 34.04101 | 31.58083 | 28.35746 | 32.25 | 33.5
8.6 | 0.963161847 | 0.8380733 | 32.85627 | 34.06019 | 31.64591 | 28.54494 | 32.25 | 33.56
8.61 | 0.956783591 | 0.8381831 | 32.87587 | 34.07911 | 31.45509 | 28.56454 | 32.19 | 33.56
8.62 | 0.946866557 | 0.8349405 | 32.89521 | 34.09778 | 31.14738 | 28.46961 | 32.19 | 33.56
8.63 | 0.938770396 | 0.8316799 | 32.91431 | 34.11619 | 30.89898 | 28.37374 | 32.19 | 33.56
8.64 | 0.938647474 | 0.8316304 | 32.93316 | 34.13434 | 30.91262 | 28.38715 | 32.19 | 33.56
8.65 | 0.941699943 | 0.8350333 | 32.95176 | 34.15223 | 31.03067 | 28.51825 | 32.25 | 33.56
8.66 | 0.944845666 | 0.8383847 | 32.97011 | 34.16988 | 31.15166 | 28.6475 | 32.19 | 33.56
8.67 | 0.947298533 | 0.840759 | 32.98821 | 34.18727 | 31.24969 | 28.74325 | 32.25 | 33.56
8.68 | 0.950667323 | 0.8377682 | 33.00608 | 34.2044 | 31.3778 | 28.65536 | 32.25 | 33.56
8.69 | 0.951414151 | 0.8340291 | 33.02369 | 34.22129 | 31.41921 | 28.54155 | 32.25 | 33.56
8.7 | 0.949677626 | 0.8299749 | 33.04106 | 34.23792 | 31.37836 | 28.41662 | 32.25 | 33.5
8.71 | 0.950161539 | 0.829583 | 33.05819 | 34.25431 | 31.41062 | 28.41679 | 32.25 | 33.5
8.72 | 0.948358157 | 0.8284007 | 33.07508 | 34.27044 | 31.36702 | 28.38966 | 32.25 | 33.5
8.73 | 0.945088228 | 0.8269041 | 33.09173 | 34.28633 | 31.2746 | 28.3515 | 32.19 | 33.5
8.74 | 0.942877428 | 0.8271872 | 33.10813 | 34.30197 | 31.21691 | 28.37415 | 32.25 | 33.5
8.75 | 0.948646197 | 0.8318931 | 33.12429 | 34.31736 | 31.42323 | 28.54838 | 32.25 | 33.5
8.76 | 0.958356736 | 0.8384781 | 33.14022 | 34.3325 | 31.76015 | 28.78705 | 32.25 | 33.56
8.77 | 0.96614205 | 0.842512 | 33.1559 | 34.3474 | 32.03331 | 28.9381 | 32.31 | 33.5
8.78 | 0.967571025 | 0.8426667 | 33.17135 | 34.36206 | 32.09564 | 28.95576 | 32.31 | 33.56
8.79 | 0.963973137 | 0.8418848 | 33.18656 | 34.37647 | 31.99095 | 28.94103 | 32.31 | 33.56
8.8 | 0.951852802 | 0.8443246 | 33.20153 | 34.39064 | 31.60297 | 29.03687 | 32.31 | 33.56
8.81 | 0.946340352 | 0.8442237 | 33.21627 | 34.40457 | 31.4339 | 29.04515 | 32.31 | 33.56
8.82 | 0.94664187 | 0.8418373 | 33.23078 | 34.41825 | 31.45764 | 28.97457 | 32.31 | 33.63
8.83 | 0.95846064 | 0.834838 | 33.24505 | 34.4317 | 31.86407 | 28.74489 | 32.31 | 33.56
8.84 | 0.960320636 | 0.8275702 | 33.25908 | 34.44491 | 31.93938 | 28.50558 | 32.31 | 33.56
8.85 | 0.957766894 | 0.82108 | 33.27288 | 34.45787 | 31.86767 | 28.29267 | 32.31 | 33.63
8.86 | 0.953807971 | 0.8180649 | 33.28646 | 34.4706 | 31.74889 | 28.19919 | 32.31 | 33.56
8.87 | 0.959969956 | 0.8212141 | 33.2998 | 34.48309 | 31.9668 | 28.318 | 32.31 | 33.63
8.88 | 0.968990315 | 0.8264798 | 33.31291 | 34.49535 | 32.27988 | 28.50971 | 32.31 | 33.63
8.89 | 0.970034128 | 0.8286807 | 33.32579 | 34.50737 | 32.32715 | 28.59559 | 32.38 | 33.63
8.9 | 0.965116514 | 0.8315569 | 33.33844 | 34.51915 | 32.17548 | 28.70464 | 32.31 | 33.63
8.91 | 0.956999566 | 0.8351923 | 33.35086 | 34.5307 | 31.91676 | 28.83978 | 32.38 | 33.56
8.92 | 0.948925787 | 0.8416717 | 33.36306 | 34.54202 | 31.65907 | 29.07304 | 32.31 | 33.56
8.93 | 0.938130191 | 0.8408328 | 33.37503 | 34.55311 | 31.31012 | 29.05339 | 32.31 | 33.56
8.94 | 0.925942368 | 0.8345011 | 33.38677 | 34.56396 | 30.91423 | 28.84366 | 32.38 | 33.63
8.95 | 0.923355476 | 0.8209182 | 33.39829 | 34.57459 | 30.8385 | 28.38291 | 32.38 | 33.63
8.96 | 0.925986511 | 0.8112158 | 33.40959 | 34.58498 | 30.93683 | 28.05588 | 32.38 | 33.63
8.97 | 0.933705802 | 0.8052975 | 33.42066 | 34.59515 | 31.20507 | 27.85938 | 32.38 | 33.56
8.98 | 0.934047022 | 0.8101292 | 33.43151 | 34.60508 | 31.2266 | 28.03459 | 32.38 | 33.63
8.99 | 0.93486386 | 0.8160816 | 33.44214 | 34.61479 | 31.26385 | 28.2485 | 32.38 | 33.63
9 | 0.93687979 | 0.8229811 | 33.45255 | 34.62428 | 31.34102 | 28.49513 | 32.31 | 33.63
9.01 | 0.950528754 | 0.8241443 | 33.46273 | 34.63353 | 31.80729 | 28.54303 | 32.38 | 33.56
9.02 | 0.964093797 | 0.8240742 | 33.4727 | 34.64257 | 32.27082 | 28.54805 | 32.38 | 33.63
9.03 | 0.971746525 | 0.8235886 | 33.48245 | 34.65138 | 32.53645 | 28.53848 | 32.38 | 33.63
9.04 | 0.97303426 | 0.8265674 | 33.49198 | 34.65996 | 32.58885 | 28.64879 | 32.38 | 33.63
9.05 | 0.971857676 | 0.8304759 | 33.5013 | 34.66832 | 32.55849 | 28.79121 | 32.44 | 33.63
9.06 | 0.971949472 | 0.8309244 | 33.51039 | 34.67647 | 32.57041 | 28.81352 | 32.44 | 33.63
9.07 | 0.96643812 | 0.831953 | 33.51928 | 34.68439 | 32.39431 | 28.85578 | 32.38 | 33.63
9.08 | 0.956294958 | 0.8334611 | 33.52794 | 34.69209 | 32.0626 | 28.91451 | 32.44 | 33.56
9.09 | 0.948717575 | 0.8359723 | 33.5364 | 34.69957 | 31.81657 | 29.00788 | 32.44 | 33.63
9.1 | 0.944394298 | 0.8355672 | 33.54464 | 34.70684 | 31.67937 | 28.9999 | 32.44 | 33.63
9.11 | 0.9455011 | 0.8300585 | 33.55267 | 34.71388 | 31.72408 | 28.81455 | 32.44 | 33.63
9.12 | 0.947017529 | 0.8250134 | 33.56048 | 34.72071 | 31.78237 | 28.64505 | 32.44 | 33.63
9.13 | 0.948210998 | 0.8206215 | 33.56809 | 34.72733 | 31.82963 | 28.49799 | 32.44 | 33.56
9.14 | 0.947128034 | 0.8188466 | 33.57549 | 34.73373 | 31.80028 | 28.4416 | 32.44 | 33.63
9.15 | 0.94305748 | 0.8197212 | 33.58267 | 34.73991 | 31.67039 | 28.47704 | 32.44 | 33.63
9.16 | 0.936582172 | 0.8227283 | 33.58965 | 34.74589 | 31.45947 | 28.58643 | 32.44 | 33.63
9.17 | 0.933046918 | 0.8295001 | 33.59642 | 34.75165 | 31.34704 | 28.8265 | 32.5 | 33.63
9.18 | 0.928918751 | 0.8342583 | 33.60299 | 34.7572 | 31.21445 | 28.99648 | 32.5 | 33.63
9.19 | 0.923097911 | 0.8341474 | 33.60935 | 34.76254 | 31.02472 | 28.99708 | 32.5 | 33.56
9.2 | 0.91743489 | 0.8353164 | 33.6155 | 34.76766 | 30.84003 | 29.042 | 32.5 | 33.56
9.21 | 0.912737846 | 0.837305 | 33.62145 | 34.77258 | 30.68757 | 29.11526 | 32.5 | 33.56
9.22 | 0.922823398 | 0.8433312 | 33.62719 | 34.7773 | 31.03196 | 29.32878 | 32.5 | 33.56
9.23 | 0.938003872 | 0.844882 | 33.63274 | 34.7818 | 31.54764 | 29.38652 | 32.5 | 33.56
9.24 | 0.960266483 | 0.840212 | 33.63808 | 34.7861 | 32.30152 | 29.2277 | 32.5 | 33.63
9.25 | 0.97003101 | 0.8323282 | 33.64322 | 34.79019 | 32.63496 | 28.95686 | 32.5 | 33.56
9.26 | 0.974113989 | 0.8244375 | 33.64815 | 34.79408 | 32.77714 | 28.68554 | 32.5 | 33.63
9.27 | 0.963788467 | 0.8231642 | 33.65289 | 34.79776 | 32.43427 | 28.64427 | 32.56 | 33.63
9.28 | 0.959145172 | 0.8223086 | 33.65743 | 34.80124 | 32.28236 | 28.61736 | 32.56 | 33.63
9.29 | 0.960982983 | 0.8219295 | 33.66178 | 34.80452 | 32.34839 | 28.60686 | 32.56 | 33.63
9.3 | 0.961870556 | 0.8219649 | 33.66592 | 34.80759 | 32.38226 | 28.61062 | 32.63 | 33.63
9.31 | 0.960727576 | 0.823455 | 33.66987 | 34.81047 | 32.34757 | 28.66486 | 32.63 | 33.63
9.32 | 0.948215624 | 0.8334977 | 33.67362 | 34.81314 | 31.92985 | 29.01667 | 32.56 | 33.63
9.33 | 0.937208173 | 0.8443343 | 33.67718 | 34.81562 | 31.56253 | 29.39602 | 32.63 | 33.63
9.34 | 0.927949291 | 0.8560937 | 33.68054 | 34.8179 | 31.25383 | 29.80739 | 32.63 | 33.63
9.35 | 0.924657738 | 0.8566699 | 33.68371 | 34.81998 | 31.1459 | 29.82923 | 32.63 | 33.63
9.36 | 0.923023504 | 0.8531533 | 33.68669 | 34.82186 | 31.09361 | 29.70839 | 32.63 | 33.56
9.37 | 0.921352757 | 0.8404039 | 33.68947 | 34.82355 | 31.03989 | 29.26585 | 32.63 | 33.63
9.38 | 0.922544198 | 0.8314083 | 33.69207 | 34.82505 | 31.08242 | 28.95383 | 32.69 | 33.56
9.39 | 0.927966626 | 0.8279614 | 33.69447 | 34.82635 | 31.26735 | 28.83487 | 32.69 | 33.56
9.4 | 0.942921034 | 0.8302629 | 33.69669 | 34.82745 | 31.77332 | 28.91594 | 32.69 | 33.63
9.41 | 0.96186177 | 0.8349691 | 33.69872 | 34.82837 | 32.41351 | 29.08061 | 32.75 | 33.63
9.42 | 0.969860691 | 0.8362575 | 33.70055 | 34.82909 | 32.68484 | 29.12609 | 32.75 | 33.56
9.43 | 0.972507677 | 0.8366892 | 33.70221 | 34.82962 | 32.77565 | 29.14157 | 32.75 | 33.63
9.44 | 0.962010204 | 0.835017 | 33.70367 | 34.82996 | 32.42328 | 29.08361 | 32.75 | 33.56
9.45 | 0.949831142 | 0.8329496 | 33.70495 | 34.83011 | 32.01401 | 29.01173 | 32.75 | 33.56
9.46 | 0.936394901 | 0.8305866 | 33.70605 | 34.83008 | 31.56217 | 28.9294 | 32.75 | 33.63
9.47 | 0.928406217 | 0.8318847 | 33.70696 | 34.82985 | 31.29375 | 28.97442 | 32.81 | 33.56
9.48 | 0.922808407 | 0.8343452 | 33.70768 | 34.82944 | 31.10573 | 29.05978 | 32.81 | 33.56
9.49 | 0.927717842 | 0.8405798 | 33.70823 | 34.82885 | 31.27173 | 29.27643 | 32.81 | 33.63
9.5 | 0.932525864 | 0.8451655 | 33.70859 | 34.82807 | 31.43413 | 29.43548 | 32.81 | 33.63
9.51 | 0.937170545 | 0.8470956 | 33.70878 | 34.8271 | 31.59087 | 29.50189 | 32.81 | 33.63
9.52 | 0.935004714 | 0.845055 | 33.70878 | 34.82595 | 31.51787 | 29.42985 | 32.88 | 33.63
9.53 | 0.929018406 | 0.840787 | 33.7086 | 34.82462 | 31.31591 | 29.28009 | 32.81 | 33.63
9.54 | 0.936806356 | 0.8382299 | 33.70825 | 34.82311 | 31.5781 | 29.18977 | 32.88 | 33.63
9.55 | 0.947385194 | 0.8371474 | 33.70771 | 34.82141 | 31.93419 | 29.15066 | 32.88 | 33.63
9.56 | 0.965045299 | 0.8440766 | 33.707 | 34.81954 | 32.52879 | 29.39036 | 32.94 | 33.63
9.57 | 0.97315036 | 0.8488311 | 33.70612 | 34.81749 | 32.80112 | 29.55416 | 32.88 | 33.63
9.58 | 0.965316843 | 0.8499579 | 33.70506 | 34.81525 | 32.53606 | 29.5915 | 32.94 | 33.63
9.59 | 0.957925852 | 0.8450507 | 33.70382 | 34.81284 | 32.28576 | 29.41862 | 32.94 | 33.63
9.6 | 0.950821914 | 0.8362293 | 33.70241 | 34.81026 | 32.04499 | 29.10935 | 32.88 | 33.63
9.61 | 0.952991485 | 0.833705 | 33.70083 | 34.80749 | 32.1166 | 29.01918 | 32.94 | 33.63
9.62 | 0.956546656 | 0.8327527 | 33.69907 | 34.80455 | 32.23474 | 28.98358 | 33 | 33.56
9.63 | 0.950854954 | 0.8374203 | 33.69715 | 34.80144 | 32.0411 | 29.14343 | 32.94 | 33.63
9.64 | 0.94656863 | 0.841145 | 33.69505 | 34.79815 | 31.89468 | 29.27029 | 33 | 33.63
9.65 | 0.946233876 | 0.8422181 | 33.69278 | 34.79469 | 31.88125 | 29.30472 | 33 | 33.63
9.66 | 0.949999992 | 0.8426082 | 33.69034 | 34.79106 | 32.00583 | 29.31523 | 33 | 33.63
9.67 | 0.95843383 | 0.8422208 | 33.68774 | 34.78726 | 32.28747 | 29.29855 | 33 | 33.56
9.68 | 0.96252638 | 0.8406456 | 33.68497 | 34.78328 | 32.42267 | 29.24041 | 33 | 33.63
9.69 | 0.964444811 | 0.8384757 | 33.68203 | 34.77914 | 32.48445 | 29.16146 | 33 | 33.63
9.7 | 0.963535096 | 0.833409 | 33.67892 | 34.77482 | 32.45082 | 28.98165 | 33.06 | 33.63
9.71 | 0.962023636 | 0.8280064 | 33.67565 | 34.77034 | 32.39677 | 28.79007 | 33 | 33.56
9.72 | 0.957543429 | 0.8257518 | 33.67221 | 34.76569 | 32.2426 | 28.70783 | 33 | 33.63
9.73 | 0.952928358 | 0.824004 | 33.66861 | 34.76088 | 32.08377 | 28.6431 | 33.06 | 33.63
9.74 | 0.947839715 | 0.8240359 | 33.66485 | 34.7559 | 31.90888 | 28.64011 | 33.06 | 33.63
9.75 | 0.941641465 | 0.8238248 | 33.66092 | 34.75075 | 31.69652 | 28.62853 | 33.06 | 33.63
9.76 | 0.933730292 | 0.8232388 | 33.65683 | 34.74544 | 31.4264 | 28.60379 | 33.13 | 33.63
9.77 | 0.925318846 | 0.8262518 | 33.65258 | 34.73997 | 31.13937 | 28.70396 | 33.13 | 33.63
9.78 | 0.916510656 | 0.832119 | 33.64817 | 34.73433 | 30.83891 | 28.90309 | 33.13 | 33.63
9.79 | 0.917304673 | 0.8384561 | 33.6436 | 34.72853 | 30.86144 | 29.11835 | 33.13 | 33.63
9.8 | 0.921919317 | 0.8449803 | 33.63888 | 34.72257 | 31.01233 | 29.33989 | 33.13 | 33.63
9.81 | 0.9323435 | 0.8429682 | 33.63399 | 34.71645 | 31.35843 | 29.26486 | 33.13 | 33.63
9.82 | 0.943616897 | 0.8396018 | 33.62895 | 34.71017 | 31.73284 | 29.14272 | 33.13 | 33.63
9.83 | 0.949877336 | 0.8327665 | 33.62375 | 34.70373 | 31.93844 | 28.9001 | 33.19 | 33.63
9.84 | 0.954883372 | 0.8265894 | 33.6184 | 34.69714 | 32.10165 | 28.68028 | 33.19 | 33.63
9.85 | 0.952574365 | 0.8242507 | 33.61289 | 34.69038 | 32.01877 | 28.59357 | 33.19 | 33.63
9.86 | 0.948914098 | 0.8232042 | 33.60722 | 34.68347 | 31.89037 | 28.55158 | 33.13 | 33.63
9.87 | 0.941708088 | 0.8255482 | 33.6014 | 34.6764 | 31.64271 | 28.62704 | 33.13 | 33.63
9.88 | 0.936218704 | 0.8288264 | 33.59543 | 34.66918 | 31.45267 | 28.73473 | 33.19 | 33.69
9.89 | 0.933321852 | 0.8335156 | 33.58931 | 34.66181 | 31.34964 | 28.89116 | 33.19 | 33.63
9.9 | 0.932483749 | 0.8379358 | 33.58304 | 34.65428 | 31.31564 | 29.03806 | 33.25 | 33.69
9.91 | 0.933595123 | 0.8421013 | 33.57661 | 34.6466 | 31.34696 | 29.17594 | 33.25 | 33.63
9.92 | 0.936751671 | 0.8444974 | 33.57004 | 34.63876 | 31.44679 | 29.25235 | 33.25 | 33.63
9.93 | 0.941152762 | 0.8458169 | 33.56332 | 34.63078 | 31.58821 | 29.2913 | 33.25 | 33.69
9.94 | 0.9454541 | 0.843604 | 33.55644 | 34.62264 | 31.72608 | 29.2078 | 33.25 | 33.63
9.95 | 0.949717124 | 0.8400343 | 33.54942 | 34.61436 | 31.86246 | 29.07725 | 33.31 | 33.63
9.96 | 0.952267304 | 0.8361789 | 33.54226 | 34.60593 | 31.9412 | 28.93674 | 33.31 | 33.63
9.97 | 0.954431288 | 0.832259 | 33.53495 | 34.59734 | 32.0068 | 28.79395 | 33.25 | 33.63
9.98 | 0.960169193 | 0.8345055 | 33.52749 | 34.58861 | 32.19206 | 28.86439 | 33.31 | 33.69
9.99 | 0.966294528 | 0.8374205 | 33.51989 | 34.57974 | 32.39008 | 28.95778 | 33.31 | 33.69
10 | 0.971114417 | 0.8418101 | 33.51214 | 34.57072 | 32.54412 | 29.10198 | 33.31 | 33.69
10.01 | 0.975466578 | 0.8459027 | 33.50425 | 34.56155 | 32.68227 | 29.23571 | 33.38 | 33.69
10.02 | 0.97181723 | 0.8441065 | 33.49622 | 34.55224 | 32.5522 | 29.16577 | 33.38 | 33.63
10.03 | 0.967531419 | 0.842252 | 33.48804 | 34.54278 | 32.40073 | 29.09373 | 33.38 | 33.63
10.04 | 0.958410883 | 0.8399548 | 33.47973 | 34.53318 | 32.08733 | 29.00631 | 33.44 | 33.69
10.05 | 0.950429741 | 0.8386752 | 33.47127 | 34.52344 | 31.81209 | 28.95396 | 33.38 | 33.75
10.06 | 0.94790456 | 0.8422685 | 33.46267 | 34.51356 | 31.71942 | 29.06969 | 33.44 | 33.69
10.07 | 0.946984045 | 0.8454722 | 33.45394 | 34.50354 | 31.68034 | 29.17178 | 33.38 | 33.69
10.08 | 0.951698959 | 0.8473077 | 33.44506 | 34.49338 | 31.82963 | 29.2265 | 33.5 | 33.69
10.09 | 0.955008378 | 0.8483985 | 33.43605 | 34.48307 | 31.93171 | 29.25539 | 33.44 | 33.69
10.1 | 0.954377646 | 0.8474018 | 33.4269 | 34.47263 | 31.90189 | 29.21217 | 33.44 | 33.63
10.11 | 0.954206318 | 0.8466349 | 33.41762 | 34.46206 | 31.8873 | 29.17678 | 33.5 | 33.75
10.12 | 0.955124619 | 0.846413 | 33.4082 | 34.45134 | 31.90899 | 29.16006 | 33.5 | 33.69
10.13 | 0.956680852 | 0.8453952 | 33.39865 | 34.44049 | 31.95184 | 29.11583 | 33.56 | 33.69
10.14 | 0.959576966 | 0.842706 | 33.38896 | 34.4295 | 32.03927 | 29.01395 | 33.56 | 33.69
10.15 | 0.961154629 | 0.8414178 | 33.37913 | 34.41838 | 32.08251 | 28.96024 | 33.56 | 33.69
10.16 | 0.960181909 | 0.8428397 | 33.36918 | 34.40712 | 32.04048 | 28.99969 | 33.5 | 33.69
10.17 | 0.959086787 | 0.84567 | 33.35909 | 34.39573 | 31.99426 | 29.08744 | 33.56 | 33.69
10.18 | 0.957765601 | 0.8511014 | 33.34887 | 34.38421 | 31.9404 | 29.26445 | 33.56 | 33.75
10.19 | 0.956143762 | 0.854681 | 33.33852 | 34.37256 | 31.87642 | 29.37757 | 33.63 | 33.75
10.2 | 0.953973069 | 0.8548802 | 33.32804 | 34.36077 | 31.79406 | 29.37434 | 33.63 | 33.75
10.21 | 0.953375686 | 0.854144 | 33.31743 | 34.34885 | 31.76403 | 29.33887 | 33.63 | 33.75
10.22 | 0.955716849 | 0.8516609 | 33.3067 | 34.33681 | 31.83177 | 29.24331 | 33.63 | 33.75
10.23 | 0.958661664 | 0.8503516 | 33.29583 | 34.32463 | 31.91944 | 29.188 | 33.63 | 33.75
10.24 | 0.962801622 | 0.8513662 | 33.28484 | 34.31233 | 32.0467 | 29.21235 | 33.63 | 33.69
10.25 | 0.964731864 | 0.8517679 | 33.27372 | 34.29989 | 32.10022 | 29.21555 | 33.69 | 33.69
10.26 | 0.961845947 | 0.8508336 | 33.26247 | 34.28733 | 31.99338 | 29.17282 | 33.69 | 33.69
10.27 | 0.958237072 | 0.8499236 | 33.2511 | 34.27465 | 31.86244 | 29.13083 | 33.69 | 33.75
10.28 | 0.952818292 | 0.8490745 | 33.23961 | 34.26184 | 31.67131 | 29.09085 | 33.69 | 33.75
10.29 | 0.948706823 | 0.849571 | 33.22799 | 34.2489 | 31.52362 | 29.09687 | 33.69 | 33.75
10.3 | 0.948553117 | 0.8541413 | 33.21625 | 34.23584 | 31.50737 | 29.24224 | 33.75 | 33.75
10.31 | 0.949610715 | 0.858148 | 33.20438 | 34.22265 | 31.53124 | 29.3681 | 33.75 | 33.75
10.32 | 0.95542206 | 0.8599423 | 33.1924 | 34.20935 | 31.71275 | 29.41806 | 33.69 | 33.81
10.33 | 0.960973519 | 0.8612377 | 33.18029 | 34.19592 | 31.88538 | 29.45081 | 33.75 | 33.75
10.34 | 0.96504866 | 0.8596984 | 33.16806 | 34.18236 | 32.00879 | 29.38653 | 33.75 | 33.81
10.35 | 0.968577079 | 0.8582411 | 33.15571 | 34.16869 | 32.11386 | 29.32497 | 33.75 | 33.81
10.36 | 0.966447155 | 0.8576309 | 33.14324 | 34.1549 | 32.03119 | 29.2923 | 33.75 | 33.81
10.37 | 0.964275185 | 0.8570102 | 33.13066 | 34.14099 | 31.94707 | 29.25917 | 33.75 | 33.75
10.38 | 0.959845826 | 0.8558289 | 33.11795 | 34.12696 | 31.78813 | 29.20684 | 33.81 | 33.81
10.39 | 0.955416467 | 0.8546477 | 33.10513 | 34.11281 | 31.62919 | 29.15443 | 33.81 | 33.81
10.4 | 0.953988121 | 0.8537289 | 33.09219 | 34.09854 | 31.56956 | 29.11091 | 33.75 | 33.81
10.41 | 0.952750767 | 0.8528268 | 33.07914 | 34.08416 | 31.51617 | 29.06788 | 33.81 | 33.75
10.42 | 0.953519228 | 0.8553302 | 33.06597 | 34.06966 | 31.52904 | 29.14081 | 33.81 | 33.81
10.43 | 0.954631429 | 0.8584172 | 33.05268 | 34.05504 | 31.55313 | 29.23343 | 33.81 | 33.75
10.44 | 0.953532969 | 0.8595828 | 33.03928 | 34.04031 | 31.50405 | 29.26046 | 33.81 | 33.81
10.45 | 0.951731953 | 0.8601376 | 33.02577 | 34.02547 | 31.43168 | 29.26658 | 33.81 | 33.81
10.46 | 0.951275111 | 0.8579347 | 33.01215 | 34.01051 | 31.40363 | 29.17879 | 33.81 | 33.75
10.47 | 0.951524613 | 0.8542825 | 32.99841 | 33.99544 | 31.3988 | 29.04171 | 33.81 | 33.81
10.48 | 0.953253868 | 0.8524188 | 32.98456 | 33.98025 | 31.44266 | 28.96541 | 33.88 | 33.81
10.49 | 0.956224894 | 0.8520558 | 32.9706 | 33.96496 | 31.52731 | 28.94004 | 33.88 | 33.81
10.5 | 0.958684633 | 0.8522233 | 32.95653 | 33.94955 | 31.59492 | 28.9326 | 33.88 | 33.88
10.51 | 0.960447988 | 0.8531132 | 32.94235 | 33.93404 | 31.63942 | 28.94957 | 33.88 | 33.81
10.52 | 0.961632095 | 0.854485 | 32.92806 | 33.91841 | 31.66468 | 28.98277 | 33.88 | 33.88
10.53 | 0.961427939 | 0.8570115 | 32.91367 | 33.90268 | 31.64412 | 29.05499 | 33.88 | 33.81
10.54 | 0.960597579 | 0.8594303 | 32.89916 | 33.88683 | 31.60286 | 29.12337 | 33.94 | 33.75
10.55 | 0.956399619 | 0.8612694 | 32.88455 | 33.87088 | 31.45077 | 29.17196 | 33.88 | 33.81
10.56 | 0.952214268 | 0.8630601 | 32.86983 | 33.85483 | 31.29913 | 29.21875 | 33.94 | 33.88
10.57 | 0.949220266 | 0.8602821 | 32.85501 | 33.83866 | 31.18664 | 29.11079 | 33.94 | 33.81
10.58 | 0.946226263 | 0.857504 | 32.84008 | 33.82239 | 31.07415 | 29.00284 | 33.94 | 33.88
10.59 | 0.945374913 | 0.85578 | 32.82505 | 33.80602 | 31.03198 | 28.93051 | 33.94 | 33.81
10.6 | 0.944885785 | 0.8542342 | 32.80991 | 33.78954 | 31.00162 | 28.86418 | 33.94 | 33.81
10.61 | 0.943522312 | 0.8553921 | 32.79467 | 33.77295 | 30.9425 | 28.88912 | 33.94 | 33.81
10.62 | 0.941768762 | 0.8577562 | 32.77932 | 33.75627 | 30.87054 | 28.95465 | 33.94 | 33.81
10.63 | 0.940869263 | 0.8603029 | 32.76388 | 33.73948 | 30.82653 | 29.02617 | 34 | 33.81
10.64 | 0.940762123 | 0.8630189 | 32.74833 | 33.72259 | 30.80839 | 29.10323 | 33.94 | 33.88
10.65 | 0.94228261 | 0.8649484 | 32.73268 | 33.7056 | 30.84344 | 29.1536 | 33.94 | 33.81
10.66 | 0.94700453 | 0.8653307 | 32.71693 | 33.6885 | 30.98308 | 29.1517 | 33.94 | 33.81
10.67 | 0.951696083 | 0.8657113 | 32.70108 | 33.67131 | 31.12149 | 29.14963 | 33.94 | 33.81
10.68 | 0.956210551 | 0.8660816 | 32.68513 | 33.65402 | 31.25387 | 29.14712 | 34 | 33.81
10.69 | 0.96072502 | 0.8664519 | 32.66909 | 33.63662 | 31.38601 | 29.14452 | 34 | 33.81
10.7 | 0.959323098 | 0.8651148 | 32.65294 | 33.61913 | 31.32472 | 29.08441 | 34 | 33.81
10.71 | 0.957587984 | 0.8636816 | 32.6367 | 33.60155 | 31.25251 | 29.02104 | 34.06 | 33.88
10.72 | 0.955192401 | 0.8608881 | 32.62036 | 33.58386 | 31.15872 | 28.91195 | 34 | 33.88
10.73 | 0.952562217 | 0.8576113 | 32.60393 | 33.56608 | 31.05727 | 28.78665 | 34 | 33.81
10.74 | 0.952269934 | 0.8565073 | 32.58739 | 33.5482 | 31.032 | 28.73428 | 34.06 | 33.81
10.75 | 0.954136026 | 0.8574092 | 32.57077 | 33.53023 | 31.07694 | 28.74913 | 34.06 | 33.81
10.76 | 0.956278549 | 0.8587512 | 32.55405 | 33.51216 | 31.13074 | 28.77861 | 34.06 | 33.81
10.77 | 0.959088653 | 0.861156 | 32.53723 | 33.494 | 31.20609 | 28.84356 | 34.06 | 33.88
10.78 | 0.96177778 | 0.8635186 | 32.52033 | 33.47575 | 31.27733 | 28.90693 | 34.06 | 33.88
10.79 | 0.962444024 | 0.8651741 | 32.50332 | 33.4574 | 31.28263 | 28.94648 | 34.06 | 33.88
10.8 | 0.963110269 | 0.8668296 | 32.48623 | 33.43896 | 31.28782 | 28.98588 | 34.06 | 33.88
10.81 | 0.96114661 | 0.8668283 | 32.46905 | 33.42043 | 31.20752 | 28.96977 | 34.06 | 33.88
10.82 | 0.958568919 | 0.8664401 | 32.45177 | 33.40181 | 31.10726 | 28.94066 | 34.13 | 33.88
10.83 | 0.954796131 | 0.8644342 | 32.43441 | 33.38309 | 30.96825 | 28.85749 | 34.13 | 33.88
10.84 | 0.950067519 | 0.8611346 | 32.41695 | 33.36429 | 30.79829 | 28.73114 | 34.13 | 33.88
10.85 | 0.94592973 | 0.8582965 | 32.39941 | 33.3454 | 30.64756 | 28.62024 | 34.19 | 33.81
10.86 | 0.943230785 | 0.8565825 | 32.38177 | 33.32642 | 30.54348 | 28.54683 | 34.19 | 33.81
10.87 | 0.940541119 | 0.8548632 | 32.36405 | 33.30735 | 30.43972 | 28.47323 | 34.13 | 33.88
10.88 | 0.93838571 | 0.8528337 | 32.34624 | 33.28819 | 30.35325 | 28.38929 | 34.19 | 33.88
10.89 | 0.936230302 | 0.8508041 | 32.32834 | 33.26895 | 30.26678 | 28.30536 | 34.19 | 33.88
10.9 | 0.935382548 | 0.8499951 | 32.31036 | 33.24962 | 30.22255 | 28.26201 | 34.19 | 33.88
10.91 | 0.935009916 | 0.8496296 | 32.29229 | 33.2302 | 30.19361 | 28.23336 | 34.19 | 33.88
10.92 | 0.936609594 | 0.8498283 | 32.27414 | 33.2107 | 30.22827 | 28.22339 | 34.25 | 33.88
10.93 | 0.940716427 | 0.8507441 | 32.2559 | 33.19111 | 30.34365 | 28.23714 | 34.19 | 33.88
10.94 | 0.944494744 | 0.8513758 | 32.23757 | 33.17144 | 30.44822 | 28.24136 | 34.25 | 33.88
10.95 | 0.946211176 | 0.8502246 | 32.21917 | 33.15169 | 30.48614 | 28.18638 | 34.25 | 33.88
10.96 | 0.947927608 | 0.8490734 | 32.20068 | 33.13185 | 30.52391 | 28.13137 | 34.25 | 33.88
10.97 | 0.948364147 | 0.8493283 | 32.1821 | 33.11193 | 30.52035 | 28.1229 | 34.31 | 33.81
10.98 | 0.948528865 | 0.8498818 | 32.16345 | 33.09193 | 30.50796 | 28.12423 | 34.31 | 33.88
10.99 | 0.949745886 | 0.8504779 | 32.14471 | 33.07184 | 30.52931 | 28.12687 | 34.25 | 33.88
11 | 0.952005069 | 0.8511162 | 32.12589 | 33.05168 | 30.58401 | 28.13082 | 34.31 | 33.88
11.01 | 0.953735052 | 0.8517524 | 32.10699 | 33.03144 | 30.62156 | 28.1346 | 34.31 | 33.88
11.02 | 0.952884114 | 0.8523784 | 32.08801 | 33.01111 | 30.57616 | 28.13796 | 34.31 | 33.88
11.03 | 0.952033176 | 0.8530045 | 32.06896 | 32.99071 | 30.53071 | 28.14122 | 34.31 | 33.88
11.04 | 0.951008432 | 0.8529399 | 32.04982 | 32.97023 | 30.47965 | 28.12162 | 34.31 | 33.88
11.05 | 0.949947574 | 0.8527319 | 32.0306 | 32.94967 | 30.42739 | 28.09723 | 34.31 | 33.88
11.06 | 0.951259868 | 0.8524008 | 32.01131 | 32.92903 | 30.45107 | 28.06873 | 34.38 | 33.94
11.07 | 0.955186887 | 0.851934 | 31.99194 | 32.90831 | 30.55828 | 28.03571 | 34.38 | 33.94
11.08 | 0.95883478 | 0.8517104 | 31.97249 | 32.88752 | 30.65634 | 28.01064 | 34.31 | 33.94
11.09 | 0.960303666 | 0.8533845 | 31.95297 | 32.86665 | 30.68455 | 28.04789 | 34.38 | 33.88
11.1 | 0.961772552 | 0.8550585 | 31.93337 | 32.84571 | 30.71264 | 28.08501 | 34.44 | 33.88
11.11 | 0.958515024 | 0.8567651 | 31.91369 | 32.82469 | 30.58975 | 28.12305 | 34.38 | 33.88
11.12 | 0.953607244 | 0.8584829 | 31.89394 | 32.8036 | 30.4143 | 28.16133 | 34.38 | 33.94
11.13 | 0.950367654 | 0.8594752 | 31.87412 | 32.78244 | 30.29213 | 28.17569 | 34.44 | 33.94
11.14 | 0.950110853 | 0.8591702 | 31.85422 | 32.7612 | 30.26504 | 28.14744 | 34.38 | 33.94
11.15 | 0.949854052 | 0.8588651 | 31.83425 | 32.73988 | 30.23789 | 28.11914 | 34.44 | 33.94
11.16 | 0.952323731 | 0.8581291 | 31.81421 | 32.7185 | 30.29742 | 28.07669 | 34.44 | 33.94
11.17 | 0.954889671 | 0.8573778 | 31.79409 | 32.69704 | 30.35985 | 28.03372 | 34.44 | 33.94
11.18 | 0.953628807 | 0.8568713 | 31.7739 | 32.67551 | 30.30051 | 27.99871 | 34.44 | 34
11.19 | 0.949395255 | 0.8565548 | 31.75364 | 32.65392 | 30.14676 | 27.96987 | 34.44 | 33.94
11.2 | 0.945557965 | 0.8559829 | 31.73331 | 32.63225 | 30.00569 | 27.93265 | 34.44 | 33.94
11.21 | 0.943977907 | 0.8539567 | 31.71291 | 32.61051 | 29.93629 | 27.84796 | 34.5 | 33.94
11.22 | 0.942397849 | 0.8519304 | 31.69245 | 32.5887 | 29.86689 | 27.76331 | 34.5 | 33.94
11.23 | 0.944269725 | 0.8521124 | 31.67191 | 32.56682 | 29.90682 | 27.7506 | 34.5 | 34
11.24 | 0.947448219 | 0.8531303 | 31.6513 | 32.54488 | 29.98797 | 27.76502 | 34.5 | 33.94
11.25 | 0.94982121 | 0.8544714 | 31.63062 | 32.52287 | 30.04344 | 27.78986 | 34.5 | 33.94
11.26 | 0.95023148 | 0.8565999 | 31.60988 | 32.50079 | 30.0367 | 27.84017 | 34.5 | 33.94
11.27 | 0.950641749 | 0.8587284 | 31.58907 | 32.47864 | 30.02989 | 27.89033 | 34.56 | 33.94
11.28 | 0.951514328 | 0.8578308 | 31.56819 | 32.45643 | 30.03759 | 27.84212 | 34.5 | 34
11.29 | 0.952471086 | 0.8563822 | 31.54725 | 32.43415 | 30.04784 | 27.77603 | 34.56 | 33.94
11.3 | 0.954922911 | 0.8554916 | 31.52624 | 32.41181 | 30.10513 | 27.72803 | 34.56 | 34
11.31 | 0.959710336 | 0.8554727 | 31.50516 | 32.3894 | 30.23583 | 27.70825 | 34.56 | 34
11.32 | 0.964497762 | 0.8554539 | 31.48402 | 32.36693 | 30.36627 | 27.68841 | 34.56 | 34
11.33 | 0.966627171 | 0.8539097 | 31.46282 | 32.34439 | 30.41281 | 27.61919 | 34.56 | 34.06
11.34 | 0.968537621 | 0.8522399 | 31.44155 | 32.32179 | 30.45232 | 27.54592 | 34.56 | 34.06
11.35 | 0.967954291 | 0.8493386 | 31.42022 | 32.29913 | 30.41333 | 27.43289 | 34.56 | 34
11.36 | 0.96428209 | 0.8449119 | 31.39882 | 32.2764 | 30.27732 | 27.27072 | 34.56 | 34
11.37 | 0.960609888 | 0.8404852 | 31.37736 | 32.25361 | 30.14141 | 27.10869 | 34.63 | 34
11.38 | 0.958967929 | 0.8409495 | 31.35585 | 32.23077 | 30.06925 | 27.10445 | 34.69 | 34
11.39 | 0.957413551 | 0.8416248 | 31.33426 | 32.20786 | 29.99985 | 27.10693 | 34.63 | 34.06
11.4 | 0.957121882 | 0.8433881 | 31.31262 | 32.18489 | 29.97 | 27.14435 | 34.63 | 34.06
11.41 | 0.95831459 | 0.8464306 | 31.29092 | 32.16186 | 29.98654 | 27.22278 | 34.69 | 34.13
11.42 | 0.959507298 | 0.8494731 | 31.26916 | 32.13877 | 30.00298 | 27.30102 | 34.63 | 34.06
11.43 | 0.957979266 | 0.8486381 | 31.24733 | 32.11562 | 29.9343 | 27.25454 | 34.63 | 34.06
11.44 | 0.956306992 | 0.8475976 | 31.22545 | 32.09241 | 29.86112 | 27.20145 | 34.69 | 34.06
11.45 | 0.953787979 | 0.8464784 | 31.20351 | 32.06915 | 29.76153 | 27.14584 | 34.69 | 34.06
11.46 | 0.950139978 | 0.8452544 | 31.18151 | 32.04583 | 29.6268 | 27.08688 | 34.69 | 34.13
11.47 | 0.946491978 | 0.8440304 | 31.15945 | 32.02245 | 29.49217 | 27.02792 | 34.69 | 34.13
11.48 | 0.946780138 | 0.8456682 | 31.13734 | 31.99901 | 29.48021 | 27.06055 | 34.69 | 34.06
11.49 | 0.947523541 | 0.847637 | 31.11517 | 31.97552 | 29.48235 | 27.10363 | 34.69 | 34.06
11.5 | 0.949000925 | 0.8496875 | 31.09294 | 31.95197 | 29.50723 | 27.14919 | 34.75 | 34.06
11.51 | 0.951824384 | 0.8518877 | 31.07065 | 31.92837 | 29.57381 | 27.19938 | 34.75 | 34.13
11.52 | 0.954647843 | 0.8540878 | 31.04831 | 31.90471 | 29.64021 | 27.24942 | 34.75 | 34.13
11.53 | 0.955270942 | 0.8540472 | 31.02592 | 31.88099 | 29.63816 | 27.22787 | 34.75 | 34.13
11.54 | 0.955337385 | 0.8534397 | 31.00347 | 31.85723 | 29.61877 | 27.18822 | 34.75 | 34.13
11.55 | 0.955566514 | 0.8527938 | 30.98096 | 31.83341 | 29.60437 | 27.14733 | 34.75 | 34.13
11.56 | 0.956334361 | 0.8520211 | 30.9584 | 31.80953 | 29.60659 | 27.10239 | 34.75 | 34.13
11.57 | 0.957102208 | 0.8512483 | 30.93579 | 31.78561 | 29.60871 | 27.05744 | 34.81 | 34.13
11.58 | 0.958511755 | 0.8527659 | 30.91313 | 31.76163 | 29.63059 | 27.08523 | 34.75 | 34.13
11.59 | 0.960260291 | 0.8554934 | 30.89041 | 31.7376 | 29.66283 | 27.1513 | 34.81 | 34.13
11.6 | 0.961881823 | 0.8581122 | 30.86764 | 31.71351 | 29.69102 | 27.21375 | 34.81 | 34.13
11.61 | 0.961682331 | 0.8591729 | 30.84481 | 31.68938 | 29.66291 | 27.22666 | 34.81 | 34.13
11.62 | 0.961482839 | 0.8602337 | 30.82194 | 31.6652 | 29.63477 | 27.23947 | 34.81 | 34.19
11.63 | 0.960786229 | 0.8599847 | 30.79902 | 31.64096 | 29.59127 | 27.21074 | 34.88 | 34.19
11.64 | 0.959516391 | 0.8582255 | 30.77604 | 31.61668 | 29.53011 | 27.13424 | 34.81 | 34.19
11.65 | 0.958246553 | 0.8564662 | 30.75301 | 31.59235 | 29.46897 | 27.05778 | 34.88 | 34.19
11.66 | 0.960428797 | 0.8561628 | 30.72994 | 31.56797 | 29.51392 | 27.02732 | 34.88 | 34.19
11.67 | 0.963210672 | 0.8561124 | 30.70681 | 31.54354 | 29.57713 | 27.00481 | 34.94 | 34.13
11.68 | 0.9658841 | 0.8563993 | 30.68364 | 31.51906 | 29.63684 | 26.9929 | 34.88 | 34.19
11.69 | 0.968189915 | 0.8578298 | 30.66042 | 31.49453 | 29.68511 | 27.01695 | 34.94 | 34.19
11.7 | 0.970495729 | 0.8592604 | 30.63715 | 31.46996 | 29.73322 | 27.04089 | 34.94 | 34.19
11.71 | 0.969263694 | 0.8607468 | 30.61383 | 31.44534 | 29.67287 | 27.06647 | 34.88 | 34.19
11.72 | 0.965590826 | 0.8622715 | 30.59046 | 31.42067 | 29.53787 | 27.09315 | 34.94 | 34.19
11.73 | 0.961917958 | 0.8637963 | 30.56705 | 31.39596 | 29.403 | 27.11972 | 35 | 34.25
11.74 | 0.958117887 | 0.8644732 | 30.54359 | 31.37121 | 29.26436 | 27.11957 | 35 | 34.25
11.75 | 0.954310235 | 0.8650995 | 30.52009 | 31.3464 | 29.12563 | 27.11776 | 35.13 | 34.19
11.76 | 0.95188675 | 0.8649559 | 30.49654 | 31.32156 | 29.02925 | 27.09176 | 35.13 | 34.19
11.77 | 0.952956875 | 0.8628689 | 30.47294 | 31.29667 | 29.0394 | 27.00492 | 35.13 | 34.19
11.78 | 0.954027001 | 0.8607819 | 30.4493 | 31.27173 | 29.04946 | 26.91814 | 35.13 | 34.19
11.79 | 0.957795658 | 0.8577949 | 30.42562 | 31.24675 | 29.14152 | 26.80331 | 35.13 | 34.19
11.8 | 0.9632774 | 0.8542367 | 30.40189 | 31.22173 | 29.28545 | 26.67075 | 35.13 | 34.19
11.81 | 0.968759142 | 0.8506784 | 30.37811 | 31.19667 | 29.42908 | 26.53833 | 35.13 | 34.19
11.82 | 0.969669128 | 0.8505322 | 30.3543 | 31.17156 | 29.43362 | 26.51242 | 35.19 | 34.25
11.83 | 0.97022139 | 0.850653 | 30.33044 | 31.14641 | 29.42724 | 26.49479 | 35.13 | 34.19
11.84 | 0.9695709 | 0.8519451 | 30.30654 | 31.12122 | 29.38434 | 26.51357 | 35.13 | 34.19
11.85 | 0.964914622 | 0.8571382 | 30.28259 | 31.09599 | 29.22012 | 26.65356 | 35.19 | 34.19
11.86 | 0.960258343 | 0.8623313 | 30.25861 | 31.07072 | 29.05608 | 26.79325 | 35.25 | 34.19
11.87 | 0.957164805 | 0.867343 | 30.23458 | 31.04541 | 28.93947 | 26.92702 | 35.19 | 34.19
11.88 | 0.955501908 | 0.8721886 | 30.21051 | 31.02005 | 28.8662 | 27.05534 | 35.25 | 34.25
11.89 | 0.953839011 | 0.8770342 | 30.1864 | 30.99466 | 28.79297 | 27.18338 | 35.25 | 34.19
11.9 | 0.953662718 | 0.8786647 | 30.16225 | 30.96923 | 28.76461 | 27.21157 | 35.25 | 34.19
11.91 | 0.953856253 | 0.8794955 | 30.13806 | 30.94376 | 28.74738 | 27.2149 | 35.31 | 34.25
11.92 | 0.953881838 | 0.8800893 | 30.11383 | 30.91825 | 28.72504 | 27.21082 | 35.31 | 34.19
11.93 | 0.951568437 | 0.8773822 | 30.08956 | 30.89271 | 28.63228 | 27.10471 | 35.31 | 34.19
11.94 | 0.949255037 | 0.8746752 | 30.06526 | 30.86712 | 28.5396 | 26.99871 | 35.31 | 34.19
11.95 | 0.947585242 | 0.8718105 | 30.04091 | 30.8415 | 28.46633 | 26.88795 | 35.38 | 34.19
11.96 | 0.94727931 | 0.8686117 | 30.01653 | 30.81585 | 28.43404 | 26.767 | 35.38 | 34.25
11.97 | 0.946973379 | 0.8654129 | 29.99211 | 30.79015 | 28.40173 | 26.64619 | 35.38 | 34.25
11.98 | 0.949801435 | 0.8639687 | 29.96765 | 30.76442 | 28.46332 | 26.5795 | 35.38 | 34.19
11.99 | 0.95507666 | 0.8638946 | 29.94315 | 30.73865 | 28.59801 | 26.55496 | 35.38 | 34.25
12 | 0.960351885 | 0.8638204 | 29.91862 | 30.71285 | 28.7324 | 26.53039 | 35.38 | 34.25
12.01 | 0.96201861 | 0.8647217 | 29.89405 | 30.68701 | 28.75864 | 26.53573 | 35.44 | 34.25
12.02 | 0.962724274 | 0.8658828 | 29.86945 | 30.66114 | 28.75604 | 26.54896 | 35.38 | 34.25
12.03 | 0.963417265 | 0.8670348 | 29.84481 | 30.63524 | 28.753 | 26.56182 | 35.44 | 34.25
12.04 | 0.961573546 | 0.8663726 | 29.82013 | 30.6093 | 28.67425 | 26.51906 | 35.44 | 34.25
12.05 | 0.959729828 | 0.8657105 | 29.79542 | 30.58332 | 28.59556 | 26.4763 | 35.44 | 34.25
12.06 | 0.957876238 | 0.8650041 | 29.77068 | 30.55732 | 28.51663 | 26.4322 | 35.5 | 34.25
12.07 | 0.955984903 | 0.8641287 | 29.7459 | 30.53127 | 28.43663 | 26.38295 | 35.5 | 34.25
12.08 | 0.954093568 | 0.8632534 | 29.72109 | 30.5052 | 28.3567 | 26.33372 | 35.56 | 34.25
12.09 | 0.951781788 | 0.8627006 | 29.69624 | 30.4791 | 28.26434 | 26.29433 | 35.56 | 34.25
12.1 | 0.948830334 | 0.8626385 | 29.67136 | 30.45296 | 28.15309 | 26.26989 | 35.56 | 34.25
12.11 | 0.945878881 | 0.8625764 | 29.64645 | 30.42679 | 28.04195 | 26.24543 | 35.56 | 34.25
12.12 | 0.947906242 | 0.8627557 | 29.62151 | 30.40059 | 28.07841 | 26.22828 | 35.56 | 34.25
12.13 | 0.953647416 | 0.8631152 | 29.59653 | 30.37436 | 28.22465 | 26.21657 | 35.56 | 34.25
12.14 | 0.95938859 | 0.8634747 | 29.57152 | 30.3481 | 28.37058 | 26.20481 | 35.56 | 34.31
12.15 | 0.966015289 | 0.8643977 | 29.54648 | 30.32181 | 28.54235 | 26.2101 | 35.63 | 34.31
12.16 | 0.972960117 | 0.8655232 | 29.52141 | 30.29549 | 28.72315 | 26.22145 | 35.63 | 34.25
12.17 | 0.979904946 | 0.8666486 | 29.49631 | 30.26914 | 28.90358 | 26.23271 | 35.63 | 34.25
12.18 | 0.979834193 | 0.8673655 | 29.47117 | 30.24276 | 28.87686 | 26.23152 | 35.63 | 34.25
12.19 | 0.978854599 | 0.8680294 | 29.44601 | 30.21635 | 28.82336 | 26.22868 | 35.69 | 34.31
12.2 | 0.977875817 | 0.8686694 | 29.42082 | 30.18991 | 28.76991 | 26.22505 | 35.69 | 34.25
12.21 | 0.976934009 | 0.8682228 | 29.3956 | 30.16344 | 28.71756 | 26.18859 | 35.63 | 34.31
12.22 | 0.975992201 | 0.8677763 | 29.37035 | 30.13695 | 28.66523 | 26.15213 | 35.63 | 34.31
12.23 | 0.974995337 | 0.8674976 | 29.34507 | 30.11043 | 28.6113 | 26.12073 | 35.69 | 34.31
12.24 | 0.973671739 | 0.8682153 | 29.31976 | 30.08388 | 28.54782 | 26.11929 | 35.69 | 34.31
12.25 | 0.972348142 | 0.868933 | 29.29442 | 30.05731 | 28.48438 | 26.11779 | 35.75 | 34.31
12.26 | 0.969801317 | 0.8696252 | 29.26906 | 30.03071 | 28.38517 | 26.11546 | 35.75 | 34.31
12.27 | 0.963648403 | 0.8702421 | 29.24367 | 30.00408 | 28.18061 | 26.11081 | 35.75 | 34.31
12.28 | 0.95749549 | 0.870859 | 29.21825 | 29.97742 | 27.97634 | 26.10611 | 35.75 | 34.38
12.29 | 0.952992586 | 0.870543 | 29.1928 | 29.95074 | 27.82052 | 26.07341 | 35.75 | 34.31
12.3 | 0.951571846 | 0.8684845 | 29.16733 | 29.92404 | 27.75481 | 25.98857 | 35.75 | 34.31
12.31 | 0.950151106 | 0.866426 | 29.14183 | 29.89731 | 27.68914 | 25.90381 | 35.81 | 34.38
12.32 | 0.951369708 | 0.8649891 | 29.11631 | 29.87056 | 27.70037 | 25.83771 | 35.81 | 34.38
12.33 | 0.956083156 | 0.8643755 | 29.09075 | 29.84378 | 27.81318 | 25.79623 | 35.88 | 34.31
12.34 | 0.960796605 | 0.8637618 | 29.06518 | 29.81697 | 27.92572 | 25.75477 | 35.88 | 34.38
12.35 | 0.963672985 | 0.8643868 | 29.03958 | 29.79015 | 27.98466 | 25.75021 | 35.81 | 34.38
12.36 | 0.964697235 | 0.8662605 | 29.01395 | 29.7633 | 27.98968 | 25.78277 | 35.88 | 34.38
12.37 | 0.965721484 | 0.8681342 | 28.9883 | 29.73643 | 27.99462 | 25.81521 | 35.88 | 34.38
12.38 | 0.964434036 | 0.8689588 | 28.96263 | 29.70953 | 27.93254 | 25.81636 | 35.88 | 34.38
12.39 | 0.961267792 | 0.8689307 | 28.93693 | 29.68261 | 27.81614 | 25.79213 | 35.94 | 34.38
12.4 | 0.958101548 | 0.8689026 | 28.91121 | 29.65567 | 27.69987 | 25.76789 | 35.94 | 34.44
12.41 | 0.955923071 | 0.8684043 | 28.88546 | 29.62871 | 27.61228 | 25.7297 | 35.94 | 34.38
12.42 | 0.95442747 | 0.8675809 | 28.85969 | 29.60173 | 27.54448 | 25.68189 | 35.94 | 34.44
12.43 | 0.952931868 | 0.8667575 | 28.8339 | 29.57472 | 27.47674 | 25.63411 | 35.94 | 34.44
12.44 | 0.952784955 | 0.8677853 | 28.80809 | 29.54769 | 27.44791 | 25.64105 | 35.94 | 34.44
12.45 | 0.953476479 | 0.869964 | 28.78225 | 29.52065 | 27.4432 | 25.6819 | 36 | 34.44
12.46 | 0.954168003 | 0.8721426 | 28.7564 | 29.49358 | 27.43843 | 25.72261 | 35.94 | 34.44
12.47 | 0.953687244 | 0.8734841 | 28.73052 | 29.46649 | 27.39993 | 25.73851 | 36 | 34.5
12.48 | 0.952511321 | 0.8743293 | 28.70462 | 29.43938 | 27.34147 | 25.73972 | 36 | 34.5
12.49 | 0.951335399 | 0.8751744 | 28.6787 | 29.41226 | 27.28306 | 25.74085 | 36 | 34.5
12.5 | 0.951182111 | 0.8746565 | 28.65275 | 29.38511 | 27.25399 | 25.70188 | 36 | 34.44
12.51 | 0.951643872 | 0.8733189 | 28.62679 | 29.35795 | 27.24251 | 25.63885 | 36 | 34.44
12.52 | 0.952105633 | 0.8719813 | 28.60081 | 29.33076 | 27.23099 | 25.57588 | 36.06 | 34.5
12.53 | 0.954002929 | 0.8714999 | 28.57481 | 29.30356 | 27.26045 | 25.53805 | 36.06 | 34.44
12.54 | 0.956831121 | 0.8715738 | 28.54879 | 29.27634 | 27.31637 | 25.51649 | 36.06 | 34.5
12.55 | 0.959659313 | 0.8716476 | 28.52274 | 29.2491 | 27.37212 | 25.49491 | 36.06 | 34.44
12.56 | 0.961967025 | 0.8717305 | 28.49668 | 29.22185 | 27.41287 | 25.47357 | 36.06 | 34.5
12.57 | 0.963888766 | 0.8718202 | 28.47061 | 29.19457 | 27.4425 | 25.45242 | 36.06 | 34.5
12.58 | 0.965810507 | 0.8719098 | 28.44451 | 29.16728 | 27.47201 | 25.43124 | 36.13 | 34.5
12.59 | 0.965813544 | 0.8737922 | 28.41839 | 29.13998 | 27.44687 | 25.46228 | 36.13 | 34.5
12.6 | 0.964094794 | 0.8772835 | 28.39226 | 29.11265 | 27.37283 | 25.54005 | 36.13 | 34.5
12.61 | 0.962376044 | 0.8807747 | 28.36611 | 29.08531 | 27.29886 | 25.61761 | 36.13 | 34.5
12.62 | 0.958484917 | 0.8839727 | 28.33994 | 29.05796 | 27.16341 | 25.68644 | 36.19 | 34.5
12.63 | 0.952095063 | 0.8868332 | 28.31376 | 29.03059 | 26.95739 | 25.74529 | 36.13 | 34.56
12.64 | 0.945705208 | 0.8896937 | 28.28755 | 29.0032 | 26.75169 | 25.80396 | 36.19 | 34.56
12.65 | 0.94019047 | 0.8902956 | 28.26134 | 28.9758 | 26.57104 | 25.79703 | 36.19 | 34.56
12.66 | 0.936055182 | 0.8873374 | 28.2351 | 28.94838 | 26.42961 | 25.68698 | 36.19 | 34.56
12.67 | 0.931919895 | 0.8843791 | 28.20885 | 28.92095 | 26.28839 | 25.57708 | 36.19 | 34.56
12.68 | 0.929491744 | 0.8815072 | 28.18258 | 28.8935 | 26.19548 | 25.46983 | 36.19 | 34.56
12.69 | 0.931120068 | 0.8788402 | 28.1563 | 28.86605 | 26.2169 | 25.36864 | 36.19 | 34.56
12.7 | 0.932748393 | 0.8761733 | 28.13 | 28.83857 | 26.23821 | 25.26759 | 36.25 | 34.56
12.71 | 0.935197926 | 0.8739314 | 28.10369 | 28.81108 | 26.28251 | 25.17891 | 36.25 | 34.56
12.72 | 0.94116955 | 0.8735127 | 28.07736 | 28.78358 | 26.42556 | 25.14283 | 36.25 | 34.56
12.73 | 0.947141173 | 0.873094 | 28.05102 | 28.75607 | 26.56828 | 25.10675 | 36.31 | 34.56
12.74 | 0.952987149 | 0.8728213 | 28.02466 | 28.72855 | 26.70714 | 25.07489 | 36.31 | 34.56
12.75 | 0.957074689 | 0.8745916 | 27.99829 | 28.70101 | 26.79646 | 25.10166 | 36.31 | 34.56
12.76 | 0.96116223 | 0.876362 | 27.97191 | 28.67346 | 26.88554 | 25.12833 | 36.31 | 34.56
12.77 | 0.96524977 | 0.8781323 | 27.94551 | 28.64589 | 26.9744 | 25.15488 | 36.25 | 34.56
12.78 | 0.962290799 | 0.8796738 | 27.9191 | 28.61832 | 26.86629 | 25.17478 | 36.31 | 34.56
12.79 | 0.958792657 | 0.8811977 | 27.89267 | 28.59073 | 26.74329 | 25.19409 | 36.31 | 34.56
12.8 | 0.955294516 | 0.8827217 | 27.86624 | 28.56313 | 26.62046 | 25.2133 | 36.31 | 34.56
12.81 | 0.95068045 | 0.8812007 | 27.83979 | 28.53553 | 26.46674 | 25.14553 | 36.38 | 34.56
12.82 | 0.945743634 | 0.8787991 | 27.81333 | 28.50791 | 26.30428 | 25.05272 | 36.38 | 34.56
12.83 | 0.940806817 | 0.8763975 | 27.78685 | 28.48028 | 26.14206 | 24.96004 | 36.38 | 34.56
12.84 | 0.938982097 | 0.8745385 | 27.76037 | 28.45264 | 26.06649 | 24.88293 | 36.38 | 34.56
12.85 | 0.939174079 | 0.8730311 | 27.73387 | 28.42498 | 26.04693 | 24.8159 | 36.38 | 34.63
12.86 | 0.939366061 | 0.8715237 | 27.70736 | 28.39732 | 26.02736 | 24.74894 | 36.38 | 34.63
12.87 | 0.941868265 | 0.8715787 | 27.68084 | 28.36965 | 26.07171 | 24.72639 | 36.38 | 34.56
12.88 | 0.94753224 | 0.8737721 | 27.65431 | 28.34198 | 26.20335 | 24.76443 | 36.44 | 34.63
12.89 | 0.953196216 | 0.8759654 | 27.62777 | 28.31429 | 26.33469 | 24.80234 | 36.44 | 34.56
12.9 | 0.95862302 | 0.8780352 | 27.60122 | 28.28659 | 26.45916 | 24.83662 | 36.44 | 34.56
12.91 | 0.963217439 | 0.879671 | 27.57466 | 28.25888 | 26.56039 | 24.85852 | 36.5 | 34.56
12.92 | 0.967811859 | 0.8813069 | 27.54808 | 28.23117 | 26.66136 | 24.88032 | 36.5 | 34.56
12.93 | 0.972363763 | 0.8829339 | 27.5215 | 28.20345 | 26.76091 | 24.90178 | 36.5 | 34.63
12.94 | 0.969001018 | 0.8829095 | 27.49491 | 28.17572 | 26.6426 | 24.87661 | 36.5 | 34.56
12.95 | 0.965638274 | 0.8828851 | 27.46831 | 28.14798 | 26.52445 | 24.85143 | 36.56 | 34.63
12.96 | 0.96227553 | 0.8828607 | 27.4417 | 28.12023 | 26.40648 | 24.82625 | 36.5 | 34.63
12.97 | 0.95898246 | 0.8819587 | 27.41508 | 28.09248 | 26.29058 | 24.77641 | 36.56 | 34.69
12.98 | 0.955709867 | 0.8807989 | 27.38846 | 28.06472 | 26.17542 | 24.71937 | 36.56 | 34.56
12.99 | 0.952437274 | 0.8796391 | 27.36182 | 28.03695 | 26.06042 | 24.6624 | 36.56 | 34.63
13 | 0.953338487 | 0.8779119 | 27.33518 | 28.00918 | 26.05968 | 24.58959 | 36.56 | 34.63
13.01 | 0.95802864 | 0.8756697 | 27.30853 | 27.9814 | 26.16235 | 24.50246 | 36.63 | 34.63
13.02 | 0.962718793 | 0.8734274 | 27.28187 | 27.95361 | 26.26477 | 24.41545 | 36.63 | 34.63
13.03 | 0.966676346 | 0.8715139 | 27.2552 | 27.92582 | 26.34696 | 24.33774 | 36.63 | 34.63
13.04 | 0.968539588 | 0.8705399 | 27.22853 | 27.89802 | 26.37191 | 24.28634 | 36.63 | 34.63
13.05 | 0.970402829 | 0.869566 | 27.20185 | 27.87022 | 26.39675 | 24.23499 | 36.63 | 34.63
13.06 | 0.972266071 | 0.8685921 | 27.17516 | 27.84241 | 26.42149 | 24.18369 | 36.69 | 34.63
13.07 | 0.969955334 | 0.8686671 | 27.14846 | 27.81459 | 26.3328 | 24.16162 | 36.69 | 34.56
13.08 | 0.967549347 | 0.8687662 | 27.12176 | 27.78677 | 26.24164 | 24.14021 | 36.63 | 34.63
13.09 | 0.96514336 | 0.8688652 | 27.09506 | 27.75895 | 26.15061 | 24.11879 | 36.69 | 34.63
13.1 | 0.966194897 | 0.8691035 | 27.06834 | 27.73112 | 26.1533 | 24.10122 | 36.69 | 34.63
13.11 | 0.9688761 | 0.8694075 | 27.04162 | 27.70329 | 26.19998 | 24.08545 | 36.75 | 34.69
13.12 | 0.971557304 | 0.8697116 | 27.0149 | 27.67545 | 26.24652 | 24.06966 | 36.75 | 34.63
13.13 | 0.973523353 | 0.8714974 | 26.98817 | 27.64761 | 26.27361 | 24.09482 | 36.75 | 34.63
13.14 | 0.97424479 | 0.8758621 | 26.96143 | 27.61977 | 26.26704 | 24.19111 | 36.75 | 34.63
13.15 | 0.974966226 | 0.8802269 | 26.93469 | 27.59192 | 26.26042 | 24.28715 | 36.75 | 34.69
13.16 | 0.97559111 | 0.8846148 | 26.90795 | 27.56407 | 26.25116 | 24.38359 | 36.75 | 34.69
13.17 | 0.973418022 | 0.8896755 | 26.8812 | 27.53622 | 26.16664 | 24.4983 | 36.75 | 34.69
13.18 | 0.971244935 | 0.8947363 | 26.85444 | 27.50836 | 26.08224 | 24.61273 | 36.75 | 34.69
13.19 | 0.969071847 | 0.899797 | 26.82769 | 27.4805 | 25.99796 | 24.72687 | 36.81 | 34.69
13.2 | 0.969091792 | 0.9017375 | 26.80092 | 27.45264 | 25.97256 | 24.75507 | 36.75 | 34.69
13.21 | 0.970120956 | 0.9022421 | 26.77416 | 27.42477 | 25.97417 | 24.74379 | 36.75 | 34.63
13.22 | 0.971150119 | 0.9027467 | 26.74739 | 27.39691 | 25.97573 | 24.73247 | 36.81 | 34.69
13.23 | 0.971326927 | 0.9031995 | 26.72062 | 27.36904 | 25.95445 | 24.7197 | 36.81 | 34.69
13.24 | 0.969686149 | 0.9035417 | 26.69384 | 27.34117 | 25.88465 | 24.70389 | 36.81 | 34.69
13.25 | 0.968045371 | 0.9038839 | 26.66706 | 27.3133 | 25.81492 | 24.68805 | 36.88 | 34.69
13.26 | 0.966404593 | 0.9042261 | 26.64028 | 27.28543 | 25.74529 | 24.6722 | 36.81 | 34.75
13.27 | 0.963973078 | 0.9023527 | 26.61349 | 27.25755 | 25.65469 | 24.59593 | 36.81 | 34.75
13.28 | 0.96148788 | 0.9003288 | 26.5867 | 27.22968 | 25.56279 | 24.51566 | 36.88 | 34.69
13.29 | 0.959002682 | 0.8983049 | 26.55992 | 27.2018 | 25.47103 | 24.43551 | 36.88 | 34.69
13.3 | 0.957640439 | 0.8944487 | 26.53312 | 27.17393 | 25.40919 | 24.30568 | 36.88 | 34.69
13.31 | 0.957249279 | 0.889008 | 26.50633 | 27.14605 | 25.37317 | 24.13306 | 36.88 | 34.69
13.32 | 0.956858118 | 0.8835673 | 26.47953 | 27.11818 | 25.33716 | 23.96073 | 36.88 | 34.69
13.33 | 0.956844479 | 0.878846 | 26.45274 | 27.0903 | 25.31116 | 23.8082 | 36.88 | 34.75
13.34 | 0.959635964 | 0.87947 | 26.42594 | 27.06242 | 25.35928 | 23.80059 | 36.88 | 34.75
13.35 | 0.96242745 | 0.8800939 | 26.39914 | 27.03455 | 25.40726 | 23.79294 | 36.88 | 34.75
13.36 | 0.965218935 | 0.8807179 | 26.37234 | 27.00667 | 25.45508 | 23.78526 | 36.81 | 34.75
13.37 | 0.970932209 | 0.8825849 | 26.34554 | 26.9788 | 25.57973 | 23.81108 | 36.88 | 34.75
13.38 | 0.977999333 | 0.8850278 | 26.31874 | 26.95093 | 25.73971 | 23.85232 | 36.94 | 34.75
13.39 | 0.985066457 | 0.8874707 | 26.29193 | 26.92305 | 25.8993 | 23.89342 | 36.94 | 34.75
13.4 | 0.989612898 | 0.8889495 | 26.26513 | 26.89518 | 25.99231 | 23.90846 | 36.88 | 34.75
13.41 | 0.985736825 | 0.8872072 | 26.23833 | 26.86731 | 25.86409 | 23.83688 | 36.94 | 34.75
13.42 | 0.981860752 | 0.8854649 | 26.21153 | 26.83945 | 25.73607 | 23.76539 | 36.94 | 34.81
13.43 | 0.977984679 | 0.8837226 | 26.18472 | 26.81158 | 25.60826 | 23.694 | 36.94 | 34.81
13.44 | 0.969489369 | 0.8849375 | 26.15792 | 26.78372 | 25.35983 | 23.70191 | 36.94 | 34.81
13.45 | 0.959530844 | 0.887089 | 26.13112 | 26.75585 | 25.07362 | 23.73482 | 37 | 34.88
13.46 | 0.949572319 | 0.8892405 | 26.10432 | 26.728 | 24.78794 | 23.76762 | 37 | 34.88
13.47 | 0.942469947 | 0.8915339 | 26.07752 | 26.70014 | 24.57728 | 23.80408 | 37 | 34.88
13.48 | 0.943070207 | 0.8942098 | 26.05072 | 26.67228 | 24.56766 | 23.85062 | 37 | 34.81
13.49 | 0.943670466 | 0.8968857 | 26.02392 | 26.64443 | 24.55801 | 23.89701 | 37 | 34.88
13.5 | 0.944270725 | 0.8995616 | 25.99713 | 26.61658 | 24.54833 | 23.94326 | 36.94 | 34.88
13.51 | 0.946734714 | 0.8985117 | 25.97033 | 26.58874 | 24.58702 | 23.89029 | 37 | 34.88
13.52 | 0.949776351 | 0.8963069 | 25.94354 | 26.5609 | 24.64056 | 23.80671 | 37 | 34.88
13.53 | 0.952817989 | 0.894102 | 25.91675 | 26.53306 | 24.69395 | 23.72326 | 37 | 34.88
13.54 | 0.955699752 | 0.8916624 | 25.88996 | 26.50522 | 24.74303 | 23.63371 | 37 | 34.88
13.55 | 0.958069562 | 0.8884706 | 25.86318 | 26.47739 | 24.77872 | 23.52439 | 37 | 34.88
13.56 | 0.960439372 | 0.8852788 | 25.83639 | 26.44957 | 24.81429 | 23.41524 | 37 | 34.88
13.57 | 0.962809182 | 0.882087 | 25.80961 | 26.42174 | 24.84973 | 23.30628 | 37 | 34.81
13.58 | 0.964120428 | 0.8790825 | 25.78283 | 26.39393 | 24.85776 | 23.20244 | 37.06 | 34.88
13.59 | 0.964965129 | 0.8761605 | 25.75606 | 26.36611 | 24.8537 | 23.10095 | 37.06 | 34.88
13.6 | 0.96580983 | 0.8732386 | 25.72928 | 26.3383 | 24.8496 | 22.99962 | 37.06 | 34.88
13.61 | 0.966170056 | 0.8707818 | 25.70252 | 26.3105 | 24.833 | 22.9107 | 37.06 | 34.88
13.62 | 0.963333552 | 0.8713943 | 25.67575 | 26.2827 | 24.73431 | 22.90259 | 37.06 | 34.88
13.63 | 0.960497049 | 0.8720069 | 25.64899 | 26.2549 | 24.63578 | 22.89446 | 37.06 | 34.88
13.64 | 0.957660546 | 0.8726194 | 25.62223 | 26.22711 | 24.5374 | 22.88629 | 37.06 | 34.94
13.65 | 0.956726875 | 0.8755207 | 25.59547 | 26.19933 | 24.48788 | 22.93806 | 37 | 34.94
13.66 | 0.957347709 | 0.8802919 | 25.56872 | 26.17155 | 24.47816 | 23.03861 | 37 | 34.88
13.67 | 0.957968543 | 0.8850631 | 25.54198 | 26.14378 | 24.46841 | 23.1389 | 37.06 | 34.94
13.68 | 0.958589377 | 0.8898343 | 25.51523 | 26.11601 | 24.45863 | 23.23893 | 37.06 | 34.94
13.69 | 0.960563987 | 0.8928998 | 25.48849 | 26.08825 | 24.48333 | 23.2942 | 37.06 | 34.88
13.7 | 0.962609482 | 0.895876 | 25.46176 | 26.0605 | 24.50973 | 23.34698 | 37.06 | 34.94
13.71 | 0.964654977 | 0.8988522 | 25.43503 | 26.03275 | 24.53603 | 23.3996 | 37.06 | 34.94
13.72 | 0.965293816 | 0.900891 | 25.40831 | 26.00501 | 24.52648 | 23.42768 | 37.06 | 34.94
13.73 | 0.96309043 | 0.9010357 | 25.38159 | 25.97727 | 24.44477 | 23.40645 | 37.13 | 34.94
13.74 | 0.960887043 | 0.9011803 | 25.35488 | 25.94954 | 24.36317 | 23.38522 | 37.13 | 34.88
13.75 | 0.958683657 | 0.901325 | 25.32817 | 25.92182 | 24.2817 | 23.36399 | 37.13 | 34.94
13.76 | 0.954786225 | 0.9013324 | 25.30146 | 25.89411 | 24.15749 | 23.3392 | 37.13 | 34.94
13.77 | 0.95013722 | 0.901279 | 25.27477 | 25.8664 | 24.0145 | 23.31284 | 37.13 | 34.94
13.78 | 0.945488216 | 0.9012255 | 25.24808 | 25.8387 | 23.87176 | 23.2865 | 37.19 | 35
13.79 | 0.940926315 | 0.9012282 | 25.22139 | 25.81101 | 23.73147 | 23.26161 | 37.19 | 34.94
13.8 | 0.938769306 | 0.9027835 | 25.19471 | 25.78332 | 23.65202 | 23.27676 | 37.13 | 35
13.81 | 0.936612296 | 0.9043387 | 25.16804 | 25.75565 | 23.57269 | 23.29183 | 37.13 | 34.94
13.82 | 0.934455286 | 0.905894 | 25.14137 | 25.72798 | 23.49349 | 23.30682 | 37.13 | 34.94
13.83 | 0.934308475 | 0.9074256 | 25.11471 | 25.70032 | 23.46489 | 23.32112 | 37.13 | 35
13.84 | 0.937771042 | 0.9089147 | 25.08805 | 25.67266 | 23.52685 | 23.33426 | 37.13 | 35
13.85 | 0.941233609 | 0.9104038 | 25.06141 | 25.64502 | 23.58864 | 23.34732 | 37.13 | 35
13.86 | 0.944696176 | 0.911893 | 25.03477 | 25.61738 | 23.65025 | 23.36031 | 37.13 | 34.94
13.87 | 0.946418858 | 0.9109709 | 25.00813 | 25.58975 | 23.66817 | 23.31152 | 37.13 | 35
13.88 | 0.947248463 | 0.9088111 | 24.98151 | 25.56213 | 23.66369 | 23.23115 | 37.13 | 34.94
13.89 | 0.948078068 | 0.9066514 | 24.95489 | 25.53452 | 23.65918 | 23.15091 | 37.19 | 35
13.9 | 0.948907673 | 0.9044916 | 24.92827 | 25.50692 | 23.65463 | 23.0708 | 37.19 | 34.94
13.91 | 0.947406494 | 0.900923 | 24.90167 | 25.47933 | 23.592 | 22.95491 | 37.19 | 35
13.92 | 0.945767263 | 0.897271 | 24.87507 | 25.45175 | 23.52603 | 22.83711 | 37.19 | 34.94
13.93 | 0.944128031 | 0.893619 | 24.84848 | 25.42417 | 23.46015 | 22.71952 | 37.25 | 34.94
13.94 | 0.94419113 | 0.8904594 | 24.8219 | 25.39661 | 23.43662 | 22.61465 | 37.25 | 35
13.95 | 0.950760941 | 0.8891821 | 24.79533 | 25.36905 | 23.57443 | 22.55771 | 37.25 | 35
13.96 | 0.957330751 | 0.8879048 | 24.76877 | 25.34151 | 23.7119 | 22.50085 | 37.25 | 34.94
13.97 | 0.963900562 | 0.8866275 | 24.74221 | 25.31397 | 23.84903 | 22.44406 | 37.31 | 34.94
13.98 | 0.970098512 | 0.8870912 | 24.71566 | 25.28645 | 23.97662 | 22.43138 | 37.25 | 34.94
13.99 | 0.975842917 | 0.8896783 | 24.68912 | 25.25893 | 24.0927 | 22.47232 | 37.25 | 34.94
14 | 0.981587323 | 0.8922654 | 24.66259 | 25.23143 | 24.20848 | 22.51313 | 37.25 | 35
[7 empty] | 37.75 | 35.38
[7 empty] | 37.75 | 35.38
[7 empty] | 37.81 | 35.44
[7 empty] | 37.81 | 35.44
[7 empty] | 37.81 | 35.44
[7 empty] | 37.81 | 35.44
[7 empty] | 37.81 | 35.44
[7 empty] | 37.81 | 35.44
[7 empty] | 37.81 | 35.44
[7 empty] | 37.81 | 35.44
[7 empty] | 37.88 | 35.44
[7 empty] | 37.88 | 35.5
[7 empty] | 37.88 | 35.44
[7 empty] | 37.88 | 35.5
[7 empty] | 37.88 | 35.5
[7 empty] | 37.88 | 35.5
[7 empty] | 37.81 | 35.44
[7 empty] | 37.88 | 35.5
[7 empty] | 37.88 | 35.5
[7 empty] | 37.88 | 35.44
[7 empty] | 37.88 | 35.5
[7 empty] | 37.88 | 35.5
[7 empty] | 37.88 | 35.5
[7 empty] | 37.94 | 35.5
[7 empty] | 37.88 | 35.5
[7 empty] | 37.94 | 35.5
[7 empty] | 37.88 | 35.5
[7 empty] | 37.94 | 35.56
[7 empty] | 37.94 | 35.5
[7 empty] | 37.94 | 35.56
[7 empty] | 37.94 | 35.5
[7 empty] | 37.94 | 35.5
[7 empty] | 37.94 | 35.56
[7 empty] | 37.94 | 35.5
[7 empty] | 38 | 35.56
[7 empty] | 38 | 35.5
[7 empty] | 38 | 35.56
[7 empty] | 38 | 35.56
[7 empty] | 38 | 35.56
[7 empty] | 38 | 35.56
[7 empty] | 38 | 35.56
[7 empty] | 38 | 35.56
[7 empty] | 38.06 | 35.56
[7 empty] | 38 | 35.63
[7 empty] | 38 | 35.63
[7 empty] | 38.06 | 35.63
[7 empty] | 38.06 | 35.56
[7 empty] | 38.06 | 35.63
[7 empty] | 38.06 | 35.63
[7 empty] | 38.06 | 35.63
[7 empty] | 38.13 | 35.63
[7 empty] | 38.13 | 35.63
[7 empty] | 38.06 | 35.63
[7 empty] | 38.13 | 35.63
[7 empty] | 38.13 | 35.69
[7 empty] | 38.13 | 35.69
[7 empty] | 38.13 | 35.63
[7 empty] | 38.13 | 35.69
[7 empty] | 38.13 | 35.69
[7 empty] | 38.19 | 35.69
[7 empty] | 38.19 | 35.69
[7 empty] | 38.13 | 35.75
[7 empty] | 38.19 | 35.69
[7 empty] | 38.19 | 35.75
[7 empty] | 38.19 | 35.75
[7 empty] | 38.19 | 35.69
[7 empty] | 38.19 | 35.69
[7 empty] | 38.25 | 35.69
[7 empty] | 38.25 | 35.75
[7 empty] | 38.25 | 35.69
[7 empty] | 38.25 | 35.75
[7 empty] | 38.25 | 35.75
[7 empty] | 38.25 | 35.81
[7 empty] | 38.25 | 35.81
[7 empty] | 38.25 | 35.81
[7 empty] | 38.31 | 35.81
[7 empty] | 38.25 | 35.81
[7 empty] | 38.25 | 35.81
[7 empty] | 38.31 | 35.81
[7 empty] | 38.31 | 35.81
[7 empty] | 38.31 | 35.81
[7 empty] | 38.31 | 35.81
[7 empty] | 38.31 | 35.81
[7 empty] | 38.31 | 35.81
[7 empty] | 38.31 | 35.81
[7 empty] | 38.31 | 35.81
[7 empty] | 38.31 | 35.81
[7 empty] | 38.38 | 35.81
[7 empty] | 38.38 | 35.81
[7 empty] | 38.38 | 35.81
[7 empty] | 38.38 | 35.81
[7 empty] | 38.38 | 35.88
[7 empty] | 38.38 | 35.81
[7 empty] | 38.38 | 35.81
[7 empty] | 38.38 | 35.81
[7 empty] | 38.44 | 35.81
[7 empty] | 38.38 | 35.81
[7 empty] | 38.44 | 35.88
[7 empty] | 38.44 | 35.88
[7 empty] | 38.44 | 35.88
[7 empty] | 38.44 | 35.88
[7 empty] | 38.5 | 35.88
[7 empty] | 38.44 | 35.88
[7 empty] | 38.5 | 35.88
[7 empty] | 38.44 | 35.81
[7 empty] | 38.5 | 35.88
[7 empty] | 38.56 | 35.88
[7 empty] | 38.5 | 35.88
[7 empty] | 38.5 | 35.88
[7 empty] | 38.5 | 35.81
[7 empty] | 38.5 | 35.88
[7 empty] | 38.56 | 35.88
[7 empty] | 38.56 | 35.88
[7 empty] | 38.5 | 35.88
[7 empty] | 38.56 | 35.88
[7 empty] | 38.56 | 35.88
[7 empty] | 38.56 | 35.88
[7 empty] | 38.56 | 35.88
[7 empty] | 38.63 | 35.81
[7 empty] | 38.56 | 35.81
[7 empty] | 38.63 | 35.88
[7 empty] | 38.69 | 35.88
[7 empty] | 38.63 | 35.88
[7 empty] | 38.63 | 35.88
[7 empty] | 38.63 | 35.88
[7 empty] | 38.63 | 35.88
[7 empty] | 38.63 | 35.88
[7 empty] | 38.69 | 35.88
[7 empty] | 38.63 | 35.94
[7 empty] | 38.69 | 35.94
[7 empty] | 38.69 | 35.94
[7 empty] | 38.69 | 35.94
[7 empty] | 38.69 | 35.94
[7 empty] | 38.69 | 35.94
[7 empty] | 38.75 | 36
[7 empty] | 38.69 | 36
[7 empty] | 38.75 | 35.94
[7 empty] | 38.81 | 36
[7 empty] | 38.75 | 36
[7 empty] | 38.81 | 36
[7 empty] | 38.75 | 36
[7 empty] | 38.75 | 36
[7 empty] | 38.81 | 36
[7 empty] | 38.81 | 36.06
[7 empty] | 38.81 | 36.06
[7 empty] | 38.88 | 36.06
[7 empty] | 38.88 | 36
[7 empty] | 38.88 | 36.06
[7 empty] | 38.94 | 36
[7 empty] | 38.88 | 36
[7 empty] | 38.88 | 36.06
[7 empty] | 38.88 | 36.06
[7 empty] | 38.94 | 36.06
[7 empty] | 38.94 | 36.06
[7 empty] | 38.94 | 36.13
[7 empty] | 38.94 | 36.06
[7 empty] | 38.94 | 36.06
[7 empty] | 39 | 36.06
[7 empty] | 38.94 | 36.13
[7 empty] | 39 | 36.13
[7 empty] | 39 | 36.06
[7 empty] | 39 | 36.13
[7 empty] | 39 | 36.13
[7 empty] | 39.06 | 36.13
[7 empty] | 39 | 36.13
[7 empty] | 39.06 | 36.13
[7 empty] | 39.13 | 36.19
[7 empty] | 39.06 | 36.19
[7 empty] | 39.06 | 36.19
[7 empty] | 39.06 | 36.19
[7 empty] | 39.06 | 36.19
[7 empty] | 39.06 | 36.19
[7 empty] | 39.06 | 36.19
[7 empty] | 39.06 | 36.19
[7 empty] | 39.06 | 36.19
[7 empty] | 39.13 | 36.19
[7 empty] | 39.13 | 36.19
[7 empty] | 39.13 | 36.25
[7 empty] | 39.13 | 36.19
[7 empty] | 39.13 | 36.19
[7 empty] | 39.13 | 36.25
[7 empty] | 39.13 | 36.25
[7 empty] | 39.13 | 36.25
[7 empty] | 39.13 | 36.25
[7 empty] | 39.19 | 36.25
[7 empty] | 39.19 | 36.25
[7 empty] | 39.19 | 36.25
[7 empty] | 39.19 | 36.25
[7 empty] | 39.19 | 36.25
[7 empty] | 39.19 | 36.25
[7 empty] | 39.25 | 36.31
[7 empty] | 39.19 | 36.25
[7 empty] | 39.19 | 36.25
[7 empty] | 39.25 | 36.31
[7 empty] | 39.25 | 36.31
[7 empty] | 39.25 | 36.31
[7 empty] | 39.25 | 36.31
[7 empty] | 39.25 | 36.31
[7 empty] | 39.25 | 36.31
[7 empty] | 39.31 | 36.38
[7 empty] | 39.31 | 36.31
[7 empty] | 39.31 | 36.31
[7 empty] | 39.38 | 36.31
[7 empty] | 39.38 | 36.38
[7 empty] | 39.38 | 36.38
[7 empty] | 39.38 | 36.31
[7 empty] | 39.38 | 36.38
[7 empty] | 39.38 | 36.38
[7 empty] | 39.44 | 36.38
[7 empty] | 39.44 | 36.38
[7 empty] | 39.44 | 36.31
[7 empty] | 39.44 | 36.31
[7 empty] | 39.44 | 36.38
[7 empty] | 39.5 | 36.38
[7 empty] | 39.44 | 36.38
[7 empty] | 39.44 | 36.38
[7 empty] | 39.5 | 36.38
[7 empty] | 39.5 | 36.38
[7 empty] | 39.5 | 36.38
[7 empty] | 39.5 | 36.38
[7 empty] | 39.5 | 36.38
[7 empty] | 39.5 | 36.38
[7 empty] | 39.56 | 36.38
[7 empty] | 39.56 | 36.38
[7 empty] | 39.5 | 36.44
[7 empty] | 39.56 | 36.38
[7 empty] | 39.56 | 36.44
[7 empty] | 39.56 | 36.38
[7 empty] | 39.56 | 36.38
[7 empty] | 39.56 | 36.38
[7 empty] | 39.56 | 36.38
[7 empty] | 39.56 | 36.44
[7 empty] | 39.63 | 36.38
[7 empty] | 39.63 | 36.44
[7 empty] | 39.63 | 36.38
[7 empty] | 39.63 | 36.44
[7 empty] | 39.69 | 36.44
[7 empty] | 39.69 | 36.44
[7 empty] | 39.69 | 36.44
[7 empty] | 39.69 | 36.44
[7 empty] | 39.69 | 36.44
[7 empty] | 39.69 | 36.5
[7 empty] | 39.75 | 36.44
[7 empty] | 39.75 | 36.5
[7 empty] | 39.75 | 36.44
[7 empty] | 39.75 | 36.44
[7 empty] | 39.75 | 36.5
[7 empty] | 39.75 | 36.44
[7 empty] | 39.81 | 36.5
[7 empty] | 39.81 | 36.5
[7 empty] | 39.75 | 36.5
[7 empty] | 39.81 | 36.5
[7 empty] | 39.88 | 36.5
[7 empty] | 39.88 | 36.5
[7 empty] | 39.88 | 36.5
[7 empty] | 39.88 | 36.56
[7 empty] | 39.88 | 36.56
[7 empty] | 39.94 | 36.56
[7 empty] | 39.88 | 36.56
[7 empty] | 39.88 | 36.56
[7 empty] | 39.88 | 36.56
[7 empty] | 39.94 | 36.56
[7 empty] | 40 | 36.63
[7 empty] | 39.94 | 36.56
[7 empty] | 39.94 | 36.63
[7 empty] | 40 | 36.69
[7 empty] | 40 | 36.69
[7 empty] | 39.94 | 36.63
[7 empty] | 40 | 36.63
[7 empty] | 40 | 36.69
[7 empty] | 40 | 36.69
[7 empty] | 40.06 | 36.69
[7 empty] | 40.13 | 36.69
[7 empty] | 40.06 | 36.69
[7 empty] | 40.13 | 36.69
[7 empty] | 40.13 | 36.69
[7 empty] | 40.06 | 36.69
[7 empty] | 40.13 | 36.75
[7 empty] | 40.06 | 36.69
[7 empty] | 40.19 | 36.69
[7 empty] | 40.19 | 36.75
[7 empty] | 40.13 | 36.75
[7 empty] | 40.19 | 36.75
[7 empty] | 40.19 | 36.75
[7 empty] | 40.19 | 36.75
[7 empty] | 40.19 | 36.75
[7 empty] | 40.19 | 36.75
[7 empty] | 40.19 | 36.75
[7 empty] | 40.19 | 36.75
[7 empty] | 40.25 | 36.75
[7 empty] | 40.19 | 36.81
[7 empty] | 40.19 | 36.81
[7 empty] | 40.25 | 36.81
[7 empty] | 40.25 | 36.81
[7 empty] | 40.31 | 36.81
[7 empty] | 40.25 | 36.81
[7 empty] | 40.25 | 36.81
[7 empty] | 40.31 | 36.81
[7 empty] | 40.31 | 36.81
[7 empty] | 40.31 | 36.81
[7 empty] | 40.31 | 36.81
[7 empty] | 40.38 | 36.81
[7 empty] | 40.38 | 36.88
[7 empty] | 40.38 | 36.88
[7 empty] | 40.38 | 36.81
[7 empty] | 40.44 | 36.88
[7 empty] | 40.44 | 36.88
[7 empty] | 40.44 | 36.88
[7 empty] | 40.44 | 36.81
[7 empty] | 40.44 | 36.88
[7 empty] | 40.44 | 36.88
[7 empty] | 40.44 | 36.88
[7 empty] | 40.44 | 36.88
[7 empty] | 40.44 | 36.94
[7 empty] | 40.5 | 36.88
[7 empty] | 40.5 | 36.94
[7 empty] | 40.5 | 36.94
[7 empty] | 40.5 | 36.94
[7 empty] | 40.5 | 36.88
[7 empty] | 40.56 | 36.94
[7 empty] | 40.5 | 36.94
[7 empty] | 40.56 | 36.94
[7 empty] | 40.56 | 36.94
[7 empty] | 40.56 | 37
[7 empty] | 40.56 | 36.94
[7 empty] | 40.56 | 36.94
[7 empty] | 40.56 | 36.94
[7 empty] | 40.63 | 36.94
[7 empty] | 40.63 | 36.94
[7 empty] | 40.63 | 36.94
[7 empty] | 40.63 | 37
[7 empty] | 40.63 | 37
[7 empty] | 40.63 | 37
[7 empty] | 40.63 | 37
[7 empty] | 40.69 | 37
[7 empty] | 40.69 | 37.06
[7 empty] | 40.75 | 37
[7 empty] | 40.69 | 37
[7 empty] | 40.75 | 37
[7 empty] | 40.75 | 37.06
[7 empty] | 40.75 | 37.06
[7 empty] | 40.81 | 37
[7 empty] | 40.75 | 37.06
[7 empty] | 40.75 | 37.06
[7 empty] | 40.81 | 37.06
[7 empty] | 40.81 | 37.06
[7 empty] | 40.81 | 37.06
[7 empty] | 40.81 | 37.13
[7 empty] | 40.81 | 37.13
[7 empty] | 40.81 | 37.13
[7 empty] | 40.88 | 37.13
[7 empty] | 40.88 | 37.13
[7 empty] | 40.88 | 37.19
[7 empty] | 40.88 | 37.19
[7 empty] | 40.88 | 37.13
[7 empty] | 40.88 | 37.13
[7 empty] | 40.94 | 37.19
[7 empty] | 40.94 | 37.19
[7 empty] | 40.94 | 37.19
[7 empty] | 40.94 | 37.19
[7 empty] | 40.94 | 37.19
[7 empty] | 40.94 | 37.19
[7 empty] | 40.94 | 37.19
[7 empty] | 41 | 37.19
[7 empty] | 41 | 37.25
[7 empty] | 41 | 37.25
[7 empty] | 41 | 37.31
[7 empty] | 41.06 | 37.31
[7 empty] | 41.06 | 37.31
[7 empty] | 41.06 | 37.31
[7 empty] | 41.06 | 37.31
[7 empty] | 41.06 | 37.31
[7 empty] | 41.13 | 37.31
[7 empty] | 41.13 | 37.31
[7 empty] | 41.13 | 37.31
[7 empty] | 41.13 | 37.31
[7 empty] | 41.19 | 37.38
[7 empty] | 41.19 | 37.38
[7 empty] | 41.19 | 37.38
[7 empty] | 41.19 | 37.31
[7 empty] | 41.19 | 37.38
[7 empty] | 41.19 | 37.38
[7 empty] | 41.19 | 37.44
[7 empty] | 41.19 | 37.44
[7 empty] | 41.25 | 37.44
[7 empty] | 41.25 | 37.44
[7 empty] | 41.25 | 37.44
[7 empty] | 41.25 | 37.44
[7 empty] | 41.31 | 37.44
[7 empty] | 41.31 | 37.5
[7 empty] | 41.31 | 37.5
[7 empty] | 41.31 | 37.5
[7 empty] | 41.31 | 37.44
[7 empty] | 41.31 | 37.56
[7 empty] | 41.38 | 37.5
[7 empty] | 41.38 | 37.5
[7 empty] | 41.38 | 37.5
[7 empty] | 41.38 | 37.56
[7 empty] | 41.38 | 37.56
[7 empty] | 41.38 | 37.56
[7 empty] | 41.44 | 37.56
[7 empty] | 41.44 | 37.56
[7 empty] | 41.44 | 37.56
[7 empty] | 41.44 | 37.63
[7 empty] | 41.5 | 37.63
[7 empty] | 41.5 | 37.63
[7 empty] | 41.44 | 37.63
[7 empty] | 41.44 | 37.63
[7 empty] | 41.5 | 37.63
[7 empty] | 41.5 | 37.69
[7 empty] | 41.5 | 37.69
[7 empty] | 41.5 | 37.69
[7 empty] | 41.56 | 37.69
[7 empty] | 41.56 | 37.69
[7 empty] | 41.5 | 37.69
[7 empty] | 41.56 | 37.69
[7 empty] | 41.63 | 37.75
[7 empty] | 41.63 | 37.75
[7 empty] | 41.63 | 37.75
[7 empty] | 41.63 | 37.75
[7 empty] | 41.63 | 37.75
[7 empty] | 41.63 | 37.75
[7 empty] | 41.63 | 37.75
[7 empty] | 41.69 | 37.75
[7 empty] | 41.69 | 37.75
[7 empty] | 41.69 | 37.75
[7 empty] | 41.69 | 37.81
[7 empty] | 41.69 | 37.81
[7 empty] | 41.69 | 37.81
[7 empty] | 41.75 | 37.81
[7 empty] | 41.75 | 37.81
[7 empty] | 41.75 | 37.81
[7 empty] | 41.75 | 37.81
[7 empty] | 41.81 | 37.81
[7 empty] | 41.81 | 37.81
[7 empty] | 41.81 | 37.81
[7 empty] | 41.81 | 37.81
[7 empty] | 41.81 | 37.88
[7 empty] | 41.88 | 37.88
[7 empty] | 41.88 | 37.88
[7 empty] | 41.88 | 37.81
[7 empty] | 41.88 | 37.88
[7 empty] | 41.88 | 37.88
[7 empty] | 41.88 | 37.88
[7 empty] | 41.88 | 37.94
[7 empty] | 41.94 | 37.94
[7 empty] | 41.94 | 37.94
[7 empty] | 41.94 | 37.88
[7 empty] | 41.94 | 37.94
[7 empty] | 42 | 37.94
[7 empty] | 42 | 38
[7 empty] | 42 | 38
[7 empty] | 42 | 38
[7 empty] | 42 | 38.06
[7 empty] | 42 | 38.06
[7 empty] | 42.06 | 38.06
[7 empty] | 42.06 | 38.06
[7 empty] | 42.06 | 38.06
[7 empty] | 42.06 | 38.06
[7 empty] | 42.06 | 38.06
[7 empty] | 42.13 | 38.13
[7 empty] | 42.06 | 38.13
[7 empty] | 42.13 | 38.13
[7 empty] | 42.19 | 38.13
[7 empty] | 42.13 | 38.19
[7 empty] | 42.13 | 38.19
[7 empty] | 42.13 | 38.19
[7 empty] | 42.19 | 38.25
[7 empty] | 42.19 | 38.25
[7 empty] | 42.25 | 38.25
[7 empty] | 42.25 | 38.25
[7 empty] | 42.25 | 38.31
[7 empty] | 42.25 | 38.38
[7 empty] | 42.25 | 38.31
[7 empty] | 42.25 | 38.31
[7 empty] | 42.31 | 38.31
[7 empty] | 42.31 | 38.31
[7 empty] | 42.31 | 38.38
[7 empty] | 42.31 | 38.38
[7 empty] | 42.31 | 38.44
[7 empty] | 42.31 | 38.44
[7 empty] | 42.31 | 38.44
[7 empty] | 42.38 | 38.5
[7 empty] | 42.44 | 38.5
[7 empty] | 42.44 | 38.5
[7 empty] | 42.44 | 38.56
[7 empty] | 42.5 | 38.56
[7 empty] | 42.44 | 38.56
[7 empty] | 42.44 | 38.56
[7 empty] | 42.44 | 38.63
[7 empty] | 42.44 | 38.63
[7 empty] | 42.5 | 38.69
[7 empty] | 42.5 | 38.69
[7 empty] | 42.5 | 38.69
[7 empty] | 42.44 | 38.69
[7 empty] | 42.5 | 38.75
[7 empty] | 42.5 | 38.75
[7 empty] | 42.5 | 38.75
[7 empty] | 42.56 | 38.75
[7 empty] | 42.56 | 38.75
[7 empty] | 42.56 | 38.81
[7 empty] | 42.56 | 38.81
[7 empty] | 42.56 | 38.81
[7 empty] | 42.56 | 38.88
[7 empty] | 42.56 | 38.88
[7 empty] | 42.56 | 38.88
[7 empty] | 42.63 | 38.94
[7 empty] | 42.63 | 38.94
[7 empty] | 42.69 | 38.94
[7 empty] | 42.69 | 38.94
[7 empty] | 42.69 | 38.94
[7 empty] | 42.69 | 39
[7 empty] | 42.69 | 39
[7 empty] | 42.75 | 39
[7 empty] | 42.75 | 39.06
[7 empty] | 42.75 | 39.06
[7 empty] | 42.75 | 39.06
[7 empty] | 42.75 | 39.06
[7 empty] | 42.75 | 39.13
[7 empty] | 42.81 | 39.13
[7 empty] | 42.81 | 39.13
[7 empty] | 42.81 | 39.13
[7 empty] | 42.81 | 39.19
[7 empty] | 42.81 | 39.19
[7 empty] | 42.81 | 39.25
[7 empty] | 42.81 | 39.25
[7 empty] | 42.88 | 39.25
[7 empty] | 42.88 | 39.25
[7 empty] | 42.88 | 39.31
[7 empty] | 42.94 | 39.31
[7 empty] | 42.88 | 39.31
[7 empty] | 42.88 | 39.38
[7 empty] | 42.94 | 39.38
[7 empty] | 42.94 | 39.38
[7 empty] | 42.94 | 39.38
[7 empty] | 43 | 39.44
[7 empty] | 43 | 39.44
[7 empty] | 42.94 | 39.44
[7 empty] | 43.06 | 39.5
[7 empty] | 43 | 39.5
[7 empty] | 43.06 | 39.5
[7 empty] | 43.06 | 39.5
[7 empty] | 43.06 | 39.56
[7 empty] | 43.06 | 39.56
[7 empty] | 43.06 | 39.56
[7 empty] | 43.06 | 39.56
[7 empty] | 43.13 | 39.63
[7 empty] | 43.06 | 39.63
[7 empty] | 43.13 | 39.63
[7 empty] | 43.13 | 39.63
[7 empty] | 43.19 | 39.69
[7 empty] | 43.13 | 39.69
[7 empty] | 43.13 | 39.69
[7 empty] | 43.19 | 39.69
[7 empty] | 43.13 | 39.75
[7 empty] | 43.19 | 39.75
[7 empty] | 43.19 | 39.75
[7 empty] | 43.25 | 39.81
[7 empty] | 43.25 | 39.88
[7 empty] | 43.19 | 39.88
[7 empty] | 43.25 | 39.88
[7 empty] | 43.25 | 39.88
[7 empty] | 43.25 | 39.88
[7 empty] | 43.31 | 39.94
[7 empty] | 43.31 | 39.94
[7 empty] | 43.31 | 39.94
[7 empty] | 43.31 | 39.94
[7 empty] | 43.38 | 39.94
[7 empty] | 43.38 | 40
[7 empty] | 43.38 | 40
[7 empty] | 43.38 | 40
[7 empty] | 43.38 | 40.06
[7 empty] | 43.44 | 40.06
[7 empty] | 43.44 | 40.06
[7 empty] | 43.44 | 40.06
[7 empty] | 43.44 | 40.06
[7 empty] | 43.44 | 40.06
[7 empty] | 43.44 | 40.13
[7 empty] | 43.44 | 40.13
[7 empty] | 43.5 | 40.13
[7 empty] | 43.5 | 40.19
[7 empty] | 43.5 | 40.19
[7 empty] | 43.56 | 40.19
[7 empty] | 43.5 | 40.19
[7 empty] | 43.56 | 40.25
[7 empty] | 43.56 | 40.25
[7 empty] | 43.56 | 40.31
[7 empty] | 43.56 | 40.31
[7 empty] | 43.63 | 40.31
[7 empty] | 43.63 | 40.31
[7 empty] | 43.63 | 40.31
[7 empty] | 43.69 | 40.38
[7 empty] | 43.63 | 40.38
[7 empty] | 43.69 | 40.38
[7 empty] | 43.69 | 40.38
[7 empty] | 43.69 | 40.44
[7 empty] | 43.69 | 40.44
[7 empty] | 43.75 | 40.5
[7 empty] | 43.75 | 40.44
[7 empty] | 43.75 | 40.5
[7 empty] | 43.75 | 40.5
[7 empty] | 43.75 | 40.56
[7 empty] | 43.81 | 40.56
[7 empty] | 43.75 | 40.56
[7 empty] | 43.81 | 40.56
[7 empty] | 43.81 | 40.56
[7 empty] | 43.81 | 40.63
[7 empty] | 43.88 | 40.56
[7 empty] | 43.81 | 40.63
[7 empty] | 43.81 | 40.63
[7 empty] | 43.88 | 40.63
[7 empty] | 43.88 | 40.63
[7 empty] | 43.88 | 40.63
[7 empty] | 43.88 | 40.69
[7 empty] | 43.94 | 40.69
[7 empty] | 43.94 | 40.75
[7 empty] | 43.94 | 40.69
[7 empty] | 43.94 | 40.75
[7 empty] | 43.94 | 40.75
[7 empty] | 44 | 40.75
[7 empty] | 44 | 40.81
[7 empty] | 44 | 40.81
[7 empty] | 44 | 40.81
[7 empty] | 44 | 40.88
[7 empty] | 44 | 40.81
[7 empty] | 44 | 40.81
[7 empty] | 44 | 40.88
[7 empty] | 44 | 40.88
[7 empty] | 44.06 | 40.88
[7 empty] | 44.06 | 40.94
[7 empty] | 44.06 | 40.94
[7 empty] | 44.06 | 40.94
[7 empty] | 44.13 | 41
[7 empty] | 44.06 | 41
[7 empty] | 44.13 | 41
[7 empty] | 44.13 | 41.06
[7 empty] | 44.19 | 41.06
[7 empty] | 44.13 | 41.06
[7 empty] | 44.19 | 41.06
[7 empty] | 44.19 | 41.06
[7 empty] | 44.13 | 41.06
[7 empty] | 44.25 | 41.13
[7 empty] | 44.19 | 41.13
[7 empty] | 44.19 | 41.13
[7 empty] | 44.25 | 41.19
[7 empty] | 44.25 | 41.19
[7 empty] | 44.31 | 41.19
[7 empty] | 44.31 | 41.19
[7 empty] | 44.31 | 41.25
[7 empty] | 44.31 | 41.25
[7 empty] | 44.38 | 41.25
[7 empty] | 44.31 | 41.25
[7 empty] | 44.31 | 41.25
[7 empty] | 44.38 | 41.31
[7 empty] | 44.38 | 41.31
[7 empty] | 44.38 | 41.31
[7 empty] | 44.38 | 41.31
[7 empty] | 44.38 | 41.38
[7 empty] | 44.44 | 41.38
[7 empty] | 44.44 | 41.38
[7 empty] | 44.5 | 41.38
[7 empty] | 44.5 | 41.38
[7 empty] | 44.5 | 41.44
[7 empty] | 44.5 | 41.44
[7 empty] | 44.44 | 41.44
[7 empty] | 44.5 | 41.44
[7 empty] | 44.5 | 41.5
[7 empty] | 44.5 | 41.5
[7 empty] | 44.56 | 41.5
[7 empty] | 44.5 | 41.5
[7 empty] | 44.56 | 41.5
[7 empty] | 44.56 | 41.56
[7 empty] | 44.56 | 41.56
[7 empty] | 44.56 | 41.56
[7 empty] | 44.56 | 41.56
[7 empty] | 44.63 | 41.63
[7 empty] | 44.63 | 41.63
[7 empty] | 44.63 | 41.63
[7 empty] | 44.63 | 41.63
[7 empty] | 44.63 | 41.63
[7 empty] | 44.63 | 41.63
[7 empty] | 44.69 | 41.63
[7 empty] | 44.63 | 41.69
[7 empty] | 44.63 | 41.69
[7 empty] | 44.69 | 41.69
[7 empty] | 44.69 | 41.69
[7 empty] | 44.69 | 41.69
[7 empty] | 44.75 | 41.75
[7 empty] | 44.75 | 41.75
[7 empty] | 44.75 | 41.75
[7 empty] | 44.81 | 41.75
[7 empty] | 44.75 | 41.75
[7 empty] | 44.81 | 41.75
[7 empty] | 44.81 | 41.81
[7 empty] | 44.81 | 41.81
[7 empty] | 44.81 | 41.81
[7 empty] | 44.81 | 41.81
[7 empty] | 44.81 | 41.88
[7 empty] | 44.81 | 41.88
[7 empty] | 44.88 | 41.88
[7 empty] | 44.88 | 41.88
[7 empty] | 44.88 | 41.88
[7 empty] | 44.88 | 41.94
[7 empty] | 44.94 | 41.94
[7 empty] | 44.94 | 41.94
[7 empty] | 44.94 | 41.94
[7 empty] | 45 | 41.94
[7 empty] | 45 | 41.94
[7 empty] | 45 | 41.94
[7 empty] | 45 | 41.94
[7 empty] | 45 | 41.94
[7 empty] | 45 | 41.94
[7 empty] | 45 | 42
[7 empty] | 45 | 42
[7 empty] | 45.06 | 42
[7 empty] | 45.06 | 42
[7 empty] | 45.06 | 42
[7 empty] | 45.13 | 42
[7 empty] | 45.13 | 42
[7 empty] | 45.13 | 42
[7 empty] | 45.19 | 42.06
[7 empty] | 45.25 | 42.06
[7 empty] | 45.25 | 42.06
[7 empty] | 45.25 | 42.06
[7 empty] | 45.25 | 42.06
[7 empty] | 45.31 | 42.06
[7 empty] | 45.31 | 42.06
[7 empty] | 45.25 | 42.06
[7 empty] | 45.25 | 42.06
[7 empty] | 45.31 | 42.13
[7 empty] | 45.31 | 42.06
[7 empty] | 45.38 | 42.06
[7 empty] | 45.31 | 42.06
[7 empty] | 45.38 | 42.13
[7 empty] | 45.38 | 42.13
[7 empty] | 45.38 | 42.13
[7 empty] | 45.44 | 42.06
[7 empty] | 45.44 | 42.06
[7 empty] | 45.44 | 42.13
[7 empty] | 45.44 | 42.13
[7 empty] | 45.5 | 42.13
[7 empty] | 45.5 | 42.13
[7 empty] | 45.56 | 42.13
[7 empty] | 45.44 | 42.19
[7 empty] | 45.44 | 42.19
[7 empty] | 45.44 | 42.19
[7 empty] | 45.44 | 42.19
[7 empty] | 45.44 | 42.13
[7 empty] | 45.44 | 42.13
[7 empty] | 45.44 | 42.13
[7 empty] | 45.5 | 42.13
[7 empty] | 45.5 | 42.19
[7 empty] | 45.5 | 42.13
[7 empty] | 45.56 | 42.13
[7 empty] | 45.56 | 42.13
[7 empty] | 45.5 | 42.13
[7 empty] | 45.5 | 42.13
[7 empty] | 45.56 | 42.13
[7 empty] | 45.66 | 42.13
[7 empty] | 45.56 | 42.13
[7 empty] | 45.5 | 42.13
[7 empty] | 45.5 | 42.13
[7 empty] | 45.5 | 42.13
[7 empty] | 45.5 | 42.13
[7 empty] | 45.56 | 42.06
[7 empty] | 45.66 | 42.06
[7 empty] | 45.56 | 42.06
[7 empty] | 45.56 | 42.06
[7 empty] | 45.56 | 42.06
[7 empty] | 45.56 | 42.06
[7 empty] | 45.56 | 42.19
[7 empty] | 45.56 | 42.06
[7 empty] | 45.5 | 42.13
[7 empty] | 45.56 | 42.13
[7 empty] | 45.66 | 42.06
[7 empty] | 45.66 | 42.19
[7 empty] | 45.66 | 42.13
[7 empty] | 45.56 | 42.13
[7 empty] | 45.66 | 42.06
[7 empty] | 45.66 | 42.06
[7 empty] | 45.56 | 42.13
[7 empty] | 45.66 | 42.13
[7 empty] | 45.66 | 42.13
[7 empty] | 45.56 | 42.13

## 151
Wavelength | ecoFlex + normal emittance | ecoFlex + Ag/Ppy emittance | Pure PNIPAm Ibb | Ag/PPy Ibb | Pure PNIPAm Prad | Ag/PPy Prad | Pure PNIPAm Temp | Ag/PPy Temp | Pure PNIPAm Temp (K) | Ag/PPy Temp (K) | Pure PNIPAm Prad SUM | Ag/PPy Prad SUM
7.5 | 0.943997164 | 0.841378 | 29.03341 | 30.25364 | 27.40746 | 25.45474 | 31.44 | 33.44 | 304.59 | 306.59 | 190.9515 | 176.5226
7.51 | 0.951354126 | 0.8448984 | 29.084 | 30.30471 | 27.66918 | 25.6044 | 31.44 | 33.5
7.52 | 0.953561718 | 0.846493 | 29.13429 | 30.35547 | 27.78135 | 25.69569 | 31.44 | 33.5
7.53 | 0.951024984 | 0.8466859 | 29.18428 | 30.40592 | 27.75498 | 25.74426 | 31.44 | 33.44
7.54 | 0.948565984 | 0.8453022 | 29.23397 | 30.45605 | 27.73035 | 25.74457 | 31.5 | 33.5
7.55 | 0.950639011 | 0.8424878 | 29.28336 | 30.50587 | 27.8379 | 25.70082 | 31.5 | 33.44
7.56 | 0.958979085 | 0.8396057 | 29.33245 | 30.55537 | 28.1292 | 25.65447 | 31.5 | 33.44
7.57 | 0.97097737 | 0.8382395 | 29.38123 | 30.60456 | 28.52851 | 25.65395 | 31.5 | 33.44
7.58 | 0.969833872 | 0.8396983 | 29.42972 | 30.65344 | 28.54194 | 25.73964 | 31.5 | 33.44
7.59 | 0.952261514 | 0.8406005 | 29.47791 | 30.702 | 28.07067 | 25.80812 | 31.5 | 33.44
7.6 | 0.947559606 | 0.8416135 | 29.52579 | 30.75025 | 27.97745 | 25.87983 | 31.5 | 33.44
7.61 | 0.957853495 | 0.844772 | 29.57338 | 30.79819 | 28.32696 | 26.01745 | 31.5 | 33.5
7.62 | 0.96644397 | 0.8440971 | 29.62066 | 30.84581 | 28.62671 | 26.03686 | 31.56 | 33.5
7.63 | 0.96668601 | 0.8403781 | 29.66765 | 30.89312 | 28.6793 | 25.9619 | 31.5 | 33.5
7.64 | 0.96449718 | 0.8389547 | 29.71434 | 30.94012 | 28.65939 | 25.95736 | 31.56 | 33.44
7.65 | 0.964694916 | 0.8419308 | 29.76072 | 30.9868 | 28.71002 | 26.08874 | 31.5 | 33.5
7.66 | 0.961029473 | 0.8454158 | 29.80681 | 31.03317 | 28.64522 | 26.23593 | 31.5 | 33.44
7.67 | 0.950785267 | 0.8484368 | 29.8526 | 31.07923 | 28.38341 | 26.36876 | 31.56 | 33.44
7.68 | 0.9436658 | 0.8487154 | 29.89809 | 31.12498 | 28.2138 | 26.41625 | 31.56 | 33.44
7.69 | 0.942607148 | 0.8487135 | 29.94328 | 31.17042 | 28.22475 | 26.45476 | 31.56 | 33.5
7.7 | 0.947017981 | 0.8497958 | 29.98817 | 31.21554 | 28.39934 | 26.52684 | 31.56 | 33.5
7.71 | 0.952900764 | 0.8491194 | 30.03277 | 31.26036 | 28.61825 | 26.54378 | 31.56 | 33.5
7.72 | 0.957600088 | 0.8471275 | 30.07706 | 31.30486 | 28.8018 | 26.51921 | 31.56 | 33.5
7.73 | 0.95996685 | 0.8464969 | 30.12106 | 31.34906 | 28.91522 | 26.53688 | 31.56 | 33.44
7.74 | 0.959181592 | 0.8482769 | 30.16476 | 31.39294 | 28.93349 | 26.62991 | 31.62 | 33.44
7.75 | 0.954488696 | 0.8488855 | 30.20817 | 31.43652 | 28.83336 | 26.686 | 31.56 | 33.44
7.76 | 0.947765299 | 0.8478462 | 30.25128 | 31.47979 | 28.67111 | 26.69002 | 31.62 | 33.44
7.77 | 0.942294508 | 0.8474256 | 30.29409 | 31.52274 | 28.54595 | 26.71318 | 31.56 | 33.44
7.78 | 0.941184432 | 0.8487516 | 30.3366 | 31.56539 | 28.55234 | 26.79118 | 31.56 | 33.44
7.79 | 0.94446826 | 0.8501302 | 30.37882 | 31.60773 | 28.69183 | 26.87069 | 31.56 | 33.5
7.8 | 0.950029358 | 0.8505147 | 30.42074 | 31.64976 | 28.9006 | 26.91859 | 31.56 | 33.5
7.81 | 0.954479535 | 0.8509288 | 30.46237 | 31.69149 | 29.07571 | 26.9672 | 31.62 | 33.5
7.82 | 0.953260424 | 0.8534806 | 30.5037 | 31.73291 | 29.07797 | 27.08342 | 31.62 | 33.44
7.83 | 0.953467335 | 0.8559261 | 30.54474 | 31.77402 | 29.12341 | 27.19621 | 31.62 | 33.44
7.84 | 0.955139076 | 0.8545664 | 30.58548 | 31.81482 | 29.21339 | 27.18788 | 31.62 | 33.5
7.85 | 0.953246825 | 0.8497687 | 30.62593 | 31.85532 | 29.19407 | 27.06966 | 31.69 | 33.44
7.86 | 0.952730867 | 0.845362 | 30.66608 | 31.89551 | 29.21652 | 26.96326 | 31.69 | 33.44
7.87 | 0.958565294 | 0.8445666 | 30.70594 | 31.9354 | 29.43365 | 26.97157 | 31.62 | 33.44
7.88 | 0.9657961 | 0.8463458 | 30.74551 | 31.97499 | 29.6939 | 27.0619 | 31.62 | 33.5
7.89 | 0.959601677 | 0.8477878 | 30.78479 | 32.01427 | 29.54113 | 27.1413 | 31.62 | 33.5
7.9 | 0.955268762 | 0.8506921 | 30.82377 | 32.05324 | 29.44499 | 27.26744 | 31.62 | 33.5
7.91 | 0.955302276 | 0.8535374 | 30.86246 | 32.09191 | 29.48298 | 27.39165 | 31.69 | 33.5
7.92 | 0.956669664 | 0.854341 | 30.90086 | 32.13028 | 29.56192 | 27.45022 | 31.69 | 33.5
7.93 | 0.955402774 | 0.8527858 | 30.93897 | 32.16835 | 29.55918 | 27.43271 | 31.75 | 33.44
7.94 | 0.950022288 | 0.8521559 | 30.97679 | 32.20612 | 29.42864 | 27.44463 | 31.69 | 33.5
7.95 | 0.953284596 | 0.8503727 | 31.01432 | 32.24358 | 29.56547 | 27.41906 | 31.75 | 33.5
7.96 | 0.963354027 | 0.847491 | 31.05156 | 32.28074 | 29.91364 | 27.35764 | 31.69 | 33.5
7.97 | 0.970407567 | 0.8482005 | 31.08851 | 32.31761 | 30.16852 | 27.41181 | 31.69 | 33.5
7.98 | 0.969751704 | 0.8508275 | 31.12517 | 32.35417 | 30.18369 | 27.52782 | 31.75 | 33.5
7.99 | 0.961559055 | 0.850054 | 31.16154 | 32.39043 | 29.96366 | 27.53362 | 31.75 | 33.5
8 | 0.952750167 | 0.843342 | 31.19762 | 32.4264 | 29.72354 | 27.34654 | 31.81 | 33.5
8.01 | 0.944752038 | 0.8434493 | 31.23342 | 32.46207 | 29.50784 | 27.38011 | 31.75 | 33.5
8.02 | 0.941271129 | 0.8480657 | 31.26893 | 32.49743 | 29.43254 | 27.55996 | 31.81 | 33.5
8.03 | 0.943341998 | 0.8527333 | 31.30415 | 32.53251 | 29.53052 | 27.74155 | 31.81 | 33.56
8.04 | 0.949077981 | 0.8538828 | 31.33909 | 32.56728 | 29.74324 | 27.80864 | 31.81 | 33.56
8.05 | 0.948490774 | 0.8532594 | 31.37374 | 32.60176 | 29.7577 | 27.81776 | 31.81 | 33.56
8.06 | 0.949685838 | 0.8505095 | 31.40811 | 32.63594 | 29.82783 | 27.75718 | 31.81 | 33.56
8.07 | 0.956696286 | 0.8439809 | 31.44219 | 32.66983 | 30.08063 | 27.57271 | 31.81 | 33.56
8.08 | 0.963242421 | 0.8367355 | 31.47599 | 32.70342 | 30.31901 | 27.36412 | 31.81 | 33.56
8.09 | 0.962955839 | 0.8325036 | 31.5095 | 32.73672 | 30.34226 | 27.25344 | 31.87 | 33.56
8.1 | 0.955909004 | 0.83506 | 31.54273 | 32.76973 | 30.15198 | 27.36469 | 31.94 | 33.56
8.11 | 0.955136242 | 0.8398178 | 31.57568 | 32.80244 | 30.15908 | 27.54808 | 31.87 | 33.56
8.12 | 0.956962309 | 0.8437943 | 31.60834 | 32.83486 | 30.24799 | 27.70587 | 31.87 | 33.63
8.13 | 0.957876853 | 0.8464372 | 31.64073 | 32.86699 | 30.30792 | 27.81985 | 31.94 | 33.63
8.14 | 0.954591151 | 0.8478765 | 31.67283 | 32.89883 | 30.23461 | 27.89415 | 31.87 | 33.56
8.15 | 0.952895442 | 0.8481539 | 31.70466 | 32.93038 | 30.21122 | 27.93003 | 31.94 | 33.56
8.16 | 0.955994828 | 0.8483032 | 31.7362 | 32.96164 | 30.33964 | 27.96146 | 31.94 | 33.63
8.17 | 0.959414394 | 0.8482034 | 31.76746 | 32.99261 | 30.47816 | 27.98444 | 31.94 | 33.63
8.18 | 0.960678042 | 0.8478435 | 31.79845 | 33.02329 | 30.54807 | 27.99858 | 31.94 | 33.56
8.19 | 0.958206928 | 0.8473479 | 31.82916 | 33.05368 | 30.49892 | 28.00797 | 32 | 33.56
8.2 | 0.953870068 | 0.8467226 | 31.85959 | 33.08378 | 30.38991 | 28.01279 | 32 | 33.56
8.21 | 0.951930657 | 0.847069 | 31.88974 | 33.1136 | 30.35682 | 28.04951 | 31.94 | 33.56
8.22 | 0.953555224 | 0.8485563 | 31.91962 | 33.14313 | 30.43712 | 28.12382 | 32 | 33.56
8.23 | 0.959433017 | 0.851175 | 31.94922 | 33.17238 | 30.65313 | 28.2355 | 32 | 33.56
8.24 | 0.958533543 | 0.8510714 | 31.97854 | 33.20134 | 30.6525 | 28.25671 | 32 | 33.56
8.25 | 0.953447465 | 0.8507703 | 32.00759 | 33.23002 | 30.51756 | 28.27112 | 32 | 33.56
8.26 | 0.948433619 | 0.8516872 | 32.03637 | 33.25842 | 30.38437 | 28.32577 | 32.06 | 33.56
8.27 | 0.946663129 | 0.8545742 | 32.06487 | 33.28653 | 30.35463 | 28.44581 | 32 | 33.56
8.28 | 0.945418176 | 0.8546756 | 32.0931 | 33.31436 | 30.3414 | 28.47297 | 32.06 | 33.56
8.29 | 0.943645478 | 0.849382 | 32.12106 | 33.34191 | 30.31089 | 28.32002 | 32.06 | 33.56
8.3 | 0.942249221 | 0.8447672 | 32.14874 | 33.36918 | 30.29213 | 28.18919 | 32.06 | 33.63
8.31 | 0.942016274 | 0.8443039 | 32.17616 | 33.39617 | 30.31047 | 28.19651 | 32.06 | 33.56
8.32 | 0.945756338 | 0.8493715 | 32.20331 | 33.42287 | 30.45648 | 28.38844 | 32.06 | 33.56
8.33 | 0.953484224 | 0.8484707 | 32.23018 | 33.4493 | 30.73097 | 28.38076 | 32.06 | 33.56
8.34 | 0.958923745 | 0.8450473 | 32.25679 | 33.47546 | 30.9318 | 28.28834 | 32.06 | 33.56
8.35 | 0.959148551 | 0.841206 | 32.28312 | 33.50133 | 30.96431 | 28.18152 | 32.06 | 33.56
8.36 | 0.958117982 | 0.8420731 | 32.30919 | 33.52693 | 30.95602 | 28.23212 | 32.13 | 33.56
8.37 | 0.960297525 | 0.8434455 | 32.335 | 33.55225 | 31.05122 | 28.2995 | 32.13 | 33.5
8.38 | 0.960951404 | 0.8468046 | 32.36053 | 33.5773 | 31.0969 | 28.43341 | 32.13 | 33.56
8.39 | 0.957021193 | 0.8531334 | 32.3858 | 33.60207 | 30.9939 | 28.66705 | 32.06 | 33.56
8.4 | 0.954456426 | 0.857215 | 32.41081 | 33.62657 | 30.93471 | 28.8252 | 32.13 | 33.56
8.41 | 0.95053903 | 0.8543596 | 32.43555 | 33.6508 | 30.83126 | 28.74988 | 32.13 | 33.56
8.42 | 0.945006532 | 0.8471531 | 32.46003 | 33.67475 | 30.67494 | 28.52767 | 32.13 | 33.56
8.43 | 0.937282604 | 0.838147 | 32.48424 | 33.69843 | 30.44691 | 28.24424 | 32.19 | 33.56
8.44 | 0.938021446 | 0.8348433 | 32.50819 | 33.72184 | 30.49338 | 28.15246 | 32.19 | 33.56
8.45 | 0.944030859 | 0.8370507 | 32.53188 | 33.74498 | 30.7111 | 28.24626 | 32.13 | 33.56
8.46 | 0.954273511 | 0.843556 | 32.55531 | 33.76786 | 31.06667 | 28.48508 | 32.13 | 33.56
8.47 | 0.966944492 | 0.8510238 | 32.57848 | 33.79046 | 31.50158 | 28.75649 | 32.19 | 33.56
8.48 | 0.97136101 | 0.8523606 | 32.60139 | 33.81279 | 31.66771 | 28.82069 | 32.19 | 33.56
8.49 | 0.969619264 | 0.850839 | 32.62403 | 33.83486 | 31.63289 | 28.78802 | 32.19 | 33.56
8.5 | 0.962074761 | 0.8476012 | 32.64643 | 33.85666 | 31.4083 | 28.69695 | 32.13 | 33.56
8.51 | 0.957566725 | 0.8521931 | 32.66856 | 33.8782 | 31.28232 | 28.87077 | 32.13 | 33.56
8.52 | 0.95243996 | 0.8582745 | 32.69043 | 33.89947 | 31.13568 | 29.09505 | 32.13 | 33.5
8.53 | 0.946257217 | 0.862798 | 32.71205 | 33.92048 | 30.95402 | 29.26652 | 32.19 | 33.56
8.54 | 0.937664918 | 0.8584986 | 32.73342 | 33.94122 | 30.69298 | 29.13849 | 32.19 | 33.56
8.55 | 0.937799882 | 0.8479937 | 32.75453 | 33.9617 | 30.71719 | 28.79931 | 32.25 | 33.56
8.56 | 0.942752812 | 0.837434 | 32.77538 | 33.98192 | 30.89908 | 28.45762 | 32.19 | 33.56
8.57 | 0.951863844 | 0.82888 | 32.79598 | 34.00188 | 31.21731 | 28.18348 | 32.25 | 33.5
8.58 | 0.957702655 | 0.8294081 | 32.81633 | 34.02158 | 31.42829 | 28.21777 | 32.19 | 33.56
8.59 | 0.961762149 | 0.833038 | 32.83643 | 34.04101 | 31.58083 | 28.35746 | 32.25 | 33.5
8.6 | 0.963161847 | 0.8380733 | 32.85627 | 34.06019 | 31.64591 | 28.54494 | 32.25 | 33.56
8.61 | 0.956783591 | 0.8381831 | 32.87587 | 34.07911 | 31.45509 | 28.56454 | 32.19 | 33.56
8.62 | 0.946866557 | 0.8349405 | 32.89521 | 34.09778 | 31.14738 | 28.46961 | 32.19 | 33.56
8.63 | 0.938770396 | 0.8316799 | 32.91431 | 34.11619 | 30.89898 | 28.37374 | 32.19 | 33.56
8.64 | 0.938647474 | 0.8316304 | 32.93316 | 34.13434 | 30.91262 | 28.38715 | 32.19 | 33.56
8.65 | 0.941699943 | 0.8350333 | 32.95176 | 34.15223 | 31.03067 | 28.51825 | 32.25 | 33.56
8.66 | 0.944845666 | 0.8383847 | 32.97011 | 34.16988 | 31.15166 | 28.6475 | 32.19 | 33.56
8.67 | 0.947298533 | 0.840759 | 32.98821 | 34.18727 | 31.24969 | 28.74325 | 32.25 | 33.56
8.68 | 0.950667323 | 0.8377682 | 33.00608 | 34.2044 | 31.3778 | 28.65536 | 32.25 | 33.56
8.69 | 0.951414151 | 0.8340291 | 33.02369 | 34.22129 | 31.41921 | 28.54155 | 32.25 | 33.56
8.7 | 0.949677626 | 0.8299749 | 33.04106 | 34.23792 | 31.37836 | 28.41662 | 32.25 | 33.5
8.71 | 0.950161539 | 0.829583 | 33.05819 | 34.25431 | 31.41062 | 28.41679 | 32.25 | 33.5
8.72 | 0.948358157 | 0.8284007 | 33.07508 | 34.27044 | 31.36702 | 28.38966 | 32.25 | 33.5
8.73 | 0.945088228 | 0.8269041 | 33.09173 | 34.28633 | 31.2746 | 28.3515 | 32.19 | 33.5
8.74 | 0.942877428 | 0.8271872 | 33.10813 | 34.30197 | 31.21691 | 28.37415 | 32.25 | 33.5
8.75 | 0.948646197 | 0.8318931 | 33.12429 | 34.31736 | 31.42323 | 28.54838 | 32.25 | 33.5
8.76 | 0.958356736 | 0.8384781 | 33.14022 | 34.3325 | 31.76015 | 28.78705 | 32.25 | 33.56
8.77 | 0.96614205 | 0.842512 | 33.1559 | 34.3474 | 32.03331 | 28.9381 | 32.31 | 33.5
8.78 | 0.967571025 | 0.8426667 | 33.17135 | 34.36206 | 32.09564 | 28.95576 | 32.31 | 33.56
8.79 | 0.963973137 | 0.8418848 | 33.18656 | 34.37647 | 31.99095 | 28.94103 | 32.31 | 33.56
8.8 | 0.951852802 | 0.8443246 | 33.20153 | 34.39064 | 31.60297 | 29.03687 | 32.31 | 33.56
8.81 | 0.946340352 | 0.8442237 | 33.21627 | 34.40457 | 31.4339 | 29.04515 | 32.31 | 33.56
8.82 | 0.94664187 | 0.8418373 | 33.23078 | 34.41825 | 31.45764 | 28.97457 | 32.31 | 33.63
8.83 | 0.95846064 | 0.834838 | 33.24505 | 34.4317 | 31.86407 | 28.74489 | 32.31 | 33.56
8.84 | 0.960320636 | 0.8275702 | 33.25908 | 34.44491 | 31.93938 | 28.50558 | 32.31 | 33.56
8.85 | 0.957766894 | 0.82108 | 33.27288 | 34.45787 | 31.86767 | 28.29267 | 32.31 | 33.63
8.86 | 0.953807971 | 0.8180649 | 33.28646 | 34.4706 | 31.74889 | 28.19919 | 32.31 | 33.56
8.87 | 0.959969956 | 0.8212141 | 33.2998 | 34.48309 | 31.9668 | 28.318 | 32.31 | 33.63
8.88 | 0.968990315 | 0.8264798 | 33.31291 | 34.49535 | 32.27988 | 28.50971 | 32.31 | 33.63
8.89 | 0.970034128 | 0.8286807 | 33.32579 | 34.50737 | 32.32715 | 28.59559 | 32.38 | 33.63
8.9 | 0.965116514 | 0.8315569 | 33.33844 | 34.51915 | 32.17548 | 28.70464 | 32.31 | 33.63
8.91 | 0.956999566 | 0.8351923 | 33.35086 | 34.5307 | 31.91676 | 28.83978 | 32.38 | 33.56
8.92 | 0.948925787 | 0.8416717 | 33.36306 | 34.54202 | 31.65907 | 29.07304 | 32.31 | 33.56
8.93 | 0.938130191 | 0.8408328 | 33.37503 | 34.55311 | 31.31012 | 29.05339 | 32.31 | 33.56
8.94 | 0.925942368 | 0.8345011 | 33.38677 | 34.56396 | 30.91423 | 28.84366 | 32.38 | 33.63
8.95 | 0.923355476 | 0.8209182 | 33.39829 | 34.57459 | 30.8385 | 28.38291 | 32.38 | 33.63
8.96 | 0.925986511 | 0.8112158 | 33.40959 | 34.58498 | 30.93683 | 28.05588 | 32.38 | 33.63
8.97 | 0.933705802 | 0.8052975 | 33.42066 | 34.59515 | 31.20507 | 27.85938 | 32.38 | 33.56
8.98 | 0.934047022 | 0.8101292 | 33.43151 | 34.60508 | 31.2266 | 28.03459 | 32.38 | 33.63
8.99 | 0.93486386 | 0.8160816 | 33.44214 | 34.61479 | 31.26385 | 28.2485 | 32.38 | 33.63
9 | 0.93687979 | 0.8229811 | 33.45255 | 34.62428 | 31.34102 | 28.49513 | 32.31 | 33.63
9.01 | 0.950528754 | 0.8241443 | 33.46273 | 34.63353 | 31.80729 | 28.54303 | 32.38 | 33.56
9.02 | 0.964093797 | 0.8240742 | 33.4727 | 34.64257 | 32.27082 | 28.54805 | 32.38 | 33.63
9.03 | 0.971746525 | 0.8235886 | 33.48245 | 34.65138 | 32.53645 | 28.53848 | 32.38 | 33.63
9.04 | 0.97303426 | 0.8265674 | 33.49198 | 34.65996 | 32.58885 | 28.64879 | 32.38 | 33.63
9.05 | 0.971857676 | 0.8304759 | 33.5013 | 34.66832 | 32.55849 | 28.79121 | 32.44 | 33.63
9.06 | 0.971949472 | 0.8309244 | 33.51039 | 34.67647 | 32.57041 | 28.81352 | 32.44 | 33.63
9.07 | 0.96643812 | 0.831953 | 33.51928 | 34.68439 | 32.39431 | 28.85578 | 32.38 | 33.63
9.08 | 0.956294958 | 0.8334611 | 33.52794 | 34.69209 | 32.0626 | 28.91451 | 32.44 | 33.56
9.09 | 0.948717575 | 0.8359723 | 33.5364 | 34.69957 | 31.81657 | 29.00788 | 32.44 | 33.63
9.1 | 0.944394298 | 0.8355672 | 33.54464 | 34.70684 | 31.67937 | 28.9999 | 32.44 | 33.63
9.11 | 0.9455011 | 0.8300585 | 33.55267 | 34.71388 | 31.72408 | 28.81455 | 32.44 | 33.63
9.12 | 0.947017529 | 0.8250134 | 33.56048 | 34.72071 | 31.78237 | 28.64505 | 32.44 | 33.63
9.13 | 0.948210998 | 0.8206215 | 33.56809 | 34.72733 | 31.82963 | 28.49799 | 32.44 | 33.56
9.14 | 0.947128034 | 0.8188466 | 33.57549 | 34.73373 | 31.80028 | 28.4416 | 32.44 | 33.63
9.15 | 0.94305748 | 0.8197212 | 33.58267 | 34.73991 | 31.67039 | 28.47704 | 32.44 | 33.63
9.16 | 0.936582172 | 0.8227283 | 33.58965 | 34.74589 | 31.45947 | 28.58643 | 32.44 | 33.63
9.17 | 0.933046918 | 0.8295001 | 33.59642 | 34.75165 | 31.34704 | 28.8265 | 32.5 | 33.63
9.18 | 0.928918751 | 0.8342583 | 33.60299 | 34.7572 | 31.21445 | 28.99648 | 32.5 | 33.63
9.19 | 0.923097911 | 0.8341474 | 33.60935 | 34.76254 | 31.02472 | 28.99708 | 32.5 | 33.56
9.2 | 0.91743489 | 0.8353164 | 33.6155 | 34.76766 | 30.84003 | 29.042 | 32.5 | 33.56
9.21 | 0.912737846 | 0.837305 | 33.62145 | 34.77258 | 30.68757 | 29.11526 | 32.5 | 33.56
9.22 | 0.922823398 | 0.8433312 | 33.62719 | 34.7773 | 31.03196 | 29.32878 | 32.5 | 33.56
9.23 | 0.938003872 | 0.844882 | 33.63274 | 34.7818 | 31.54764 | 29.38652 | 32.5 | 33.56
9.24 | 0.960266483 | 0.840212 | 33.63808 | 34.7861 | 32.30152 | 29.2277 | 32.5 | 33.63
9.25 | 0.97003101 | 0.8323282 | 33.64322 | 34.79019 | 32.63496 | 28.95686 | 32.5 | 33.56
9.26 | 0.974113989 | 0.8244375 | 33.64815 | 34.79408 | 32.77714 | 28.68554 | 32.5 | 33.63
9.27 | 0.963788467 | 0.8231642 | 33.65289 | 34.79776 | 32.43427 | 28.64427 | 32.56 | 33.63
9.28 | 0.959145172 | 0.8223086 | 33.65743 | 34.80124 | 32.28236 | 28.61736 | 32.56 | 33.63
9.29 | 0.960982983 | 0.8219295 | 33.66178 | 34.80452 | 32.34839 | 28.60686 | 32.56 | 33.63
9.3 | 0.961870556 | 0.8219649 | 33.66592 | 34.80759 | 32.38226 | 28.61062 | 32.63 | 33.63
9.31 | 0.960727576 | 0.823455 | 33.66987 | 34.81047 | 32.34757 | 28.66486 | 32.63 | 33.63
9.32 | 0.948215624 | 0.8334977 | 33.67362 | 34.81314 | 31.92985 | 29.01667 | 32.56 | 33.63
9.33 | 0.937208173 | 0.8443343 | 33.67718 | 34.81562 | 31.56253 | 29.39602 | 32.63 | 33.63
9.34 | 0.927949291 | 0.8560937 | 33.68054 | 34.8179 | 31.25383 | 29.80739 | 32.63 | 33.63
9.35 | 0.924657738 | 0.8566699 | 33.68371 | 34.81998 | 31.1459 | 29.82923 | 32.63 | 33.63
9.36 | 0.923023504 | 0.8531533 | 33.68669 | 34.82186 | 31.09361 | 29.70839 | 32.63 | 33.56
9.37 | 0.921352757 | 0.8404039 | 33.68947 | 34.82355 | 31.03989 | 29.26585 | 32.63 | 33.63
9.38 | 0.922544198 | 0.8314083 | 33.69207 | 34.82505 | 31.08242 | 28.95383 | 32.69 | 33.56
9.39 | 0.927966626 | 0.8279614 | 33.69447 | 34.82635 | 31.26735 | 28.83487 | 32.69 | 33.56
9.4 | 0.942921034 | 0.8302629 | 33.69669 | 34.82745 | 31.77332 | 28.91594 | 32.69 | 33.63
9.41 | 0.96186177 | 0.8349691 | 33.69872 | 34.82837 | 32.41351 | 29.08061 | 32.75 | 33.63
9.42 | 0.969860691 | 0.8362575 | 33.70055 | 34.82909 | 32.68484 | 29.12609 | 32.75 | 33.56
9.43 | 0.972507677 | 0.8366892 | 33.70221 | 34.82962 | 32.77565 | 29.14157 | 32.75 | 33.63
9.44 | 0.962010204 | 0.835017 | 33.70367 | 34.82996 | 32.42328 | 29.08361 | 32.75 | 33.56
9.45 | 0.949831142 | 0.8329496 | 33.70495 | 34.83011 | 32.01401 | 29.01173 | 32.75 | 33.56
9.46 | 0.936394901 | 0.8305866 | 33.70605 | 34.83008 | 31.56217 | 28.9294 | 32.75 | 33.63
9.47 | 0.928406217 | 0.8318847 | 33.70696 | 34.82985 | 31.29375 | 28.97442 | 32.81 | 33.56
9.48 | 0.922808407 | 0.8343452 | 33.70768 | 34.82944 | 31.10573 | 29.05978 | 32.81 | 33.56
9.49 | 0.927717842 | 0.8405798 | 33.70823 | 34.82885 | 31.27173 | 29.27643 | 32.81 | 33.63
9.5 | 0.932525864 | 0.8451655 | 33.70859 | 34.82807 | 31.43413 | 29.43548 | 32.81 | 33.63
9.51 | 0.937170545 | 0.8470956 | 33.70878 | 34.8271 | 31.59087 | 29.50189 | 32.81 | 33.63
9.52 | 0.935004714 | 0.845055 | 33.70878 | 34.82595 | 31.51787 | 29.42985 | 32.88 | 33.63
9.53 | 0.929018406 | 0.840787 | 33.7086 | 34.82462 | 31.31591 | 29.28009 | 32.81 | 33.63
9.54 | 0.936806356 | 0.8382299 | 33.70825 | 34.82311 | 31.5781 | 29.18977 | 32.88 | 33.63
9.55 | 0.947385194 | 0.8371474 | 33.70771 | 34.82141 | 31.93419 | 29.15066 | 32.88 | 33.63
9.56 | 0.965045299 | 0.8440766 | 33.707 | 34.81954 | 32.52879 | 29.39036 | 32.94 | 33.63
9.57 | 0.97315036 | 0.8488311 | 33.70612 | 34.81749 | 32.80112 | 29.55416 | 32.88 | 33.63
9.58 | 0.965316843 | 0.8499579 | 33.70506 | 34.81525 | 32.53606 | 29.5915 | 32.94 | 33.63
9.59 | 0.957925852 | 0.8450507 | 33.70382 | 34.81284 | 32.28576 | 29.41862 | 32.94 | 33.63
9.6 | 0.950821914 | 0.8362293 | 33.70241 | 34.81026 | 32.04499 | 29.10935 | 32.88 | 33.63
9.61 | 0.952991485 | 0.833705 | 33.70083 | 34.80749 | 32.1166 | 29.01918 | 32.94 | 33.63
9.62 | 0.956546656 | 0.8327527 | 33.69907 | 34.80455 | 32.23474 | 28.98358 | 33 | 33.56
9.63 | 0.950854954 | 0.8374203 | 33.69715 | 34.80144 | 32.0411 | 29.14343 | 32.94 | 33.63
9.64 | 0.94656863 | 0.841145 | 33.69505 | 34.79815 | 31.89468 | 29.27029 | 33 | 33.63
9.65 | 0.946233876 | 0.8422181 | 33.69278 | 34.79469 | 31.88125 | 29.30472 | 33 | 33.63
9.66 | 0.949999992 | 0.8426082 | 33.69034 | 34.79106 | 32.00583 | 29.31523 | 33 | 33.63
9.67 | 0.95843383 | 0.8422208 | 33.68774 | 34.78726 | 32.28747 | 29.29855 | 33 | 33.56
9.68 | 0.96252638 | 0.8406456 | 33.68497 | 34.78328 | 32.42267 | 29.24041 | 33 | 33.63
9.69 | 0.964444811 | 0.8384757 | 33.68203 | 34.77914 | 32.48445 | 29.16146 | 33 | 33.63
9.7 | 0.963535096 | 0.833409 | 33.67892 | 34.77482 | 32.45082 | 28.98165 | 33.06 | 33.63
9.71 | 0.962023636 | 0.8280064 | 33.67565 | 34.77034 | 32.39677 | 28.79007 | 33 | 33.56
9.72 | 0.957543429 | 0.8257518 | 33.67221 | 34.76569 | 32.2426 | 28.70783 | 33 | 33.63
9.73 | 0.952928358 | 0.824004 | 33.66861 | 34.76088 | 32.08377 | 28.6431 | 33.06 | 33.63
9.74 | 0.947839715 | 0.8240359 | 33.66485 | 34.7559 | 31.90888 | 28.64011 | 33.06 | 33.63
9.75 | 0.941641465 | 0.8238248 | 33.66092 | 34.75075 | 31.69652 | 28.62853 | 33.06 | 33.63
9.76 | 0.933730292 | 0.8232388 | 33.65683 | 34.74544 | 31.4264 | 28.60379 | 33.13 | 33.63
9.77 | 0.925318846 | 0.8262518 | 33.65258 | 34.73997 | 31.13937 | 28.70396 | 33.13 | 33.63
9.78 | 0.916510656 | 0.832119 | 33.64817 | 34.73433 | 30.83891 | 28.90309 | 33.13 | 33.63
9.79 | 0.917304673 | 0.8384561 | 33.6436 | 34.72853 | 30.86144 | 29.11835 | 33.13 | 33.63
9.8 | 0.921919317 | 0.8449803 | 33.63888 | 34.72257 | 31.01233 | 29.33989 | 33.13 | 33.63
9.81 | 0.9323435 | 0.8429682 | 33.63399 | 34.71645 | 31.35843 | 29.26486 | 33.13 | 33.63
9.82 | 0.943616897 | 0.8396018 | 33.62895 | 34.71017 | 31.73284 | 29.14272 | 33.13 | 33.63
9.83 | 0.949877336 | 0.8327665 | 33.62375 | 34.70373 | 31.93844 | 28.9001 | 33.19 | 33.63
9.84 | 0.954883372 | 0.8265894 | 33.6184 | 34.69714 | 32.10165 | 28.68028 | 33.19 | 33.63
9.85 | 0.952574365 | 0.8242507 | 33.61289 | 34.69038 | 32.01877 | 28.59357 | 33.19 | 33.63
9.86 | 0.948914098 | 0.8232042 | 33.60722 | 34.68347 | 31.89037 | 28.55158 | 33.13 | 33.63
9.87 | 0.941708088 | 0.8255482 | 33.6014 | 34.6764 | 31.64271 | 28.62704 | 33.13 | 33.63
9.88 | 0.936218704 | 0.8288264 | 33.59543 | 34.66918 | 31.45267 | 28.73473 | 33.19 | 33.69
9.89 | 0.933321852 | 0.8335156 | 33.58931 | 34.66181 | 31.34964 | 28.89116 | 33.19 | 33.63
9.9 | 0.932483749 | 0.8379358 | 33.58304 | 34.65428 | 31.31564 | 29.03806 | 33.25 | 33.69
9.91 | 0.933595123 | 0.8421013 | 33.57661 | 34.6466 | 31.34696 | 29.17594 | 33.25 | 33.63
9.92 | 0.936751671 | 0.8444974 | 33.57004 | 34.63876 | 31.44679 | 29.25235 | 33.25 | 33.63
9.93 | 0.941152762 | 0.8458169 | 33.56332 | 34.63078 | 31.58821 | 29.2913 | 33.25 | 33.69
9.94 | 0.9454541 | 0.843604 | 33.55644 | 34.62264 | 31.72608 | 29.2078 | 33.25 | 33.63
9.95 | 0.949717124 | 0.8400343 | 33.54942 | 34.61436 | 31.86246 | 29.07725 | 33.31 | 33.63
9.96 | 0.952267304 | 0.8361789 | 33.54226 | 34.60593 | 31.9412 | 28.93674 | 33.31 | 33.63
9.97 | 0.954431288 | 0.832259 | 33.53495 | 34.59734 | 32.0068 | 28.79395 | 33.25 | 33.63
9.98 | 0.960169193 | 0.8345055 | 33.52749 | 34.58861 | 32.19206 | 28.86439 | 33.31 | 33.69
9.99 | 0.966294528 | 0.8374205 | 33.51989 | 34.57974 | 32.39008 | 28.95778 | 33.31 | 33.69
10 | 0.971114417 | 0.8418101 | 33.51214 | 34.57072 | 32.54412 | 29.10198 | 33.31 | 33.69
10.01 | 0.975466578 | 0.8459027 | 33.50425 | 34.56155 | 32.68227 | 29.23571 | 33.38 | 33.69
10.02 | 0.97181723 | 0.8441065 | 33.49622 | 34.55224 | 32.5522 | 29.16577 | 33.38 | 33.63
10.03 | 0.967531419 | 0.842252 | 33.48804 | 34.54278 | 32.40073 | 29.09373 | 33.38 | 33.63
10.04 | 0.958410883 | 0.8399548 | 33.47973 | 34.53318 | 32.08733 | 29.00631 | 33.44 | 33.69
10.05 | 0.950429741 | 0.8386752 | 33.47127 | 34.52344 | 31.81209 | 28.95396 | 33.38 | 33.75
10.06 | 0.94790456 | 0.8422685 | 33.46267 | 34.51356 | 31.71942 | 29.06969 | 33.44 | 33.69
10.07 | 0.946984045 | 0.8454722 | 33.45394 | 34.50354 | 31.68034 | 29.17178 | 33.38 | 33.69
10.08 | 0.951698959 | 0.8473077 | 33.44506 | 34.49338 | 31.82963 | 29.2265 | 33.5 | 33.69
10.09 | 0.955008378 | 0.8483985 | 33.43605 | 34.48307 | 31.93171 | 29.25539 | 33.44 | 33.69
10.1 | 0.954377646 | 0.8474018 | 33.4269 | 34.47263 | 31.90189 | 29.21217 | 33.44 | 33.63
10.11 | 0.954206318 | 0.8466349 | 33.41762 | 34.46206 | 31.8873 | 29.17678 | 33.5 | 33.75
10.12 | 0.955124619 | 0.846413 | 33.4082 | 34.45134 | 31.90899 | 29.16006 | 33.5 | 33.69
10.13 | 0.956680852 | 0.8453952 | 33.39865 | 34.44049 | 31.95184 | 29.11583 | 33.56 | 33.69
10.14 | 0.959576966 | 0.842706 | 33.38896 | 34.4295 | 32.03927 | 29.01395 | 33.56 | 33.69
10.15 | 0.961154629 | 0.8414178 | 33.37913 | 34.41838 | 32.08251 | 28.96024 | 33.56 | 33.69
10.16 | 0.960181909 | 0.8428397 | 33.36918 | 34.40712 | 32.04048 | 28.99969 | 33.5 | 33.69
10.17 | 0.959086787 | 0.84567 | 33.35909 | 34.39573 | 31.99426 | 29.08744 | 33.56 | 33.69
10.18 | 0.957765601 | 0.8511014 | 33.34887 | 34.38421 | 31.9404 | 29.26445 | 33.56 | 33.75
10.19 | 0.956143762 | 0.854681 | 33.33852 | 34.37256 | 31.87642 | 29.37757 | 33.63 | 33.75
10.2 | 0.953973069 | 0.8548802 | 33.32804 | 34.36077 | 31.79406 | 29.37434 | 33.63 | 33.75
10.21 | 0.953375686 | 0.854144 | 33.31743 | 34.34885 | 31.76403 | 29.33887 | 33.63 | 33.75
10.22 | 0.955716849 | 0.8516609 | 33.3067 | 34.33681 | 31.83177 | 29.24331 | 33.63 | 33.75
10.23 | 0.958661664 | 0.8503516 | 33.29583 | 34.32463 | 31.91944 | 29.188 | 33.63 | 33.75
10.24 | 0.962801622 | 0.8513662 | 33.28484 | 34.31233 | 32.0467 | 29.21235 | 33.63 | 33.69
10.25 | 0.964731864 | 0.8517679 | 33.27372 | 34.29989 | 32.10022 | 29.21555 | 33.69 | 33.69
10.26 | 0.961845947 | 0.8508336 | 33.26247 | 34.28733 | 31.99338 | 29.17282 | 33.69 | 33.69
10.27 | 0.958237072 | 0.8499236 | 33.2511 | 34.27465 | 31.86244 | 29.13083 | 33.69 | 33.75
10.28 | 0.952818292 | 0.8490745 | 33.23961 | 34.26184 | 31.67131 | 29.09085 | 33.69 | 33.75
10.29 | 0.948706823 | 0.849571 | 33.22799 | 34.2489 | 31.52362 | 29.09687 | 33.69 | 33.75
10.3 | 0.948553117 | 0.8541413 | 33.21625 | 34.23584 | 31.50737 | 29.24224 | 33.75 | 33.75
10.31 | 0.949610715 | 0.858148 | 33.20438 | 34.22265 | 31.53124 | 29.3681 | 33.75 | 33.75
10.32 | 0.95542206 | 0.8599423 | 33.1924 | 34.20935 | 31.71275 | 29.41806 | 33.69 | 33.81
10.33 | 0.960973519 | 0.8612377 | 33.18029 | 34.19592 | 31.88538 | 29.45081 | 33.75 | 33.75
10.34 | 0.96504866 | 0.8596984 | 33.16806 | 34.18236 | 32.00879 | 29.38653 | 33.75 | 33.81
10.35 | 0.968577079 | 0.8582411 | 33.15571 | 34.16869 | 32.11386 | 29.32497 | 33.75 | 33.81
10.36 | 0.966447155 | 0.8576309 | 33.14324 | 34.1549 | 32.03119 | 29.2923 | 33.75 | 33.81
10.37 | 0.964275185 | 0.8570102 | 33.13066 | 34.14099 | 31.94707 | 29.25917 | 33.75 | 33.75
10.38 | 0.959845826 | 0.8558289 | 33.11795 | 34.12696 | 31.78813 | 29.20684 | 33.81 | 33.81
10.39 | 0.955416467 | 0.8546477 | 33.10513 | 34.11281 | 31.62919 | 29.15443 | 33.81 | 33.81
10.4 | 0.953988121 | 0.8537289 | 33.09219 | 34.09854 | 31.56956 | 29.11091 | 33.75 | 33.81
10.41 | 0.952750767 | 0.8528268 | 33.07914 | 34.08416 | 31.51617 | 29.06788 | 33.81 | 33.75
10.42 | 0.953519228 | 0.8553302 | 33.06597 | 34.06966 | 31.52904 | 29.14081 | 33.81 | 33.81
10.43 | 0.954631429 | 0.8584172 | 33.05268 | 34.05504 | 31.55313 | 29.23343 | 33.81 | 33.75
10.44 | 0.953532969 | 0.8595828 | 33.03928 | 34.04031 | 31.50405 | 29.26046 | 33.81 | 33.81
10.45 | 0.951731953 | 0.8601376 | 33.02577 | 34.02547 | 31.43168 | 29.26658 | 33.81 | 33.81
10.46 | 0.951275111 | 0.8579347 | 33.01215 | 34.01051 | 31.40363 | 29.17879 | 33.81 | 33.75
10.47 | 0.951524613 | 0.8542825 | 32.99841 | 33.99544 | 31.3988 | 29.04171 | 33.81 | 33.81
10.48 | 0.953253868 | 0.8524188 | 32.98456 | 33.98025 | 31.44266 | 28.96541 | 33.88 | 33.81
10.49 | 0.956224894 | 0.8520558 | 32.9706 | 33.96496 | 31.52731 | 28.94004 | 33.88 | 33.81
10.5 | 0.958684633 | 0.8522233 | 32.95653 | 33.94955 | 31.59492 | 28.9326 | 33.88 | 33.88
10.51 | 0.960447988 | 0.8531132 | 32.94235 | 33.93404 | 31.63942 | 28.94957 | 33.88 | 33.81
10.52 | 0.961632095 | 0.854485 | 32.92806 | 33.91841 | 31.66468 | 28.98277 | 33.88 | 33.88
10.53 | 0.961427939 | 0.8570115 | 32.91367 | 33.90268 | 31.64412 | 29.05499 | 33.88 | 33.81
10.54 | 0.960597579 | 0.8594303 | 32.89916 | 33.88683 | 31.60286 | 29.12337 | 33.94 | 33.75
10.55 | 0.956399619 | 0.8612694 | 32.88455 | 33.87088 | 31.45077 | 29.17196 | 33.88 | 33.81
10.56 | 0.952214268 | 0.8630601 | 32.86983 | 33.85483 | 31.29913 | 29.21875 | 33.94 | 33.88
10.57 | 0.949220266 | 0.8602821 | 32.85501 | 33.83866 | 31.18664 | 29.11079 | 33.94 | 33.81
10.58 | 0.946226263 | 0.857504 | 32.84008 | 33.82239 | 31.07415 | 29.00284 | 33.94 | 33.88
10.59 | 0.945374913 | 0.85578 | 32.82505 | 33.80602 | 31.03198 | 28.93051 | 33.94 | 33.81
10.6 | 0.944885785 | 0.8542342 | 32.80991 | 33.78954 | 31.00162 | 28.86418 | 33.94 | 33.81
10.61 | 0.943522312 | 0.8553921 | 32.79467 | 33.77295 | 30.9425 | 28.88912 | 33.94 | 33.81
10.62 | 0.941768762 | 0.8577562 | 32.77932 | 33.75627 | 30.87054 | 28.95465 | 33.94 | 33.81
10.63 | 0.940869263 | 0.8603029 | 32.76388 | 33.73948 | 30.82653 | 29.02617 | 34 | 33.81
10.64 | 0.940762123 | 0.8630189 | 32.74833 | 33.72259 | 30.80839 | 29.10323 | 33.94 | 33.88
10.65 | 0.94228261 | 0.8649484 | 32.73268 | 33.7056 | 30.84344 | 29.1536 | 33.94 | 33.81
10.66 | 0.94700453 | 0.8653307 | 32.71693 | 33.6885 | 30.98308 | 29.1517 | 33.94 | 33.81
10.67 | 0.951696083 | 0.8657113 | 32.70108 | 33.67131 | 31.12149 | 29.14963 | 33.94 | 33.81
10.68 | 0.956210551 | 0.8660816 | 32.68513 | 33.65402 | 31.25387 | 29.14712 | 34 | 33.81
10.69 | 0.96072502 | 0.8664519 | 32.66909 | 33.63662 | 31.38601 | 29.14452 | 34 | 33.81
10.7 | 0.959323098 | 0.8651148 | 32.65294 | 33.61913 | 31.32472 | 29.08441 | 34 | 33.81
10.71 | 0.957587984 | 0.8636816 | 32.6367 | 33.60155 | 31.25251 | 29.02104 | 34.06 | 33.88
10.72 | 0.955192401 | 0.8608881 | 32.62036 | 33.58386 | 31.15872 | 28.91195 | 34 | 33.88
10.73 | 0.952562217 | 0.8576113 | 32.60393 | 33.56608 | 31.05727 | 28.78665 | 34 | 33.81
10.74 | 0.952269934 | 0.8565073 | 32.58739 | 33.5482 | 31.032 | 28.73428 | 34.06 | 33.81
10.75 | 0.954136026 | 0.8574092 | 32.57077 | 33.53023 | 31.07694 | 28.74913 | 34.06 | 33.81
10.76 | 0.956278549 | 0.8587512 | 32.55405 | 33.51216 | 31.13074 | 28.77861 | 34.06 | 33.81
10.77 | 0.959088653 | 0.861156 | 32.53723 | 33.494 | 31.20609 | 28.84356 | 34.06 | 33.88
10.78 | 0.96177778 | 0.8635186 | 32.52033 | 33.47575 | 31.27733 | 28.90693 | 34.06 | 33.88
10.79 | 0.962444024 | 0.8651741 | 32.50332 | 33.4574 | 31.28263 | 28.94648 | 34.06 | 33.88
10.8 | 0.963110269 | 0.8668296 | 32.48623 | 33.43896 | 31.28782 | 28.98588 | 34.06 | 33.88
10.81 | 0.96114661 | 0.8668283 | 32.46905 | 33.42043 | 31.20752 | 28.96977 | 34.06 | 33.88
10.82 | 0.958568919 | 0.8664401 | 32.45177 | 33.40181 | 31.10726 | 28.94066 | 34.13 | 33.88
10.83 | 0.954796131 | 0.8644342 | 32.43441 | 33.38309 | 30.96825 | 28.85749 | 34.13 | 33.88
10.84 | 0.950067519 | 0.8611346 | 32.41695 | 33.36429 | 30.79829 | 28.73114 | 34.13 | 33.88
10.85 | 0.94592973 | 0.8582965 | 32.39941 | 33.3454 | 30.64756 | 28.62024 | 34.19 | 33.81
10.86 | 0.943230785 | 0.8565825 | 32.38177 | 33.32642 | 30.54348 | 28.54683 | 34.19 | 33.81
10.87 | 0.940541119 | 0.8548632 | 32.36405 | 33.30735 | 30.43972 | 28.47323 | 34.13 | 33.88
10.88 | 0.93838571 | 0.8528337 | 32.34624 | 33.28819 | 30.35325 | 28.38929 | 34.19 | 33.88
10.89 | 0.936230302 | 0.8508041 | 32.32834 | 33.26895 | 30.26678 | 28.30536 | 34.19 | 33.88
10.9 | 0.935382548 | 0.8499951 | 32.31036 | 33.24962 | 30.22255 | 28.26201 | 34.19 | 33.88
10.91 | 0.935009916 | 0.8496296 | 32.29229 | 33.2302 | 30.19361 | 28.23336 | 34.19 | 33.88
10.92 | 0.936609594 | 0.8498283 | 32.27414 | 33.2107 | 30.22827 | 28.22339 | 34.25 | 33.88
10.93 | 0.940716427 | 0.8507441 | 32.2559 | 33.19111 | 30.34365 | 28.23714 | 34.19 | 33.88
10.94 | 0.944494744 | 0.8513758 | 32.23757 | 33.17144 | 30.44822 | 28.24136 | 34.25 | 33.88
10.95 | 0.946211176 | 0.8502246 | 32.21917 | 33.15169 | 30.48614 | 28.18638 | 34.25 | 33.88
10.96 | 0.947927608 | 0.8490734 | 32.20068 | 33.13185 | 30.52391 | 28.13137 | 34.25 | 33.88
10.97 | 0.948364147 | 0.8493283 | 32.1821 | 33.11193 | 30.52035 | 28.1229 | 34.31 | 33.81
10.98 | 0.948528865 | 0.8498818 | 32.16345 | 33.09193 | 30.50796 | 28.12423 | 34.31 | 33.88
10.99 | 0.949745886 | 0.8504779 | 32.14471 | 33.07184 | 30.52931 | 28.12687 | 34.25 | 33.88
11 | 0.952005069 | 0.8511162 | 32.12589 | 33.05168 | 30.58401 | 28.13082 | 34.31 | 33.88
11.01 | 0.953735052 | 0.8517524 | 32.10699 | 33.03144 | 30.62156 | 28.1346 | 34.31 | 33.88
11.02 | 0.952884114 | 0.8523784 | 32.08801 | 33.01111 | 30.57616 | 28.13796 | 34.31 | 33.88
11.03 | 0.952033176 | 0.8530045 | 32.06896 | 32.99071 | 30.53071 | 28.14122 | 34.31 | 33.88
11.04 | 0.951008432 | 0.8529399 | 32.04982 | 32.97023 | 30.47965 | 28.12162 | 34.31 | 33.88
11.05 | 0.949947574 | 0.8527319 | 32.0306 | 32.94967 | 30.42739 | 28.09723 | 34.31 | 33.88
11.06 | 0.951259868 | 0.8524008 | 32.01131 | 32.92903 | 30.45107 | 28.06873 | 34.38 | 33.94
11.07 | 0.955186887 | 0.851934 | 31.99194 | 32.90831 | 30.55828 | 28.03571 | 34.38 | 33.94
11.08 | 0.95883478 | 0.8517104 | 31.97249 | 32.88752 | 30.65634 | 28.01064 | 34.31 | 33.94
11.09 | 0.960303666 | 0.8533845 | 31.95297 | 32.86665 | 30.68455 | 28.04789 | 34.38 | 33.88
11.1 | 0.961772552 | 0.8550585 | 31.93337 | 32.84571 | 30.71264 | 28.08501 | 34.44 | 33.88
11.11 | 0.958515024 | 0.8567651 | 31.91369 | 32.82469 | 30.58975 | 28.12305 | 34.38 | 33.88
11.12 | 0.953607244 | 0.8584829 | 31.89394 | 32.8036 | 30.4143 | 28.16133 | 34.38 | 33.94
11.13 | 0.950367654 | 0.8594752 | 31.87412 | 32.78244 | 30.29213 | 28.17569 | 34.44 | 33.94
11.14 | 0.950110853 | 0.8591702 | 31.85422 | 32.7612 | 30.26504 | 28.14744 | 34.38 | 33.94
11.15 | 0.949854052 | 0.8588651 | 31.83425 | 32.73988 | 30.23789 | 28.11914 | 34.44 | 33.94
11.16 | 0.952323731 | 0.8581291 | 31.81421 | 32.7185 | 30.29742 | 28.07669 | 34.44 | 33.94
11.17 | 0.954889671 | 0.8573778 | 31.79409 | 32.69704 | 30.35985 | 28.03372 | 34.44 | 33.94
11.18 | 0.953628807 | 0.8568713 | 31.7739 | 32.67551 | 30.30051 | 27.99871 | 34.44 | 34
11.19 | 0.949395255 | 0.8565548 | 31.75364 | 32.65392 | 30.14676 | 27.96987 | 34.44 | 33.94
11.2 | 0.945557965 | 0.8559829 | 31.73331 | 32.63225 | 30.00569 | 27.93265 | 34.44 | 33.94
11.21 | 0.943977907 | 0.8539567 | 31.71291 | 32.61051 | 29.93629 | 27.84796 | 34.5 | 33.94
11.22 | 0.942397849 | 0.8519304 | 31.69245 | 32.5887 | 29.86689 | 27.76331 | 34.5 | 33.94
11.23 | 0.944269725 | 0.8521124 | 31.67191 | 32.56682 | 29.90682 | 27.7506 | 34.5 | 34
11.24 | 0.947448219 | 0.8531303 | 31.6513 | 32.54488 | 29.98797 | 27.76502 | 34.5 | 33.94
11.25 | 0.94982121 | 0.8544714 | 31.63062 | 32.52287 | 30.04344 | 27.78986 | 34.5 | 33.94
11.26 | 0.95023148 | 0.8565999 | 31.60988 | 32.50079 | 30.0367 | 27.84017 | 34.5 | 33.94
11.27 | 0.950641749 | 0.8587284 | 31.58907 | 32.47864 | 30.02989 | 27.89033 | 34.56 | 33.94
11.28 | 0.951514328 | 0.8578308 | 31.56819 | 32.45643 | 30.03759 | 27.84212 | 34.5 | 34
11.29 | 0.952471086 | 0.8563822 | 31.54725 | 32.43415 | 30.04784 | 27.77603 | 34.56 | 33.94
11.3 | 0.954922911 | 0.8554916 | 31.52624 | 32.41181 | 30.10513 | 27.72803 | 34.56 | 34
11.31 | 0.959710336 | 0.8554727 | 31.50516 | 32.3894 | 30.23583 | 27.70825 | 34.56 | 34
11.32 | 0.964497762 | 0.8554539 | 31.48402 | 32.36693 | 30.36627 | 27.68841 | 34.56 | 34
11.33 | 0.966627171 | 0.8539097 | 31.46282 | 32.34439 | 30.41281 | 27.61919 | 34.56 | 34.06
11.34 | 0.968537621 | 0.8522399 | 31.44155 | 32.32179 | 30.45232 | 27.54592 | 34.56 | 34.06
11.35 | 0.967954291 | 0.8493386 | 31.42022 | 32.29913 | 30.41333 | 27.43289 | 34.56 | 34
11.36 | 0.96428209 | 0.8449119 | 31.39882 | 32.2764 | 30.27732 | 27.27072 | 34.56 | 34
11.37 | 0.960609888 | 0.8404852 | 31.37736 | 32.25361 | 30.14141 | 27.10869 | 34.63 | 34
11.38 | 0.958967929 | 0.8409495 | 31.35585 | 32.23077 | 30.06925 | 27.10445 | 34.69 | 34
11.39 | 0.957413551 | 0.8416248 | 31.33426 | 32.20786 | 29.99985 | 27.10693 | 34.63 | 34.06
11.4 | 0.957121882 | 0.8433881 | 31.31262 | 32.18489 | 29.97 | 27.14435 | 34.63 | 34.06
11.41 | 0.95831459 | 0.8464306 | 31.29092 | 32.16186 | 29.98654 | 27.22278 | 34.69 | 34.13
11.42 | 0.959507298 | 0.8494731 | 31.26916 | 32.13877 | 30.00298 | 27.30102 | 34.63 | 34.06
11.43 | 0.957979266 | 0.8486381 | 31.24733 | 32.11562 | 29.9343 | 27.25454 | 34.63 | 34.06
11.44 | 0.956306992 | 0.8475976 | 31.22545 | 32.09241 | 29.86112 | 27.20145 | 34.69 | 34.06
11.45 | 0.953787979 | 0.8464784 | 31.20351 | 32.06915 | 29.76153 | 27.14584 | 34.69 | 34.06
11.46 | 0.950139978 | 0.8452544 | 31.18151 | 32.04583 | 29.6268 | 27.08688 | 34.69 | 34.13
11.47 | 0.946491978 | 0.8440304 | 31.15945 | 32.02245 | 29.49217 | 27.02792 | 34.69 | 34.13
11.48 | 0.946780138 | 0.8456682 | 31.13734 | 31.99901 | 29.48021 | 27.06055 | 34.69 | 34.06
11.49 | 0.947523541 | 0.847637 | 31.11517 | 31.97552 | 29.48235 | 27.10363 | 34.69 | 34.06
11.5 | 0.949000925 | 0.8496875 | 31.09294 | 31.95197 | 29.50723 | 27.14919 | 34.75 | 34.06
11.51 | 0.951824384 | 0.8518877 | 31.07065 | 31.92837 | 29.57381 | 27.19938 | 34.75 | 34.13
11.52 | 0.954647843 | 0.8540878 | 31.04831 | 31.90471 | 29.64021 | 27.24942 | 34.75 | 34.13
11.53 | 0.955270942 | 0.8540472 | 31.02592 | 31.88099 | 29.63816 | 27.22787 | 34.75 | 34.13
11.54 | 0.955337385 | 0.8534397 | 31.00347 | 31.85723 | 29.61877 | 27.18822 | 34.75 | 34.13
11.55 | 0.955566514 | 0.8527938 | 30.98096 | 31.83341 | 29.60437 | 27.14733 | 34.75 | 34.13
11.56 | 0.956334361 | 0.8520211 | 30.9584 | 31.80953 | 29.60659 | 27.10239 | 34.75 | 34.13
11.57 | 0.957102208 | 0.8512483 | 30.93579 | 31.78561 | 29.60871 | 27.05744 | 34.81 | 34.13
11.58 | 0.958511755 | 0.8527659 | 30.91313 | 31.76163 | 29.63059 | 27.08523 | 34.75 | 34.13
11.59 | 0.960260291 | 0.8554934 | 30.89041 | 31.7376 | 29.66283 | 27.1513 | 34.81 | 34.13
11.6 | 0.961881823 | 0.8581122 | 30.86764 | 31.71351 | 29.69102 | 27.21375 | 34.81 | 34.13
11.61 | 0.961682331 | 0.8591729 | 30.84481 | 31.68938 | 29.66291 | 27.22666 | 34.81 | 34.13
11.62 | 0.961482839 | 0.8602337 | 30.82194 | 31.6652 | 29.63477 | 27.23947 | 34.81 | 34.19
11.63 | 0.960786229 | 0.8599847 | 30.79902 | 31.64096 | 29.59127 | 27.21074 | 34.88 | 34.19
11.64 | 0.959516391 | 0.8582255 | 30.77604 | 31.61668 | 29.53011 | 27.13424 | 34.81 | 34.19
11.65 | 0.958246553 | 0.8564662 | 30.75301 | 31.59235 | 29.46897 | 27.05778 | 34.88 | 34.19
11.66 | 0.960428797 | 0.8561628 | 30.72994 | 31.56797 | 29.51392 | 27.02732 | 34.88 | 34.19
11.67 | 0.963210672 | 0.8561124 | 30.70681 | 31.54354 | 29.57713 | 27.00481 | 34.94 | 34.13
11.68 | 0.9658841 | 0.8563993 | 30.68364 | 31.51906 | 29.63684 | 26.9929 | 34.88 | 34.19
11.69 | 0.968189915 | 0.8578298 | 30.66042 | 31.49453 | 29.68511 | 27.01695 | 34.94 | 34.19
11.7 | 0.970495729 | 0.8592604 | 30.63715 | 31.46996 | 29.73322 | 27.04089 | 34.94 | 34.19
11.71 | 0.969263694 | 0.8607468 | 30.61383 | 31.44534 | 29.67287 | 27.06647 | 34.88 | 34.19
11.72 | 0.965590826 | 0.8622715 | 30.59046 | 31.42067 | 29.53787 | 27.09315 | 34.94 | 34.19
11.73 | 0.961917958 | 0.8637963 | 30.56705 | 31.39596 | 29.403 | 27.11972 | 35 | 34.25
11.74 | 0.958117887 | 0.8644732 | 30.54359 | 31.37121 | 29.26436 | 27.11957 | 35 | 34.25
11.75 | 0.954310235 | 0.8650995 | 30.52009 | 31.3464 | 29.12563 | 27.11776 | 35.13 | 34.19
11.76 | 0.95188675 | 0.8649559 | 30.49654 | 31.32156 | 29.02925 | 27.09176 | 35.13 | 34.19
11.77 | 0.952956875 | 0.8628689 | 30.47294 | 31.29667 | 29.0394 | 27.00492 | 35.13 | 34.19
11.78 | 0.954027001 | 0.8607819 | 30.4493 | 31.27173 | 29.04946 | 26.91814 | 35.13 | 34.19
11.79 | 0.957795658 | 0.8577949 | 30.42562 | 31.24675 | 29.14152 | 26.80331 | 35.13 | 34.19
11.8 | 0.9632774 | 0.8542367 | 30.40189 | 31.22173 | 29.28545 | 26.67075 | 35.13 | 34.19
11.81 | 0.968759142 | 0.8506784 | 30.37811 | 31.19667 | 29.42908 | 26.53833 | 35.13 | 34.19
11.82 | 0.969669128 | 0.8505322 | 30.3543 | 31.17156 | 29.43362 | 26.51242 | 35.19 | 34.25
11.83 | 0.97022139 | 0.850653 | 30.33044 | 31.14641 | 29.42724 | 26.49479 | 35.13 | 34.19
11.84 | 0.9695709 | 0.8519451 | 30.30654 | 31.12122 | 29.38434 | 26.51357 | 35.13 | 34.19
11.85 | 0.964914622 | 0.8571382 | 30.28259 | 31.09599 | 29.22012 | 26.65356 | 35.19 | 34.19
11.86 | 0.960258343 | 0.8623313 | 30.25861 | 31.07072 | 29.05608 | 26.79325 | 35.25 | 34.19
11.87 | 0.957164805 | 0.867343 | 30.23458 | 31.04541 | 28.93947 | 26.92702 | 35.19 | 34.19
11.88 | 0.955501908 | 0.8721886 | 30.21051 | 31.02005 | 28.8662 | 27.05534 | 35.25 | 34.25
11.89 | 0.953839011 | 0.8770342 | 30.1864 | 30.99466 | 28.79297 | 27.18338 | 35.25 | 34.19
11.9 | 0.953662718 | 0.8786647 | 30.16225 | 30.96923 | 28.76461 | 27.21157 | 35.25 | 34.19
11.91 | 0.953856253 | 0.8794955 | 30.13806 | 30.94376 | 28.74738 | 27.2149 | 35.31 | 34.25
11.92 | 0.953881838 | 0.8800893 | 30.11383 | 30.91825 | 28.72504 | 27.21082 | 35.31 | 34.19
11.93 | 0.951568437 | 0.8773822 | 30.08956 | 30.89271 | 28.63228 | 27.10471 | 35.31 | 34.19
11.94 | 0.949255037 | 0.8746752 | 30.06526 | 30.86712 | 28.5396 | 26.99871 | 35.31 | 34.19
11.95 | 0.947585242 | 0.8718105 | 30.04091 | 30.8415 | 28.46633 | 26.88795 | 35.38 | 34.19
11.96 | 0.94727931 | 0.8686117 | 30.01653 | 30.81585 | 28.43404 | 26.767 | 35.38 | 34.25
11.97 | 0.946973379 | 0.8654129 | 29.99211 | 30.79015 | 28.40173 | 26.64619 | 35.38 | 34.25
11.98 | 0.949801435 | 0.8639687 | 29.96765 | 30.76442 | 28.46332 | 26.5795 | 35.38 | 34.19
11.99 | 0.95507666 | 0.8638946 | 29.94315 | 30.73865 | 28.59801 | 26.55496 | 35.38 | 34.25
12 | 0.960351885 | 0.8638204 | 29.91862 | 30.71285 | 28.7324 | 26.53039 | 35.38 | 34.25
12.01 | 0.96201861 | 0.8647217 | 29.89405 | 30.68701 | 28.75864 | 26.53573 | 35.44 | 34.25
12.02 | 0.962724274 | 0.8658828 | 29.86945 | 30.66114 | 28.75604 | 26.54896 | 35.38 | 34.25
12.03 | 0.963417265 | 0.8670348 | 29.84481 | 30.63524 | 28.753 | 26.56182 | 35.44 | 34.25
12.04 | 0.961573546 | 0.8663726 | 29.82013 | 30.6093 | 28.67425 | 26.51906 | 35.44 | 34.25
12.05 | 0.959729828 | 0.8657105 | 29.79542 | 30.58332 | 28.59556 | 26.4763 | 35.44 | 34.25
12.06 | 0.957876238 | 0.8650041 | 29.77068 | 30.55732 | 28.51663 | 26.4322 | 35.5 | 34.25
12.07 | 0.955984903 | 0.8641287 | 29.7459 | 30.53127 | 28.43663 | 26.38295 | 35.5 | 34.25
12.08 | 0.954093568 | 0.8632534 | 29.72109 | 30.5052 | 28.3567 | 26.33372 | 35.56 | 34.25
12.09 | 0.951781788 | 0.8627006 | 29.69624 | 30.4791 | 28.26434 | 26.29433 | 35.56 | 34.25
12.1 | 0.948830334 | 0.8626385 | 29.67136 | 30.45296 | 28.15309 | 26.26989 | 35.56 | 34.25
12.11 | 0.945878881 | 0.8625764 | 29.64645 | 30.42679 | 28.04195 | 26.24543 | 35.56 | 34.25
12.12 | 0.947906242 | 0.8627557 | 29.62151 | 30.40059 | 28.07841 | 26.22828 | 35.56 | 34.25
12.13 | 0.953647416 | 0.8631152 | 29.59653 | 30.37436 | 28.22465 | 26.21657 | 35.56 | 34.25
12.14 | 0.95938859 | 0.8634747 | 29.57152 | 30.3481 | 28.37058 | 26.20481 | 35.56 | 34.31
12.15 | 0.966015289 | 0.8643977 | 29.54648 | 30.32181 | 28.54235 | 26.2101 | 35.63 | 34.31
12.16 | 0.972960117 | 0.8655232 | 29.52141 | 30.29549 | 28.72315 | 26.22145 | 35.63 | 34.25
12.17 | 0.979904946 | 0.8666486 | 29.49631 | 30.26914 | 28.90358 | 26.23271 | 35.63 | 34.25
12.18 | 0.979834193 | 0.8673655 | 29.47117 | 30.24276 | 28.87686 | 26.23152 | 35.63 | 34.25
12.19 | 0.978854599 | 0.8680294 | 29.44601 | 30.21635 | 28.82336 | 26.22868 | 35.69 | 34.31
12.2 | 0.977875817 | 0.8686694 | 29.42082 | 30.18991 | 28.76991 | 26.22505 | 35.69 | 34.25
12.21 | 0.976934009 | 0.8682228 | 29.3956 | 30.16344 | 28.71756 | 26.18859 | 35.63 | 34.31
12.22 | 0.975992201 | 0.8677763 | 29.37035 | 30.13695 | 28.66523 | 26.15213 | 35.63 | 34.31
12.23 | 0.974995337 | 0.8674976 | 29.34507 | 30.11043 | 28.6113 | 26.12073 | 35.69 | 34.31
12.24 | 0.973671739 | 0.8682153 | 29.31976 | 30.08388 | 28.54782 | 26.11929 | 35.69 | 34.31
12.25 | 0.972348142 | 0.868933 | 29.29442 | 30.05731 | 28.48438 | 26.11779 | 35.75 | 34.31
12.26 | 0.969801317 | 0.8696252 | 29.26906 | 30.03071 | 28.38517 | 26.11546 | 35.75 | 34.31
12.27 | 0.963648403 | 0.8702421 | 29.24367 | 30.00408 | 28.18061 | 26.11081 | 35.75 | 34.31
12.28 | 0.95749549 | 0.870859 | 29.21825 | 29.97742 | 27.97634 | 26.10611 | 35.75 | 34.38
12.29 | 0.952992586 | 0.870543 | 29.1928 | 29.95074 | 27.82052 | 26.07341 | 35.75 | 34.31
12.3 | 0.951571846 | 0.8684845 | 29.16733 | 29.92404 | 27.75481 | 25.98857 | 35.75 | 34.31
12.31 | 0.950151106 | 0.866426 | 29.14183 | 29.89731 | 27.68914 | 25.90381 | 35.81 | 34.38
12.32 | 0.951369708 | 0.8649891 | 29.11631 | 29.87056 | 27.70037 | 25.83771 | 35.81 | 34.38
12.33 | 0.956083156 | 0.8643755 | 29.09075 | 29.84378 | 27.81318 | 25.79623 | 35.88 | 34.31
12.34 | 0.960796605 | 0.8637618 | 29.06518 | 29.81697 | 27.92572 | 25.75477 | 35.88 | 34.38
12.35 | 0.963672985 | 0.8643868 | 29.03958 | 29.79015 | 27.98466 | 25.75021 | 35.81 | 34.38
12.36 | 0.964697235 | 0.8662605 | 29.01395 | 29.7633 | 27.98968 | 25.78277 | 35.88 | 34.38
12.37 | 0.965721484 | 0.8681342 | 28.9883 | 29.73643 | 27.99462 | 25.81521 | 35.88 | 34.38
12.38 | 0.964434036 | 0.8689588 | 28.96263 | 29.70953 | 27.93254 | 25.81636 | 35.88 | 34.38
12.39 | 0.961267792 | 0.8689307 | 28.93693 | 29.68261 | 27.81614 | 25.79213 | 35.94 | 34.38
12.4 | 0.958101548 | 0.8689026 | 28.91121 | 29.65567 | 27.69987 | 25.76789 | 35.94 | 34.44
12.41 | 0.955923071 | 0.8684043 | 28.88546 | 29.62871 | 27.61228 | 25.7297 | 35.94 | 34.38
12.42 | 0.95442747 | 0.8675809 | 28.85969 | 29.60173 | 27.54448 | 25.68189 | 35.94 | 34.44
12.43 | 0.952931868 | 0.8667575 | 28.8339 | 29.57472 | 27.47674 | 25.63411 | 35.94 | 34.44
12.44 | 0.952784955 | 0.8677853 | 28.80809 | 29.54769 | 27.44791 | 25.64105 | 35.94 | 34.44
12.45 | 0.953476479 | 0.869964 | 28.78225 | 29.52065 | 27.4432 | 25.6819 | 36 | 34.44
12.46 | 0.954168003 | 0.8721426 | 28.7564 | 29.49358 | 27.43843 | 25.72261 | 35.94 | 34.44
12.47 | 0.953687244 | 0.8734841 | 28.73052 | 29.46649 | 27.39993 | 25.73851 | 36 | 34.5
12.48 | 0.952511321 | 0.8743293 | 28.70462 | 29.43938 | 27.34147 | 25.73972 | 36 | 34.5
12.49 | 0.951335399 | 0.8751744 | 28.6787 | 29.41226 | 27.28306 | 25.74085 | 36 | 34.5
12.5 | 0.951182111 | 0.8746565 | 28.65275 | 29.38511 | 27.25399 | 25.70188 | 36 | 34.44
12.51 | 0.951643872 | 0.8733189 | 28.62679 | 29.35795 | 27.24251 | 25.63885 | 36 | 34.44
12.52 | 0.952105633 | 0.8719813 | 28.60081 | 29.33076 | 27.23099 | 25.57588 | 36.06 | 34.5
12.53 | 0.954002929 | 0.8714999 | 28.57481 | 29.30356 | 27.26045 | 25.53805 | 36.06 | 34.44
12.54 | 0.956831121 | 0.8715738 | 28.54879 | 29.27634 | 27.31637 | 25.51649 | 36.06 | 34.5
12.55 | 0.959659313 | 0.8716476 | 28.52274 | 29.2491 | 27.37212 | 25.49491 | 36.06 | 34.44
12.56 | 0.961967025 | 0.8717305 | 28.49668 | 29.22185 | 27.41287 | 25.47357 | 36.06 | 34.5
12.57 | 0.963888766 | 0.8718202 | 28.47061 | 29.19457 | 27.4425 | 25.45242 | 36.06 | 34.5
12.58 | 0.965810507 | 0.8719098 | 28.44451 | 29.16728 | 27.47201 | 25.43124 | 36.13 | 34.5
12.59 | 0.965813544 | 0.8737922 | 28.41839 | 29.13998 | 27.44687 | 25.46228 | 36.13 | 34.5
12.6 | 0.964094794 | 0.8772835 | 28.39226 | 29.11265 | 27.37283 | 25.54005 | 36.13 | 34.5
12.61 | 0.962376044 | 0.8807747 | 28.36611 | 29.08531 | 27.29886 | 25.61761 | 36.13 | 34.5
12.62 | 0.958484917 | 0.8839727 | 28.33994 | 29.05796 | 27.16341 | 25.68644 | 36.19 | 34.5
12.63 | 0.952095063 | 0.8868332 | 28.31376 | 29.03059 | 26.95739 | 25.74529 | 36.13 | 34.56
12.64 | 0.945705208 | 0.8896937 | 28.28755 | 29.0032 | 26.75169 | 25.80396 | 36.19 | 34.56
12.65 | 0.94019047 | 0.8902956 | 28.26134 | 28.9758 | 26.57104 | 25.79703 | 36.19 | 34.56
12.66 | 0.936055182 | 0.8873374 | 28.2351 | 28.94838 | 26.42961 | 25.68698 | 36.19 | 34.56
12.67 | 0.931919895 | 0.8843791 | 28.20885 | 28.92095 | 26.28839 | 25.57708 | 36.19 | 34.56
12.68 | 0.929491744 | 0.8815072 | 28.18258 | 28.8935 | 26.19548 | 25.46983 | 36.19 | 34.56
12.69 | 0.931120068 | 0.8788402 | 28.1563 | 28.86605 | 26.2169 | 25.36864 | 36.19 | 34.56
12.7 | 0.932748393 | 0.8761733 | 28.13 | 28.83857 | 26.23821 | 25.26759 | 36.25 | 34.56
12.71 | 0.935197926 | 0.8739314 | 28.10369 | 28.81108 | 26.28251 | 25.17891 | 36.25 | 34.56
12.72 | 0.94116955 | 0.8735127 | 28.07736 | 28.78358 | 26.42556 | 25.14283 | 36.25 | 34.56
12.73 | 0.947141173 | 0.873094 | 28.05102 | 28.75607 | 26.56828 | 25.10675 | 36.31 | 34.56
12.74 | 0.952987149 | 0.8728213 | 28.02466 | 28.72855 | 26.70714 | 25.07489 | 36.31 | 34.56
12.75 | 0.957074689 | 0.8745916 | 27.99829 | 28.70101 | 26.79646 | 25.10166 | 36.31 | 34.56
12.76 | 0.96116223 | 0.876362 | 27.97191 | 28.67346 | 26.88554 | 25.12833 | 36.31 | 34.56
12.77 | 0.96524977 | 0.8781323 | 27.94551 | 28.64589 | 26.9744 | 25.15488 | 36.25 | 34.56
12.78 | 0.962290799 | 0.8796738 | 27.9191 | 28.61832 | 26.86629 | 25.17478 | 36.31 | 34.56
12.79 | 0.958792657 | 0.8811977 | 27.89267 | 28.59073 | 26.74329 | 25.19409 | 36.31 | 34.56
12.8 | 0.955294516 | 0.8827217 | 27.86624 | 28.56313 | 26.62046 | 25.2133 | 36.31 | 34.56
12.81 | 0.95068045 | 0.8812007 | 27.83979 | 28.53553 | 26.46674 | 25.14553 | 36.38 | 34.56
12.82 | 0.945743634 | 0.8787991 | 27.81333 | 28.50791 | 26.30428 | 25.05272 | 36.38 | 34.56
12.83 | 0.940806817 | 0.8763975 | 27.78685 | 28.48028 | 26.14206 | 24.96004 | 36.38 | 34.56
12.84 | 0.938982097 | 0.8745385 | 27.76037 | 28.45264 | 26.06649 | 24.88293 | 36.38 | 34.56
12.85 | 0.939174079 | 0.8730311 | 27.73387 | 28.42498 | 26.04693 | 24.8159 | 36.38 | 34.63
12.86 | 0.939366061 | 0.8715237 | 27.70736 | 28.39732 | 26.02736 | 24.74894 | 36.38 | 34.63
12.87 | 0.941868265 | 0.8715787 | 27.68084 | 28.36965 | 26.07171 | 24.72639 | 36.38 | 34.56
12.88 | 0.94753224 | 0.8737721 | 27.65431 | 28.34198 | 26.20335 | 24.76443 | 36.44 | 34.63
12.89 | 0.953196216 | 0.8759654 | 27.62777 | 28.31429 | 26.33469 | 24.80234 | 36.44 | 34.56
12.9 | 0.95862302 | 0.8780352 | 27.60122 | 28.28659 | 26.45916 | 24.83662 | 36.44 | 34.56
12.91 | 0.963217439 | 0.879671 | 27.57466 | 28.25888 | 26.56039 | 24.85852 | 36.5 | 34.56
12.92 | 0.967811859 | 0.8813069 | 27.54808 | 28.23117 | 26.66136 | 24.88032 | 36.5 | 34.56
12.93 | 0.972363763 | 0.8829339 | 27.5215 | 28.20345 | 26.76091 | 24.90178 | 36.5 | 34.63
12.94 | 0.969001018 | 0.8829095 | 27.49491 | 28.17572 | 26.6426 | 24.87661 | 36.5 | 34.56
12.95 | 0.965638274 | 0.8828851 | 27.46831 | 28.14798 | 26.52445 | 24.85143 | 36.56 | 34.63
12.96 | 0.96227553 | 0.8828607 | 27.4417 | 28.12023 | 26.40648 | 24.82625 | 36.5 | 34.63
12.97 | 0.95898246 | 0.8819587 | 27.41508 | 28.09248 | 26.29058 | 24.77641 | 36.56 | 34.69
12.98 | 0.955709867 | 0.8807989 | 27.38846 | 28.06472 | 26.17542 | 24.71937 | 36.56 | 34.56
12.99 | 0.952437274 | 0.8796391 | 27.36182 | 28.03695 | 26.06042 | 24.6624 | 36.56 | 34.63
13 | 0.953338487 | 0.8779119 | 27.33518 | 28.00918 | 26.05968 | 24.58959 | 36.56 | 34.63
13.01 | 0.95802864 | 0.8756697 | 27.30853 | 27.9814 | 26.16235 | 24.50246 | 36.63 | 34.63
13.02 | 0.962718793 | 0.8734274 | 27.28187 | 27.95361 | 26.26477 | 24.41545 | 36.63 | 34.63
13.03 | 0.966676346 | 0.8715139 | 27.2552 | 27.92582 | 26.34696 | 24.33774 | 36.63 | 34.63
13.04 | 0.968539588 | 0.8705399 | 27.22853 | 27.89802 | 26.37191 | 24.28634 | 36.63 | 34.63
13.05 | 0.970402829 | 0.869566 | 27.20185 | 27.87022 | 26.39675 | 24.23499 | 36.63 | 34.63
13.06 | 0.972266071 | 0.8685921 | 27.17516 | 27.84241 | 26.42149 | 24.18369 | 36.69 | 34.63
13.07 | 0.969955334 | 0.8686671 | 27.14846 | 27.81459 | 26.3328 | 24.16162 | 36.69 | 34.56
13.08 | 0.967549347 | 0.8687662 | 27.12176 | 27.78677 | 26.24164 | 24.14021 | 36.63 | 34.63
13.09 | 0.96514336 | 0.8688652 | 27.09506 | 27.75895 | 26.15061 | 24.11879 | 36.69 | 34.63
13.1 | 0.966194897 | 0.8691035 | 27.06834 | 27.73112 | 26.1533 | 24.10122 | 36.69 | 34.63
13.11 | 0.9688761 | 0.8694075 | 27.04162 | 27.70329 | 26.19998 | 24.08545 | 36.75 | 34.69
13.12 | 0.971557304 | 0.8697116 | 27.0149 | 27.67545 | 26.24652 | 24.06966 | 36.75 | 34.63
13.13 | 0.973523353 | 0.8714974 | 26.98817 | 27.64761 | 26.27361 | 24.09482 | 36.75 | 34.63
13.14 | 0.97424479 | 0.8758621 | 26.96143 | 27.61977 | 26.26704 | 24.19111 | 36.75 | 34.63
13.15 | 0.974966226 | 0.8802269 | 26.93469 | 27.59192 | 26.26042 | 24.28715 | 36.75 | 34.69
13.16 | 0.97559111 | 0.8846148 | 26.90795 | 27.56407 | 26.25116 | 24.38359 | 36.75 | 34.69
13.17 | 0.973418022 | 0.8896755 | 26.8812 | 27.53622 | 26.16664 | 24.4983 | 36.75 | 34.69
13.18 | 0.971244935 | 0.8947363 | 26.85444 | 27.50836 | 26.08224 | 24.61273 | 36.75 | 34.69
13.19 | 0.969071847 | 0.899797 | 26.82769 | 27.4805 | 25.99796 | 24.72687 | 36.81 | 34.69
13.2 | 0.969091792 | 0.9017375 | 26.80092 | 27.45264 | 25.97256 | 24.75507 | 36.75 | 34.69
13.21 | 0.970120956 | 0.9022421 | 26.77416 | 27.42477 | 25.97417 | 24.74379 | 36.75 | 34.63
13.22 | 0.971150119 | 0.9027467 | 26.74739 | 27.39691 | 25.97573 | 24.73247 | 36.81 | 34.69
13.23 | 0.971326927 | 0.9031995 | 26.72062 | 27.36904 | 25.95445 | 24.7197 | 36.81 | 34.69
13.24 | 0.969686149 | 0.9035417 | 26.69384 | 27.34117 | 25.88465 | 24.70389 | 36.81 | 34.69
13.25 | 0.968045371 | 0.9038839 | 26.66706 | 27.3133 | 25.81492 | 24.68805 | 36.88 | 34.69
13.26 | 0.966404593 | 0.9042261 | 26.64028 | 27.28543 | 25.74529 | 24.6722 | 36.81 | 34.75
13.27 | 0.963973078 | 0.9023527 | 26.61349 | 27.25755 | 25.65469 | 24.59593 | 36.81 | 34.75
13.28 | 0.96148788 | 0.9003288 | 26.5867 | 27.22968 | 25.56279 | 24.51566 | 36.88 | 34.69
13.29 | 0.959002682 | 0.8983049 | 26.55992 | 27.2018 | 25.47103 | 24.43551 | 36.88 | 34.69
13.3 | 0.957640439 | 0.8944487 | 26.53312 | 27.17393 | 25.40919 | 24.30568 | 36.88 | 34.69
13.31 | 0.957249279 | 0.889008 | 26.50633 | 27.14605 | 25.37317 | 24.13306 | 36.88 | 34.69
13.32 | 0.956858118 | 0.8835673 | 26.47953 | 27.11818 | 25.33716 | 23.96073 | 36.88 | 34.69
13.33 | 0.956844479 | 0.878846 | 26.45274 | 27.0903 | 25.31116 | 23.8082 | 36.88 | 34.75
13.34 | 0.959635964 | 0.87947 | 26.42594 | 27.06242 | 25.35928 | 23.80059 | 36.88 | 34.75
13.35 | 0.96242745 | 0.8800939 | 26.39914 | 27.03455 | 25.40726 | 23.79294 | 36.88 | 34.75
13.36 | 0.965218935 | 0.8807179 | 26.37234 | 27.00667 | 25.45508 | 23.78526 | 36.81 | 34.75
13.37 | 0.970932209 | 0.8825849 | 26.34554 | 26.9788 | 25.57973 | 23.81108 | 36.88 | 34.75
13.38 | 0.977999333 | 0.8850278 | 26.31874 | 26.95093 | 25.73971 | 23.85232 | 36.94 | 34.75
13.39 | 0.985066457 | 0.8874707 | 26.29193 | 26.92305 | 25.8993 | 23.89342 | 36.94 | 34.75
13.4 | 0.989612898 | 0.8889495 | 26.26513 | 26.89518 | 25.99231 | 23.90846 | 36.88 | 34.75
13.41 | 0.985736825 | 0.8872072 | 26.23833 | 26.86731 | 25.86409 | 23.83688 | 36.94 | 34.75
13.42 | 0.981860752 | 0.8854649 | 26.21153 | 26.83945 | 25.73607 | 23.76539 | 36.94 | 34.81
13.43 | 0.977984679 | 0.8837226 | 26.18472 | 26.81158 | 25.60826 | 23.694 | 36.94 | 34.81
13.44 | 0.969489369 | 0.8849375 | 26.15792 | 26.78372 | 25.35983 | 23.70191 | 36.94 | 34.81
13.45 | 0.959530844 | 0.887089 | 26.13112 | 26.75585 | 25.07362 | 23.73482 | 37 | 34.88
13.46 | 0.949572319 | 0.8892405 | 26.10432 | 26.728 | 24.78794 | 23.76762 | 37 | 34.88
13.47 | 0.942469947 | 0.8915339 | 26.07752 | 26.70014 | 24.57728 | 23.80408 | 37 | 34.88
13.48 | 0.943070207 | 0.8942098 | 26.05072 | 26.67228 | 24.56766 | 23.85062 | 37 | 34.81
13.49 | 0.943670466 | 0.8968857 | 26.02392 | 26.64443 | 24.55801 | 23.89701 | 37 | 34.88
13.5 | 0.944270725 | 0.8995616 | 25.99713 | 26.61658 | 24.54833 | 23.94326 | 36.94 | 34.88
13.51 | 0.946734714 | 0.8985117 | 25.97033 | 26.58874 | 24.58702 | 23.89029 | 37 | 34.88
13.52 | 0.949776351 | 0.8963069 | 25.94354 | 26.5609 | 24.64056 | 23.80671 | 37 | 34.88
13.53 | 0.952817989 | 0.894102 | 25.91675 | 26.53306 | 24.69395 | 23.72326 | 37 | 34.88
13.54 | 0.955699752 | 0.8916624 | 25.88996 | 26.50522 | 24.74303 | 23.63371 | 37 | 34.88
13.55 | 0.958069562 | 0.8884706 | 25.86318 | 26.47739 | 24.77872 | 23.52439 | 37 | 34.88
13.56 | 0.960439372 | 0.8852788 | 25.83639 | 26.44957 | 24.81429 | 23.41524 | 37 | 34.88
13.57 | 0.962809182 | 0.882087 | 25.80961 | 26.42174 | 24.84973 | 23.30628 | 37 | 34.81
13.58 | 0.964120428 | 0.8790825 | 25.78283 | 26.39393 | 24.85776 | 23.20244 | 37.06 | 34.88
13.59 | 0.964965129 | 0.8761605 | 25.75606 | 26.36611 | 24.8537 | 23.10095 | 37.06 | 34.88
13.6 | 0.96580983 | 0.8732386 | 25.72928 | 26.3383 | 24.8496 | 22.99962 | 37.06 | 34.88
13.61 | 0.966170056 | 0.8707818 | 25.70252 | 26.3105 | 24.833 | 22.9107 | 37.06 | 34.88
13.62 | 0.963333552 | 0.8713943 | 25.67575 | 26.2827 | 24.73431 | 22.90259 | 37.06 | 34.88
13.63 | 0.960497049 | 0.8720069 | 25.64899 | 26.2549 | 24.63578 | 22.89446 | 37.06 | 34.88
13.64 | 0.957660546 | 0.8726194 | 25.62223 | 26.22711 | 24.5374 | 22.88629 | 37.06 | 34.94
13.65 | 0.956726875 | 0.8755207 | 25.59547 | 26.19933 | 24.48788 | 22.93806 | 37 | 34.94
13.66 | 0.957347709 | 0.8802919 | 25.56872 | 26.17155 | 24.47816 | 23.03861 | 37 | 34.88
13.67 | 0.957968543 | 0.8850631 | 25.54198 | 26.14378 | 24.46841 | 23.1389 | 37.06 | 34.94
13.68 | 0.958589377 | 0.8898343 | 25.51523 | 26.11601 | 24.45863 | 23.23893 | 37.06 | 34.94
13.69 | 0.960563987 | 0.8928998 | 25.48849 | 26.08825 | 24.48333 | 23.2942 | 37.06 | 34.88
13.7 | 0.962609482 | 0.895876 | 25.46176 | 26.0605 | 24.50973 | 23.34698 | 37.06 | 34.94
13.71 | 0.964654977 | 0.8988522 | 25.43503 | 26.03275 | 24.53603 | 23.3996 | 37.06 | 34.94
13.72 | 0.965293816 | 0.900891 | 25.40831 | 26.00501 | 24.52648 | 23.42768 | 37.06 | 34.94
13.73 | 0.96309043 | 0.9010357 | 25.38159 | 25.97727 | 24.44477 | 23.40645 | 37.13 | 34.94
13.74 | 0.960887043 | 0.9011803 | 25.35488 | 25.94954 | 24.36317 | 23.38522 | 37.13 | 34.88
13.75 | 0.958683657 | 0.901325 | 25.32817 | 25.92182 | 24.2817 | 23.36399 | 37.13 | 34.94
13.76 | 0.954786225 | 0.9013324 | 25.30146 | 25.89411 | 24.15749 | 23.3392 | 37.13 | 34.94
13.77 | 0.95013722 | 0.901279 | 25.27477 | 25.8664 | 24.0145 | 23.31284 | 37.13 | 34.94
13.78 | 0.945488216 | 0.9012255 | 25.24808 | 25.8387 | 23.87176 | 23.2865 | 37.19 | 35
13.79 | 0.940926315 | 0.9012282 | 25.22139 | 25.81101 | 23.73147 | 23.26161 | 37.19 | 34.94
13.8 | 0.938769306 | 0.9027835 | 25.19471 | 25.78332 | 23.65202 | 23.27676 | 37.13 | 35
13.81 | 0.936612296 | 0.9043387 | 25.16804 | 25.75565 | 23.57269 | 23.29183 | 37.13 | 34.94
13.82 | 0.934455286 | 0.905894 | 25.14137 | 25.72798 | 23.49349 | 23.30682 | 37.13 | 34.94
13.83 | 0.934308475 | 0.9074256 | 25.11471 | 25.70032 | 23.46489 | 23.32112 | 37.13 | 35
13.84 | 0.937771042 | 0.9089147 | 25.08805 | 25.67266 | 23.52685 | 23.33426 | 37.13 | 35
13.85 | 0.941233609 | 0.9104038 | 25.06141 | 25.64502 | 23.58864 | 23.34732 | 37.13 | 35
13.86 | 0.944696176 | 0.911893 | 25.03477 | 25.61738 | 23.65025 | 23.36031 | 37.13 | 34.94
13.87 | 0.946418858 | 0.9109709 | 25.00813 | 25.58975 | 23.66817 | 23.31152 | 37.13 | 35
13.88 | 0.947248463 | 0.9088111 | 24.98151 | 25.56213 | 23.66369 | 23.23115 | 37.13 | 34.94
13.89 | 0.948078068 | 0.9066514 | 24.95489 | 25.53452 | 23.65918 | 23.15091 | 37.19 | 35
13.9 | 0.948907673 | 0.9044916 | 24.92827 | 25.50692 | 23.65463 | 23.0708 | 37.19 | 34.94
13.91 | 0.947406494 | 0.900923 | 24.90167 | 25.47933 | 23.592 | 22.95491 | 37.19 | 35
13.92 | 0.945767263 | 0.897271 | 24.87507 | 25.45175 | 23.52603 | 22.83711 | 37.19 | 34.94
13.93 | 0.944128031 | 0.893619 | 24.84848 | 25.42417 | 23.46015 | 22.71952 | 37.25 | 34.94
13.94 | 0.94419113 | 0.8904594 | 24.8219 | 25.39661 | 23.43662 | 22.61465 | 37.25 | 35
13.95 | 0.950760941 | 0.8891821 | 24.79533 | 25.36905 | 23.57443 | 22.55771 | 37.25 | 35
13.96 | 0.957330751 | 0.8879048 | 24.76877 | 25.34151 | 23.7119 | 22.50085 | 37.25 | 34.94
13.97 | 0.963900562 | 0.8866275 | 24.74221 | 25.31397 | 23.84903 | 22.44406 | 37.31 | 34.94
13.98 | 0.970098512 | 0.8870912 | 24.71566 | 25.28645 | 23.97662 | 22.43138 | 37.25 | 34.94
13.99 | 0.975842917 | 0.8896783 | 24.68912 | 25.25893 | 24.0927 | 22.47232 | 37.25 | 34.94
14 | 0.981587323 | 0.8922654 | 24.66259 | 25.23143 | 24.20848 | 22.51313 | 37.25 | 35
[7 empty] | 37.75 | 35.38
[7 empty] | 37.75 | 35.38
[7 empty] | 37.81 | 35.44
[7 empty] | 37.81 | 35.44
[7 empty] | 37.81 | 35.44
[7 empty] | 37.81 | 35.44
[7 empty] | 37.81 | 35.44
[7 empty] | 37.81 | 35.44
[7 empty] | 37.81 | 35.44
[7 empty] | 37.81 | 35.44
[7 empty] | 37.88 | 35.44
[7 empty] | 37.88 | 35.5
[7 empty] | 37.88 | 35.44
[7 empty] | 37.88 | 35.5
[7 empty] | 37.88 | 35.5
[7 empty] | 37.88 | 35.5
[7 empty] | 37.81 | 35.44
[7 empty] | 37.88 | 35.5
[7 empty] | 37.88 | 35.5
[7 empty] | 37.88 | 35.44
[7 empty] | 37.88 | 35.5
[7 empty] | 37.88 | 35.5
[7 empty] | 37.88 | 35.5
[7 empty] | 37.94 | 35.5
[7 empty] | 37.88 | 35.5
[7 empty] | 37.94 | 35.5
[7 empty] | 37.88 | 35.5
[7 empty] | 37.94 | 35.56
[7 empty] | 37.94 | 35.5
[7 empty] | 37.94 | 35.56
[7 empty] | 37.94 | 35.5
[7 empty] | 37.94 | 35.5
[7 empty] | 37.94 | 35.56
[7 empty] | 37.94 | 35.5
[7 empty] | 38 | 35.56
[7 empty] | 38 | 35.5
[7 empty] | 38 | 35.56
[7 empty] | 38 | 35.56
[7 empty] | 38 | 35.56
[7 empty] | 38 | 35.56
[7 empty] | 38 | 35.56
[7 empty] | 38 | 35.56
[7 empty] | 38.06 | 35.56
[7 empty] | 38 | 35.63
[7 empty] | 38 | 35.63
[7 empty] | 38.06 | 35.63
[7 empty] | 38.06 | 35.56
[7 empty] | 38.06 | 35.63
[7 empty] | 38.06 | 35.63
[7 empty] | 38.06 | 35.63
[7 empty] | 38.13 | 35.63
[7 empty] | 38.13 | 35.63
[7 empty] | 38.06 | 35.63
[7 empty] | 38.13 | 35.63
[7 empty] | 38.13 | 35.69
[7 empty] | 38.13 | 35.69
[7 empty] | 38.13 | 35.63
[7 empty] | 38.13 | 35.69
[7 empty] | 38.13 | 35.69
[7 empty] | 38.19 | 35.69
[7 empty] | 38.19 | 35.69
[7 empty] | 38.13 | 35.75
[7 empty] | 38.19 | 35.69
[7 empty] | 38.19 | 35.75
[7 empty] | 38.19 | 35.75
[7 empty] | 38.19 | 35.69
[7 empty] | 38.19 | 35.69
[7 empty] | 38.25 | 35.69
[7 empty] | 38.25 | 35.75
[7 empty] | 38.25 | 35.69
[7 empty] | 38.25 | 35.75
[7 empty] | 38.25 | 35.75
[7 empty] | 38.25 | 35.81
[7 empty] | 38.25 | 35.81
[7 empty] | 38.25 | 35.81
[7 empty] | 38.31 | 35.81
[7 empty] | 38.25 | 35.81
[7 empty] | 38.25 | 35.81
[7 empty] | 38.31 | 35.81
[7 empty] | 38.31 | 35.81
[7 empty] | 38.31 | 35.81
[7 empty] | 38.31 | 35.81
[7 empty] | 38.31 | 35.81
[7 empty] | 38.31 | 35.81
[7 empty] | 38.31 | 35.81
[7 empty] | 38.31 | 35.81
[7 empty] | 38.31 | 35.81
[7 empty] | 38.38 | 35.81
[7 empty] | 38.38 | 35.81
[7 empty] | 38.38 | 35.81
[7 empty] | 38.38 | 35.81
[7 empty] | 38.38 | 35.88
[7 empty] | 38.38 | 35.81
[7 empty] | 38.38 | 35.81
[7 empty] | 38.38 | 35.81
[7 empty] | 38.44 | 35.81
[7 empty] | 38.38 | 35.81
[7 empty] | 38.44 | 35.88
[7 empty] | 38.44 | 35.88
[7 empty] | 38.44 | 35.88
[7 empty] | 38.44 | 35.88
[7 empty] | 38.5 | 35.88
[7 empty] | 38.44 | 35.88
[7 empty] | 38.5 | 35.88
[7 empty] | 38.44 | 35.81
[7 empty] | 38.5 | 35.88
[7 empty] | 38.56 | 35.88
[7 empty] | 38.5 | 35.88
[7 empty] | 38.5 | 35.88
[7 empty] | 38.5 | 35.81
[7 empty] | 38.5 | 35.88
[7 empty] | 38.56 | 35.88
[7 empty] | 38.56 | 35.88
[7 empty] | 38.5 | 35.88
[7 empty] | 38.56 | 35.88
[7 empty] | 38.56 | 35.88
[7 empty] | 38.56 | 35.88
[7 empty] | 38.56 | 35.88
[7 empty] | 38.63 | 35.81
[7 empty] | 38.56 | 35.81
[7 empty] | 38.63 | 35.88
[7 empty] | 38.69 | 35.88
[7 empty] | 38.63 | 35.88
[7 empty] | 38.63 | 35.88
[7 empty] | 38.63 | 35.88
[7 empty] | 38.63 | 35.88
[7 empty] | 38.63 | 35.88
[7 empty] | 38.69 | 35.88
[7 empty] | 38.63 | 35.94
[7 empty] | 38.69 | 35.94
[7 empty] | 38.69 | 35.94
[7 empty] | 38.69 | 35.94
[7 empty] | 38.69 | 35.94
[7 empty] | 38.69 | 35.94
[7 empty] | 38.75 | 36
[7 empty] | 38.69 | 36
[7 empty] | 38.75 | 35.94
[7 empty] | 38.81 | 36
[7 empty] | 38.75 | 36
[7 empty] | 38.81 | 36
[7 empty] | 38.75 | 36
[7 empty] | 38.75 | 36
[7 empty] | 38.81 | 36
[7 empty] | 38.81 | 36.06
[7 empty] | 38.81 | 36.06
[7 empty] | 38.88 | 36.06
[7 empty] | 38.88 | 36
[7 empty] | 38.88 | 36.06
[7 empty] | 38.94 | 36
[7 empty] | 38.88 | 36
[7 empty] | 38.88 | 36.06
[7 empty] | 38.88 | 36.06
[7 empty] | 38.94 | 36.06
[7 empty] | 38.94 | 36.06
[7 empty] | 38.94 | 36.13
[7 empty] | 38.94 | 36.06
[7 empty] | 38.94 | 36.06
[7 empty] | 39 | 36.06
[7 empty] | 38.94 | 36.13
[7 empty] | 39 | 36.13
[7 empty] | 39 | 36.06
[7 empty] | 39 | 36.13
[7 empty] | 39 | 36.13
[7 empty] | 39.06 | 36.13
[7 empty] | 39 | 36.13
[7 empty] | 39.06 | 36.13
[7 empty] | 39.13 | 36.19
[7 empty] | 39.06 | 36.19
[7 empty] | 39.06 | 36.19
[7 empty] | 39.06 | 36.19
[7 empty] | 39.06 | 36.19
[7 empty] | 39.06 | 36.19
[7 empty] | 39.06 | 36.19
[7 empty] | 39.06 | 36.19
[7 empty] | 39.06 | 36.19
[7 empty] | 39.13 | 36.19
[7 empty] | 39.13 | 36.19
[7 empty] | 39.13 | 36.25
[7 empty] | 39.13 | 36.19
[7 empty] | 39.13 | 36.19
[7 empty] | 39.13 | 36.25
[7 empty] | 39.13 | 36.25
[7 empty] | 39.13 | 36.25
[7 empty] | 39.13 | 36.25
[7 empty] | 39.19 | 36.25
[7 empty] | 39.19 | 36.25
[7 empty] | 39.19 | 36.25
[7 empty] | 39.19 | 36.25
[7 empty] | 39.19 | 36.25
[7 empty] | 39.19 | 36.25
[7 empty] | 39.25 | 36.31
[7 empty] | 39.19 | 36.25
[7 empty] | 39.19 | 36.25
[7 empty] | 39.25 | 36.31
[7 empty] | 39.25 | 36.31
[7 empty] | 39.25 | 36.31
[7 empty] | 39.25 | 36.31
[7 empty] | 39.25 | 36.31
[7 empty] | 39.25 | 36.31
[7 empty] | 39.31 | 36.38
[7 empty] | 39.31 | 36.31
[7 empty] | 39.31 | 36.31
[7 empty] | 39.38 | 36.31
[7 empty] | 39.38 | 36.38
[7 empty] | 39.38 | 36.38
[7 empty] | 39.38 | 36.31
[7 empty] | 39.38 | 36.38
[7 empty] | 39.38 | 36.38
[7 empty] | 39.44 | 36.38
[7 empty] | 39.44 | 36.38
[7 empty] | 39.44 | 36.31
[7 empty] | 39.44 | 36.31
[7 empty] | 39.44 | 36.38
[7 empty] | 39.5 | 36.38
[7 empty] | 39.44 | 36.38
[7 empty] | 39.44 | 36.38
[7 empty] | 39.5 | 36.38
[7 empty] | 39.5 | 36.38
[7 empty] | 39.5 | 36.38
[7 empty] | 39.5 | 36.38
[7 empty] | 39.5 | 36.38
[7 empty] | 39.5 | 36.38
[7 empty] | 39.56 | 36.38
[7 empty] | 39.56 | 36.38
[7 empty] | 39.5 | 36.44
[7 empty] | 39.56 | 36.38
[7 empty] | 39.56 | 36.44
[7 empty] | 39.56 | 36.38
[7 empty] | 39.56 | 36.38
[7 empty] | 39.56 | 36.38
[7 empty] | 39.56 | 36.38
[7 empty] | 39.56 | 36.44
[7 empty] | 39.63 | 36.38
[7 empty] | 39.63 | 36.44
[7 empty] | 39.63 | 36.38
[7 empty] | 39.63 | 36.44
[7 empty] | 39.69 | 36.44
[7 empty] | 39.69 | 36.44
[7 empty] | 39.69 | 36.44
[7 empty] | 39.69 | 36.44
[7 empty] | 39.69 | 36.44
[7 empty] | 39.69 | 36.5
[7 empty] | 39.75 | 36.44
[7 empty] | 39.75 | 36.5
[7 empty] | 39.75 | 36.44
[7 empty] | 39.75 | 36.44
[7 empty] | 39.75 | 36.5
[7 empty] | 39.75 | 36.44
[7 empty] | 39.81 | 36.5
[7 empty] | 39.81 | 36.5
[7 empty] | 39.75 | 36.5
[7 empty] | 39.81 | 36.5
[7 empty] | 39.88 | 36.5
[7 empty] | 39.88 | 36.5
[7 empty] | 39.88 | 36.5
[7 empty] | 39.88 | 36.56
[7 empty] | 39.88 | 36.56
[7 empty] | 39.94 | 36.56
[7 empty] | 39.88 | 36.56
[7 empty] | 39.88 | 36.56
[7 empty] | 39.88 | 36.56
[7 empty] | 39.94 | 36.56
[7 empty] | 40 | 36.63
[7 empty] | 39.94 | 36.56
[7 empty] | 39.94 | 36.63
[7 empty] | 40 | 36.69
[7 empty] | 40 | 36.69
[7 empty] | 39.94 | 36.63
[7 empty] | 40 | 36.63
[7 empty] | 40 | 36.69
[7 empty] | 40 | 36.69
[7 empty] | 40.06 | 36.69
[7 empty] | 40.13 | 36.69
[7 empty] | 40.06 | 36.69
[7 empty] | 40.13 | 36.69
[7 empty] | 40.13 | 36.69
[7 empty] | 40.06 | 36.69
[7 empty] | 40.13 | 36.75
[7 empty] | 40.06 | 36.69
[7 empty] | 40.19 | 36.69
[7 empty] | 40.19 | 36.75
[7 empty] | 40.13 | 36.75
[7 empty] | 40.19 | 36.75
[7 empty] | 40.19 | 36.75
[7 empty] | 40.19 | 36.75
[7 empty] | 40.19 | 36.75
[7 empty] | 40.19 | 36.75
[7 empty] | 40.19 | 36.75
[7 empty] | 40.19 | 36.75
[7 empty] | 40.25 | 36.75
[7 empty] | 40.19 | 36.81
[7 empty] | 40.19 | 36.81
[7 empty] | 40.25 | 36.81
[7 empty] | 40.25 | 36.81
[7 empty] | 40.31 | 36.81
[7 empty] | 40.25 | 36.81
[7 empty] | 40.25 | 36.81
[7 empty] | 40.31 | 36.81
[7 empty] | 40.31 | 36.81
[7 empty] | 40.31 | 36.81
[7 empty] | 40.31 | 36.81
[7 empty] | 40.38 | 36.81
[7 empty] | 40.38 | 36.88
[7 empty] | 40.38 | 36.88
[7 empty] | 40.38 | 36.81
[7 empty] | 40.44 | 36.88
[7 empty] | 40.44 | 36.88
[7 empty] | 40.44 | 36.88
[7 empty] | 40.44 | 36.81
[7 empty] | 40.44 | 36.88
[7 empty] | 40.44 | 36.88
[7 empty] | 40.44 | 36.88
[7 empty] | 40.44 | 36.88
[7 empty] | 40.44 | 36.94
[7 empty] | 40.5 | 36.88
[7 empty] | 40.5 | 36.94
[7 empty] | 40.5 | 36.94
[7 empty] | 40.5 | 36.94
[7 empty] | 40.5 | 36.88
[7 empty] | 40.56 | 36.94
[7 empty] | 40.5 | 36.94
[7 empty] | 40.56 | 36.94
[7 empty] | 40.56 | 36.94
[7 empty] | 40.56 | 37
[7 empty] | 40.56 | 36.94
[7 empty] | 40.56 | 36.94
[7 empty] | 40.56 | 36.94
[7 empty] | 40.63 | 36.94
[7 empty] | 40.63 | 36.94
[7 empty] | 40.63 | 36.94
[7 empty] | 40.63 | 37
[7 empty] | 40.63 | 37
[7 empty] | 40.63 | 37
[7 empty] | 40.63 | 37
[7 empty] | 40.69 | 37
[7 empty] | 40.69 | 37.06
[7 empty] | 40.75 | 37
[7 empty] | 40.69 | 37
[7 empty] | 40.75 | 37
[7 empty] | 40.75 | 37.06
[7 empty] | 40.75 | 37.06
[7 empty] | 40.81 | 37
[7 empty] | 40.75 | 37.06
[7 empty] | 40.75 | 37.06
[7 empty] | 40.81 | 37.06
[7 empty] | 40.81 | 37.06
[7 empty] | 40.81 | 37.06
[7 empty] | 40.81 | 37.13
[7 empty] | 40.81 | 37.13
[7 empty] | 40.81 | 37.13
[7 empty] | 40.88 | 37.13
[7 empty] | 40.88 | 37.13
[7 empty] | 40.88 | 37.19
[7 empty] | 40.88 | 37.19
[7 empty] | 40.88 | 37.13
[7 empty] | 40.88 | 37.13
[7 empty] | 40.94 | 37.19
[7 empty] | 40.94 | 37.19
[7 empty] | 40.94 | 37.19
[7 empty] | 40.94 | 37.19
[7 empty] | 40.94 | 37.19
[7 empty] | 40.94 | 37.19
[7 empty] | 40.94 | 37.19
[7 empty] | 41 | 37.19
[7 empty] | 41 | 37.25
[7 empty] | 41 | 37.25
[7 empty] | 41 | 37.31
[7 empty] | 41.06 | 37.31
[7 empty] | 41.06 | 37.31
[7 empty] | 41.06 | 37.31
[7 empty] | 41.06 | 37.31
[7 empty] | 41.06 | 37.31
[7 empty] | 41.13 | 37.31
[7 empty] | 41.13 | 37.31
[7 empty] | 41.13 | 37.31
[7 empty] | 41.13 | 37.31
[7 empty] | 41.19 | 37.38
[7 empty] | 41.19 | 37.38
[7 empty] | 41.19 | 37.38
[7 empty] | 41.19 | 37.31
[7 empty] | 41.19 | 37.38
[7 empty] | 41.19 | 37.38
[7 empty] | 41.19 | 37.44
[7 empty] | 41.19 | 37.44
[7 empty] | 41.25 | 37.44
[7 empty] | 41.25 | 37.44
[7 empty] | 41.25 | 37.44
[7 empty] | 41.25 | 37.44
[7 empty] | 41.31 | 37.44
[7 empty] | 41.31 | 37.5
[7 empty] | 41.31 | 37.5
[7 empty] | 41.31 | 37.5
[7 empty] | 41.31 | 37.44
[7 empty] | 41.31 | 37.56
[7 empty] | 41.38 | 37.5
[7 empty] | 41.38 | 37.5
[7 empty] | 41.38 | 37.5
[7 empty] | 41.38 | 37.56
[7 empty] | 41.38 | 37.56
[7 empty] | 41.38 | 37.56
[7 empty] | 41.44 | 37.56
[7 empty] | 41.44 | 37.56
[7 empty] | 41.44 | 37.56
[7 empty] | 41.44 | 37.63
[7 empty] | 41.5 | 37.63
[7 empty] | 41.5 | 37.63
[7 empty] | 41.44 | 37.63
[7 empty] | 41.44 | 37.63
[7 empty] | 41.5 | 37.63
[7 empty] | 41.5 | 37.69
[7 empty] | 41.5 | 37.69
[7 empty] | 41.5 | 37.69
[7 empty] | 41.56 | 37.69
[7 empty] | 41.56 | 37.69
[7 empty] | 41.5 | 37.69
[7 empty] | 41.56 | 37.69
[7 empty] | 41.63 | 37.75
[7 empty] | 41.63 | 37.75
[7 empty] | 41.63 | 37.75
[7 empty] | 41.63 | 37.75
[7 empty] | 41.63 | 37.75
[7 empty] | 41.63 | 37.75
[7 empty] | 41.63 | 37.75
[7 empty] | 41.69 | 37.75
[7 empty] | 41.69 | 37.75
[7 empty] | 41.69 | 37.75
[7 empty] | 41.69 | 37.81
[7 empty] | 41.69 | 37.81
[7 empty] | 41.69 | 37.81
[7 empty] | 41.75 | 37.81
[7 empty] | 41.75 | 37.81
[7 empty] | 41.75 | 37.81
[7 empty] | 41.75 | 37.81
[7 empty] | 41.81 | 37.81
[7 empty] | 41.81 | 37.81
[7 empty] | 41.81 | 37.81
[7 empty] | 41.81 | 37.81
[7 empty] | 41.81 | 37.88
[7 empty] | 41.88 | 37.88
[7 empty] | 41.88 | 37.88
[7 empty] | 41.88 | 37.81
[7 empty] | 41.88 | 37.88
[7 empty] | 41.88 | 37.88
[7 empty] | 41.88 | 37.88
[7 empty] | 41.88 | 37.94
[7 empty] | 41.94 | 37.94
[7 empty] | 41.94 | 37.94
[7 empty] | 41.94 | 37.88
[7 empty] | 41.94 | 37.94
[7 empty] | 42 | 37.94
[7 empty] | 42 | 38
[7 empty] | 42 | 38
[7 empty] | 42 | 38
[7 empty] | 42 | 38.06
[7 empty] | 42 | 38.06
[7 empty] | 42.06 | 38.06
[7 empty] | 42.06 | 38.06
[7 empty] | 42.06 | 38.06
[7 empty] | 42.06 | 38.06
[7 empty] | 42.06 | 38.06
[7 empty] | 42.13 | 38.13
[7 empty] | 42.06 | 38.13
[7 empty] | 42.13 | 38.13
[7 empty] | 42.19 | 38.13
[7 empty] | 42.13 | 38.19
[7 empty] | 42.13 | 38.19
[7 empty] | 42.13 | 38.19
[7 empty] | 42.19 | 38.25
[7 empty] | 42.19 | 38.25
[7 empty] | 42.25 | 38.25
[7 empty] | 42.25 | 38.25
[7 empty] | 42.25 | 38.31
[7 empty] | 42.25 | 38.38
[7 empty] | 42.25 | 38.31
[7 empty] | 42.25 | 38.31
[7 empty] | 42.31 | 38.31
[7 empty] | 42.31 | 38.31
[7 empty] | 42.31 | 38.38
[7 empty] | 42.31 | 38.38
[7 empty] | 42.31 | 38.44
[7 empty] | 42.31 | 38.44
[7 empty] | 42.31 | 38.44
[7 empty] | 42.38 | 38.5
[7 empty] | 42.44 | 38.5
[7 empty] | 42.44 | 38.5
[7 empty] | 42.44 | 38.56
[7 empty] | 42.5 | 38.56
[7 empty] | 42.44 | 38.56
[7 empty] | 42.44 | 38.56
[7 empty] | 42.44 | 38.63
[7 empty] | 42.44 | 38.63
[7 empty] | 42.5 | 38.69
[7 empty] | 42.5 | 38.69
[7 empty] | 42.5 | 38.69
[7 empty] | 42.44 | 38.69
[7 empty] | 42.5 | 38.75
[7 empty] | 42.5 | 38.75
[7 empty] | 42.5 | 38.75
[7 empty] | 42.56 | 38.75
[7 empty] | 42.56 | 38.75
[7 empty] | 42.56 | 38.81
[7 empty] | 42.56 | 38.81
[7 empty] | 42.56 | 38.81
[7 empty] | 42.56 | 38.88
[7 empty] | 42.56 | 38.88
[7 empty] | 42.56 | 38.88
[7 empty] | 42.63 | 38.94
[7 empty] | 42.63 | 38.94
[7 empty] | 42.69 | 38.94
[7 empty] | 42.69 | 38.94
[7 empty] | 42.69 | 38.94
[7 empty] | 42.69 | 39
[7 empty] | 42.69 | 39
[7 empty] | 42.75 | 39
[7 empty] | 42.75 | 39.06
[7 empty] | 42.75 | 39.06
[7 empty] | 42.75 | 39.06
[7 empty] | 42.75 | 39.06
[7 empty] | 42.75 | 39.13
[7 empty] | 42.81 | 39.13
[7 empty] | 42.81 | 39.13
[7 empty] | 42.81 | 39.13
[7 empty] | 42.81 | 39.19
[7 empty] | 42.81 | 39.19
[7 empty] | 42.81 | 39.25
[7 empty] | 42.81 | 39.25
[7 empty] | 42.88 | 39.25
[7 empty] | 42.88 | 39.25
[7 empty] | 42.88 | 39.31
[7 empty] | 42.94 | 39.31
[7 empty] | 42.88 | 39.31
[7 empty] | 42.88 | 39.38
[7 empty] | 42.94 | 39.38
[7 empty] | 42.94 | 39.38
[7 empty] | 42.94 | 39.38
[7 empty] | 43 | 39.44
[7 empty] | 43 | 39.44
[7 empty] | 42.94 | 39.44
[7 empty] | 43.06 | 39.5
[7 empty] | 43 | 39.5
[7 empty] | 43.06 | 39.5
[7 empty] | 43.06 | 39.5
[7 empty] | 43.06 | 39.56
[7 empty] | 43.06 | 39.56
[7 empty] | 43.06 | 39.56
[7 empty] | 43.06 | 39.56
[7 empty] | 43.13 | 39.63
[7 empty] | 43.06 | 39.63
[7 empty] | 43.13 | 39.63
[7 empty] | 43.13 | 39.63
[7 empty] | 43.19 | 39.69
[7 empty] | 43.13 | 39.69
[7 empty] | 43.13 | 39.69
[7 empty] | 43.19 | 39.69
[7 empty] | 43.13 | 39.75
[7 empty] | 43.19 | 39.75
[7 empty] | 43.19 | 39.75
[7 empty] | 43.25 | 39.81
[7 empty] | 43.25 | 39.88
[7 empty] | 43.19 | 39.88
[7 empty] | 43.25 | 39.88
[7 empty] | 43.25 | 39.88
[7 empty] | 43.25 | 39.88
[7 empty] | 43.31 | 39.94
[7 empty] | 43.31 | 39.94
[7 empty] | 43.31 | 39.94
[7 empty] | 43.31 | 39.94
[7 empty] | 43.38 | 39.94
[7 empty] | 43.38 | 40
[7 empty] | 43.38 | 40
[7 empty] | 43.38 | 40
[7 empty] | 43.38 | 40.06
[7 empty] | 43.44 | 40.06
[7 empty] | 43.44 | 40.06
[7 empty] | 43.44 | 40.06
[7 empty] | 43.44 | 40.06
[7 empty] | 43.44 | 40.06
[7 empty] | 43.44 | 40.13
[7 empty] | 43.44 | 40.13
[7 empty] | 43.5 | 40.13
[7 empty] | 43.5 | 40.19
[7 empty] | 43.5 | 40.19
[7 empty] | 43.56 | 40.19
[7 empty] | 43.5 | 40.19
[7 empty] | 43.56 | 40.25
[7 empty] | 43.56 | 40.25
[7 empty] | 43.56 | 40.31
[7 empty] | 43.56 | 40.31
[7 empty] | 43.63 | 40.31
[7 empty] | 43.63 | 40.31
[7 empty] | 43.63 | 40.31
[7 empty] | 43.69 | 40.38
[7 empty] | 43.63 | 40.38
[7 empty] | 43.69 | 40.38
[7 empty] | 43.69 | 40.38
[7 empty] | 43.69 | 40.44
[7 empty] | 43.69 | 40.44
[7 empty] | 43.75 | 40.5
[7 empty] | 43.75 | 40.44
[7 empty] | 43.75 | 40.5
[7 empty] | 43.75 | 40.5
[7 empty] | 43.75 | 40.56
[7 empty] | 43.81 | 40.56
[7 empty] | 43.75 | 40.56
[7 empty] | 43.81 | 40.56
[7 empty] | 43.81 | 40.56
[7 empty] | 43.81 | 40.63
[7 empty] | 43.88 | 40.56
[7 empty] | 43.81 | 40.63
[7 empty] | 43.81 | 40.63
[7 empty] | 43.88 | 40.63
[7 empty] | 43.88 | 40.63
[7 empty] | 43.88 | 40.63
[7 empty] | 43.88 | 40.69
[7 empty] | 43.94 | 40.69
[7 empty] | 43.94 | 40.75
[7 empty] | 43.94 | 40.69
[7 empty] | 43.94 | 40.75
[7 empty] | 43.94 | 40.75
[7 empty] | 44 | 40.75
[7 empty] | 44 | 40.81
[7 empty] | 44 | 40.81
[7 empty] | 44 | 40.81
[7 empty] | 44 | 40.88
[7 empty] | 44 | 40.81
[7 empty] | 44 | 40.81
[7 empty] | 44 | 40.88
[7 empty] | 44 | 40.88
[7 empty] | 44.06 | 40.88
[7 empty] | 44.06 | 40.94
[7 empty] | 44.06 | 40.94
[7 empty] | 44.06 | 40.94
[7 empty] | 44.13 | 41
[7 empty] | 44.06 | 41
[7 empty] | 44.13 | 41
[7 empty] | 44.13 | 41.06
[7 empty] | 44.19 | 41.06
[7 empty] | 44.13 | 41.06
[7 empty] | 44.19 | 41.06
[7 empty] | 44.19 | 41.06
[7 empty] | 44.13 | 41.06
[7 empty] | 44.25 | 41.13
[7 empty] | 44.19 | 41.13
[7 empty] | 44.19 | 41.13
[7 empty] | 44.25 | 41.19
[7 empty] | 44.25 | 41.19
[7 empty] | 44.31 | 41.19
[7 empty] | 44.31 | 41.19
[7 empty] | 44.31 | 41.25
[7 empty] | 44.31 | 41.25
[7 empty] | 44.38 | 41.25
[7 empty] | 44.31 | 41.25
[7 empty] | 44.31 | 41.25
[7 empty] | 44.38 | 41.31
[7 empty] | 44.38 | 41.31
[7 empty] | 44.38 | 41.31
[7 empty] | 44.38 | 41.31
[7 empty] | 44.38 | 41.38
[7 empty] | 44.44 | 41.38
[7 empty] | 44.44 | 41.38
[7 empty] | 44.5 | 41.38
[7 empty] | 44.5 | 41.38
[7 empty] | 44.5 | 41.44
[7 empty] | 44.5 | 41.44
[7 empty] | 44.44 | 41.44
[7 empty] | 44.5 | 41.44
[7 empty] | 44.5 | 41.5
[7 empty] | 44.5 | 41.5
[7 empty] | 44.56 | 41.5
[7 empty] | 44.5 | 41.5
[7 empty] | 44.56 | 41.5
[7 empty] | 44.56 | 41.56
[7 empty] | 44.56 | 41.56
[7 empty] | 44.56 | 41.56
[7 empty] | 44.56 | 41.56
[7 empty] | 44.63 | 41.63
[7 empty] | 44.63 | 41.63
[7 empty] | 44.63 | 41.63
[7 empty] | 44.63 | 41.63
[7 empty] | 44.63 | 41.63
[7 empty] | 44.63 | 41.63
[7 empty] | 44.69 | 41.63
[7 empty] | 44.63 | 41.69
[7 empty] | 44.63 | 41.69
[7 empty] | 44.69 | 41.69
[7 empty] | 44.69 | 41.69
[7 empty] | 44.69 | 41.69
[7 empty] | 44.75 | 41.75
[7 empty] | 44.75 | 41.75
[7 empty] | 44.75 | 41.75
[7 empty] | 44.81 | 41.75
[7 empty] | 44.75 | 41.75
[7 empty] | 44.81 | 41.75
[7 empty] | 44.81 | 41.81
[7 empty] | 44.81 | 41.81
[7 empty] | 44.81 | 41.81
[7 empty] | 44.81 | 41.81
[7 empty] | 44.81 | 41.88
[7 empty] | 44.81 | 41.88
[7 empty] | 44.88 | 41.88
[7 empty] | 44.88 | 41.88
[7 empty] | 44.88 | 41.88
[7 empty] | 44.88 | 41.94
[7 empty] | 44.94 | 41.94
[7 empty] | 44.94 | 41.94
[7 empty] | 44.94 | 41.94
[7 empty] | 45 | 41.94
[7 empty] | 45 | 41.94
[7 empty] | 45 | 41.94
[7 empty] | 45 | 41.94
[7 empty] | 45 | 41.94
[7 empty] | 45 | 41.94
[7 empty] | 45 | 42
[7 empty] | 45 | 42
[7 empty] | 45.06 | 42
[7 empty] | 45.06 | 42
[7 empty] | 45.06 | 42
[7 empty] | 45.13 | 42
[7 empty] | 45.13 | 42
[7 empty] | 45.13 | 42
[7 empty] | 45.19 | 42.06
[7 empty] | 45.25 | 42.06
[7 empty] | 45.25 | 42.06
[7 empty] | 45.25 | 42.06
[7 empty] | 45.25 | 42.06
[7 empty] | 45.31 | 42.06
[7 empty] | 45.31 | 42.06
[7 empty] | 45.25 | 42.06
[7 empty] | 45.25 | 42.06
[7 empty] | 45.31 | 42.13
[7 empty] | 45.31 | 42.06
[7 empty] | 45.38 | 42.06
[7 empty] | 45.31 | 42.06
[7 empty] | 45.38 | 42.13
[7 empty] | 45.38 | 42.13
[7 empty] | 45.38 | 42.13
[7 empty] | 45.44 | 42.06
[7 empty] | 45.44 | 42.06
[7 empty] | 45.44 | 42.13
[7 empty] | 45.44 | 42.13
[7 empty] | 45.5 | 42.13
[7 empty] | 45.5 | 42.13
[7 empty] | 45.56 | 42.13
[7 empty] | 45.44 | 42.19
[7 empty] | 45.44 | 42.19
[7 empty] | 45.44 | 42.19
[7 empty] | 45.44 | 42.19
[7 empty] | 45.44 | 42.13
[7 empty] | 45.44 | 42.13
[7 empty] | 45.44 | 42.13
[7 empty] | 45.5 | 42.13
[7 empty] | 45.5 | 42.19
[7 empty] | 45.5 | 42.13
[7 empty] | 45.56 | 42.13
[7 empty] | 45.56 | 42.13
[7 empty] | 45.5 | 42.13
[7 empty] | 45.5 | 42.13
[7 empty] | 45.56 | 42.13
[7 empty] | 45.66 | 42.13
[7 empty] | 45.56 | 42.13
[7 empty] | 45.5 | 42.13
[7 empty] | 45.5 | 42.13
[7 empty] | 45.5 | 42.13
[7 empty] | 45.5 | 42.13
[7 empty] | 45.56 | 42.06
[7 empty] | 45.66 | 42.06
[7 empty] | 45.56 | 42.06
[7 empty] | 45.56 | 42.06
[7 empty] | 45.56 | 42.06
[7 empty] | 45.56 | 42.06
[7 empty] | 45.56 | 42.19
[7 empty] | 45.56 | 42.06
[7 empty] | 45.5 | 42.13
[7 empty] | 45.56 | 42.13
[7 empty] | 45.66 | 42.06
[7 empty] | 45.66 | 42.19
[7 empty] | 45.66 | 42.13
[7 empty] | 45.56 | 42.13
[7 empty] | 45.66 | 42.06
[7 empty] | 45.66 | 42.06
[7 empty] | 45.56 | 42.13
[7 empty] | 45.66 | 42.13
[7 empty] | 45.66 | 42.13
[7 empty] | 45.56 | 42.13

## 151 (2)
Wavelength | ecoFlex + normal emittance | ecoFlex + Ag/Ppy emittance | Pure PNIPAm Ibb | Ag/PPy Ibb | Pure PNIPAm Prad | Ag/PPy Prad | Pure PNIPAm Temp | Ag/PPy Temp | Pure PNIPAm Temp (K) | Ag/PPy Temp (K) | Pure PNIPAm Prad SUM | Ag/PPy Prad SUM
7.5 | 0.943997164 | 0.841378 | 29.03341 | 30.25364 | 27.40746 | 25.45474 | 31.44 | 33.44 | 304.59 | 306.59 | 190.9515 | 176.5226
7.51 | 0.951354126 | 0.8448984 | 29.084 | 30.30471 | 27.66918 | 25.6044 | 31.44 | 33.5
7.52 | 0.953561718 | 0.846493 | 29.13429 | 30.35547 | 27.78135 | 25.69569 | 31.44 | 33.5
7.53 | 0.951024984 | 0.8466859 | 29.18428 | 30.40592 | 27.75498 | 25.74426 | 31.44 | 33.44
7.54 | 0.948565984 | 0.8453022 | 29.23397 | 30.45605 | 27.73035 | 25.74457 | 31.5 | 33.5
7.55 | 0.950639011 | 0.8424878 | 29.28336 | 30.50587 | 27.8379 | 25.70082 | 31.5 | 33.44
7.56 | 0.958979085 | 0.8396057 | 29.33245 | 30.55537 | 28.1292 | 25.65447 | 31.5 | 33.44
7.57 | 0.97097737 | 0.8382395 | 29.38123 | 30.60456 | 28.52851 | 25.65395 | 31.5 | 33.44
7.58 | 0.969833872 | 0.8396983 | 29.42972 | 30.65344 | 28.54194 | 25.73964 | 31.5 | 33.44
7.59 | 0.952261514 | 0.8406005 | 29.47791 | 30.702 | 28.07067 | 25.80812 | 31.5 | 33.44
7.6 | 0.947559606 | 0.8416135 | 29.52579 | 30.75025 | 27.97745 | 25.87983 | 31.5 | 33.44
7.61 | 0.957853495 | 0.844772 | 29.57338 | 30.79819 | 28.32696 | 26.01745 | 31.5 | 33.5
7.62 | 0.96644397 | 0.8440971 | 29.62066 | 30.84581 | 28.62671 | 26.03686 | 31.56 | 33.5
7.63 | 0.96668601 | 0.8403781 | 29.66765 | 30.89312 | 28.6793 | 25.9619 | 31.5 | 33.5
7.64 | 0.96449718 | 0.8389547 | 29.71434 | 30.94012 | 28.65939 | 25.95736 | 31.56 | 33.44
7.65 | 0.964694916 | 0.8419308 | 29.76072 | 30.9868 | 28.71002 | 26.08874 | 31.5 | 33.5
7.66 | 0.961029473 | 0.8454158 | 29.80681 | 31.03317 | 28.64522 | 26.23593 | 31.5 | 33.44
7.67 | 0.950785267 | 0.8484368 | 29.8526 | 31.07923 | 28.38341 | 26.36876 | 31.56 | 33.44
7.68 | 0.9436658 | 0.8487154 | 29.89809 | 31.12498 | 28.2138 | 26.41625 | 31.56 | 33.44
7.69 | 0.942607148 | 0.8487135 | 29.94328 | 31.17042 | 28.22475 | 26.45476 | 31.56 | 33.5
7.7 | 0.947017981 | 0.8497958 | 29.98817 | 31.21554 | 28.39934 | 26.52684 | 31.56 | 33.5
7.71 | 0.952900764 | 0.8491194 | 30.03277 | 31.26036 | 28.61825 | 26.54378 | 31.56 | 33.5
7.72 | 0.957600088 | 0.8471275 | 30.07706 | 31.30486 | 28.8018 | 26.51921 | 31.56 | 33.5
7.73 | 0.95996685 | 0.8464969 | 30.12106 | 31.34906 | 28.91522 | 26.53688 | 31.56 | 33.44
7.74 | 0.959181592 | 0.8482769 | 30.16476 | 31.39294 | 28.93349 | 26.62991 | 31.62 | 33.44
7.75 | 0.954488696 | 0.8488855 | 30.20817 | 31.43652 | 28.83336 | 26.686 | 31.56 | 33.44
7.76 | 0.947765299 | 0.8478462 | 30.25128 | 31.47979 | 28.67111 | 26.69002 | 31.62 | 33.44
7.77 | 0.942294508 | 0.8474256 | 30.29409 | 31.52274 | 28.54595 | 26.71318 | 31.56 | 33.44
7.78 | 0.941184432 | 0.8487516 | 30.3366 | 31.56539 | 28.55234 | 26.79118 | 31.56 | 33.44
7.79 | 0.94446826 | 0.8501302 | 30.37882 | 31.60773 | 28.69183 | 26.87069 | 31.56 | 33.5
7.8 | 0.950029358 | 0.8505147 | 30.42074 | 31.64976 | 28.9006 | 26.91859 | 31.56 | 33.5
7.81 | 0.954479535 | 0.8509288 | 30.46237 | 31.69149 | 29.07571 | 26.9672 | 31.62 | 33.5
7.82 | 0.953260424 | 0.8534806 | 30.5037 | 31.73291 | 29.07797 | 27.08342 | 31.62 | 33.44
7.83 | 0.953467335 | 0.8559261 | 30.54474 | 31.77402 | 29.12341 | 27.19621 | 31.62 | 33.44
7.84 | 0.955139076 | 0.8545664 | 30.58548 | 31.81482 | 29.21339 | 27.18788 | 31.62 | 33.5
7.85 | 0.953246825 | 0.8497687 | 30.62593 | 31.85532 | 29.19407 | 27.06966 | 31.69 | 33.44
7.86 | 0.952730867 | 0.845362 | 30.66608 | 31.89551 | 29.21652 | 26.96326 | 31.69 | 33.44
7.87 | 0.958565294 | 0.8445666 | 30.70594 | 31.9354 | 29.43365 | 26.97157 | 31.62 | 33.44
7.88 | 0.9657961 | 0.8463458 | 30.74551 | 31.97499 | 29.6939 | 27.0619 | 31.62 | 33.5
7.89 | 0.959601677 | 0.8477878 | 30.78479 | 32.01427 | 29.54113 | 27.1413 | 31.62 | 33.5
7.9 | 0.955268762 | 0.8506921 | 30.82377 | 32.05324 | 29.44499 | 27.26744 | 31.62 | 33.5
7.91 | 0.955302276 | 0.8535374 | 30.86246 | 32.09191 | 29.48298 | 27.39165 | 31.69 | 33.5
7.92 | 0.956669664 | 0.854341 | 30.90086 | 32.13028 | 29.56192 | 27.45022 | 31.69 | 33.5
7.93 | 0.955402774 | 0.8527858 | 30.93897 | 32.16835 | 29.55918 | 27.43271 | 31.75 | 33.44
7.94 | 0.950022288 | 0.8521559 | 30.97679 | 32.20612 | 29.42864 | 27.44463 | 31.69 | 33.5
7.95 | 0.953284596 | 0.8503727 | 31.01432 | 32.24358 | 29.56547 | 27.41906 | 31.75 | 33.5
7.96 | 0.963354027 | 0.847491 | 31.05156 | 32.28074 | 29.91364 | 27.35764 | 31.69 | 33.5
7.97 | 0.970407567 | 0.8482005 | 31.08851 | 32.31761 | 30.16852 | 27.41181 | 31.69 | 33.5
7.98 | 0.969751704 | 0.8508275 | 31.12517 | 32.35417 | 30.18369 | 27.52782 | 31.75 | 33.5
7.99 | 0.961559055 | 0.850054 | 31.16154 | 32.39043 | 29.96366 | 27.53362 | 31.75 | 33.5
8 | 0.952750167 | 0.843342 | 31.19762 | 32.4264 | 29.72354 | 27.34654 | 31.81 | 33.5
8.01 | 0.944752038 | 0.8434493 | 31.23342 | 32.46207 | 29.50784 | 27.38011 | 31.75 | 33.5
8.02 | 0.941271129 | 0.8480657 | 31.26893 | 32.49743 | 29.43254 | 27.55996 | 31.81 | 33.5
8.03 | 0.943341998 | 0.8527333 | 31.30415 | 32.53251 | 29.53052 | 27.74155 | 31.81 | 33.56
8.04 | 0.949077981 | 0.8538828 | 31.33909 | 32.56728 | 29.74324 | 27.80864 | 31.81 | 33.56
8.05 | 0.948490774 | 0.8532594 | 31.37374 | 32.60176 | 29.7577 | 27.81776 | 31.81 | 33.56
8.06 | 0.949685838 | 0.8505095 | 31.40811 | 32.63594 | 29.82783 | 27.75718 | 31.81 | 33.56
8.07 | 0.956696286 | 0.8439809 | 31.44219 | 32.66983 | 30.08063 | 27.57271 | 31.81 | 33.56
8.08 | 0.963242421 | 0.8367355 | 31.47599 | 32.70342 | 30.31901 | 27.36412 | 31.81 | 33.56
8.09 | 0.962955839 | 0.8325036 | 31.5095 | 32.73672 | 30.34226 | 27.25344 | 31.87 | 33.56
8.1 | 0.955909004 | 0.83506 | 31.54273 | 32.76973 | 30.15198 | 27.36469 | 31.94 | 33.56
8.11 | 0.955136242 | 0.8398178 | 31.57568 | 32.80244 | 30.15908 | 27.54808 | 31.87 | 33.56
8.12 | 0.956962309 | 0.8437943 | 31.60834 | 32.83486 | 30.24799 | 27.70587 | 31.87 | 33.63
8.13 | 0.957876853 | 0.8464372 | 31.64073 | 32.86699 | 30.30792 | 27.81985 | 31.94 | 33.63
8.14 | 0.954591151 | 0.8478765 | 31.67283 | 32.89883 | 30.23461 | 27.89415 | 31.87 | 33.56
8.15 | 0.952895442 | 0.8481539 | 31.70466 | 32.93038 | 30.21122 | 27.93003 | 31.94 | 33.56
8.16 | 0.955994828 | 0.8483032 | 31.7362 | 32.96164 | 30.33964 | 27.96146 | 31.94 | 33.63
8.17 | 0.959414394 | 0.8482034 | 31.76746 | 32.99261 | 30.47816 | 27.98444 | 31.94 | 33.63
8.18 | 0.960678042 | 0.8478435 | 31.79845 | 33.02329 | 30.54807 | 27.99858 | 31.94 | 33.56
8.19 | 0.958206928 | 0.8473479 | 31.82916 | 33.05368 | 30.49892 | 28.00797 | 32 | 33.56
8.2 | 0.953870068 | 0.8467226 | 31.85959 | 33.08378 | 30.38991 | 28.01279 | 32 | 33.56
8.21 | 0.951930657 | 0.847069 | 31.88974 | 33.1136 | 30.35682 | 28.04951 | 31.94 | 33.56
8.22 | 0.953555224 | 0.8485563 | 31.91962 | 33.14313 | 30.43712 | 28.12382 | 32 | 33.56
8.23 | 0.959433017 | 0.851175 | 31.94922 | 33.17238 | 30.65313 | 28.2355 | 32 | 33.56
8.24 | 0.958533543 | 0.8510714 | 31.97854 | 33.20134 | 30.6525 | 28.25671 | 32 | 33.56
8.25 | 0.953447465 | 0.8507703 | 32.00759 | 33.23002 | 30.51756 | 28.27112 | 32 | 33.56
8.26 | 0.948433619 | 0.8516872 | 32.03637 | 33.25842 | 30.38437 | 28.32577 | 32.06 | 33.56
8.27 | 0.946663129 | 0.8545742 | 32.06487 | 33.28653 | 30.35463 | 28.44581 | 32 | 33.56
8.28 | 0.945418176 | 0.8546756 | 32.0931 | 33.31436 | 30.3414 | 28.47297 | 32.06 | 33.56
8.29 | 0.943645478 | 0.849382 | 32.12106 | 33.34191 | 30.31089 | 28.32002 | 32.06 | 33.56
8.3 | 0.942249221 | 0.8447672 | 32.14874 | 33.36918 | 30.29213 | 28.18919 | 32.06 | 33.63
8.31 | 0.942016274 | 0.8443039 | 32.17616 | 33.39617 | 30.31047 | 28.19651 | 32.06 | 33.56
8.32 | 0.945756338 | 0.8493715 | 32.20331 | 33.42287 | 30.45648 | 28.38844 | 32.06 | 33.56
8.33 | 0.953484224 | 0.8484707 | 32.23018 | 33.4493 | 30.73097 | 28.38076 | 32.06 | 33.56
8.34 | 0.958923745 | 0.8450473 | 32.25679 | 33.47546 | 30.9318 | 28.28834 | 32.06 | 33.56
8.35 | 0.959148551 | 0.841206 | 32.28312 | 33.50133 | 30.96431 | 28.18152 | 32.06 | 33.56
8.36 | 0.958117982 | 0.8420731 | 32.30919 | 33.52693 | 30.95602 | 28.23212 | 32.13 | 33.56
8.37 | 0.960297525 | 0.8434455 | 32.335 | 33.55225 | 31.05122 | 28.2995 | 32.13 | 33.5
8.38 | 0.960951404 | 0.8468046 | 32.36053 | 33.5773 | 31.0969 | 28.43341 | 32.13 | 33.56
8.39 | 0.957021193 | 0.8531334 | 32.3858 | 33.60207 | 30.9939 | 28.66705 | 32.06 | 33.56
8.4 | 0.954456426 | 0.857215 | 32.41081 | 33.62657 | 30.93471 | 28.8252 | 32.13 | 33.56
8.41 | 0.95053903 | 0.8543596 | 32.43555 | 33.6508 | 30.83126 | 28.74988 | 32.13 | 33.56
8.42 | 0.945006532 | 0.8471531 | 32.46003 | 33.67475 | 30.67494 | 28.52767 | 32.13 | 33.56
8.43 | 0.937282604 | 0.838147 | 32.48424 | 33.69843 | 30.44691 | 28.24424 | 32.19 | 33.56
8.44 | 0.938021446 | 0.8348433 | 32.50819 | 33.72184 | 30.49338 | 28.15246 | 32.19 | 33.56
8.45 | 0.944030859 | 0.8370507 | 32.53188 | 33.74498 | 30.7111 | 28.24626 | 32.13 | 33.56
8.46 | 0.954273511 | 0.843556 | 32.55531 | 33.76786 | 31.06667 | 28.48508 | 32.13 | 33.56
8.47 | 0.966944492 | 0.8510238 | 32.57848 | 33.79046 | 31.50158 | 28.75649 | 32.19 | 33.56
8.48 | 0.97136101 | 0.8523606 | 32.60139 | 33.81279 | 31.66771 | 28.82069 | 32.19 | 33.56
8.49 | 0.969619264 | 0.850839 | 32.62403 | 33.83486 | 31.63289 | 28.78802 | 32.19 | 33.56
8.5 | 0.962074761 | 0.8476012 | 32.64643 | 33.85666 | 31.4083 | 28.69695 | 32.13 | 33.56
8.51 | 0.957566725 | 0.8521931 | 32.66856 | 33.8782 | 31.28232 | 28.87077 | 32.13 | 33.56
8.52 | 0.95243996 | 0.8582745 | 32.69043 | 33.89947 | 31.13568 | 29.09505 | 32.13 | 33.5
8.53 | 0.946257217 | 0.862798 | 32.71205 | 33.92048 | 30.95402 | 29.26652 | 32.19 | 33.56
8.54 | 0.937664918 | 0.8584986 | 32.73342 | 33.94122 | 30.69298 | 29.13849 | 32.19 | 33.56
8.55 | 0.937799882 | 0.8479937 | 32.75453 | 33.9617 | 30.71719 | 28.79931 | 32.25 | 33.56
8.56 | 0.942752812 | 0.837434 | 32.77538 | 33.98192 | 30.89908 | 28.45762 | 32.19 | 33.56
8.57 | 0.951863844 | 0.82888 | 32.79598 | 34.00188 | 31.21731 | 28.18348 | 32.25 | 33.5
8.58 | 0.957702655 | 0.8294081 | 32.81633 | 34.02158 | 31.42829 | 28.21777 | 32.19 | 33.56
8.59 | 0.961762149 | 0.833038 | 32.83643 | 34.04101 | 31.58083 | 28.35746 | 32.25 | 33.5
8.6 | 0.963161847 | 0.8380733 | 32.85627 | 34.06019 | 31.64591 | 28.54494 | 32.25 | 33.56
8.61 | 0.956783591 | 0.8381831 | 32.87587 | 34.07911 | 31.45509 | 28.56454 | 32.19 | 33.56
8.62 | 0.946866557 | 0.8349405 | 32.89521 | 34.09778 | 31.14738 | 28.46961 | 32.19 | 33.56
8.63 | 0.938770396 | 0.8316799 | 32.91431 | 34.11619 | 30.89898 | 28.37374 | 32.19 | 33.56
8.64 | 0.938647474 | 0.8316304 | 32.93316 | 34.13434 | 30.91262 | 28.38715 | 32.19 | 33.56
8.65 | 0.941699943 | 0.8350333 | 32.95176 | 34.15223 | 31.03067 | 28.51825 | 32.25 | 33.56
8.66 | 0.944845666 | 0.8383847 | 32.97011 | 34.16988 | 31.15166 | 28.6475 | 32.19 | 33.56
8.67 | 0.947298533 | 0.840759 | 32.98821 | 34.18727 | 31.24969 | 28.74325 | 32.25 | 33.56
8.68 | 0.950667323 | 0.8377682 | 33.00608 | 34.2044 | 31.3778 | 28.65536 | 32.25 | 33.56
8.69 | 0.951414151 | 0.8340291 | 33.02369 | 34.22129 | 31.41921 | 28.54155 | 32.25 | 33.56
8.7 | 0.949677626 | 0.8299749 | 33.04106 | 34.23792 | 31.37836 | 28.41662 | 32.25 | 33.5
8.71 | 0.950161539 | 0.829583 | 33.05819 | 34.25431 | 31.41062 | 28.41679 | 32.25 | 33.5
8.72 | 0.948358157 | 0.8284007 | 33.07508 | 34.27044 | 31.36702 | 28.38966 | 32.25 | 33.5
8.73 | 0.945088228 | 0.8269041 | 33.09173 | 34.28633 | 31.2746 | 28.3515 | 32.19 | 33.5
8.74 | 0.942877428 | 0.8271872 | 33.10813 | 34.30197 | 31.21691 | 28.37415 | 32.25 | 33.5
8.75 | 0.948646197 | 0.8318931 | 33.12429 | 34.31736 | 31.42323 | 28.54838 | 32.25 | 33.5
8.76 | 0.958356736 | 0.8384781 | 33.14022 | 34.3325 | 31.76015 | 28.78705 | 32.25 | 33.56
8.77 | 0.96614205 | 0.842512 | 33.1559 | 34.3474 | 32.03331 | 28.9381 | 32.31 | 33.5
8.78 | 0.967571025 | 0.8426667 | 33.17135 | 34.36206 | 32.09564 | 28.95576 | 32.31 | 33.56
8.79 | 0.963973137 | 0.8418848 | 33.18656 | 34.37647 | 31.99095 | 28.94103 | 32.31 | 33.56
8.8 | 0.951852802 | 0.8443246 | 33.20153 | 34.39064 | 31.60297 | 29.03687 | 32.31 | 33.56
8.81 | 0.946340352 | 0.8442237 | 33.21627 | 34.40457 | 31.4339 | 29.04515 | 32.31 | 33.56
8.82 | 0.94664187 | 0.8418373 | 33.23078 | 34.41825 | 31.45764 | 28.97457 | 32.31 | 33.63
8.83 | 0.95846064 | 0.834838 | 33.24505 | 34.4317 | 31.86407 | 28.74489 | 32.31 | 33.56
8.84 | 0.960320636 | 0.8275702 | 33.25908 | 34.44491 | 31.93938 | 28.50558 | 32.31 | 33.56
8.85 | 0.957766894 | 0.82108 | 33.27288 | 34.45787 | 31.86767 | 28.29267 | 32.31 | 33.63
8.86 | 0.953807971 | 0.8180649 | 33.28646 | 34.4706 | 31.74889 | 28.19919 | 32.31 | 33.56
8.87 | 0.959969956 | 0.8212141 | 33.2998 | 34.48309 | 31.9668 | 28.318 | 32.31 | 33.63
8.88 | 0.968990315 | 0.8264798 | 33.31291 | 34.49535 | 32.27988 | 28.50971 | 32.31 | 33.63
8.89 | 0.970034128 | 0.8286807 | 33.32579 | 34.50737 | 32.32715 | 28.59559 | 32.38 | 33.63
8.9 | 0.965116514 | 0.8315569 | 33.33844 | 34.51915 | 32.17548 | 28.70464 | 32.31 | 33.63
8.91 | 0.956999566 | 0.8351923 | 33.35086 | 34.5307 | 31.91676 | 28.83978 | 32.38 | 33.56
8.92 | 0.948925787 | 0.8416717 | 33.36306 | 34.54202 | 31.65907 | 29.07304 | 32.31 | 33.56
8.93 | 0.938130191 | 0.8408328 | 33.37503 | 34.55311 | 31.31012 | 29.05339 | 32.31 | 33.56
8.94 | 0.925942368 | 0.8345011 | 33.38677 | 34.56396 | 30.91423 | 28.84366 | 32.38 | 33.63
8.95 | 0.923355476 | 0.8209182 | 33.39829 | 34.57459 | 30.8385 | 28.38291 | 32.38 | 33.63
8.96 | 0.925986511 | 0.8112158 | 33.40959 | 34.58498 | 30.93683 | 28.05588 | 32.38 | 33.63
8.97 | 0.933705802 | 0.8052975 | 33.42066 | 34.59515 | 31.20507 | 27.85938 | 32.38 | 33.56
8.98 | 0.934047022 | 0.8101292 | 33.43151 | 34.60508 | 31.2266 | 28.03459 | 32.38 | 33.63
8.99 | 0.93486386 | 0.8160816 | 33.44214 | 34.61479 | 31.26385 | 28.2485 | 32.38 | 33.63
9 | 0.93687979 | 0.8229811 | 33.45255 | 34.62428 | 31.34102 | 28.49513 | 32.31 | 33.63
9.01 | 0.950528754 | 0.8241443 | 33.46273 | 34.63353 | 31.80729 | 28.54303 | 32.38 | 33.56
9.02 | 0.964093797 | 0.8240742 | 33.4727 | 34.64257 | 32.27082 | 28.54805 | 32.38 | 33.63
9.03 | 0.971746525 | 0.8235886 | 33.48245 | 34.65138 | 32.53645 | 28.53848 | 32.38 | 33.63
9.04 | 0.97303426 | 0.8265674 | 33.49198 | 34.65996 | 32.58885 | 28.64879 | 32.38 | 33.63
9.05 | 0.971857676 | 0.8304759 | 33.5013 | 34.66832 | 32.55849 | 28.79121 | 32.44 | 33.63
9.06 | 0.971949472 | 0.8309244 | 33.51039 | 34.67647 | 32.57041 | 28.81352 | 32.44 | 33.63
9.07 | 0.96643812 | 0.831953 | 33.51928 | 34.68439 | 32.39431 | 28.85578 | 32.38 | 33.63
9.08 | 0.956294958 | 0.8334611 | 33.52794 | 34.69209 | 32.0626 | 28.91451 | 32.44 | 33.56
9.09 | 0.948717575 | 0.8359723 | 33.5364 | 34.69957 | 31.81657 | 29.00788 | 32.44 | 33.63
9.1 | 0.944394298 | 0.8355672 | 33.54464 | 34.70684 | 31.67937 | 28.9999 | 32.44 | 33.63
9.11 | 0.9455011 | 0.8300585 | 33.55267 | 34.71388 | 31.72408 | 28.81455 | 32.44 | 33.63
9.12 | 0.947017529 | 0.8250134 | 33.56048 | 34.72071 | 31.78237 | 28.64505 | 32.44 | 33.63
9.13 | 0.948210998 | 0.8206215 | 33.56809 | 34.72733 | 31.82963 | 28.49799 | 32.44 | 33.56
9.14 | 0.947128034 | 0.8188466 | 33.57549 | 34.73373 | 31.80028 | 28.4416 | 32.44 | 33.63
9.15 | 0.94305748 | 0.8197212 | 33.58267 | 34.73991 | 31.67039 | 28.47704 | 32.44 | 33.63
9.16 | 0.936582172 | 0.8227283 | 33.58965 | 34.74589 | 31.45947 | 28.58643 | 32.44 | 33.63
9.17 | 0.933046918 | 0.8295001 | 33.59642 | 34.75165 | 31.34704 | 28.8265 | 32.5 | 33.63
9.18 | 0.928918751 | 0.8342583 | 33.60299 | 34.7572 | 31.21445 | 28.99648 | 32.5 | 33.63
9.19 | 0.923097911 | 0.8341474 | 33.60935 | 34.76254 | 31.02472 | 28.99708 | 32.5 | 33.56
9.2 | 0.91743489 | 0.8353164 | 33.6155 | 34.76766 | 30.84003 | 29.042 | 32.5 | 33.56
9.21 | 0.912737846 | 0.837305 | 33.62145 | 34.77258 | 30.68757 | 29.11526 | 32.5 | 33.56
9.22 | 0.922823398 | 0.8433312 | 33.62719 | 34.7773 | 31.03196 | 29.32878 | 32.5 | 33.56
9.23 | 0.938003872 | 0.844882 | 33.63274 | 34.7818 | 31.54764 | 29.38652 | 32.5 | 33.56
9.24 | 0.960266483 | 0.840212 | 33.63808 | 34.7861 | 32.30152 | 29.2277 | 32.5 | 33.63
9.25 | 0.97003101 | 0.8323282 | 33.64322 | 34.79019 | 32.63496 | 28.95686 | 32.5 | 33.56
9.26 | 0.974113989 | 0.8244375 | 33.64815 | 34.79408 | 32.77714 | 28.68554 | 32.5 | 33.63
9.27 | 0.963788467 | 0.8231642 | 33.65289 | 34.79776 | 32.43427 | 28.64427 | 32.56 | 33.63
9.28 | 0.959145172 | 0.8223086 | 33.65743 | 34.80124 | 32.28236 | 28.61736 | 32.56 | 33.63
9.29 | 0.960982983 | 0.8219295 | 33.66178 | 34.80452 | 32.34839 | 28.60686 | 32.56 | 33.63
9.3 | 0.961870556 | 0.8219649 | 33.66592 | 34.80759 | 32.38226 | 28.61062 | 32.63 | 33.63
9.31 | 0.960727576 | 0.823455 | 33.66987 | 34.81047 | 32.34757 | 28.66486 | 32.63 | 33.63
9.32 | 0.948215624 | 0.8334977 | 33.67362 | 34.81314 | 31.92985 | 29.01667 | 32.56 | 33.63
9.33 | 0.937208173 | 0.8443343 | 33.67718 | 34.81562 | 31.56253 | 29.39602 | 32.63 | 33.63
9.34 | 0.927949291 | 0.8560937 | 33.68054 | 34.8179 | 31.25383 | 29.80739 | 32.63 | 33.63
9.35 | 0.924657738 | 0.8566699 | 33.68371 | 34.81998 | 31.1459 | 29.82923 | 32.63 | 33.63
9.36 | 0.923023504 | 0.8531533 | 33.68669 | 34.82186 | 31.09361 | 29.70839 | 32.63 | 33.56
9.37 | 0.921352757 | 0.8404039 | 33.68947 | 34.82355 | 31.03989 | 29.26585 | 32.63 | 33.63
9.38 | 0.922544198 | 0.8314083 | 33.69207 | 34.82505 | 31.08242 | 28.95383 | 32.69 | 33.56
9.39 | 0.927966626 | 0.8279614 | 33.69447 | 34.82635 | 31.26735 | 28.83487 | 32.69 | 33.56
9.4 | 0.942921034 | 0.8302629 | 33.69669 | 34.82745 | 31.77332 | 28.91594 | 32.69 | 33.63
9.41 | 0.96186177 | 0.8349691 | 33.69872 | 34.82837 | 32.41351 | 29.08061 | 32.75 | 33.63
9.42 | 0.969860691 | 0.8362575 | 33.70055 | 34.82909 | 32.68484 | 29.12609 | 32.75 | 33.56
9.43 | 0.972507677 | 0.8366892 | 33.70221 | 34.82962 | 32.77565 | 29.14157 | 32.75 | 33.63
9.44 | 0.962010204 | 0.835017 | 33.70367 | 34.82996 | 32.42328 | 29.08361 | 32.75 | 33.56
9.45 | 0.949831142 | 0.8329496 | 33.70495 | 34.83011 | 32.01401 | 29.01173 | 32.75 | 33.56
9.46 | 0.936394901 | 0.8305866 | 33.70605 | 34.83008 | 31.56217 | 28.9294 | 32.75 | 33.63
9.47 | 0.928406217 | 0.8318847 | 33.70696 | 34.82985 | 31.29375 | 28.97442 | 32.81 | 33.56
9.48 | 0.922808407 | 0.8343452 | 33.70768 | 34.82944 | 31.10573 | 29.05978 | 32.81 | 33.56
9.49 | 0.927717842 | 0.8405798 | 33.70823 | 34.82885 | 31.27173 | 29.27643 | 32.81 | 33.63
9.5 | 0.932525864 | 0.8451655 | 33.70859 | 34.82807 | 31.43413 | 29.43548 | 32.81 | 33.63
9.51 | 0.937170545 | 0.8470956 | 33.70878 | 34.8271 | 31.59087 | 29.50189 | 32.81 | 33.63
9.52 | 0.935004714 | 0.845055 | 33.70878 | 34.82595 | 31.51787 | 29.42985 | 32.88 | 33.63
9.53 | 0.929018406 | 0.840787 | 33.7086 | 34.82462 | 31.31591 | 29.28009 | 32.81 | 33.63
9.54 | 0.936806356 | 0.8382299 | 33.70825 | 34.82311 | 31.5781 | 29.18977 | 32.88 | 33.63
9.55 | 0.947385194 | 0.8371474 | 33.70771 | 34.82141 | 31.93419 | 29.15066 | 32.88 | 33.63
9.56 | 0.965045299 | 0.8440766 | 33.707 | 34.81954 | 32.52879 | 29.39036 | 32.94 | 33.63
9.57 | 0.97315036 | 0.8488311 | 33.70612 | 34.81749 | 32.80112 | 29.55416 | 32.88 | 33.63
9.58 | 0.965316843 | 0.8499579 | 33.70506 | 34.81525 | 32.53606 | 29.5915 | 32.94 | 33.63
9.59 | 0.957925852 | 0.8450507 | 33.70382 | 34.81284 | 32.28576 | 29.41862 | 32.94 | 33.63
9.6 | 0.950821914 | 0.8362293 | 33.70241 | 34.81026 | 32.04499 | 29.10935 | 32.88 | 33.63
9.61 | 0.952991485 | 0.833705 | 33.70083 | 34.80749 | 32.1166 | 29.01918 | 32.94 | 33.63
9.62 | 0.956546656 | 0.8327527 | 33.69907 | 34.80455 | 32.23474 | 28.98358 | 33 | 33.56
9.63 | 0.950854954 | 0.8374203 | 33.69715 | 34.80144 | 32.0411 | 29.14343 | 32.94 | 33.63
9.64 | 0.94656863 | 0.841145 | 33.69505 | 34.79815 | 31.89468 | 29.27029 | 33 | 33.63
9.65 | 0.946233876 | 0.8422181 | 33.69278 | 34.79469 | 31.88125 | 29.30472 | 33 | 33.63
9.66 | 0.949999992 | 0.8426082 | 33.69034 | 34.79106 | 32.00583 | 29.31523 | 33 | 33.63
9.67 | 0.95843383 | 0.8422208 | 33.68774 | 34.78726 | 32.28747 | 29.29855 | 33 | 33.56
9.68 | 0.96252638 | 0.8406456 | 33.68497 | 34.78328 | 32.42267 | 29.24041 | 33 | 33.63
9.69 | 0.964444811 | 0.8384757 | 33.68203 | 34.77914 | 32.48445 | 29.16146 | 33 | 33.63
9.7 | 0.963535096 | 0.833409 | 33.67892 | 34.77482 | 32.45082 | 28.98165 | 33.06 | 33.63
9.71 | 0.962023636 | 0.8280064 | 33.67565 | 34.77034 | 32.39677 | 28.79007 | 33 | 33.56
9.72 | 0.957543429 | 0.8257518 | 33.67221 | 34.76569 | 32.2426 | 28.70783 | 33 | 33.63
9.73 | 0.952928358 | 0.824004 | 33.66861 | 34.76088 | 32.08377 | 28.6431 | 33.06 | 33.63
9.74 | 0.947839715 | 0.8240359 | 33.66485 | 34.7559 | 31.90888 | 28.64011 | 33.06 | 33.63
9.75 | 0.941641465 | 0.8238248 | 33.66092 | 34.75075 | 31.69652 | 28.62853 | 33.06 | 33.63
9.76 | 0.933730292 | 0.8232388 | 33.65683 | 34.74544 | 31.4264 | 28.60379 | 33.13 | 33.63
9.77 | 0.925318846 | 0.8262518 | 33.65258 | 34.73997 | 31.13937 | 28.70396 | 33.13 | 33.63
9.78 | 0.916510656 | 0.832119 | 33.64817 | 34.73433 | 30.83891 | 28.90309 | 33.13 | 33.63
9.79 | 0.917304673 | 0.8384561 | 33.6436 | 34.72853 | 30.86144 | 29.11835 | 33.13 | 33.63
9.8 | 0.921919317 | 0.8449803 | 33.63888 | 34.72257 | 31.01233 | 29.33989 | 33.13 | 33.63
9.81 | 0.9323435 | 0.8429682 | 33.63399 | 34.71645 | 31.35843 | 29.26486 | 33.13 | 33.63
9.82 | 0.943616897 | 0.8396018 | 33.62895 | 34.71017 | 31.73284 | 29.14272 | 33.13 | 33.63
9.83 | 0.949877336 | 0.8327665 | 33.62375 | 34.70373 | 31.93844 | 28.9001 | 33.19 | 33.63
9.84 | 0.954883372 | 0.8265894 | 33.6184 | 34.69714 | 32.10165 | 28.68028 | 33.19 | 33.63
9.85 | 0.952574365 | 0.8242507 | 33.61289 | 34.69038 | 32.01877 | 28.59357 | 33.19 | 33.63
9.86 | 0.948914098 | 0.8232042 | 33.60722 | 34.68347 | 31.89037 | 28.55158 | 33.13 | 33.63
9.87 | 0.941708088 | 0.8255482 | 33.6014 | 34.6764 | 31.64271 | 28.62704 | 33.13 | 33.63
9.88 | 0.936218704 | 0.8288264 | 33.59543 | 34.66918 | 31.45267 | 28.73473 | 33.19 | 33.69
9.89 | 0.933321852 | 0.8335156 | 33.58931 | 34.66181 | 31.34964 | 28.89116 | 33.19 | 33.63
9.9 | 0.932483749 | 0.8379358 | 33.58304 | 34.65428 | 31.31564 | 29.03806 | 33.25 | 33.69
9.91 | 0.933595123 | 0.8421013 | 33.57661 | 34.6466 | 31.34696 | 29.17594 | 33.25 | 33.63
9.92 | 0.936751671 | 0.8444974 | 33.57004 | 34.63876 | 31.44679 | 29.25235 | 33.25 | 33.63
9.93 | 0.941152762 | 0.8458169 | 33.56332 | 34.63078 | 31.58821 | 29.2913 | 33.25 | 33.69
9.94 | 0.9454541 | 0.843604 | 33.55644 | 34.62264 | 31.72608 | 29.2078 | 33.25 | 33.63
9.95 | 0.949717124 | 0.8400343 | 33.54942 | 34.61436 | 31.86246 | 29.07725 | 33.31 | 33.63
9.96 | 0.952267304 | 0.8361789 | 33.54226 | 34.60593 | 31.9412 | 28.93674 | 33.31 | 33.63
9.97 | 0.954431288 | 0.832259 | 33.53495 | 34.59734 | 32.0068 | 28.79395 | 33.25 | 33.63
9.98 | 0.960169193 | 0.8345055 | 33.52749 | 34.58861 | 32.19206 | 28.86439 | 33.31 | 33.69
9.99 | 0.966294528 | 0.8374205 | 33.51989 | 34.57974 | 32.39008 | 28.95778 | 33.31 | 33.69
10 | 0.971114417 | 0.8418101 | 33.51214 | 34.57072 | 32.54412 | 29.10198 | 33.31 | 33.69
10.01 | 0.975466578 | 0.8459027 | 33.50425 | 34.56155 | 32.68227 | 29.23571 | 33.38 | 33.69
10.02 | 0.97181723 | 0.8441065 | 33.49622 | 34.55224 | 32.5522 | 29.16577 | 33.38 | 33.63
10.03 | 0.967531419 | 0.842252 | 33.48804 | 34.54278 | 32.40073 | 29.09373 | 33.38 | 33.63
10.04 | 0.958410883 | 0.8399548 | 33.47973 | 34.53318 | 32.08733 | 29.00631 | 33.44 | 33.69
10.05 | 0.950429741 | 0.8386752 | 33.47127 | 34.52344 | 31.81209 | 28.95396 | 33.38 | 33.75
10.06 | 0.94790456 | 0.8422685 | 33.46267 | 34.51356 | 31.71942 | 29.06969 | 33.44 | 33.69
10.07 | 0.946984045 | 0.8454722 | 33.45394 | 34.50354 | 31.68034 | 29.17178 | 33.38 | 33.69
10.08 | 0.951698959 | 0.8473077 | 33.44506 | 34.49338 | 31.82963 | 29.2265 | 33.5 | 33.69
10.09 | 0.955008378 | 0.8483985 | 33.43605 | 34.48307 | 31.93171 | 29.25539 | 33.44 | 33.69
10.1 | 0.954377646 | 0.8474018 | 33.4269 | 34.47263 | 31.90189 | 29.21217 | 33.44 | 33.63
10.11 | 0.954206318 | 0.8466349 | 33.41762 | 34.46206 | 31.8873 | 29.17678 | 33.5 | 33.75
10.12 | 0.955124619 | 0.846413 | 33.4082 | 34.45134 | 31.90899 | 29.16006 | 33.5 | 33.69
10.13 | 0.956680852 | 0.8453952 | 33.39865 | 34.44049 | 31.95184 | 29.11583 | 33.56 | 33.69
10.14 | 0.959576966 | 0.842706 | 33.38896 | 34.4295 | 32.03927 | 29.01395 | 33.56 | 33.69
10.15 | 0.961154629 | 0.8414178 | 33.37913 | 34.41838 | 32.08251 | 28.96024 | 33.56 | 33.69
10.16 | 0.960181909 | 0.8428397 | 33.36918 | 34.40712 | 32.04048 | 28.99969 | 33.5 | 33.69
10.17 | 0.959086787 | 0.84567 | 33.35909 | 34.39573 | 31.99426 | 29.08744 | 33.56 | 33.69
10.18 | 0.957765601 | 0.8511014 | 33.34887 | 34.38421 | 31.9404 | 29.26445 | 33.56 | 33.75
10.19 | 0.956143762 | 0.854681 | 33.33852 | 34.37256 | 31.87642 | 29.37757 | 33.63 | 33.75
10.2 | 0.953973069 | 0.8548802 | 33.32804 | 34.36077 | 31.79406 | 29.37434 | 33.63 | 33.75
10.21 | 0.953375686 | 0.854144 | 33.31743 | 34.34885 | 31.76403 | 29.33887 | 33.63 | 33.75
10.22 | 0.955716849 | 0.8516609 | 33.3067 | 34.33681 | 31.83177 | 29.24331 | 33.63 | 33.75
10.23 | 0.958661664 | 0.8503516 | 33.29583 | 34.32463 | 31.91944 | 29.188 | 33.63 | 33.75
10.24 | 0.962801622 | 0.8513662 | 33.28484 | 34.31233 | 32.0467 | 29.21235 | 33.63 | 33.69
10.25 | 0.964731864 | 0.8517679 | 33.27372 | 34.29989 | 32.10022 | 29.21555 | 33.69 | 33.69
10.26 | 0.961845947 | 0.8508336 | 33.26247 | 34.28733 | 31.99338 | 29.17282 | 33.69 | 33.69
10.27 | 0.958237072 | 0.8499236 | 33.2511 | 34.27465 | 31.86244 | 29.13083 | 33.69 | 33.75
10.28 | 0.952818292 | 0.8490745 | 33.23961 | 34.26184 | 31.67131 | 29.09085 | 33.69 | 33.75
10.29 | 0.948706823 | 0.849571 | 33.22799 | 34.2489 | 31.52362 | 29.09687 | 33.69 | 33.75
10.3 | 0.948553117 | 0.8541413 | 33.21625 | 34.23584 | 31.50737 | 29.24224 | 33.75 | 33.75
10.31 | 0.949610715 | 0.858148 | 33.20438 | 34.22265 | 31.53124 | 29.3681 | 33.75 | 33.75
10.32 | 0.95542206 | 0.8599423 | 33.1924 | 34.20935 | 31.71275 | 29.41806 | 33.69 | 33.81
10.33 | 0.960973519 | 0.8612377 | 33.18029 | 34.19592 | 31.88538 | 29.45081 | 33.75 | 33.75
10.34 | 0.96504866 | 0.8596984 | 33.16806 | 34.18236 | 32.00879 | 29.38653 | 33.75 | 33.81
10.35 | 0.968577079 | 0.8582411 | 33.15571 | 34.16869 | 32.11386 | 29.32497 | 33.75 | 33.81
10.36 | 0.966447155 | 0.8576309 | 33.14324 | 34.1549 | 32.03119 | 29.2923 | 33.75 | 33.81
10.37 | 0.964275185 | 0.8570102 | 33.13066 | 34.14099 | 31.94707 | 29.25917 | 33.75 | 33.75
10.38 | 0.959845826 | 0.8558289 | 33.11795 | 34.12696 | 31.78813 | 29.20684 | 33.81 | 33.81
10.39 | 0.955416467 | 0.8546477 | 33.10513 | 34.11281 | 31.62919 | 29.15443 | 33.81 | 33.81
10.4 | 0.953988121 | 0.8537289 | 33.09219 | 34.09854 | 31.56956 | 29.11091 | 33.75 | 33.81
10.41 | 0.952750767 | 0.8528268 | 33.07914 | 34.08416 | 31.51617 | 29.06788 | 33.81 | 33.75
10.42 | 0.953519228 | 0.8553302 | 33.06597 | 34.06966 | 31.52904 | 29.14081 | 33.81 | 33.81
10.43 | 0.954631429 | 0.8584172 | 33.05268 | 34.05504 | 31.55313 | 29.23343 | 33.81 | 33.75
10.44 | 0.953532969 | 0.8595828 | 33.03928 | 34.04031 | 31.50405 | 29.26046 | 33.81 | 33.81
10.45 | 0.951731953 | 0.8601376 | 33.02577 | 34.02547 | 31.43168 | 29.26658 | 33.81 | 33.81
10.46 | 0.951275111 | 0.8579347 | 33.01215 | 34.01051 | 31.40363 | 29.17879 | 33.81 | 33.75
10.47 | 0.951524613 | 0.8542825 | 32.99841 | 33.99544 | 31.3988 | 29.04171 | 33.81 | 33.81
10.48 | 0.953253868 | 0.8524188 | 32.98456 | 33.98025 | 31.44266 | 28.96541 | 33.88 | 33.81
10.49 | 0.956224894 | 0.8520558 | 32.9706 | 33.96496 | 31.52731 | 28.94004 | 33.88 | 33.81
10.5 | 0.958684633 | 0.8522233 | 32.95653 | 33.94955 | 31.59492 | 28.9326 | 33.88 | 33.88
10.51 | 0.960447988 | 0.8531132 | 32.94235 | 33.93404 | 31.63942 | 28.94957 | 33.88 | 33.81
10.52 | 0.961632095 | 0.854485 | 32.92806 | 33.91841 | 31.66468 | 28.98277 | 33.88 | 33.88
10.53 | 0.961427939 | 0.8570115 | 32.91367 | 33.90268 | 31.64412 | 29.05499 | 33.88 | 33.81
10.54 | 0.960597579 | 0.8594303 | 32.89916 | 33.88683 | 31.60286 | 29.12337 | 33.94 | 33.75
10.55 | 0.956399619 | 0.8612694 | 32.88455 | 33.87088 | 31.45077 | 29.17196 | 33.88 | 33.81
10.56 | 0.952214268 | 0.8630601 | 32.86983 | 33.85483 | 31.29913 | 29.21875 | 33.94 | 33.88
10.57 | 0.949220266 | 0.8602821 | 32.85501 | 33.83866 | 31.18664 | 29.11079 | 33.94 | 33.81
10.58 | 0.946226263 | 0.857504 | 32.84008 | 33.82239 | 31.07415 | 29.00284 | 33.94 | 33.88
10.59 | 0.945374913 | 0.85578 | 32.82505 | 33.80602 | 31.03198 | 28.93051 | 33.94 | 33.81
10.6 | 0.944885785 | 0.8542342 | 32.80991 | 33.78954 | 31.00162 | 28.86418 | 33.94 | 33.81
10.61 | 0.943522312 | 0.8553921 | 32.79467 | 33.77295 | 30.9425 | 28.88912 | 33.94 | 33.81
10.62 | 0.941768762 | 0.8577562 | 32.77932 | 33.75627 | 30.87054 | 28.95465 | 33.94 | 33.81
10.63 | 0.940869263 | 0.8603029 | 32.76388 | 33.73948 | 30.82653 | 29.02617 | 34 | 33.81
10.64 | 0.940762123 | 0.8630189 | 32.74833 | 33.72259 | 30.80839 | 29.10323 | 33.94 | 33.88
10.65 | 0.94228261 | 0.8649484 | 32.73268 | 33.7056 | 30.84344 | 29.1536 | 33.94 | 33.81
10.66 | 0.94700453 | 0.8653307 | 32.71693 | 33.6885 | 30.98308 | 29.1517 | 33.94 | 33.81
10.67 | 0.951696083 | 0.8657113 | 32.70108 | 33.67131 | 31.12149 | 29.14963 | 33.94 | 33.81
10.68 | 0.956210551 | 0.8660816 | 32.68513 | 33.65402 | 31.25387 | 29.14712 | 34 | 33.81
10.69 | 0.96072502 | 0.8664519 | 32.66909 | 33.63662 | 31.38601 | 29.14452 | 34 | 33.81
10.7 | 0.959323098 | 0.8651148 | 32.65294 | 33.61913 | 31.32472 | 29.08441 | 34 | 33.81
10.71 | 0.957587984 | 0.8636816 | 32.6367 | 33.60155 | 31.25251 | 29.02104 | 34.06 | 33.88
10.72 | 0.955192401 | 0.8608881 | 32.62036 | 33.58386 | 31.15872 | 28.91195 | 34 | 33.88
10.73 | 0.952562217 | 0.8576113 | 32.60393 | 33.56608 | 31.05727 | 28.78665 | 34 | 33.81
10.74 | 0.952269934 | 0.8565073 | 32.58739 | 33.5482 | 31.032 | 28.73428 | 34.06 | 33.81
10.75 | 0.954136026 | 0.8574092 | 32.57077 | 33.53023 | 31.07694 | 28.74913 | 34.06 | 33.81
10.76 | 0.956278549 | 0.8587512 | 32.55405 | 33.51216 | 31.13074 | 28.77861 | 34.06 | 33.81
10.77 | 0.959088653 | 0.861156 | 32.53723 | 33.494 | 31.20609 | 28.84356 | 34.06 | 33.88
10.78 | 0.96177778 | 0.8635186 | 32.52033 | 33.47575 | 31.27733 | 28.90693 | 34.06 | 33.88
10.79 | 0.962444024 | 0.8651741 | 32.50332 | 33.4574 | 31.28263 | 28.94648 | 34.06 | 33.88
10.8 | 0.963110269 | 0.8668296 | 32.48623 | 33.43896 | 31.28782 | 28.98588 | 34.06 | 33.88
10.81 | 0.96114661 | 0.8668283 | 32.46905 | 33.42043 | 31.20752 | 28.96977 | 34.06 | 33.88
10.82 | 0.958568919 | 0.8664401 | 32.45177 | 33.40181 | 31.10726 | 28.94066 | 34.13 | 33.88
10.83 | 0.954796131 | 0.8644342 | 32.43441 | 33.38309 | 30.96825 | 28.85749 | 34.13 | 33.88
10.84 | 0.950067519 | 0.8611346 | 32.41695 | 33.36429 | 30.79829 | 28.73114 | 34.13 | 33.88
10.85 | 0.94592973 | 0.8582965 | 32.39941 | 33.3454 | 30.64756 | 28.62024 | 34.19 | 33.81
10.86 | 0.943230785 | 0.8565825 | 32.38177 | 33.32642 | 30.54348 | 28.54683 | 34.19 | 33.81
10.87 | 0.940541119 | 0.8548632 | 32.36405 | 33.30735 | 30.43972 | 28.47323 | 34.13 | 33.88
10.88 | 0.93838571 | 0.8528337 | 32.34624 | 33.28819 | 30.35325 | 28.38929 | 34.19 | 33.88
10.89 | 0.936230302 | 0.8508041 | 32.32834 | 33.26895 | 30.26678 | 28.30536 | 34.19 | 33.88
10.9 | 0.935382548 | 0.8499951 | 32.31036 | 33.24962 | 30.22255 | 28.26201 | 34.19 | 33.88
10.91 | 0.935009916 | 0.8496296 | 32.29229 | 33.2302 | 30.19361 | 28.23336 | 34.19 | 33.88
10.92 | 0.936609594 | 0.8498283 | 32.27414 | 33.2107 | 30.22827 | 28.22339 | 34.25 | 33.88
10.93 | 0.940716427 | 0.8507441 | 32.2559 | 33.19111 | 30.34365 | 28.23714 | 34.19 | 33.88
10.94 | 0.944494744 | 0.8513758 | 32.23757 | 33.17144 | 30.44822 | 28.24136 | 34.25 | 33.88
10.95 | 0.946211176 | 0.8502246 | 32.21917 | 33.15169 | 30.48614 | 28.18638 | 34.25 | 33.88
10.96 | 0.947927608 | 0.8490734 | 32.20068 | 33.13185 | 30.52391 | 28.13137 | 34.25 | 33.88
10.97 | 0.948364147 | 0.8493283 | 32.1821 | 33.11193 | 30.52035 | 28.1229 | 34.31 | 33.81
10.98 | 0.948528865 | 0.8498818 | 32.16345 | 33.09193 | 30.50796 | 28.12423 | 34.31 | 33.88
10.99 | 0.949745886 | 0.8504779 | 32.14471 | 33.07184 | 30.52931 | 28.12687 | 34.25 | 33.88
11 | 0.952005069 | 0.8511162 | 32.12589 | 33.05168 | 30.58401 | 28.13082 | 34.31 | 33.88
11.01 | 0.953735052 | 0.8517524 | 32.10699 | 33.03144 | 30.62156 | 28.1346 | 34.31 | 33.88
11.02 | 0.952884114 | 0.8523784 | 32.08801 | 33.01111 | 30.57616 | 28.13796 | 34.31 | 33.88
11.03 | 0.952033176 | 0.8530045 | 32.06896 | 32.99071 | 30.53071 | 28.14122 | 34.31 | 33.88
11.04 | 0.951008432 | 0.8529399 | 32.04982 | 32.97023 | 30.47965 | 28.12162 | 34.31 | 33.88
11.05 | 0.949947574 | 0.8527319 | 32.0306 | 32.94967 | 30.42739 | 28.09723 | 34.31 | 33.88
11.06 | 0.951259868 | 0.8524008 | 32.01131 | 32.92903 | 30.45107 | 28.06873 | 34.38 | 33.94
11.07 | 0.955186887 | 0.851934 | 31.99194 | 32.90831 | 30.55828 | 28.03571 | 34.38 | 33.94
11.08 | 0.95883478 | 0.8517104 | 31.97249 | 32.88752 | 30.65634 | 28.01064 | 34.31 | 33.94
11.09 | 0.960303666 | 0.8533845 | 31.95297 | 32.86665 | 30.68455 | 28.04789 | 34.38 | 33.88
11.1 | 0.961772552 | 0.8550585 | 31.93337 | 32.84571 | 30.71264 | 28.08501 | 34.44 | 33.88
11.11 | 0.958515024 | 0.8567651 | 31.91369 | 32.82469 | 30.58975 | 28.12305 | 34.38 | 33.88
11.12 | 0.953607244 | 0.8584829 | 31.89394 | 32.8036 | 30.4143 | 28.16133 | 34.38 | 33.94
11.13 | 0.950367654 | 0.8594752 | 31.87412 | 32.78244 | 30.29213 | 28.17569 | 34.44 | 33.94
11.14 | 0.950110853 | 0.8591702 | 31.85422 | 32.7612 | 30.26504 | 28.14744 | 34.38 | 33.94
11.15 | 0.949854052 | 0.8588651 | 31.83425 | 32.73988 | 30.23789 | 28.11914 | 34.44 | 33.94
11.16 | 0.952323731 | 0.8581291 | 31.81421 | 32.7185 | 30.29742 | 28.07669 | 34.44 | 33.94
11.17 | 0.954889671 | 0.8573778 | 31.79409 | 32.69704 | 30.35985 | 28.03372 | 34.44 | 33.94
11.18 | 0.953628807 | 0.8568713 | 31.7739 | 32.67551 | 30.30051 | 27.99871 | 34.44 | 34
11.19 | 0.949395255 | 0.8565548 | 31.75364 | 32.65392 | 30.14676 | 27.96987 | 34.44 | 33.94
11.2 | 0.945557965 | 0.8559829 | 31.73331 | 32.63225 | 30.00569 | 27.93265 | 34.44 | 33.94
11.21 | 0.943977907 | 0.8539567 | 31.71291 | 32.61051 | 29.93629 | 27.84796 | 34.5 | 33.94
11.22 | 0.942397849 | 0.8519304 | 31.69245 | 32.5887 | 29.86689 | 27.76331 | 34.5 | 33.94
11.23 | 0.944269725 | 0.8521124 | 31.67191 | 32.56682 | 29.90682 | 27.7506 | 34.5 | 34
11.24 | 0.947448219 | 0.8531303 | 31.6513 | 32.54488 | 29.98797 | 27.76502 | 34.5 | 33.94
11.25 | 0.94982121 | 0.8544714 | 31.63062 | 32.52287 | 30.04344 | 27.78986 | 34.5 | 33.94
11.26 | 0.95023148 | 0.8565999 | 31.60988 | 32.50079 | 30.0367 | 27.84017 | 34.5 | 33.94
11.27 | 0.950641749 | 0.8587284 | 31.58907 | 32.47864 | 30.02989 | 27.89033 | 34.56 | 33.94
11.28 | 0.951514328 | 0.8578308 | 31.56819 | 32.45643 | 30.03759 | 27.84212 | 34.5 | 34
11.29 | 0.952471086 | 0.8563822 | 31.54725 | 32.43415 | 30.04784 | 27.77603 | 34.56 | 33.94
11.3 | 0.954922911 | 0.8554916 | 31.52624 | 32.41181 | 30.10513 | 27.72803 | 34.56 | 34
11.31 | 0.959710336 | 0.8554727 | 31.50516 | 32.3894 | 30.23583 | 27.70825 | 34.56 | 34
11.32 | 0.964497762 | 0.8554539 | 31.48402 | 32.36693 | 30.36627 | 27.68841 | 34.56 | 34
11.33 | 0.966627171 | 0.8539097 | 31.46282 | 32.34439 | 30.41281 | 27.61919 | 34.56 | 34.06
11.34 | 0.968537621 | 0.8522399 | 31.44155 | 32.32179 | 30.45232 | 27.54592 | 34.56 | 34.06
11.35 | 0.967954291 | 0.8493386 | 31.42022 | 32.29913 | 30.41333 | 27.43289 | 34.56 | 34
11.36 | 0.96428209 | 0.8449119 | 31.39882 | 32.2764 | 30.27732 | 27.27072 | 34.56 | 34
11.37 | 0.960609888 | 0.8404852 | 31.37736 | 32.25361 | 30.14141 | 27.10869 | 34.63 | 34
11.38 | 0.958967929 | 0.8409495 | 31.35585 | 32.23077 | 30.06925 | 27.10445 | 34.69 | 34
11.39 | 0.957413551 | 0.8416248 | 31.33426 | 32.20786 | 29.99985 | 27.10693 | 34.63 | 34.06
11.4 | 0.957121882 | 0.8433881 | 31.31262 | 32.18489 | 29.97 | 27.14435 | 34.63 | 34.06
11.41 | 0.95831459 | 0.8464306 | 31.29092 | 32.16186 | 29.98654 | 27.22278 | 34.69 | 34.13
11.42 | 0.959507298 | 0.8494731 | 31.26916 | 32.13877 | 30.00298 | 27.30102 | 34.63 | 34.06
11.43 | 0.957979266 | 0.8486381 | 31.24733 | 32.11562 | 29.9343 | 27.25454 | 34.63 | 34.06
11.44 | 0.956306992 | 0.8475976 | 31.22545 | 32.09241 | 29.86112 | 27.20145 | 34.69 | 34.06
11.45 | 0.953787979 | 0.8464784 | 31.20351 | 32.06915 | 29.76153 | 27.14584 | 34.69 | 34.06
11.46 | 0.950139978 | 0.8452544 | 31.18151 | 32.04583 | 29.6268 | 27.08688 | 34.69 | 34.13
11.47 | 0.946491978 | 0.8440304 | 31.15945 | 32.02245 | 29.49217 | 27.02792 | 34.69 | 34.13
11.48 | 0.946780138 | 0.8456682 | 31.13734 | 31.99901 | 29.48021 | 27.06055 | 34.69 | 34.06
11.49 | 0.947523541 | 0.847637 | 31.11517 | 31.97552 | 29.48235 | 27.10363 | 34.69 | 34.06
11.5 | 0.949000925 | 0.8496875 | 31.09294 | 31.95197 | 29.50723 | 27.14919 | 34.75 | 34.06
11.51 | 0.951824384 | 0.8518877 | 31.07065 | 31.92837 | 29.57381 | 27.19938 | 34.75 | 34.13
11.52 | 0.954647843 | 0.8540878 | 31.04831 | 31.90471 | 29.64021 | 27.24942 | 34.75 | 34.13
11.53 | 0.955270942 | 0.8540472 | 31.02592 | 31.88099 | 29.63816 | 27.22787 | 34.75 | 34.13
11.54 | 0.955337385 | 0.8534397 | 31.00347 | 31.85723 | 29.61877 | 27.18822 | 34.75 | 34.13
11.55 | 0.955566514 | 0.8527938 | 30.98096 | 31.83341 | 29.60437 | 27.14733 | 34.75 | 34.13
11.56 | 0.956334361 | 0.8520211 | 30.9584 | 31.80953 | 29.60659 | 27.10239 | 34.75 | 34.13
11.57 | 0.957102208 | 0.8512483 | 30.93579 | 31.78561 | 29.60871 | 27.05744 | 34.81 | 34.13
11.58 | 0.958511755 | 0.8527659 | 30.91313 | 31.76163 | 29.63059 | 27.08523 | 34.75 | 34.13
11.59 | 0.960260291 | 0.8554934 | 30.89041 | 31.7376 | 29.66283 | 27.1513 | 34.81 | 34.13
11.6 | 0.961881823 | 0.8581122 | 30.86764 | 31.71351 | 29.69102 | 27.21375 | 34.81 | 34.13
11.61 | 0.961682331 | 0.8591729 | 30.84481 | 31.68938 | 29.66291 | 27.22666 | 34.81 | 34.13
11.62 | 0.961482839 | 0.8602337 | 30.82194 | 31.6652 | 29.63477 | 27.23947 | 34.81 | 34.19
11.63 | 0.960786229 | 0.8599847 | 30.79902 | 31.64096 | 29.59127 | 27.21074 | 34.88 | 34.19
11.64 | 0.959516391 | 0.8582255 | 30.77604 | 31.61668 | 29.53011 | 27.13424 | 34.81 | 34.19
11.65 | 0.958246553 | 0.8564662 | 30.75301 | 31.59235 | 29.46897 | 27.05778 | 34.88 | 34.19
11.66 | 0.960428797 | 0.8561628 | 30.72994 | 31.56797 | 29.51392 | 27.02732 | 34.88 | 34.19
11.67 | 0.963210672 | 0.8561124 | 30.70681 | 31.54354 | 29.57713 | 27.00481 | 34.94 | 34.13
11.68 | 0.9658841 | 0.8563993 | 30.68364 | 31.51906 | 29.63684 | 26.9929 | 34.88 | 34.19
11.69 | 0.968189915 | 0.8578298 | 30.66042 | 31.49453 | 29.68511 | 27.01695 | 34.94 | 34.19
11.7 | 0.970495729 | 0.8592604 | 30.63715 | 31.46996 | 29.73322 | 27.04089 | 34.94 | 34.19
11.71 | 0.969263694 | 0.8607468 | 30.61383 | 31.44534 | 29.67287 | 27.06647 | 34.88 | 34.19
11.72 | 0.965590826 | 0.8622715 | 30.59046 | 31.42067 | 29.53787 | 27.09315 | 34.94 | 34.19
11.73 | 0.961917958 | 0.8637963 | 30.56705 | 31.39596 | 29.403 | 27.11972 | 35 | 34.25
11.74 | 0.958117887 | 0.8644732 | 30.54359 | 31.37121 | 29.26436 | 27.11957 | 35 | 34.25
11.75 | 0.954310235 | 0.8650995 | 30.52009 | 31.3464 | 29.12563 | 27.11776 | 35.13 | 34.19
11.76 | 0.95188675 | 0.8649559 | 30.49654 | 31.32156 | 29.02925 | 27.09176 | 35.13 | 34.19
11.77 | 0.952956875 | 0.8628689 | 30.47294 | 31.29667 | 29.0394 | 27.00492 | 35.13 | 34.19
11.78 | 0.954027001 | 0.8607819 | 30.4493 | 31.27173 | 29.04946 | 26.91814 | 35.13 | 34.19
11.79 | 0.957795658 | 0.8577949 | 30.42562 | 31.24675 | 29.14152 | 26.80331 | 35.13 | 34.19
11.8 | 0.9632774 | 0.8542367 | 30.40189 | 31.22173 | 29.28545 | 26.67075 | 35.13 | 34.19
11.81 | 0.968759142 | 0.8506784 | 30.37811 | 31.19667 | 29.42908 | 26.53833 | 35.13 | 34.19
11.82 | 0.969669128 | 0.8505322 | 30.3543 | 31.17156 | 29.43362 | 26.51242 | 35.19 | 34.25
11.83 | 0.97022139 | 0.850653 | 30.33044 | 31.14641 | 29.42724 | 26.49479 | 35.13 | 34.19
11.84 | 0.9695709 | 0.8519451 | 30.30654 | 31.12122 | 29.38434 | 26.51357 | 35.13 | 34.19
11.85 | 0.964914622 | 0.8571382 | 30.28259 | 31.09599 | 29.22012 | 26.65356 | 35.19 | 34.19
11.86 | 0.960258343 | 0.8623313 | 30.25861 | 31.07072 | 29.05608 | 26.79325 | 35.25 | 34.19
11.87 | 0.957164805 | 0.867343 | 30.23458 | 31.04541 | 28.93947 | 26.92702 | 35.19 | 34.19
11.88 | 0.955501908 | 0.8721886 | 30.21051 | 31.02005 | 28.8662 | 27.05534 | 35.25 | 34.25
11.89 | 0.953839011 | 0.8770342 | 30.1864 | 30.99466 | 28.79297 | 27.18338 | 35.25 | 34.19
11.9 | 0.953662718 | 0.8786647 | 30.16225 | 30.96923 | 28.76461 | 27.21157 | 35.25 | 34.19
11.91 | 0.953856253 | 0.8794955 | 30.13806 | 30.94376 | 28.74738 | 27.2149 | 35.31 | 34.25
11.92 | 0.953881838 | 0.8800893 | 30.11383 | 30.91825 | 28.72504 | 27.21082 | 35.31 | 34.19
11.93 | 0.951568437 | 0.8773822 | 30.08956 | 30.89271 | 28.63228 | 27.10471 | 35.31 | 34.19
11.94 | 0.949255037 | 0.8746752 | 30.06526 | 30.86712 | 28.5396 | 26.99871 | 35.31 | 34.19
11.95 | 0.947585242 | 0.8718105 | 30.04091 | 30.8415 | 28.46633 | 26.88795 | 35.38 | 34.19
11.96 | 0.94727931 | 0.8686117 | 30.01653 | 30.81585 | 28.43404 | 26.767 | 35.38 | 34.25
11.97 | 0.946973379 | 0.8654129 | 29.99211 | 30.79015 | 28.40173 | 26.64619 | 35.38 | 34.25
11.98 | 0.949801435 | 0.8639687 | 29.96765 | 30.76442 | 28.46332 | 26.5795 | 35.38 | 34.19
11.99 | 0.95507666 | 0.8638946 | 29.94315 | 30.73865 | 28.59801 | 26.55496 | 35.38 | 34.25
12 | 0.960351885 | 0.8638204 | 29.91862 | 30.71285 | 28.7324 | 26.53039 | 35.38 | 34.25
12.01 | 0.96201861 | 0.8647217 | 29.89405 | 30.68701 | 28.75864 | 26.53573 | 35.44 | 34.25
12.02 | 0.962724274 | 0.8658828 | 29.86945 | 30.66114 | 28.75604 | 26.54896 | 35.38 | 34.25
12.03 | 0.963417265 | 0.8670348 | 29.84481 | 30.63524 | 28.753 | 26.56182 | 35.44 | 34.25
12.04 | 0.961573546 | 0.8663726 | 29.82013 | 30.6093 | 28.67425 | 26.51906 | 35.44 | 34.25
12.05 | 0.959729828 | 0.8657105 | 29.79542 | 30.58332 | 28.59556 | 26.4763 | 35.44 | 34.25
12.06 | 0.957876238 | 0.8650041 | 29.77068 | 30.55732 | 28.51663 | 26.4322 | 35.5 | 34.25
12.07 | 0.955984903 | 0.8641287 | 29.7459 | 30.53127 | 28.43663 | 26.38295 | 35.5 | 34.25
12.08 | 0.954093568 | 0.8632534 | 29.72109 | 30.5052 | 28.3567 | 26.33372 | 35.56 | 34.25
12.09 | 0.951781788 | 0.8627006 | 29.69624 | 30.4791 | 28.26434 | 26.29433 | 35.56 | 34.25
12.1 | 0.948830334 | 0.8626385 | 29.67136 | 30.45296 | 28.15309 | 26.26989 | 35.56 | 34.25
12.11 | 0.945878881 | 0.8625764 | 29.64645 | 30.42679 | 28.04195 | 26.24543 | 35.56 | 34.25
12.12 | 0.947906242 | 0.8627557 | 29.62151 | 30.40059 | 28.07841 | 26.22828 | 35.56 | 34.25
12.13 | 0.953647416 | 0.8631152 | 29.59653 | 30.37436 | 28.22465 | 26.21657 | 35.56 | 34.25
12.14 | 0.95938859 | 0.8634747 | 29.57152 | 30.3481 | 28.37058 | 26.20481 | 35.56 | 34.31
12.15 | 0.966015289 | 0.8643977 | 29.54648 | 30.32181 | 28.54235 | 26.2101 | 35.63 | 34.31
12.16 | 0.972960117 | 0.8655232 | 29.52141 | 30.29549 | 28.72315 | 26.22145 | 35.63 | 34.25
12.17 | 0.979904946 | 0.8666486 | 29.49631 | 30.26914 | 28.90358 | 26.23271 | 35.63 | 34.25
12.18 | 0.979834193 | 0.8673655 | 29.47117 | 30.24276 | 28.87686 | 26.23152 | 35.63 | 34.25
12.19 | 0.978854599 | 0.8680294 | 29.44601 | 30.21635 | 28.82336 | 26.22868 | 35.69 | 34.31
12.2 | 0.977875817 | 0.8686694 | 29.42082 | 30.18991 | 28.76991 | 26.22505 | 35.69 | 34.25
12.21 | 0.976934009 | 0.8682228 | 29.3956 | 30.16344 | 28.71756 | 26.18859 | 35.63 | 34.31
12.22 | 0.975992201 | 0.8677763 | 29.37035 | 30.13695 | 28.66523 | 26.15213 | 35.63 | 34.31
12.23 | 0.974995337 | 0.8674976 | 29.34507 | 30.11043 | 28.6113 | 26.12073 | 35.69 | 34.31
12.24 | 0.973671739 | 0.8682153 | 29.31976 | 30.08388 | 28.54782 | 26.11929 | 35.69 | 34.31
12.25 | 0.972348142 | 0.868933 | 29.29442 | 30.05731 | 28.48438 | 26.11779 | 35.75 | 34.31
12.26 | 0.969801317 | 0.8696252 | 29.26906 | 30.03071 | 28.38517 | 26.11546 | 35.75 | 34.31
12.27 | 0.963648403 | 0.8702421 | 29.24367 | 30.00408 | 28.18061 | 26.11081 | 35.75 | 34.31
12.28 | 0.95749549 | 0.870859 | 29.21825 | 29.97742 | 27.97634 | 26.10611 | 35.75 | 34.38
12.29 | 0.952992586 | 0.870543 | 29.1928 | 29.95074 | 27.82052 | 26.07341 | 35.75 | 34.31
12.3 | 0.951571846 | 0.8684845 | 29.16733 | 29.92404 | 27.75481 | 25.98857 | 35.75 | 34.31
12.31 | 0.950151106 | 0.866426 | 29.14183 | 29.89731 | 27.68914 | 25.90381 | 35.81 | 34.38
12.32 | 0.951369708 | 0.8649891 | 29.11631 | 29.87056 | 27.70037 | 25.83771 | 35.81 | 34.38
12.33 | 0.956083156 | 0.8643755 | 29.09075 | 29.84378 | 27.81318 | 25.79623 | 35.88 | 34.31
12.34 | 0.960796605 | 0.8637618 | 29.06518 | 29.81697 | 27.92572 | 25.75477 | 35.88 | 34.38
12.35 | 0.963672985 | 0.8643868 | 29.03958 | 29.79015 | 27.98466 | 25.75021 | 35.81 | 34.38
12.36 | 0.964697235 | 0.8662605 | 29.01395 | 29.7633 | 27.98968 | 25.78277 | 35.88 | 34.38
12.37 | 0.965721484 | 0.8681342 | 28.9883 | 29.73643 | 27.99462 | 25.81521 | 35.88 | 34.38
12.38 | 0.964434036 | 0.8689588 | 28.96263 | 29.70953 | 27.93254 | 25.81636 | 35.88 | 34.38
12.39 | 0.961267792 | 0.8689307 | 28.93693 | 29.68261 | 27.81614 | 25.79213 | 35.94 | 34.38
12.4 | 0.958101548 | 0.8689026 | 28.91121 | 29.65567 | 27.69987 | 25.76789 | 35.94 | 34.44
12.41 | 0.955923071 | 0.8684043 | 28.88546 | 29.62871 | 27.61228 | 25.7297 | 35.94 | 34.38
12.42 | 0.95442747 | 0.8675809 | 28.85969 | 29.60173 | 27.54448 | 25.68189 | 35.94 | 34.44
12.43 | 0.952931868 | 0.8667575 | 28.8339 | 29.57472 | 27.47674 | 25.63411 | 35.94 | 34.44
12.44 | 0.952784955 | 0.8677853 | 28.80809 | 29.54769 | 27.44791 | 25.64105 | 35.94 | 34.44
12.45 | 0.953476479 | 0.869964 | 28.78225 | 29.52065 | 27.4432 | 25.6819 | 36 | 34.44
12.46 | 0.954168003 | 0.8721426 | 28.7564 | 29.49358 | 27.43843 | 25.72261 | 35.94 | 34.44
12.47 | 0.953687244 | 0.8734841 | 28.73052 | 29.46649 | 27.39993 | 25.73851 | 36 | 34.5
12.48 | 0.952511321 | 0.8743293 | 28.70462 | 29.43938 | 27.34147 | 25.73972 | 36 | 34.5
12.49 | 0.951335399 | 0.8751744 | 28.6787 | 29.41226 | 27.28306 | 25.74085 | 36 | 34.5
12.5 | 0.951182111 | 0.8746565 | 28.65275 | 29.38511 | 27.25399 | 25.70188 | 36 | 34.44
12.51 | 0.951643872 | 0.8733189 | 28.62679 | 29.35795 | 27.24251 | 25.63885 | 36 | 34.44
12.52 | 0.952105633 | 0.8719813 | 28.60081 | 29.33076 | 27.23099 | 25.57588 | 36.06 | 34.5
12.53 | 0.954002929 | 0.8714999 | 28.57481 | 29.30356 | 27.26045 | 25.53805 | 36.06 | 34.44
12.54 | 0.956831121 | 0.8715738 | 28.54879 | 29.27634 | 27.31637 | 25.51649 | 36.06 | 34.5
12.55 | 0.959659313 | 0.8716476 | 28.52274 | 29.2491 | 27.37212 | 25.49491 | 36.06 | 34.44
12.56 | 0.961967025 | 0.8717305 | 28.49668 | 29.22185 | 27.41287 | 25.47357 | 36.06 | 34.5
12.57 | 0.963888766 | 0.8718202 | 28.47061 | 29.19457 | 27.4425 | 25.45242 | 36.06 | 34.5
12.58 | 0.965810507 | 0.8719098 | 28.44451 | 29.16728 | 27.47201 | 25.43124 | 36.13 | 34.5
12.59 | 0.965813544 | 0.8737922 | 28.41839 | 29.13998 | 27.44687 | 25.46228 | 36.13 | 34.5
12.6 | 0.964094794 | 0.8772835 | 28.39226 | 29.11265 | 27.37283 | 25.54005 | 36.13 | 34.5
12.61 | 0.962376044 | 0.8807747 | 28.36611 | 29.08531 | 27.29886 | 25.61761 | 36.13 | 34.5
12.62 | 0.958484917 | 0.8839727 | 28.33994 | 29.05796 | 27.16341 | 25.68644 | 36.19 | 34.5
12.63 | 0.952095063 | 0.8868332 | 28.31376 | 29.03059 | 26.95739 | 25.74529 | 36.13 | 34.56
12.64 | 0.945705208 | 0.8896937 | 28.28755 | 29.0032 | 26.75169 | 25.80396 | 36.19 | 34.56
12.65 | 0.94019047 | 0.8902956 | 28.26134 | 28.9758 | 26.57104 | 25.79703 | 36.19 | 34.56
12.66 | 0.936055182 | 0.8873374 | 28.2351 | 28.94838 | 26.42961 | 25.68698 | 36.19 | 34.56
12.67 | 0.931919895 | 0.8843791 | 28.20885 | 28.92095 | 26.28839 | 25.57708 | 36.19 | 34.56
12.68 | 0.929491744 | 0.8815072 | 28.18258 | 28.8935 | 26.19548 | 25.46983 | 36.19 | 34.56
12.69 | 0.931120068 | 0.8788402 | 28.1563 | 28.86605 | 26.2169 | 25.36864 | 36.19 | 34.56
12.7 | 0.932748393 | 0.8761733 | 28.13 | 28.83857 | 26.23821 | 25.26759 | 36.25 | 34.56
12.71 | 0.935197926 | 0.8739314 | 28.10369 | 28.81108 | 26.28251 | 25.17891 | 36.25 | 34.56
12.72 | 0.94116955 | 0.8735127 | 28.07736 | 28.78358 | 26.42556 | 25.14283 | 36.25 | 34.56
12.73 | 0.947141173 | 0.873094 | 28.05102 | 28.75607 | 26.56828 | 25.10675 | 36.31 | 34.56
12.74 | 0.952987149 | 0.8728213 | 28.02466 | 28.72855 | 26.70714 | 25.07489 | 36.31 | 34.56
12.75 | 0.957074689 | 0.8745916 | 27.99829 | 28.70101 | 26.79646 | 25.10166 | 36.31 | 34.56
12.76 | 0.96116223 | 0.876362 | 27.97191 | 28.67346 | 26.88554 | 25.12833 | 36.31 | 34.56
12.77 | 0.96524977 | 0.8781323 | 27.94551 | 28.64589 | 26.9744 | 25.15488 | 36.25 | 34.56
12.78 | 0.962290799 | 0.8796738 | 27.9191 | 28.61832 | 26.86629 | 25.17478 | 36.31 | 34.56
12.79 | 0.958792657 | 0.8811977 | 27.89267 | 28.59073 | 26.74329 | 25.19409 | 36.31 | 34.56
12.8 | 0.955294516 | 0.8827217 | 27.86624 | 28.56313 | 26.62046 | 25.2133 | 36.31 | 34.56
12.81 | 0.95068045 | 0.8812007 | 27.83979 | 28.53553 | 26.46674 | 25.14553 | 36.38 | 34.56
12.82 | 0.945743634 | 0.8787991 | 27.81333 | 28.50791 | 26.30428 | 25.05272 | 36.38 | 34.56
12.83 | 0.940806817 | 0.8763975 | 27.78685 | 28.48028 | 26.14206 | 24.96004 | 36.38 | 34.56
12.84 | 0.938982097 | 0.8745385 | 27.76037 | 28.45264 | 26.06649 | 24.88293 | 36.38 | 34.56
12.85 | 0.939174079 | 0.8730311 | 27.73387 | 28.42498 | 26.04693 | 24.8159 | 36.38 | 34.63
12.86 | 0.939366061 | 0.8715237 | 27.70736 | 28.39732 | 26.02736 | 24.74894 | 36.38 | 34.63
12.87 | 0.941868265 | 0.8715787 | 27.68084 | 28.36965 | 26.07171 | 24.72639 | 36.38 | 34.56
12.88 | 0.94753224 | 0.8737721 | 27.65431 | 28.34198 | 26.20335 | 24.76443 | 36.44 | 34.63
12.89 | 0.953196216 | 0.8759654 | 27.62777 | 28.31429 | 26.33469 | 24.80234 | 36.44 | 34.56
12.9 | 0.95862302 | 0.8780352 | 27.60122 | 28.28659 | 26.45916 | 24.83662 | 36.44 | 34.56
12.91 | 0.963217439 | 0.879671 | 27.57466 | 28.25888 | 26.56039 | 24.85852 | 36.5 | 34.56
12.92 | 0.967811859 | 0.8813069 | 27.54808 | 28.23117 | 26.66136 | 24.88032 | 36.5 | 34.56
12.93 | 0.972363763 | 0.8829339 | 27.5215 | 28.20345 | 26.76091 | 24.90178 | 36.5 | 34.63
12.94 | 0.969001018 | 0.8829095 | 27.49491 | 28.17572 | 26.6426 | 24.87661 | 36.5 | 34.56
12.95 | 0.965638274 | 0.8828851 | 27.46831 | 28.14798 | 26.52445 | 24.85143 | 36.56 | 34.63
12.96 | 0.96227553 | 0.8828607 | 27.4417 | 28.12023 | 26.40648 | 24.82625 | 36.5 | 34.63
12.97 | 0.95898246 | 0.8819587 | 27.41508 | 28.09248 | 26.29058 | 24.77641 | 36.56 | 34.69
12.98 | 0.955709867 | 0.8807989 | 27.38846 | 28.06472 | 26.17542 | 24.71937 | 36.56 | 34.56
12.99 | 0.952437274 | 0.8796391 | 27.36182 | 28.03695 | 26.06042 | 24.6624 | 36.56 | 34.63
13 | 0.953338487 | 0.8779119 | 27.33518 | 28.00918 | 26.05968 | 24.58959 | 36.56 | 34.63
13.01 | 0.95802864 | 0.8756697 | 27.30853 | 27.9814 | 26.16235 | 24.50246 | 36.63 | 34.63
13.02 | 0.962718793 | 0.8734274 | 27.28187 | 27.95361 | 26.26477 | 24.41545 | 36.63 | 34.63
13.03 | 0.966676346 | 0.8715139 | 27.2552 | 27.92582 | 26.34696 | 24.33774 | 36.63 | 34.63
13.04 | 0.968539588 | 0.8705399 | 27.22853 | 27.89802 | 26.37191 | 24.28634 | 36.63 | 34.63
13.05 | 0.970402829 | 0.869566 | 27.20185 | 27.87022 | 26.39675 | 24.23499 | 36.63 | 34.63
13.06 | 0.972266071 | 0.8685921 | 27.17516 | 27.84241 | 26.42149 | 24.18369 | 36.69 | 34.63
13.07 | 0.969955334 | 0.8686671 | 27.14846 | 27.81459 | 26.3328 | 24.16162 | 36.69 | 34.56
13.08 | 0.967549347 | 0.8687662 | 27.12176 | 27.78677 | 26.24164 | 24.14021 | 36.63 | 34.63
13.09 | 0.96514336 | 0.8688652 | 27.09506 | 27.75895 | 26.15061 | 24.11879 | 36.69 | 34.63
13.1 | 0.966194897 | 0.8691035 | 27.06834 | 27.73112 | 26.1533 | 24.10122 | 36.69 | 34.63
13.11 | 0.9688761 | 0.8694075 | 27.04162 | 27.70329 | 26.19998 | 24.08545 | 36.75 | 34.69
13.12 | 0.971557304 | 0.8697116 | 27.0149 | 27.67545 | 26.24652 | 24.06966 | 36.75 | 34.63
13.13 | 0.973523353 | 0.8714974 | 26.98817 | 27.64761 | 26.27361 | 24.09482 | 36.75 | 34.63
13.14 | 0.97424479 | 0.8758621 | 26.96143 | 27.61977 | 26.26704 | 24.19111 | 36.75 | 34.63
13.15 | 0.974966226 | 0.8802269 | 26.93469 | 27.59192 | 26.26042 | 24.28715 | 36.75 | 34.69
13.16 | 0.97559111 | 0.8846148 | 26.90795 | 27.56407 | 26.25116 | 24.38359 | 36.75 | 34.69
13.17 | 0.973418022 | 0.8896755 | 26.8812 | 27.53622 | 26.16664 | 24.4983 | 36.75 | 34.69
13.18 | 0.971244935 | 0.8947363 | 26.85444 | 27.50836 | 26.08224 | 24.61273 | 36.75 | 34.69
13.19 | 0.969071847 | 0.899797 | 26.82769 | 27.4805 | 25.99796 | 24.72687 | 36.81 | 34.69
13.2 | 0.969091792 | 0.9017375 | 26.80092 | 27.45264 | 25.97256 | 24.75507 | 36.75 | 34.69
13.21 | 0.970120956 | 0.9022421 | 26.77416 | 27.42477 | 25.97417 | 24.74379 | 36.75 | 34.63
13.22 | 0.971150119 | 0.9027467 | 26.74739 | 27.39691 | 25.97573 | 24.73247 | 36.81 | 34.69
13.23 | 0.971326927 | 0.9031995 | 26.72062 | 27.36904 | 25.95445 | 24.7197 | 36.81 | 34.69
13.24 | 0.969686149 | 0.9035417 | 26.69384 | 27.34117 | 25.88465 | 24.70389 | 36.81 | 34.69
13.25 | 0.968045371 | 0.9038839 | 26.66706 | 27.3133 | 25.81492 | 24.68805 | 36.88 | 34.69
13.26 | 0.966404593 | 0.9042261 | 26.64028 | 27.28543 | 25.74529 | 24.6722 | 36.81 | 34.75
13.27 | 0.963973078 | 0.9023527 | 26.61349 | 27.25755 | 25.65469 | 24.59593 | 36.81 | 34.75
13.28 | 0.96148788 | 0.9003288 | 26.5867 | 27.22968 | 25.56279 | 24.51566 | 36.88 | 34.69
13.29 | 0.959002682 | 0.8983049 | 26.55992 | 27.2018 | 25.47103 | 24.43551 | 36.88 | 34.69
13.3 | 0.957640439 | 0.8944487 | 26.53312 | 27.17393 | 25.40919 | 24.30568 | 36.88 | 34.69
13.31 | 0.957249279 | 0.889008 | 26.50633 | 27.14605 | 25.37317 | 24.13306 | 36.88 | 34.69
13.32 | 0.956858118 | 0.8835673 | 26.47953 | 27.11818 | 25.33716 | 23.96073 | 36.88 | 34.69
13.33 | 0.956844479 | 0.878846 | 26.45274 | 27.0903 | 25.31116 | 23.8082 | 36.88 | 34.75
13.34 | 0.959635964 | 0.87947 | 26.42594 | 27.06242 | 25.35928 | 23.80059 | 36.88 | 34.75
13.35 | 0.96242745 | 0.8800939 | 26.39914 | 27.03455 | 25.40726 | 23.79294 | 36.88 | 34.75
13.36 | 0.965218935 | 0.8807179 | 26.37234 | 27.00667 | 25.45508 | 23.78526 | 36.81 | 34.75
13.37 | 0.970932209 | 0.8825849 | 26.34554 | 26.9788 | 25.57973 | 23.81108 | 36.88 | 34.75
13.38 | 0.977999333 | 0.8850278 | 26.31874 | 26.95093 | 25.73971 | 23.85232 | 36.94 | 34.75
13.39 | 0.985066457 | 0.8874707 | 26.29193 | 26.92305 | 25.8993 | 23.89342 | 36.94 | 34.75
13.4 | 0.989612898 | 0.8889495 | 26.26513 | 26.89518 | 25.99231 | 23.90846 | 36.88 | 34.75
13.41 | 0.985736825 | 0.8872072 | 26.23833 | 26.86731 | 25.86409 | 23.83688 | 36.94 | 34.75
13.42 | 0.981860752 | 0.8854649 | 26.21153 | 26.83945 | 25.73607 | 23.76539 | 36.94 | 34.81
13.43 | 0.977984679 | 0.8837226 | 26.18472 | 26.81158 | 25.60826 | 23.694 | 36.94 | 34.81
13.44 | 0.969489369 | 0.8849375 | 26.15792 | 26.78372 | 25.35983 | 23.70191 | 36.94 | 34.81
13.45 | 0.959530844 | 0.887089 | 26.13112 | 26.75585 | 25.07362 | 23.73482 | 37 | 34.88
13.46 | 0.949572319 | 0.8892405 | 26.10432 | 26.728 | 24.78794 | 23.76762 | 37 | 34.88
13.47 | 0.942469947 | 0.8915339 | 26.07752 | 26.70014 | 24.57728 | 23.80408 | 37 | 34.88
13.48 | 0.943070207 | 0.8942098 | 26.05072 | 26.67228 | 24.56766 | 23.85062 | 37 | 34.81
13.49 | 0.943670466 | 0.8968857 | 26.02392 | 26.64443 | 24.55801 | 23.89701 | 37 | 34.88
13.5 | 0.944270725 | 0.8995616 | 25.99713 | 26.61658 | 24.54833 | 23.94326 | 36.94 | 34.88
13.51 | 0.946734714 | 0.8985117 | 25.97033 | 26.58874 | 24.58702 | 23.89029 | 37 | 34.88
13.52 | 0.949776351 | 0.8963069 | 25.94354 | 26.5609 | 24.64056 | 23.80671 | 37 | 34.88
13.53 | 0.952817989 | 0.894102 | 25.91675 | 26.53306 | 24.69395 | 23.72326 | 37 | 34.88
13.54 | 0.955699752 | 0.8916624 | 25.88996 | 26.50522 | 24.74303 | 23.63371 | 37 | 34.88
13.55 | 0.958069562 | 0.8884706 | 25.86318 | 26.47739 | 24.77872 | 23.52439 | 37 | 34.88
13.56 | 0.960439372 | 0.8852788 | 25.83639 | 26.44957 | 24.81429 | 23.41524 | 37 | 34.88
13.57 | 0.962809182 | 0.882087 | 25.80961 | 26.42174 | 24.84973 | 23.30628 | 37 | 34.81
13.58 | 0.964120428 | 0.8790825 | 25.78283 | 26.39393 | 24.85776 | 23.20244 | 37.06 | 34.88
13.59 | 0.964965129 | 0.8761605 | 25.75606 | 26.36611 | 24.8537 | 23.10095 | 37.06 | 34.88
13.6 | 0.96580983 | 0.8732386 | 25.72928 | 26.3383 | 24.8496 | 22.99962 | 37.06 | 34.88
13.61 | 0.966170056 | 0.8707818 | 25.70252 | 26.3105 | 24.833 | 22.9107 | 37.06 | 34.88
13.62 | 0.963333552 | 0.8713943 | 25.67575 | 26.2827 | 24.73431 | 22.90259 | 37.06 | 34.88
13.63 | 0.960497049 | 0.8720069 | 25.64899 | 26.2549 | 24.63578 | 22.89446 | 37.06 | 34.88
13.64 | 0.957660546 | 0.8726194 | 25.62223 | 26.22711 | 24.5374 | 22.88629 | 37.06 | 34.94
13.65 | 0.956726875 | 0.8755207 | 25.59547 | 26.19933 | 24.48788 | 22.93806 | 37 | 34.94
13.66 | 0.957347709 | 0.8802919 | 25.56872 | 26.17155 | 24.47816 | 23.03861 | 37 | 34.88
13.67 | 0.957968543 | 0.8850631 | 25.54198 | 26.14378 | 24.46841 | 23.1389 | 37.06 | 34.94
13.68 | 0.958589377 | 0.8898343 | 25.51523 | 26.11601 | 24.45863 | 23.23893 | 37.06 | 34.94
13.69 | 0.960563987 | 0.8928998 | 25.48849 | 26.08825 | 24.48333 | 23.2942 | 37.06 | 34.88
13.7 | 0.962609482 | 0.895876 | 25.46176 | 26.0605 | 24.50973 | 23.34698 | 37.06 | 34.94
13.71 | 0.964654977 | 0.8988522 | 25.43503 | 26.03275 | 24.53603 | 23.3996 | 37.06 | 34.94
13.72 | 0.965293816 | 0.900891 | 25.40831 | 26.00501 | 24.52648 | 23.42768 | 37.06 | 34.94
13.73 | 0.96309043 | 0.9010357 | 25.38159 | 25.97727 | 24.44477 | 23.40645 | 37.13 | 34.94
13.74 | 0.960887043 | 0.9011803 | 25.35488 | 25.94954 | 24.36317 | 23.38522 | 37.13 | 34.88
13.75 | 0.958683657 | 0.901325 | 25.32817 | 25.92182 | 24.2817 | 23.36399 | 37.13 | 34.94
13.76 | 0.954786225 | 0.9013324 | 25.30146 | 25.89411 | 24.15749 | 23.3392 | 37.13 | 34.94
13.77 | 0.95013722 | 0.901279 | 25.27477 | 25.8664 | 24.0145 | 23.31284 | 37.13 | 34.94
13.78 | 0.945488216 | 0.9012255 | 25.24808 | 25.8387 | 23.87176 | 23.2865 | 37.19 | 35
13.79 | 0.940926315 | 0.9012282 | 25.22139 | 25.81101 | 23.73147 | 23.26161 | 37.19 | 34.94
13.8 | 0.938769306 | 0.9027835 | 25.19471 | 25.78332 | 23.65202 | 23.27676 | 37.13 | 35
13.81 | 0.936612296 | 0.9043387 | 25.16804 | 25.75565 | 23.57269 | 23.29183 | 37.13 | 34.94
13.82 | 0.934455286 | 0.905894 | 25.14137 | 25.72798 | 23.49349 | 23.30682 | 37.13 | 34.94
13.83 | 0.934308475 | 0.9074256 | 25.11471 | 25.70032 | 23.46489 | 23.32112 | 37.13 | 35
13.84 | 0.937771042 | 0.9089147 | 25.08805 | 25.67266 | 23.52685 | 23.33426 | 37.13 | 35
13.85 | 0.941233609 | 0.9104038 | 25.06141 | 25.64502 | 23.58864 | 23.34732 | 37.13 | 35
13.86 | 0.944696176 | 0.911893 | 25.03477 | 25.61738 | 23.65025 | 23.36031 | 37.13 | 34.94
13.87 | 0.946418858 | 0.9109709 | 25.00813 | 25.58975 | 23.66817 | 23.31152 | 37.13 | 35
13.88 | 0.947248463 | 0.9088111 | 24.98151 | 25.56213 | 23.66369 | 23.23115 | 37.13 | 34.94
13.89 | 0.948078068 | 0.9066514 | 24.95489 | 25.53452 | 23.65918 | 23.15091 | 37.19 | 35
13.9 | 0.948907673 | 0.9044916 | 24.92827 | 25.50692 | 23.65463 | 23.0708 | 37.19 | 34.94
13.91 | 0.947406494 | 0.900923 | 24.90167 | 25.47933 | 23.592 | 22.95491 | 37.19 | 35
13.92 | 0.945767263 | 0.897271 | 24.87507 | 25.45175 | 23.52603 | 22.83711 | 37.19 | 34.94
13.93 | 0.944128031 | 0.893619 | 24.84848 | 25.42417 | 23.46015 | 22.71952 | 37.25 | 34.94
13.94 | 0.94419113 | 0.8904594 | 24.8219 | 25.39661 | 23.43662 | 22.61465 | 37.25 | 35
13.95 | 0.950760941 | 0.8891821 | 24.79533 | 25.36905 | 23.57443 | 22.55771 | 37.25 | 35
13.96 | 0.957330751 | 0.8879048 | 24.76877 | 25.34151 | 23.7119 | 22.50085 | 37.25 | 34.94
13.97 | 0.963900562 | 0.8866275 | 24.74221 | 25.31397 | 23.84903 | 22.44406 | 37.31 | 34.94
13.98 | 0.970098512 | 0.8870912 | 24.71566 | 25.28645 | 23.97662 | 22.43138 | 37.25 | 34.94
13.99 | 0.975842917 | 0.8896783 | 24.68912 | 25.25893 | 24.0927 | 22.47232 | 37.25 | 34.94
14 | 0.981587323 | 0.8922654 | 24.66259 | 25.23143 | 24.20848 | 22.51313 | 37.25 | 35
[7 empty] | 37.75 | 35.38
[7 empty] | 37.75 | 35.38
[7 empty] | 37.81 | 35.44
[7 empty] | 37.81 | 35.44
[7 empty] | 37.81 | 35.44
[7 empty] | 37.81 | 35.44
[7 empty] | 37.81 | 35.44
[7 empty] | 37.81 | 35.44
[7 empty] | 37.81 | 35.44
[7 empty] | 37.81 | 35.44
[7 empty] | 37.88 | 35.44
[7 empty] | 37.88 | 35.5
[7 empty] | 37.88 | 35.44
[7 empty] | 37.88 | 35.5
[7 empty] | 37.88 | 35.5
[7 empty] | 37.88 | 35.5
[7 empty] | 37.81 | 35.44
[7 empty] | 37.88 | 35.5
[7 empty] | 37.88 | 35.5
[7 empty] | 37.88 | 35.44
[7 empty] | 37.88 | 35.5
[7 empty] | 37.88 | 35.5
[7 empty] | 37.88 | 35.5
[7 empty] | 37.94 | 35.5
[7 empty] | 37.88 | 35.5
[7 empty] | 37.94 | 35.5
[7 empty] | 37.88 | 35.5
[7 empty] | 37.94 | 35.56
[7 empty] | 37.94 | 35.5
[7 empty] | 37.94 | 35.56
[7 empty] | 37.94 | 35.5
[7 empty] | 37.94 | 35.5
[7 empty] | 37.94 | 35.56
[7 empty] | 37.94 | 35.5
[7 empty] | 38 | 35.56
[7 empty] | 38 | 35.5
[7 empty] | 38 | 35.56
[7 empty] | 38 | 35.56
[7 empty] | 38 | 35.56
[7 empty] | 38 | 35.56
[7 empty] | 38 | 35.56
[7 empty] | 38 | 35.56
[7 empty] | 38.06 | 35.56
[7 empty] | 38 | 35.63
[7 empty] | 38 | 35.63
[7 empty] | 38.06 | 35.63
[7 empty] | 38.06 | 35.56
[7 empty] | 38.06 | 35.63
[7 empty] | 38.06 | 35.63
[7 empty] | 38.06 | 35.63
[7 empty] | 38.13 | 35.63
[7 empty] | 38.13 | 35.63
[7 empty] | 38.06 | 35.63
[7 empty] | 38.13 | 35.63
[7 empty] | 38.13 | 35.69
[7 empty] | 38.13 | 35.69
[7 empty] | 38.13 | 35.63
[7 empty] | 38.13 | 35.69
[7 empty] | 38.13 | 35.69
[7 empty] | 38.19 | 35.69
[7 empty] | 38.19 | 35.69
[7 empty] | 38.13 | 35.75
[7 empty] | 38.19 | 35.69
[7 empty] | 38.19 | 35.75
[7 empty] | 38.19 | 35.75
[7 empty] | 38.19 | 35.69
[7 empty] | 38.19 | 35.69
[7 empty] | 38.25 | 35.69
[7 empty] | 38.25 | 35.75
[7 empty] | 38.25 | 35.69
[7 empty] | 38.25 | 35.75
[7 empty] | 38.25 | 35.75
[7 empty] | 38.25 | 35.81
[7 empty] | 38.25 | 35.81
[7 empty] | 38.25 | 35.81
[7 empty] | 38.31 | 35.81
[7 empty] | 38.25 | 35.81
[7 empty] | 38.25 | 35.81
[7 empty] | 38.31 | 35.81
[7 empty] | 38.31 | 35.81
[7 empty] | 38.31 | 35.81
[7 empty] | 38.31 | 35.81
[7 empty] | 38.31 | 35.81
[7 empty] | 38.31 | 35.81
[7 empty] | 38.31 | 35.81
[7 empty] | 38.31 | 35.81
[7 empty] | 38.31 | 35.81
[7 empty] | 38.38 | 35.81
[7 empty] | 38.38 | 35.81
[7 empty] | 38.38 | 35.81
[7 empty] | 38.38 | 35.81
[7 empty] | 38.38 | 35.88
[7 empty] | 38.38 | 35.81
[7 empty] | 38.38 | 35.81
[7 empty] | 38.38 | 35.81
[7 empty] | 38.44 | 35.81
[7 empty] | 38.38 | 35.81
[7 empty] | 38.44 | 35.88
[7 empty] | 38.44 | 35.88
[7 empty] | 38.44 | 35.88
[7 empty] | 38.44 | 35.88
[7 empty] | 38.5 | 35.88
[7 empty] | 38.44 | 35.88
[7 empty] | 38.5 | 35.88
[7 empty] | 38.44 | 35.81
[7 empty] | 38.5 | 35.88
[7 empty] | 38.56 | 35.88
[7 empty] | 38.5 | 35.88
[7 empty] | 38.5 | 35.88
[7 empty] | 38.5 | 35.81
[7 empty] | 38.5 | 35.88
[7 empty] | 38.56 | 35.88
[7 empty] | 38.56 | 35.88
[7 empty] | 38.5 | 35.88
[7 empty] | 38.56 | 35.88
[7 empty] | 38.56 | 35.88
[7 empty] | 38.56 | 35.88
[7 empty] | 38.56 | 35.88
[7 empty] | 38.63 | 35.81
[7 empty] | 38.56 | 35.81
[7 empty] | 38.63 | 35.88
[7 empty] | 38.69 | 35.88
[7 empty] | 38.63 | 35.88
[7 empty] | 38.63 | 35.88
[7 empty] | 38.63 | 35.88
[7 empty] | 38.63 | 35.88
[7 empty] | 38.63 | 35.88
[7 empty] | 38.69 | 35.88
[7 empty] | 38.63 | 35.94
[7 empty] | 38.69 | 35.94
[7 empty] | 38.69 | 35.94
[7 empty] | 38.69 | 35.94
[7 empty] | 38.69 | 35.94
[7 empty] | 38.69 | 35.94
[7 empty] | 38.75 | 36
[7 empty] | 38.69 | 36
[7 empty] | 38.75 | 35.94
[7 empty] | 38.81 | 36
[7 empty] | 38.75 | 36
[7 empty] | 38.81 | 36
[7 empty] | 38.75 | 36
[7 empty] | 38.75 | 36
[7 empty] | 38.81 | 36
[7 empty] | 38.81 | 36.06
[7 empty] | 38.81 | 36.06
[7 empty] | 38.88 | 36.06
[7 empty] | 38.88 | 36
[7 empty] | 38.88 | 36.06
[7 empty] | 38.94 | 36
[7 empty] | 38.88 | 36
[7 empty] | 38.88 | 36.06
[7 empty] | 38.88 | 36.06
[7 empty] | 38.94 | 36.06
[7 empty] | 38.94 | 36.06
[7 empty] | 38.94 | 36.13
[7 empty] | 38.94 | 36.06
[7 empty] | 38.94 | 36.06
[7 empty] | 39 | 36.06
[7 empty] | 38.94 | 36.13
[7 empty] | 39 | 36.13
[7 empty] | 39 | 36.06
[7 empty] | 39 | 36.13
[7 empty] | 39 | 36.13
[7 empty] | 39.06 | 36.13
[7 empty] | 39 | 36.13
[7 empty] | 39.06 | 36.13
[7 empty] | 39.13 | 36.19
[7 empty] | 39.06 | 36.19
[7 empty] | 39.06 | 36.19
[7 empty] | 39.06 | 36.19
[7 empty] | 39.06 | 36.19
[7 empty] | 39.06 | 36.19
[7 empty] | 39.06 | 36.19
[7 empty] | 39.06 | 36.19
[7 empty] | 39.06 | 36.19
[7 empty] | 39.13 | 36.19
[7 empty] | 39.13 | 36.19
[7 empty] | 39.13 | 36.25
[7 empty] | 39.13 | 36.19
[7 empty] | 39.13 | 36.19
[7 empty] | 39.13 | 36.25
[7 empty] | 39.13 | 36.25
[7 empty] | 39.13 | 36.25
[7 empty] | 39.13 | 36.25
[7 empty] | 39.19 | 36.25
[7 empty] | 39.19 | 36.25
[7 empty] | 39.19 | 36.25
[7 empty] | 39.19 | 36.25
[7 empty] | 39.19 | 36.25
[7 empty] | 39.19 | 36.25
[7 empty] | 39.25 | 36.31
[7 empty] | 39.19 | 36.25
[7 empty] | 39.19 | 36.25
[7 empty] | 39.25 | 36.31
[7 empty] | 39.25 | 36.31
[7 empty] | 39.25 | 36.31
[7 empty] | 39.25 | 36.31
[7 empty] | 39.25 | 36.31
[7 empty] | 39.25 | 36.31
[7 empty] | 39.31 | 36.38
[7 empty] | 39.31 | 36.31
[7 empty] | 39.31 | 36.31
[7 empty] | 39.38 | 36.31
[7 empty] | 39.38 | 36.38
[7 empty] | 39.38 | 36.38
[7 empty] | 39.38 | 36.31
[7 empty] | 39.38 | 36.38
[7 empty] | 39.38 | 36.38
[7 empty] | 39.44 | 36.38
[7 empty] | 39.44 | 36.38
[7 empty] | 39.44 | 36.31
[7 empty] | 39.44 | 36.31
[7 empty] | 39.44 | 36.38
[7 empty] | 39.5 | 36.38
[7 empty] | 39.44 | 36.38
[7 empty] | 39.44 | 36.38
[7 empty] | 39.5 | 36.38
[7 empty] | 39.5 | 36.38
[7 empty] | 39.5 | 36.38
[7 empty] | 39.5 | 36.38
[7 empty] | 39.5 | 36.38
[7 empty] | 39.5 | 36.38
[7 empty] | 39.56 | 36.38
[7 empty] | 39.56 | 36.38
[7 empty] | 39.5 | 36.44
[7 empty] | 39.56 | 36.38
[7 empty] | 39.56 | 36.44
[7 empty] | 39.56 | 36.38
[7 empty] | 39.56 | 36.38
[7 empty] | 39.56 | 36.38
[7 empty] | 39.56 | 36.38
[7 empty] | 39.56 | 36.44
[7 empty] | 39.63 | 36.38
[7 empty] | 39.63 | 36.44
[7 empty] | 39.63 | 36.38
[7 empty] | 39.63 | 36.44
[7 empty] | 39.69 | 36.44
[7 empty] | 39.69 | 36.44
[7 empty] | 39.69 | 36.44
[7 empty] | 39.69 | 36.44
[7 empty] | 39.69 | 36.44
[7 empty] | 39.69 | 36.5
[7 empty] | 39.75 | 36.44
[7 empty] | 39.75 | 36.5
[7 empty] | 39.75 | 36.44
[7 empty] | 39.75 | 36.44
[7 empty] | 39.75 | 36.5
[7 empty] | 39.75 | 36.44
[7 empty] | 39.81 | 36.5
[7 empty] | 39.81 | 36.5
[7 empty] | 39.75 | 36.5
[7 empty] | 39.81 | 36.5
[7 empty] | 39.88 | 36.5
[7 empty] | 39.88 | 36.5
[7 empty] | 39.88 | 36.5
[7 empty] | 39.88 | 36.56
[7 empty] | 39.88 | 36.56
[7 empty] | 39.94 | 36.56
[7 empty] | 39.88 | 36.56
[7 empty] | 39.88 | 36.56
[7 empty] | 39.88 | 36.56
[7 empty] | 39.94 | 36.56
[7 empty] | 40 | 36.63
[7 empty] | 39.94 | 36.56
[7 empty] | 39.94 | 36.63
[7 empty] | 40 | 36.69
[7 empty] | 40 | 36.69
[7 empty] | 39.94 | 36.63
[7 empty] | 40 | 36.63
[7 empty] | 40 | 36.69
[7 empty] | 40 | 36.69
[7 empty] | 40.06 | 36.69
[7 empty] | 40.13 | 36.69
[7 empty] | 40.06 | 36.69
[7 empty] | 40.13 | 36.69
[7 empty] | 40.13 | 36.69
[7 empty] | 40.06 | 36.69
[7 empty] | 40.13 | 36.75
[7 empty] | 40.06 | 36.69
[7 empty] | 40.19 | 36.69
[7 empty] | 40.19 | 36.75
[7 empty] | 40.13 | 36.75
[7 empty] | 40.19 | 36.75
[7 empty] | 40.19 | 36.75
[7 empty] | 40.19 | 36.75
[7 empty] | 40.19 | 36.75
[7 empty] | 40.19 | 36.75
[7 empty] | 40.19 | 36.75
[7 empty] | 40.19 | 36.75
[7 empty] | 40.25 | 36.75
[7 empty] | 40.19 | 36.81
[7 empty] | 40.19 | 36.81
[7 empty] | 40.25 | 36.81
[7 empty] | 40.25 | 36.81
[7 empty] | 40.31 | 36.81
[7 empty] | 40.25 | 36.81
[7 empty] | 40.25 | 36.81
[7 empty] | 40.31 | 36.81
[7 empty] | 40.31 | 36.81
[7 empty] | 40.31 | 36.81
[7 empty] | 40.31 | 36.81
[7 empty] | 40.38 | 36.81
[7 empty] | 40.38 | 36.88
[7 empty] | 40.38 | 36.88
[7 empty] | 40.38 | 36.81
[7 empty] | 40.44 | 36.88
[7 empty] | 40.44 | 36.88
[7 empty] | 40.44 | 36.88
[7 empty] | 40.44 | 36.81
[7 empty] | 40.44 | 36.88
[7 empty] | 40.44 | 36.88
[7 empty] | 40.44 | 36.88
[7 empty] | 40.44 | 36.88
[7 empty] | 40.44 | 36.94
[7 empty] | 40.5 | 36.88
[7 empty] | 40.5 | 36.94
[7 empty] | 40.5 | 36.94
[7 empty] | 40.5 | 36.94
[7 empty] | 40.5 | 36.88
[7 empty] | 40.56 | 36.94
[7 empty] | 40.5 | 36.94
[7 empty] | 40.56 | 36.94
[7 empty] | 40.56 | 36.94
[7 empty] | 40.56 | 37
[7 empty] | 40.56 | 36.94
[7 empty] | 40.56 | 36.94
[7 empty] | 40.56 | 36.94
[7 empty] | 40.63 | 36.94
[7 empty] | 40.63 | 36.94
[7 empty] | 40.63 | 36.94
[7 empty] | 40.63 | 37
[7 empty] | 40.63 | 37
[7 empty] | 40.63 | 37
[7 empty] | 40.63 | 37
[7 empty] | 40.69 | 37
[7 empty] | 40.69 | 37.06
[7 empty] | 40.75 | 37
[7 empty] | 40.69 | 37
[7 empty] | 40.75 | 37
[7 empty] | 40.75 | 37.06
[7 empty] | 40.75 | 37.06
[7 empty] | 40.81 | 37
[7 empty] | 40.75 | 37.06
[7 empty] | 40.75 | 37.06
[7 empty] | 40.81 | 37.06
[7 empty] | 40.81 | 37.06
[7 empty] | 40.81 | 37.06
[7 empty] | 40.81 | 37.13
[7 empty] | 40.81 | 37.13
[7 empty] | 40.81 | 37.13
[7 empty] | 40.88 | 37.13
[7 empty] | 40.88 | 37.13
[7 empty] | 40.88 | 37.19
[7 empty] | 40.88 | 37.19
[7 empty] | 40.88 | 37.13
[7 empty] | 40.88 | 37.13
[7 empty] | 40.94 | 37.19
[7 empty] | 40.94 | 37.19
[7 empty] | 40.94 | 37.19
[7 empty] | 40.94 | 37.19
[7 empty] | 40.94 | 37.19
[7 empty] | 40.94 | 37.19
[7 empty] | 40.94 | 37.19
[7 empty] | 41 | 37.19
[7 empty] | 41 | 37.25
[7 empty] | 41 | 37.25
[7 empty] | 41 | 37.31
[7 empty] | 41.06 | 37.31
[7 empty] | 41.06 | 37.31
[7 empty] | 41.06 | 37.31
[7 empty] | 41.06 | 37.31
[7 empty] | 41.06 | 37.31
[7 empty] | 41.13 | 37.31
[7 empty] | 41.13 | 37.31
[7 empty] | 41.13 | 37.31
[7 empty] | 41.13 | 37.31
[7 empty] | 41.19 | 37.38
[7 empty] | 41.19 | 37.38
[7 empty] | 41.19 | 37.38
[7 empty] | 41.19 | 37.31
[7 empty] | 41.19 | 37.38
[7 empty] | 41.19 | 37.38
[7 empty] | 41.19 | 37.44
[7 empty] | 41.19 | 37.44
[7 empty] | 41.25 | 37.44
[7 empty] | 41.25 | 37.44
[7 empty] | 41.25 | 37.44
[7 empty] | 41.25 | 37.44
[7 empty] | 41.31 | 37.44
[7 empty] | 41.31 | 37.5
[7 empty] | 41.31 | 37.5
[7 empty] | 41.31 | 37.5
[7 empty] | 41.31 | 37.44
[7 empty] | 41.31 | 37.56
[7 empty] | 41.38 | 37.5
[7 empty] | 41.38 | 37.5
[7 empty] | 41.38 | 37.5
[7 empty] | 41.38 | 37.56
[7 empty] | 41.38 | 37.56
[7 empty] | 41.38 | 37.56
[7 empty] | 41.44 | 37.56
[7 empty] | 41.44 | 37.56
[7 empty] | 41.44 | 37.56
[7 empty] | 41.44 | 37.63
[7 empty] | 41.5 | 37.63
[7 empty] | 41.5 | 37.63
[7 empty] | 41.44 | 37.63
[7 empty] | 41.44 | 37.63
[7 empty] | 41.5 | 37.63
[7 empty] | 41.5 | 37.69
[7 empty] | 41.5 | 37.69
[7 empty] | 41.5 | 37.69
[7 empty] | 41.56 | 37.69
[7 empty] | 41.56 | 37.69
[7 empty] | 41.5 | 37.69
[7 empty] | 41.56 | 37.69
[7 empty] | 41.63 | 37.75
[7 empty] | 41.63 | 37.75
[7 empty] | 41.63 | 37.75
[7 empty] | 41.63 | 37.75
[7 empty] | 41.63 | 37.75
[7 empty] | 41.63 | 37.75
[7 empty] | 41.63 | 37.75
[7 empty] | 41.69 | 37.75
[7 empty] | 41.69 | 37.75
[7 empty] | 41.69 | 37.75
[7 empty] | 41.69 | 37.81
[7 empty] | 41.69 | 37.81
[7 empty] | 41.69 | 37.81
[7 empty] | 41.75 | 37.81
[7 empty] | 41.75 | 37.81
[7 empty] | 41.75 | 37.81
[7 empty] | 41.75 | 37.81
[7 empty] | 41.81 | 37.81
[7 empty] | 41.81 | 37.81
[7 empty] | 41.81 | 37.81
[7 empty] | 41.81 | 37.81
[7 empty] | 41.81 | 37.88
[7 empty] | 41.88 | 37.88
[7 empty] | 41.88 | 37.88
[7 empty] | 41.88 | 37.81
[7 empty] | 41.88 | 37.88
[7 empty] | 41.88 | 37.88
[7 empty] | 41.88 | 37.88
[7 empty] | 41.88 | 37.94
[7 empty] | 41.94 | 37.94
[7 empty] | 41.94 | 37.94
[7 empty] | 41.94 | 37.88
[7 empty] | 41.94 | 37.94
[7 empty] | 42 | 37.94
[7 empty] | 42 | 38
[7 empty] | 42 | 38
[7 empty] | 42 | 38
[7 empty] | 42 | 38.06
[7 empty] | 42 | 38.06
[7 empty] | 42.06 | 38.06
[7 empty] | 42.06 | 38.06
[7 empty] | 42.06 | 38.06
[7 empty] | 42.06 | 38.06
[7 empty] | 42.06 | 38.06
[7 empty] | 42.13 | 38.13
[7 empty] | 42.06 | 38.13
[7 empty] | 42.13 | 38.13
[7 empty] | 42.19 | 38.13
[7 empty] | 42.13 | 38.19
[7 empty] | 42.13 | 38.19
[7 empty] | 42.13 | 38.19
[7 empty] | 42.19 | 38.25
[7 empty] | 42.19 | 38.25
[7 empty] | 42.25 | 38.25
[7 empty] | 42.25 | 38.25
[7 empty] | 42.25 | 38.31
[7 empty] | 42.25 | 38.38
[7 empty] | 42.25 | 38.31
[7 empty] | 42.25 | 38.31
[7 empty] | 42.31 | 38.31
[7 empty] | 42.31 | 38.31
[7 empty] | 42.31 | 38.38
[7 empty] | 42.31 | 38.38
[7 empty] | 42.31 | 38.44
[7 empty] | 42.31 | 38.44
[7 empty] | 42.31 | 38.44
[7 empty] | 42.38 | 38.5
[7 empty] | 42.44 | 38.5
[7 empty] | 42.44 | 38.5
[7 empty] | 42.44 | 38.56
[7 empty] | 42.5 | 38.56
[7 empty] | 42.44 | 38.56
[7 empty] | 42.44 | 38.56
[7 empty] | 42.44 | 38.63
[7 empty] | 42.44 | 38.63
[7 empty] | 42.5 | 38.69
[7 empty] | 42.5 | 38.69
[7 empty] | 42.5 | 38.69
[7 empty] | 42.44 | 38.69
[7 empty] | 42.5 | 38.75
[7 empty] | 42.5 | 38.75
[7 empty] | 42.5 | 38.75
[7 empty] | 42.56 | 38.75
[7 empty] | 42.56 | 38.75
[7 empty] | 42.56 | 38.81
[7 empty] | 42.56 | 38.81
[7 empty] | 42.56 | 38.81
[7 empty] | 42.56 | 38.88
[7 empty] | 42.56 | 38.88
[7 empty] | 42.56 | 38.88
[7 empty] | 42.63 | 38.94
[7 empty] | 42.63 | 38.94
[7 empty] | 42.69 | 38.94
[7 empty] | 42.69 | 38.94
[7 empty] | 42.69 | 38.94
[7 empty] | 42.69 | 39
[7 empty] | 42.69 | 39
[7 empty] | 42.75 | 39
[7 empty] | 42.75 | 39.06
[7 empty] | 42.75 | 39.06
[7 empty] | 42.75 | 39.06
[7 empty] | 42.75 | 39.06
[7 empty] | 42.75 | 39.13
[7 empty] | 42.81 | 39.13
[7 empty] | 42.81 | 39.13
[7 empty] | 42.81 | 39.13
[7 empty] | 42.81 | 39.19
[7 empty] | 42.81 | 39.19
[7 empty] | 42.81 | 39.25
[7 empty] | 42.81 | 39.25
[7 empty] | 42.88 | 39.25
[7 empty] | 42.88 | 39.25
[7 empty] | 42.88 | 39.31
[7 empty] | 42.94 | 39.31
[7 empty] | 42.88 | 39.31
[7 empty] | 42.88 | 39.38
[7 empty] | 42.94 | 39.38
[7 empty] | 42.94 | 39.38
[7 empty] | 42.94 | 39.38
[7 empty] | 43 | 39.44
[7 empty] | 43 | 39.44
[7 empty] | 42.94 | 39.44
[7 empty] | 43.06 | 39.5
[7 empty] | 43 | 39.5
[7 empty] | 43.06 | 39.5
[7 empty] | 43.06 | 39.5
[7 empty] | 43.06 | 39.56
[7 empty] | 43.06 | 39.56
[7 empty] | 43.06 | 39.56
[7 empty] | 43.06 | 39.56
[7 empty] | 43.13 | 39.63
[7 empty] | 43.06 | 39.63
[7 empty] | 43.13 | 39.63
[7 empty] | 43.13 | 39.63
[7 empty] | 43.19 | 39.69
[7 empty] | 43.13 | 39.69
[7 empty] | 43.13 | 39.69
[7 empty] | 43.19 | 39.69
[7 empty] | 43.13 | 39.75
[7 empty] | 43.19 | 39.75
[7 empty] | 43.19 | 39.75
[7 empty] | 43.25 | 39.81
[7 empty] | 43.25 | 39.88
[7 empty] | 43.19 | 39.88
[7 empty] | 43.25 | 39.88
[7 empty] | 43.25 | 39.88
[7 empty] | 43.25 | 39.88
[7 empty] | 43.31 | 39.94
[7 empty] | 43.31 | 39.94
[7 empty] | 43.31 | 39.94
[7 empty] | 43.31 | 39.94
[7 empty] | 43.38 | 39.94
[7 empty] | 43.38 | 40
[7 empty] | 43.38 | 40
[7 empty] | 43.38 | 40
[7 empty] | 43.38 | 40.06
[7 empty] | 43.44 | 40.06
[7 empty] | 43.44 | 40.06
[7 empty] | 43.44 | 40.06
[7 empty] | 43.44 | 40.06
[7 empty] | 43.44 | 40.06
[7 empty] | 43.44 | 40.13
[7 empty] | 43.44 | 40.13
[7 empty] | 43.5 | 40.13
[7 empty] | 43.5 | 40.19
[7 empty] | 43.5 | 40.19
[7 empty] | 43.56 | 40.19
[7 empty] | 43.5 | 40.19
[7 empty] | 43.56 | 40.25
[7 empty] | 43.56 | 40.25
[7 empty] | 43.56 | 40.31
[7 empty] | 43.56 | 40.31
[7 empty] | 43.63 | 40.31
[7 empty] | 43.63 | 40.31
[7 empty] | 43.63 | 40.31
[7 empty] | 43.69 | 40.38
[7 empty] | 43.63 | 40.38
[7 empty] | 43.69 | 40.38
[7 empty] | 43.69 | 40.38
[7 empty] | 43.69 | 40.44
[7 empty] | 43.69 | 40.44
[7 empty] | 43.75 | 40.5
[7 empty] | 43.75 | 40.44
[7 empty] | 43.75 | 40.5
[7 empty] | 43.75 | 40.5
[7 empty] | 43.75 | 40.56
[7 empty] | 43.81 | 40.56
[7 empty] | 43.75 | 40.56
[7 empty] | 43.81 | 40.56
[7 empty] | 43.81 | 40.56
[7 empty] | 43.81 | 40.63
[7 empty] | 43.88 | 40.56
[7 empty] | 43.81 | 40.63
[7 empty] | 43.81 | 40.63
[7 empty] | 43.88 | 40.63
[7 empty] | 43.88 | 40.63
[7 empty] | 43.88 | 40.63
[7 empty] | 43.88 | 40.69
[7 empty] | 43.94 | 40.69
[7 empty] | 43.94 | 40.75
[7 empty] | 43.94 | 40.69
[7 empty] | 43.94 | 40.75
[7 empty] | 43.94 | 40.75
[7 empty] | 44 | 40.75
[7 empty] | 44 | 40.81
[7 empty] | 44 | 40.81
[7 empty] | 44 | 40.81
[7 empty] | 44 | 40.88
[7 empty] | 44 | 40.81
[7 empty] | 44 | 40.81
[7 empty] | 44 | 40.88
[7 empty] | 44 | 40.88
[7 empty] | 44.06 | 40.88
[7 empty] | 44.06 | 40.94
[7 empty] | 44.06 | 40.94
[7 empty] | 44.06 | 40.94
[7 empty] | 44.13 | 41
[7 empty] | 44.06 | 41
[7 empty] | 44.13 | 41
[7 empty] | 44.13 | 41.06
[7 empty] | 44.19 | 41.06
[7 empty] | 44.13 | 41.06
[7 empty] | 44.19 | 41.06
[7 empty] | 44.19 | 41.06
[7 empty] | 44.13 | 41.06
[7 empty] | 44.25 | 41.13
[7 empty] | 44.19 | 41.13
[7 empty] | 44.19 | 41.13
[7 empty] | 44.25 | 41.19
[7 empty] | 44.25 | 41.19
[7 empty] | 44.31 | 41.19
[7 empty] | 44.31 | 41.19
[7 empty] | 44.31 | 41.25
[7 empty] | 44.31 | 41.25
[7 empty] | 44.38 | 41.25
[7 empty] | 44.31 | 41.25
[7 empty] | 44.31 | 41.25
[7 empty] | 44.38 | 41.31
[7 empty] | 44.38 | 41.31
[7 empty] | 44.38 | 41.31
[7 empty] | 44.38 | 41.31
[7 empty] | 44.38 | 41.38
[7 empty] | 44.44 | 41.38
[7 empty] | 44.44 | 41.38
[7 empty] | 44.5 | 41.38
[7 empty] | 44.5 | 41.38
[7 empty] | 44.5 | 41.44
[7 empty] | 44.5 | 41.44
[7 empty] | 44.44 | 41.44
[7 empty] | 44.5 | 41.44
[7 empty] | 44.5 | 41.5
[7 empty] | 44.5 | 41.5
[7 empty] | 44.56 | 41.5
[7 empty] | 44.5 | 41.5
[7 empty] | 44.56 | 41.5
[7 empty] | 44.56 | 41.56
[7 empty] | 44.56 | 41.56
[7 empty] | 44.56 | 41.56
[7 empty] | 44.56 | 41.56
[7 empty] | 44.63 | 41.63
[7 empty] | 44.63 | 41.63
[7 empty] | 44.63 | 41.63
[7 empty] | 44.63 | 41.63
[7 empty] | 44.63 | 41.63
[7 empty] | 44.63 | 41.63
[7 empty] | 44.69 | 41.63
[7 empty] | 44.63 | 41.69
[7 empty] | 44.63 | 41.69
[7 empty] | 44.69 | 41.69
[7 empty] | 44.69 | 41.69
[7 empty] | 44.69 | 41.69
[7 empty] | 44.75 | 41.75
[7 empty] | 44.75 | 41.75
[7 empty] | 44.75 | 41.75
[7 empty] | 44.81 | 41.75
[7 empty] | 44.75 | 41.75
[7 empty] | 44.81 | 41.75
[7 empty] | 44.81 | 41.81
[7 empty] | 44.81 | 41.81
[7 empty] | 44.81 | 41.81
[7 empty] | 44.81 | 41.81
[7 empty] | 44.81 | 41.88
[7 empty] | 44.81 | 41.88
[7 empty] | 44.88 | 41.88
[7 empty] | 44.88 | 41.88
[7 empty] | 44.88 | 41.88
[7 empty] | 44.88 | 41.94
[7 empty] | 44.94 | 41.94
[7 empty] | 44.94 | 41.94
[7 empty] | 44.94 | 41.94
[7 empty] | 45 | 41.94
[7 empty] | 45 | 41.94
[7 empty] | 45 | 41.94
[7 empty] | 45 | 41.94
[7 empty] | 45 | 41.94
[7 empty] | 45 | 41.94
[7 empty] | 45 | 42
[7 empty] | 45 | 42
[7 empty] | 45.06 | 42
[7 empty] | 45.06 | 42
[7 empty] | 45.06 | 42
[7 empty] | 45.13 | 42
[7 empty] | 45.13 | 42
[7 empty] | 45.13 | 42
[7 empty] | 45.19 | 42.06
[7 empty] | 45.25 | 42.06
[7 empty] | 45.25 | 42.06
[7 empty] | 45.25 | 42.06
[7 empty] | 45.25 | 42.06
[7 empty] | 45.31 | 42.06
[7 empty] | 45.31 | 42.06
[7 empty] | 45.25 | 42.06
[7 empty] | 45.25 | 42.06
[7 empty] | 45.31 | 42.13
[7 empty] | 45.31 | 42.06
[7 empty] | 45.38 | 42.06
[7 empty] | 45.31 | 42.06
[7 empty] | 45.38 | 42.13
[7 empty] | 45.38 | 42.13
[7 empty] | 45.38 | 42.13
[7 empty] | 45.44 | 42.06
[7 empty] | 45.44 | 42.06
[7 empty] | 45.44 | 42.13
[7 empty] | 45.44 | 42.13
[7 empty] | 45.5 | 42.13
[7 empty] | 45.5 | 42.13
[7 empty] | 45.56 | 42.13
[7 empty] | 45.44 | 42.19
[7 empty] | 45.44 | 42.19
[7 empty] | 45.44 | 42.19
[7 empty] | 45.44 | 42.19
[7 empty] | 45.44 | 42.13
[7 empty] | 45.44 | 42.13
[7 empty] | 45.44 | 42.13
[7 empty] | 45.5 | 42.13
[7 empty] | 45.5 | 42.19
[7 empty] | 45.5 | 42.13
[7 empty] | 45.56 | 42.13
[7 empty] | 45.56 | 42.13
[7 empty] | 45.5 | 42.13
[7 empty] | 45.5 | 42.13
[7 empty] | 45.56 | 42.13
[7 empty] | 45.66 | 42.13
[7 empty] | 45.56 | 42.13
[7 empty] | 45.5 | 42.13
[7 empty] | 45.5 | 42.13
[7 empty] | 45.5 | 42.13
[7 empty] | 45.5 | 42.13
[7 empty] | 45.56 | 42.06
[7 empty] | 45.66 | 42.06
[7 empty] | 45.56 | 42.06
[7 empty] | 45.56 | 42.06
[7 empty] | 45.56 | 42.06
[7 empty] | 45.56 | 42.06
[7 empty] | 45.56 | 42.19
[7 empty] | 45.56 | 42.06
[7 empty] | 45.5 | 42.13
[7 empty] | 45.56 | 42.13
[7 empty] | 45.66 | 42.06
[7 empty] | 45.66 | 42.19
[7 empty] | 45.66 | 42.13
[7 empty] | 45.56 | 42.13
[7 empty] | 45.66 | 42.06
[7 empty] | 45.66 | 42.06
[7 empty] | 45.56 | 42.13
[7 empty] | 45.66 | 42.13
[7 empty] | 45.66 | 42.13
[7 empty] | 45.56 | 42.13

## 151 (3)
Wavelength | ecoFlex + normal emittance | ecoFlex + Ag/Ppy emittance | Pure PNIPAm Ibb | Ag/PPy Ibb | Pure PNIPAm Prad | Ag/PPy Prad | Pure PNIPAm Temp | Ag/PPy Temp | Pure PNIPAm Temp (K) | Ag/PPy Temp (K) | Pure PNIPAm Prad SUM | Ag/PPy Prad SUM
7.5 | 0.943997164 | 0.841378 | 29.03341 | 30.25364 | 27.40746 | 25.45474 | 31.44 | 33.44 | 304.59 | 306.59 | 190.9515 | 176.5226
7.51 | 0.951354126 | 0.8448984 | 29.084 | 30.30471 | 27.66918 | 25.6044 | 31.44 | 33.5
7.52 | 0.953561718 | 0.846493 | 29.13429 | 30.35547 | 27.78135 | 25.69569 | 31.44 | 33.5
7.53 | 0.951024984 | 0.8466859 | 29.18428 | 30.40592 | 27.75498 | 25.74426 | 31.44 | 33.44
7.54 | 0.948565984 | 0.8453022 | 29.23397 | 30.45605 | 27.73035 | 25.74457 | 31.5 | 33.5
7.55 | 0.950639011 | 0.8424878 | 29.28336 | 30.50587 | 27.8379 | 25.70082 | 31.5 | 33.44
7.56 | 0.958979085 | 0.8396057 | 29.33245 | 30.55537 | 28.1292 | 25.65447 | 31.5 | 33.44
7.57 | 0.97097737 | 0.8382395 | 29.38123 | 30.60456 | 28.52851 | 25.65395 | 31.5 | 33.44
7.58 | 0.969833872 | 0.8396983 | 29.42972 | 30.65344 | 28.54194 | 25.73964 | 31.5 | 33.44
7.59 | 0.952261514 | 0.8406005 | 29.47791 | 30.702 | 28.07067 | 25.80812 | 31.5 | 33.44
7.6 | 0.947559606 | 0.8416135 | 29.52579 | 30.75025 | 27.97745 | 25.87983 | 31.5 | 33.44
7.61 | 0.957853495 | 0.844772 | 29.57338 | 30.79819 | 28.32696 | 26.01745 | 31.5 | 33.5
7.62 | 0.96644397 | 0.8440971 | 29.62066 | 30.84581 | 28.62671 | 26.03686 | 31.56 | 33.5
7.63 | 0.96668601 | 0.8403781 | 29.66765 | 30.89312 | 28.6793 | 25.9619 | 31.5 | 33.5
7.64 | 0.96449718 | 0.8389547 | 29.71434 | 30.94012 | 28.65939 | 25.95736 | 31.56 | 33.44
7.65 | 0.964694916 | 0.8419308 | 29.76072 | 30.9868 | 28.71002 | 26.08874 | 31.5 | 33.5
7.66 | 0.961029473 | 0.8454158 | 29.80681 | 31.03317 | 28.64522 | 26.23593 | 31.5 | 33.44
7.67 | 0.950785267 | 0.8484368 | 29.8526 | 31.07923 | 28.38341 | 26.36876 | 31.56 | 33.44
7.68 | 0.9436658 | 0.8487154 | 29.89809 | 31.12498 | 28.2138 | 26.41625 | 31.56 | 33.44
7.69 | 0.942607148 | 0.8487135 | 29.94328 | 31.17042 | 28.22475 | 26.45476 | 31.56 | 33.5
7.7 | 0.947017981 | 0.8497958 | 29.98817 | 31.21554 | 28.39934 | 26.52684 | 31.56 | 33.5
7.71 | 0.952900764 | 0.8491194 | 30.03277 | 31.26036 | 28.61825 | 26.54378 | 31.56 | 33.5
7.72 | 0.957600088 | 0.8471275 | 30.07706 | 31.30486 | 28.8018 | 26.51921 | 31.56 | 33.5
7.73 | 0.95996685 | 0.8464969 | 30.12106 | 31.34906 | 28.91522 | 26.53688 | 31.56 | 33.44
7.74 | 0.959181592 | 0.8482769 | 30.16476 | 31.39294 | 28.93349 | 26.62991 | 31.62 | 33.44
7.75 | 0.954488696 | 0.8488855 | 30.20817 | 31.43652 | 28.83336 | 26.686 | 31.56 | 33.44
7.76 | 0.947765299 | 0.8478462 | 30.25128 | 31.47979 | 28.67111 | 26.69002 | 31.62 | 33.44
7.77 | 0.942294508 | 0.8474256 | 30.29409 | 31.52274 | 28.54595 | 26.71318 | 31.56 | 33.44
7.78 | 0.941184432 | 0.8487516 | 30.3366 | 31.56539 | 28.55234 | 26.79118 | 31.56 | 33.44
7.79 | 0.94446826 | 0.8501302 | 30.37882 | 31.60773 | 28.69183 | 26.87069 | 31.56 | 33.5
7.8 | 0.950029358 | 0.8505147 | 30.42074 | 31.64976 | 28.9006 | 26.91859 | 31.56 | 33.5
7.81 | 0.954479535 | 0.8509288 | 30.46237 | 31.69149 | 29.07571 | 26.9672 | 31.62 | 33.5
7.82 | 0.953260424 | 0.8534806 | 30.5037 | 31.73291 | 29.07797 | 27.08342 | 31.62 | 33.44
7.83 | 0.953467335 | 0.8559261 | 30.54474 | 31.77402 | 29.12341 | 27.19621 | 31.62 | 33.44
7.84 | 0.955139076 | 0.8545664 | 30.58548 | 31.81482 | 29.21339 | 27.18788 | 31.62 | 33.5
7.85 | 0.953246825 | 0.8497687 | 30.62593 | 31.85532 | 29.19407 | 27.06966 | 31.69 | 33.44
7.86 | 0.952730867 | 0.845362 | 30.66608 | 31.89551 | 29.21652 | 26.96326 | 31.69 | 33.44
7.87 | 0.958565294 | 0.8445666 | 30.70594 | 31.9354 | 29.43365 | 26.97157 | 31.62 | 33.44
7.88 | 0.9657961 | 0.8463458 | 30.74551 | 31.97499 | 29.6939 | 27.0619 | 31.62 | 33.5
7.89 | 0.959601677 | 0.8477878 | 30.78479 | 32.01427 | 29.54113 | 27.1413 | 31.62 | 33.5
7.9 | 0.955268762 | 0.8506921 | 30.82377 | 32.05324 | 29.44499 | 27.26744 | 31.62 | 33.5
7.91 | 0.955302276 | 0.8535374 | 30.86246 | 32.09191 | 29.48298 | 27.39165 | 31.69 | 33.5
7.92 | 0.956669664 | 0.854341 | 30.90086 | 32.13028 | 29.56192 | 27.45022 | 31.69 | 33.5
7.93 | 0.955402774 | 0.8527858 | 30.93897 | 32.16835 | 29.55918 | 27.43271 | 31.75 | 33.44
7.94 | 0.950022288 | 0.8521559 | 30.97679 | 32.20612 | 29.42864 | 27.44463 | 31.69 | 33.5
7.95 | 0.953284596 | 0.8503727 | 31.01432 | 32.24358 | 29.56547 | 27.41906 | 31.75 | 33.5
7.96 | 0.963354027 | 0.847491 | 31.05156 | 32.28074 | 29.91364 | 27.35764 | 31.69 | 33.5
7.97 | 0.970407567 | 0.8482005 | 31.08851 | 32.31761 | 30.16852 | 27.41181 | 31.69 | 33.5
7.98 | 0.969751704 | 0.8508275 | 31.12517 | 32.35417 | 30.18369 | 27.52782 | 31.75 | 33.5
7.99 | 0.961559055 | 0.850054 | 31.16154 | 32.39043 | 29.96366 | 27.53362 | 31.75 | 33.5
8 | 0.952750167 | 0.843342 | 31.19762 | 32.4264 | 29.72354 | 27.34654 | 31.81 | 33.5
8.01 | 0.944752038 | 0.8434493 | 31.23342 | 32.46207 | 29.50784 | 27.38011 | 31.75 | 33.5
8.02 | 0.941271129 | 0.8480657 | 31.26893 | 32.49743 | 29.43254 | 27.55996 | 31.81 | 33.5
8.03 | 0.943341998 | 0.8527333 | 31.30415 | 32.53251 | 29.53052 | 27.74155 | 31.81 | 33.56
8.04 | 0.949077981 | 0.8538828 | 31.33909 | 32.56728 | 29.74324 | 27.80864 | 31.81 | 33.56
8.05 | 0.948490774 | 0.8532594 | 31.37374 | 32.60176 | 29.7577 | 27.81776 | 31.81 | 33.56
8.06 | 0.949685838 | 0.8505095 | 31.40811 | 32.63594 | 29.82783 | 27.75718 | 31.81 | 33.56
8.07 | 0.956696286 | 0.8439809 | 31.44219 | 32.66983 | 30.08063 | 27.57271 | 31.81 | 33.56
8.08 | 0.963242421 | 0.8367355 | 31.47599 | 32.70342 | 30.31901 | 27.36412 | 31.81 | 33.56
8.09 | 0.962955839 | 0.8325036 | 31.5095 | 32.73672 | 30.34226 | 27.25344 | 31.87 | 33.56
8.1 | 0.955909004 | 0.83506 | 31.54273 | 32.76973 | 30.15198 | 27.36469 | 31.94 | 33.56
8.11 | 0.955136242 | 0.8398178 | 31.57568 | 32.80244 | 30.15908 | 27.54808 | 31.87 | 33.56
8.12 | 0.956962309 | 0.8437943 | 31.60834 | 32.83486 | 30.24799 | 27.70587 | 31.87 | 33.63
8.13 | 0.957876853 | 0.8464372 | 31.64073 | 32.86699 | 30.30792 | 27.81985 | 31.94 | 33.63
8.14 | 0.954591151 | 0.8478765 | 31.67283 | 32.89883 | 30.23461 | 27.89415 | 31.87 | 33.56
8.15 | 0.952895442 | 0.8481539 | 31.70466 | 32.93038 | 30.21122 | 27.93003 | 31.94 | 33.56
8.16 | 0.955994828 | 0.8483032 | 31.7362 | 32.96164 | 30.33964 | 27.96146 | 31.94 | 33.63
8.17 | 0.959414394 | 0.8482034 | 31.76746 | 32.99261 | 30.47816 | 27.98444 | 31.94 | 33.63
8.18 | 0.960678042 | 0.8478435 | 31.79845 | 33.02329 | 30.54807 | 27.99858 | 31.94 | 33.56
8.19 | 0.958206928 | 0.8473479 | 31.82916 | 33.05368 | 30.49892 | 28.00797 | 32 | 33.56
8.2 | 0.953870068 | 0.8467226 | 31.85959 | 33.08378 | 30.38991 | 28.01279 | 32 | 33.56
8.21 | 0.951930657 | 0.847069 | 31.88974 | 33.1136 | 30.35682 | 28.04951 | 31.94 | 33.56
8.22 | 0.953555224 | 0.8485563 | 31.91962 | 33.14313 | 30.43712 | 28.12382 | 32 | 33.56
8.23 | 0.959433017 | 0.851175 | 31.94922 | 33.17238 | 30.65313 | 28.2355 | 32 | 33.56
8.24 | 0.958533543 | 0.8510714 | 31.97854 | 33.20134 | 30.6525 | 28.25671 | 32 | 33.56
8.25 | 0.953447465 | 0.8507703 | 32.00759 | 33.23002 | 30.51756 | 28.27112 | 32 | 33.56
8.26 | 0.948433619 | 0.8516872 | 32.03637 | 33.25842 | 30.38437 | 28.32577 | 32.06 | 33.56
8.27 | 0.946663129 | 0.8545742 | 32.06487 | 33.28653 | 30.35463 | 28.44581 | 32 | 33.56
8.28 | 0.945418176 | 0.8546756 | 32.0931 | 33.31436 | 30.3414 | 28.47297 | 32.06 | 33.56
8.29 | 0.943645478 | 0.849382 | 32.12106 | 33.34191 | 30.31089 | 28.32002 | 32.06 | 33.56
8.3 | 0.942249221 | 0.8447672 | 32.14874 | 33.36918 | 30.29213 | 28.18919 | 32.06 | 33.63
8.31 | 0.942016274 | 0.8443039 | 32.17616 | 33.39617 | 30.31047 | 28.19651 | 32.06 | 33.56
8.32 | 0.945756338 | 0.8493715 | 32.20331 | 33.42287 | 30.45648 | 28.38844 | 32.06 | 33.56
8.33 | 0.953484224 | 0.8484707 | 32.23018 | 33.4493 | 30.73097 | 28.38076 | 32.06 | 33.56
8.34 | 0.958923745 | 0.8450473 | 32.25679 | 33.47546 | 30.9318 | 28.28834 | 32.06 | 33.56
8.35 | 0.959148551 | 0.841206 | 32.28312 | 33.50133 | 30.96431 | 28.18152 | 32.06 | 33.56
8.36 | 0.958117982 | 0.8420731 | 32.30919 | 33.52693 | 30.95602 | 28.23212 | 32.13 | 33.56
8.37 | 0.960297525 | 0.8434455 | 32.335 | 33.55225 | 31.05122 | 28.2995 | 32.13 | 33.5
8.38 | 0.960951404 | 0.8468046 | 32.36053 | 33.5773 | 31.0969 | 28.43341 | 32.13 | 33.56
8.39 | 0.957021193 | 0.8531334 | 32.3858 | 33.60207 | 30.9939 | 28.66705 | 32.06 | 33.56
8.4 | 0.954456426 | 0.857215 | 32.41081 | 33.62657 | 30.93471 | 28.8252 | 32.13 | 33.56
8.41 | 0.95053903 | 0.8543596 | 32.43555 | 33.6508 | 30.83126 | 28.74988 | 32.13 | 33.56
8.42 | 0.945006532 | 0.8471531 | 32.46003 | 33.67475 | 30.67494 | 28.52767 | 32.13 | 33.56
8.43 | 0.937282604 | 0.838147 | 32.48424 | 33.69843 | 30.44691 | 28.24424 | 32.19 | 33.56
8.44 | 0.938021446 | 0.8348433 | 32.50819 | 33.72184 | 30.49338 | 28.15246 | 32.19 | 33.56
8.45 | 0.944030859 | 0.8370507 | 32.53188 | 33.74498 | 30.7111 | 28.24626 | 32.13 | 33.56
8.46 | 0.954273511 | 0.843556 | 32.55531 | 33.76786 | 31.06667 | 28.48508 | 32.13 | 33.56
8.47 | 0.966944492 | 0.8510238 | 32.57848 | 33.79046 | 31.50158 | 28.75649 | 32.19 | 33.56
8.48 | 0.97136101 | 0.8523606 | 32.60139 | 33.81279 | 31.66771 | 28.82069 | 32.19 | 33.56
8.49 | 0.969619264 | 0.850839 | 32.62403 | 33.83486 | 31.63289 | 28.78802 | 32.19 | 33.56
8.5 | 0.962074761 | 0.8476012 | 32.64643 | 33.85666 | 31.4083 | 28.69695 | 32.13 | 33.56
8.51 | 0.957566725 | 0.8521931 | 32.66856 | 33.8782 | 31.28232 | 28.87077 | 32.13 | 33.56
8.52 | 0.95243996 | 0.8582745 | 32.69043 | 33.89947 | 31.13568 | 29.09505 | 32.13 | 33.5
8.53 | 0.946257217 | 0.862798 | 32.71205 | 33.92048 | 30.95402 | 29.26652 | 32.19 | 33.56
8.54 | 0.937664918 | 0.8584986 | 32.73342 | 33.94122 | 30.69298 | 29.13849 | 32.19 | 33.56
8.55 | 0.937799882 | 0.8479937 | 32.75453 | 33.9617 | 30.71719 | 28.79931 | 32.25 | 33.56
8.56 | 0.942752812 | 0.837434 | 32.77538 | 33.98192 | 30.89908 | 28.45762 | 32.19 | 33.56
8.57 | 0.951863844 | 0.82888 | 32.79598 | 34.00188 | 31.21731 | 28.18348 | 32.25 | 33.5
8.58 | 0.957702655 | 0.8294081 | 32.81633 | 34.02158 | 31.42829 | 28.21777 | 32.19 | 33.56
8.59 | 0.961762149 | 0.833038 | 32.83643 | 34.04101 | 31.58083 | 28.35746 | 32.25 | 33.5
8.6 | 0.963161847 | 0.8380733 | 32.85627 | 34.06019 | 31.64591 | 28.54494 | 32.25 | 33.56
8.61 | 0.956783591 | 0.8381831 | 32.87587 | 34.07911 | 31.45509 | 28.56454 | 32.19 | 33.56
8.62 | 0.946866557 | 0.8349405 | 32.89521 | 34.09778 | 31.14738 | 28.46961 | 32.19 | 33.56
8.63 | 0.938770396 | 0.8316799 | 32.91431 | 34.11619 | 30.89898 | 28.37374 | 32.19 | 33.56
8.64 | 0.938647474 | 0.8316304 | 32.93316 | 34.13434 | 30.91262 | 28.38715 | 32.19 | 33.56
8.65 | 0.941699943 | 0.8350333 | 32.95176 | 34.15223 | 31.03067 | 28.51825 | 32.25 | 33.56
8.66 | 0.944845666 | 0.8383847 | 32.97011 | 34.16988 | 31.15166 | 28.6475 | 32.19 | 33.56
8.67 | 0.947298533 | 0.840759 | 32.98821 | 34.18727 | 31.24969 | 28.74325 | 32.25 | 33.56
8.68 | 0.950667323 | 0.8377682 | 33.00608 | 34.2044 | 31.3778 | 28.65536 | 32.25 | 33.56
8.69 | 0.951414151 | 0.8340291 | 33.02369 | 34.22129 | 31.41921 | 28.54155 | 32.25 | 33.56
8.7 | 0.949677626 | 0.8299749 | 33.04106 | 34.23792 | 31.37836 | 28.41662 | 32.25 | 33.5
8.71 | 0.950161539 | 0.829583 | 33.05819 | 34.25431 | 31.41062 | 28.41679 | 32.25 | 33.5
8.72 | 0.948358157 | 0.8284007 | 33.07508 | 34.27044 | 31.36702 | 28.38966 | 32.25 | 33.5
8.73 | 0.945088228 | 0.8269041 | 33.09173 | 34.28633 | 31.2746 | 28.3515 | 32.19 | 33.5
8.74 | 0.942877428 | 0.8271872 | 33.10813 | 34.30197 | 31.21691 | 28.37415 | 32.25 | 33.5
8.75 | 0.948646197 | 0.8318931 | 33.12429 | 34.31736 | 31.42323 | 28.54838 | 32.25 | 33.5
8.76 | 0.958356736 | 0.8384781 | 33.14022 | 34.3325 | 31.76015 | 28.78705 | 32.25 | 33.56
8.77 | 0.96614205 | 0.842512 | 33.1559 | 34.3474 | 32.03331 | 28.9381 | 32.31 | 33.5
8.78 | 0.967571025 | 0.8426667 | 33.17135 | 34.36206 | 32.09564 | 28.95576 | 32.31 | 33.56
8.79 | 0.963973137 | 0.8418848 | 33.18656 | 34.37647 | 31.99095 | 28.94103 | 32.31 | 33.56
8.8 | 0.951852802 | 0.8443246 | 33.20153 | 34.39064 | 31.60297 | 29.03687 | 32.31 | 33.56
8.81 | 0.946340352 | 0.8442237 | 33.21627 | 34.40457 | 31.4339 | 29.04515 | 32.31 | 33.56
8.82 | 0.94664187 | 0.8418373 | 33.23078 | 34.41825 | 31.45764 | 28.97457 | 32.31 | 33.63
8.83 | 0.95846064 | 0.834838 | 33.24505 | 34.4317 | 31.86407 | 28.74489 | 32.31 | 33.56
8.84 | 0.960320636 | 0.8275702 | 33.25908 | 34.44491 | 31.93938 | 28.50558 | 32.31 | 33.56
8.85 | 0.957766894 | 0.82108 | 33.27288 | 34.45787 | 31.86767 | 28.29267 | 32.31 | 33.63
8.86 | 0.953807971 | 0.8180649 | 33.28646 | 34.4706 | 31.74889 | 28.19919 | 32.31 | 33.56
8.87 | 0.959969956 | 0.8212141 | 33.2998 | 34.48309 | 31.9668 | 28.318 | 32.31 | 33.63
8.88 | 0.968990315 | 0.8264798 | 33.31291 | 34.49535 | 32.27988 | 28.50971 | 32.31 | 33.63
8.89 | 0.970034128 | 0.8286807 | 33.32579 | 34.50737 | 32.32715 | 28.59559 | 32.38 | 33.63
8.9 | 0.965116514 | 0.8315569 | 33.33844 | 34.51915 | 32.17548 | 28.70464 | 32.31 | 33.63
8.91 | 0.956999566 | 0.8351923 | 33.35086 | 34.5307 | 31.91676 | 28.83978 | 32.38 | 33.56
8.92 | 0.948925787 | 0.8416717 | 33.36306 | 34.54202 | 31.65907 | 29.07304 | 32.31 | 33.56
8.93 | 0.938130191 | 0.8408328 | 33.37503 | 34.55311 | 31.31012 | 29.05339 | 32.31 | 33.56
8.94 | 0.925942368 | 0.8345011 | 33.38677 | 34.56396 | 30.91423 | 28.84366 | 32.38 | 33.63
8.95 | 0.923355476 | 0.8209182 | 33.39829 | 34.57459 | 30.8385 | 28.38291 | 32.38 | 33.63
8.96 | 0.925986511 | 0.8112158 | 33.40959 | 34.58498 | 30.93683 | 28.05588 | 32.38 | 33.63
8.97 | 0.933705802 | 0.8052975 | 33.42066 | 34.59515 | 31.20507 | 27.85938 | 32.38 | 33.56
8.98 | 0.934047022 | 0.8101292 | 33.43151 | 34.60508 | 31.2266 | 28.03459 | 32.38 | 33.63
8.99 | 0.93486386 | 0.8160816 | 33.44214 | 34.61479 | 31.26385 | 28.2485 | 32.38 | 33.63
9 | 0.93687979 | 0.8229811 | 33.45255 | 34.62428 | 31.34102 | 28.49513 | 32.31 | 33.63
9.01 | 0.950528754 | 0.8241443 | 33.46273 | 34.63353 | 31.80729 | 28.54303 | 32.38 | 33.56
9.02 | 0.964093797 | 0.8240742 | 33.4727 | 34.64257 | 32.27082 | 28.54805 | 32.38 | 33.63
9.03 | 0.971746525 | 0.8235886 | 33.48245 | 34.65138 | 32.53645 | 28.53848 | 32.38 | 33.63
9.04 | 0.97303426 | 0.8265674 | 33.49198 | 34.65996 | 32.58885 | 28.64879 | 32.38 | 33.63
9.05 | 0.971857676 | 0.8304759 | 33.5013 | 34.66832 | 32.55849 | 28.79121 | 32.44 | 33.63
9.06 | 0.971949472 | 0.8309244 | 33.51039 | 34.67647 | 32.57041 | 28.81352 | 32.44 | 33.63
9.07 | 0.96643812 | 0.831953 | 33.51928 | 34.68439 | 32.39431 | 28.85578 | 32.38 | 33.63
9.08 | 0.956294958 | 0.8334611 | 33.52794 | 34.69209 | 32.0626 | 28.91451 | 32.44 | 33.56
9.09 | 0.948717575 | 0.8359723 | 33.5364 | 34.69957 | 31.81657 | 29.00788 | 32.44 | 33.63
9.1 | 0.944394298 | 0.8355672 | 33.54464 | 34.70684 | 31.67937 | 28.9999 | 32.44 | 33.63
9.11 | 0.9455011 | 0.8300585 | 33.55267 | 34.71388 | 31.72408 | 28.81455 | 32.44 | 33.63
9.12 | 0.947017529 | 0.8250134 | 33.56048 | 34.72071 | 31.78237 | 28.64505 | 32.44 | 33.63
9.13 | 0.948210998 | 0.8206215 | 33.56809 | 34.72733 | 31.82963 | 28.49799 | 32.44 | 33.56
9.14 | 0.947128034 | 0.8188466 | 33.57549 | 34.73373 | 31.80028 | 28.4416 | 32.44 | 33.63
9.15 | 0.94305748 | 0.8197212 | 33.58267 | 34.73991 | 31.67039 | 28.47704 | 32.44 | 33.63
9.16 | 0.936582172 | 0.8227283 | 33.58965 | 34.74589 | 31.45947 | 28.58643 | 32.44 | 33.63
9.17 | 0.933046918 | 0.8295001 | 33.59642 | 34.75165 | 31.34704 | 28.8265 | 32.5 | 33.63
9.18 | 0.928918751 | 0.8342583 | 33.60299 | 34.7572 | 31.21445 | 28.99648 | 32.5 | 33.63
9.19 | 0.923097911 | 0.8341474 | 33.60935 | 34.76254 | 31.02472 | 28.99708 | 32.5 | 33.56
9.2 | 0.91743489 | 0.8353164 | 33.6155 | 34.76766 | 30.84003 | 29.042 | 32.5 | 33.56
9.21 | 0.912737846 | 0.837305 | 33.62145 | 34.77258 | 30.68757 | 29.11526 | 32.5 | 33.56
9.22 | 0.922823398 | 0.8433312 | 33.62719 | 34.7773 | 31.03196 | 29.32878 | 32.5 | 33.56
9.23 | 0.938003872 | 0.844882 | 33.63274 | 34.7818 | 31.54764 | 29.38652 | 32.5 | 33.56
9.24 | 0.960266483 | 0.840212 | 33.63808 | 34.7861 | 32.30152 | 29.2277 | 32.5 | 33.63
9.25 | 0.97003101 | 0.8323282 | 33.64322 | 34.79019 | 32.63496 | 28.95686 | 32.5 | 33.56
9.26 | 0.974113989 | 0.8244375 | 33.64815 | 34.79408 | 32.77714 | 28.68554 | 32.5 | 33.63
9.27 | 0.963788467 | 0.8231642 | 33.65289 | 34.79776 | 32.43427 | 28.64427 | 32.56 | 33.63
9.28 | 0.959145172 | 0.8223086 | 33.65743 | 34.80124 | 32.28236 | 28.61736 | 32.56 | 33.63
9.29 | 0.960982983 | 0.8219295 | 33.66178 | 34.80452 | 32.34839 | 28.60686 | 32.56 | 33.63
9.3 | 0.961870556 | 0.8219649 | 33.66592 | 34.80759 | 32.38226 | 28.61062 | 32.63 | 33.63
9.31 | 0.960727576 | 0.823455 | 33.66987 | 34.81047 | 32.34757 | 28.66486 | 32.63 | 33.63
9.32 | 0.948215624 | 0.8334977 | 33.67362 | 34.81314 | 31.92985 | 29.01667 | 32.56 | 33.63
9.33 | 0.937208173 | 0.8443343 | 33.67718 | 34.81562 | 31.56253 | 29.39602 | 32.63 | 33.63
9.34 | 0.927949291 | 0.8560937 | 33.68054 | 34.8179 | 31.25383 | 29.80739 | 32.63 | 33.63
9.35 | 0.924657738 | 0.8566699 | 33.68371 | 34.81998 | 31.1459 | 29.82923 | 32.63 | 33.63
9.36 | 0.923023504 | 0.8531533 | 33.68669 | 34.82186 | 31.09361 | 29.70839 | 32.63 | 33.56
9.37 | 0.921352757 | 0.8404039 | 33.68947 | 34.82355 | 31.03989 | 29.26585 | 32.63 | 33.63
9.38 | 0.922544198 | 0.8314083 | 33.69207 | 34.82505 | 31.08242 | 28.95383 | 32.69 | 33.56
9.39 | 0.927966626 | 0.8279614 | 33.69447 | 34.82635 | 31.26735 | 28.83487 | 32.69 | 33.56
9.4 | 0.942921034 | 0.8302629 | 33.69669 | 34.82745 | 31.77332 | 28.91594 | 32.69 | 33.63
9.41 | 0.96186177 | 0.8349691 | 33.69872 | 34.82837 | 32.41351 | 29.08061 | 32.75 | 33.63
9.42 | 0.969860691 | 0.8362575 | 33.70055 | 34.82909 | 32.68484 | 29.12609 | 32.75 | 33.56
9.43 | 0.972507677 | 0.8366892 | 33.70221 | 34.82962 | 32.77565 | 29.14157 | 32.75 | 33.63
9.44 | 0.962010204 | 0.835017 | 33.70367 | 34.82996 | 32.42328 | 29.08361 | 32.75 | 33.56
9.45 | 0.949831142 | 0.8329496 | 33.70495 | 34.83011 | 32.01401 | 29.01173 | 32.75 | 33.56
9.46 | 0.936394901 | 0.8305866 | 33.70605 | 34.83008 | 31.56217 | 28.9294 | 32.75 | 33.63
9.47 | 0.928406217 | 0.8318847 | 33.70696 | 34.82985 | 31.29375 | 28.97442 | 32.81 | 33.56
9.48 | 0.922808407 | 0.8343452 | 33.70768 | 34.82944 | 31.10573 | 29.05978 | 32.81 | 33.56
9.49 | 0.927717842 | 0.8405798 | 33.70823 | 34.82885 | 31.27173 | 29.27643 | 32.81 | 33.63
9.5 | 0.932525864 | 0.8451655 | 33.70859 | 34.82807 | 31.43413 | 29.43548 | 32.81 | 33.63
9.51 | 0.937170545 | 0.8470956 | 33.70878 | 34.8271 | 31.59087 | 29.50189 | 32.81 | 33.63
9.52 | 0.935004714 | 0.845055 | 33.70878 | 34.82595 | 31.51787 | 29.42985 | 32.88 | 33.63
9.53 | 0.929018406 | 0.840787 | 33.7086 | 34.82462 | 31.31591 | 29.28009 | 32.81 | 33.63
9.54 | 0.936806356 | 0.8382299 | 33.70825 | 34.82311 | 31.5781 | 29.18977 | 32.88 | 33.63
9.55 | 0.947385194 | 0.8371474 | 33.70771 | 34.82141 | 31.93419 | 29.15066 | 32.88 | 33.63
9.56 | 0.965045299 | 0.8440766 | 33.707 | 34.81954 | 32.52879 | 29.39036 | 32.94 | 33.63
9.57 | 0.97315036 | 0.8488311 | 33.70612 | 34.81749 | 32.80112 | 29.55416 | 32.88 | 33.63
9.58 | 0.965316843 | 0.8499579 | 33.70506 | 34.81525 | 32.53606 | 29.5915 | 32.94 | 33.63
9.59 | 0.957925852 | 0.8450507 | 33.70382 | 34.81284 | 32.28576 | 29.41862 | 32.94 | 33.63
9.6 | 0.950821914 | 0.8362293 | 33.70241 | 34.81026 | 32.04499 | 29.10935 | 32.88 | 33.63
9.61 | 0.952991485 | 0.833705 | 33.70083 | 34.80749 | 32.1166 | 29.01918 | 32.94 | 33.63
9.62 | 0.956546656 | 0.8327527 | 33.69907 | 34.80455 | 32.23474 | 28.98358 | 33 | 33.56
9.63 | 0.950854954 | 0.8374203 | 33.69715 | 34.80144 | 32.0411 | 29.14343 | 32.94 | 33.63
9.64 | 0.94656863 | 0.841145 | 33.69505 | 34.79815 | 31.89468 | 29.27029 | 33 | 33.63
9.65 | 0.946233876 | 0.8422181 | 33.69278 | 34.79469 | 31.88125 | 29.30472 | 33 | 33.63
9.66 | 0.949999992 | 0.8426082 | 33.69034 | 34.79106 | 32.00583 | 29.31523 | 33 | 33.63
9.67 | 0.95843383 | 0.8422208 | 33.68774 | 34.78726 | 32.28747 | 29.29855 | 33 | 33.56
9.68 | 0.96252638 | 0.8406456 | 33.68497 | 34.78328 | 32.42267 | 29.24041 | 33 | 33.63
9.69 | 0.964444811 | 0.8384757 | 33.68203 | 34.77914 | 32.48445 | 29.16146 | 33 | 33.63
9.7 | 0.963535096 | 0.833409 | 33.67892 | 34.77482 | 32.45082 | 28.98165 | 33.06 | 33.63
9.71 | 0.962023636 | 0.8280064 | 33.67565 | 34.77034 | 32.39677 | 28.79007 | 33 | 33.56
9.72 | 0.957543429 | 0.8257518 | 33.67221 | 34.76569 | 32.2426 | 28.70783 | 33 | 33.63
9.73 | 0.952928358 | 0.824004 | 33.66861 | 34.76088 | 32.08377 | 28.6431 | 33.06 | 33.63
9.74 | 0.947839715 | 0.8240359 | 33.66485 | 34.7559 | 31.90888 | 28.64011 | 33.06 | 33.63
9.75 | 0.941641465 | 0.8238248 | 33.66092 | 34.75075 | 31.69652 | 28.62853 | 33.06 | 33.63
9.76 | 0.933730292 | 0.8232388 | 33.65683 | 34.74544 | 31.4264 | 28.60379 | 33.13 | 33.63
9.77 | 0.925318846 | 0.8262518 | 33.65258 | 34.73997 | 31.13937 | 28.70396 | 33.13 | 33.63
9.78 | 0.916510656 | 0.832119 | 33.64817 | 34.73433 | 30.83891 | 28.90309 | 33.13 | 33.63
9.79 | 0.917304673 | 0.8384561 | 33.6436 | 34.72853 | 30.86144 | 29.11835 | 33.13 | 33.63
9.8 | 0.921919317 | 0.8449803 | 33.63888 | 34.72257 | 31.01233 | 29.33989 | 33.13 | 33.63
9.81 | 0.9323435 | 0.8429682 | 33.63399 | 34.71645 | 31.35843 | 29.26486 | 33.13 | 33.63
9.82 | 0.943616897 | 0.8396018 | 33.62895 | 34.71017 | 31.73284 | 29.14272 | 33.13 | 33.63
9.83 | 0.949877336 | 0.8327665 | 33.62375 | 34.70373 | 31.93844 | 28.9001 | 33.19 | 33.63
9.84 | 0.954883372 | 0.8265894 | 33.6184 | 34.69714 | 32.10165 | 28.68028 | 33.19 | 33.63
9.85 | 0.952574365 | 0.8242507 | 33.61289 | 34.69038 | 32.01877 | 28.59357 | 33.19 | 33.63
9.86 | 0.948914098 | 0.8232042 | 33.60722 | 34.68347 | 31.89037 | 28.55158 | 33.13 | 33.63
9.87 | 0.941708088 | 0.8255482 | 33.6014 | 34.6764 | 31.64271 | 28.62704 | 33.13 | 33.63
9.88 | 0.936218704 | 0.8288264 | 33.59543 | 34.66918 | 31.45267 | 28.73473 | 33.19 | 33.69
9.89 | 0.933321852 | 0.8335156 | 33.58931 | 34.66181 | 31.34964 | 28.89116 | 33.19 | 33.63
9.9 | 0.932483749 | 0.8379358 | 33.58304 | 34.65428 | 31.31564 | 29.03806 | 33.25 | 33.69
9.91 | 0.933595123 | 0.8421013 | 33.57661 | 34.6466 | 31.34696 | 29.17594 | 33.25 | 33.63
9.92 | 0.936751671 | 0.8444974 | 33.57004 | 34.63876 | 31.44679 | 29.25235 | 33.25 | 33.63
9.93 | 0.941152762 | 0.8458169 | 33.56332 | 34.63078 | 31.58821 | 29.2913 | 33.25 | 33.69
9.94 | 0.9454541 | 0.843604 | 33.55644 | 34.62264 | 31.72608 | 29.2078 | 33.25 | 33.63
9.95 | 0.949717124 | 0.8400343 | 33.54942 | 34.61436 | 31.86246 | 29.07725 | 33.31 | 33.63
9.96 | 0.952267304 | 0.8361789 | 33.54226 | 34.60593 | 31.9412 | 28.93674 | 33.31 | 33.63
9.97 | 0.954431288 | 0.832259 | 33.53495 | 34.59734 | 32.0068 | 28.79395 | 33.25 | 33.63
9.98 | 0.960169193 | 0.8345055 | 33.52749 | 34.58861 | 32.19206 | 28.86439 | 33.31 | 33.69
9.99 | 0.966294528 | 0.8374205 | 33.51989 | 34.57974 | 32.39008 | 28.95778 | 33.31 | 33.69
10 | 0.971114417 | 0.8418101 | 33.51214 | 34.57072 | 32.54412 | 29.10198 | 33.31 | 33.69
10.01 | 0.975466578 | 0.8459027 | 33.50425 | 34.56155 | 32.68227 | 29.23571 | 33.38 | 33.69
10.02 | 0.97181723 | 0.8441065 | 33.49622 | 34.55224 | 32.5522 | 29.16577 | 33.38 | 33.63
10.03 | 0.967531419 | 0.842252 | 33.48804 | 34.54278 | 32.40073 | 29.09373 | 33.38 | 33.63
10.04 | 0.958410883 | 0.8399548 | 33.47973 | 34.53318 | 32.08733 | 29.00631 | 33.44 | 33.69
10.05 | 0.950429741 | 0.8386752 | 33.47127 | 34.52344 | 31.81209 | 28.95396 | 33.38 | 33.75
10.06 | 0.94790456 | 0.8422685 | 33.46267 | 34.51356 | 31.71942 | 29.06969 | 33.44 | 33.69
10.07 | 0.946984045 | 0.8454722 | 33.45394 | 34.50354 | 31.68034 | 29.17178 | 33.38 | 33.69
10.08 | 0.951698959 | 0.8473077 | 33.44506 | 34.49338 | 31.82963 | 29.2265 | 33.5 | 33.69
10.09 | 0.955008378 | 0.8483985 | 33.43605 | 34.48307 | 31.93171 | 29.25539 | 33.44 | 33.69
10.1 | 0.954377646 | 0.8474018 | 33.4269 | 34.47263 | 31.90189 | 29.21217 | 33.44 | 33.63
10.11 | 0.954206318 | 0.8466349 | 33.41762 | 34.46206 | 31.8873 | 29.17678 | 33.5 | 33.75
10.12 | 0.955124619 | 0.846413 | 33.4082 | 34.45134 | 31.90899 | 29.16006 | 33.5 | 33.69
10.13 | 0.956680852 | 0.8453952 | 33.39865 | 34.44049 | 31.95184 | 29.11583 | 33.56 | 33.69
10.14 | 0.959576966 | 0.842706 | 33.38896 | 34.4295 | 32.03927 | 29.01395 | 33.56 | 33.69
10.15 | 0.961154629 | 0.8414178 | 33.37913 | 34.41838 | 32.08251 | 28.96024 | 33.56 | 33.69
10.16 | 0.960181909 | 0.8428397 | 33.36918 | 34.40712 | 32.04048 | 28.99969 | 33.5 | 33.69
10.17 | 0.959086787 | 0.84567 | 33.35909 | 34.39573 | 31.99426 | 29.08744 | 33.56 | 33.69
10.18 | 0.957765601 | 0.8511014 | 33.34887 | 34.38421 | 31.9404 | 29.26445 | 33.56 | 33.75
10.19 | 0.956143762 | 0.854681 | 33.33852 | 34.37256 | 31.87642 | 29.37757 | 33.63 | 33.75
10.2 | 0.953973069 | 0.8548802 | 33.32804 | 34.36077 | 31.79406 | 29.37434 | 33.63 | 33.75
10.21 | 0.953375686 | 0.854144 | 33.31743 | 34.34885 | 31.76403 | 29.33887 | 33.63 | 33.75
10.22 | 0.955716849 | 0.8516609 | 33.3067 | 34.33681 | 31.83177 | 29.24331 | 33.63 | 33.75
10.23 | 0.958661664 | 0.8503516 | 33.29583 | 34.32463 | 31.91944 | 29.188 | 33.63 | 33.75
10.24 | 0.962801622 | 0.8513662 | 33.28484 | 34.31233 | 32.0467 | 29.21235 | 33.63 | 33.69
10.25 | 0.964731864 | 0.8517679 | 33.27372 | 34.29989 | 32.10022 | 29.21555 | 33.69 | 33.69
10.26 | 0.961845947 | 0.8508336 | 33.26247 | 34.28733 | 31.99338 | 29.17282 | 33.69 | 33.69
10.27 | 0.958237072 | 0.8499236 | 33.2511 | 34.27465 | 31.86244 | 29.13083 | 33.69 | 33.75
10.28 | 0.952818292 | 0.8490745 | 33.23961 | 34.26184 | 31.67131 | 29.09085 | 33.69 | 33.75
10.29 | 0.948706823 | 0.849571 | 33.22799 | 34.2489 | 31.52362 | 29.09687 | 33.69 | 33.75
10.3 | 0.948553117 | 0.8541413 | 33.21625 | 34.23584 | 31.50737 | 29.24224 | 33.75 | 33.75
10.31 | 0.949610715 | 0.858148 | 33.20438 | 34.22265 | 31.53124 | 29.3681 | 33.75 | 33.75
10.32 | 0.95542206 | 0.8599423 | 33.1924 | 34.20935 | 31.71275 | 29.41806 | 33.69 | 33.81
10.33 | 0.960973519 | 0.8612377 | 33.18029 | 34.19592 | 31.88538 | 29.45081 | 33.75 | 33.75
10.34 | 0.96504866 | 0.8596984 | 33.16806 | 34.18236 | 32.00879 | 29.38653 | 33.75 | 33.81
10.35 | 0.968577079 | 0.8582411 | 33.15571 | 34.16869 | 32.11386 | 29.32497 | 33.75 | 33.81
10.36 | 0.966447155 | 0.8576309 | 33.14324 | 34.1549 | 32.03119 | 29.2923 | 33.75 | 33.81
10.37 | 0.964275185 | 0.8570102 | 33.13066 | 34.14099 | 31.94707 | 29.25917 | 33.75 | 33.75
10.38 | 0.959845826 | 0.8558289 | 33.11795 | 34.12696 | 31.78813 | 29.20684 | 33.81 | 33.81
10.39 | 0.955416467 | 0.8546477 | 33.10513 | 34.11281 | 31.62919 | 29.15443 | 33.81 | 33.81
10.4 | 0.953988121 | 0.8537289 | 33.09219 | 34.09854 | 31.56956 | 29.11091 | 33.75 | 33.81
10.41 | 0.952750767 | 0.8528268 | 33.07914 | 34.08416 | 31.51617 | 29.06788 | 33.81 | 33.75
10.42 | 0.953519228 | 0.8553302 | 33.06597 | 34.06966 | 31.52904 | 29.14081 | 33.81 | 33.81
10.43 | 0.954631429 | 0.8584172 | 33.05268 | 34.05504 | 31.55313 | 29.23343 | 33.81 | 33.75
10.44 | 0.953532969 | 0.8595828 | 33.03928 | 34.04031 | 31.50405 | 29.26046 | 33.81 | 33.81
10.45 | 0.951731953 | 0.8601376 | 33.02577 | 34.02547 | 31.43168 | 29.26658 | 33.81 | 33.81
10.46 | 0.951275111 | 0.8579347 | 33.01215 | 34.01051 | 31.40363 | 29.17879 | 33.81 | 33.75
10.47 | 0.951524613 | 0.8542825 | 32.99841 | 33.99544 | 31.3988 | 29.04171 | 33.81 | 33.81
10.48 | 0.953253868 | 0.8524188 | 32.98456 | 33.98025 | 31.44266 | 28.96541 | 33.88 | 33.81
10.49 | 0.956224894 | 0.8520558 | 32.9706 | 33.96496 | 31.52731 | 28.94004 | 33.88 | 33.81
10.5 | 0.958684633 | 0.8522233 | 32.95653 | 33.94955 | 31.59492 | 28.9326 | 33.88 | 33.88
10.51 | 0.960447988 | 0.8531132 | 32.94235 | 33.93404 | 31.63942 | 28.94957 | 33.88 | 33.81
10.52 | 0.961632095 | 0.854485 | 32.92806 | 33.91841 | 31.66468 | 28.98277 | 33.88 | 33.88
10.53 | 0.961427939 | 0.8570115 | 32.91367 | 33.90268 | 31.64412 | 29.05499 | 33.88 | 33.81
10.54 | 0.960597579 | 0.8594303 | 32.89916 | 33.88683 | 31.60286 | 29.12337 | 33.94 | 33.75
10.55 | 0.956399619 | 0.8612694 | 32.88455 | 33.87088 | 31.45077 | 29.17196 | 33.88 | 33.81
10.56 | 0.952214268 | 0.8630601 | 32.86983 | 33.85483 | 31.29913 | 29.21875 | 33.94 | 33.88
10.57 | 0.949220266 | 0.8602821 | 32.85501 | 33.83866 | 31.18664 | 29.11079 | 33.94 | 33.81
10.58 | 0.946226263 | 0.857504 | 32.84008 | 33.82239 | 31.07415 | 29.00284 | 33.94 | 33.88
10.59 | 0.945374913 | 0.85578 | 32.82505 | 33.80602 | 31.03198 | 28.93051 | 33.94 | 33.81
10.6 | 0.944885785 | 0.8542342 | 32.80991 | 33.78954 | 31.00162 | 28.86418 | 33.94 | 33.81
10.61 | 0.943522312 | 0.8553921 | 32.79467 | 33.77295 | 30.9425 | 28.88912 | 33.94 | 33.81
10.62 | 0.941768762 | 0.8577562 | 32.77932 | 33.75627 | 30.87054 | 28.95465 | 33.94 | 33.81
10.63 | 0.940869263 | 0.8603029 | 32.76388 | 33.73948 | 30.82653 | 29.02617 | 34 | 33.81
10.64 | 0.940762123 | 0.8630189 | 32.74833 | 33.72259 | 30.80839 | 29.10323 | 33.94 | 33.88
10.65 | 0.94228261 | 0.8649484 | 32.73268 | 33.7056 | 30.84344 | 29.1536 | 33.94 | 33.81
10.66 | 0.94700453 | 0.8653307 | 32.71693 | 33.6885 | 30.98308 | 29.1517 | 33.94 | 33.81
10.67 | 0.951696083 | 0.8657113 | 32.70108 | 33.67131 | 31.12149 | 29.14963 | 33.94 | 33.81
10.68 | 0.956210551 | 0.8660816 | 32.68513 | 33.65402 | 31.25387 | 29.14712 | 34 | 33.81
10.69 | 0.96072502 | 0.8664519 | 32.66909 | 33.63662 | 31.38601 | 29.14452 | 34 | 33.81
10.7 | 0.959323098 | 0.8651148 | 32.65294 | 33.61913 | 31.32472 | 29.08441 | 34 | 33.81
10.71 | 0.957587984 | 0.8636816 | 32.6367 | 33.60155 | 31.25251 | 29.02104 | 34.06 | 33.88
10.72 | 0.955192401 | 0.8608881 | 32.62036 | 33.58386 | 31.15872 | 28.91195 | 34 | 33.88
10.73 | 0.952562217 | 0.8576113 | 32.60393 | 33.56608 | 31.05727 | 28.78665 | 34 | 33.81
10.74 | 0.952269934 | 0.8565073 | 32.58739 | 33.5482 | 31.032 | 28.73428 | 34.06 | 33.81
10.75 | 0.954136026 | 0.8574092 | 32.57077 | 33.53023 | 31.07694 | 28.74913 | 34.06 | 33.81
10.76 | 0.956278549 | 0.8587512 | 32.55405 | 33.51216 | 31.13074 | 28.77861 | 34.06 | 33.81
10.77 | 0.959088653 | 0.861156 | 32.53723 | 33.494 | 31.20609 | 28.84356 | 34.06 | 33.88
10.78 | 0.96177778 | 0.8635186 | 32.52033 | 33.47575 | 31.27733 | 28.90693 | 34.06 | 33.88
10.79 | 0.962444024 | 0.8651741 | 32.50332 | 33.4574 | 31.28263 | 28.94648 | 34.06 | 33.88
10.8 | 0.963110269 | 0.8668296 | 32.48623 | 33.43896 | 31.28782 | 28.98588 | 34.06 | 33.88
10.81 | 0.96114661 | 0.8668283 | 32.46905 | 33.42043 | 31.20752 | 28.96977 | 34.06 | 33.88
10.82 | 0.958568919 | 0.8664401 | 32.45177 | 33.40181 | 31.10726 | 28.94066 | 34.13 | 33.88
10.83 | 0.954796131 | 0.8644342 | 32.43441 | 33.38309 | 30.96825 | 28.85749 | 34.13 | 33.88
10.84 | 0.950067519 | 0.8611346 | 32.41695 | 33.36429 | 30.79829 | 28.73114 | 34.13 | 33.88
10.85 | 0.94592973 | 0.8582965 | 32.39941 | 33.3454 | 30.64756 | 28.62024 | 34.19 | 33.81
10.86 | 0.943230785 | 0.8565825 | 32.38177 | 33.32642 | 30.54348 | 28.54683 | 34.19 | 33.81
10.87 | 0.940541119 | 0.8548632 | 32.36405 | 33.30735 | 30.43972 | 28.47323 | 34.13 | 33.88
10.88 | 0.93838571 | 0.8528337 | 32.34624 | 33.28819 | 30.35325 | 28.38929 | 34.19 | 33.88
10.89 | 0.936230302 | 0.8508041 | 32.32834 | 33.26895 | 30.26678 | 28.30536 | 34.19 | 33.88
10.9 | 0.935382548 | 0.8499951 | 32.31036 | 33.24962 | 30.22255 | 28.26201 | 34.19 | 33.88
10.91 | 0.935009916 | 0.8496296 | 32.29229 | 33.2302 | 30.19361 | 28.23336 | 34.19 | 33.88
10.92 | 0.936609594 | 0.8498283 | 32.27414 | 33.2107 | 30.22827 | 28.22339 | 34.25 | 33.88
10.93 | 0.940716427 | 0.8507441 | 32.2559 | 33.19111 | 30.34365 | 28.23714 | 34.19 | 33.88
10.94 | 0.944494744 | 0.8513758 | 32.23757 | 33.17144 | 30.44822 | 28.24136 | 34.25 | 33.88
10.95 | 0.946211176 | 0.8502246 | 32.21917 | 33.15169 | 30.48614 | 28.18638 | 34.25 | 33.88
10.96 | 0.947927608 | 0.8490734 | 32.20068 | 33.13185 | 30.52391 | 28.13137 | 34.25 | 33.88
10.97 | 0.948364147 | 0.8493283 | 32.1821 | 33.11193 | 30.52035 | 28.1229 | 34.31 | 33.81
10.98 | 0.948528865 | 0.8498818 | 32.16345 | 33.09193 | 30.50796 | 28.12423 | 34.31 | 33.88
10.99 | 0.949745886 | 0.8504779 | 32.14471 | 33.07184 | 30.52931 | 28.12687 | 34.25 | 33.88
11 | 0.952005069 | 0.8511162 | 32.12589 | 33.05168 | 30.58401 | 28.13082 | 34.31 | 33.88
11.01 | 0.953735052 | 0.8517524 | 32.10699 | 33.03144 | 30.62156 | 28.1346 | 34.31 | 33.88
11.02 | 0.952884114 | 0.8523784 | 32.08801 | 33.01111 | 30.57616 | 28.13796 | 34.31 | 33.88
11.03 | 0.952033176 | 0.8530045 | 32.06896 | 32.99071 | 30.53071 | 28.14122 | 34.31 | 33.88
11.04 | 0.951008432 | 0.8529399 | 32.04982 | 32.97023 | 30.47965 | 28.12162 | 34.31 | 33.88
11.05 | 0.949947574 | 0.8527319 | 32.0306 | 32.94967 | 30.42739 | 28.09723 | 34.31 | 33.88
11.06 | 0.951259868 | 0.8524008 | 32.01131 | 32.92903 | 30.45107 | 28.06873 | 34.38 | 33.94
11.07 | 0.955186887 | 0.851934 | 31.99194 | 32.90831 | 30.55828 | 28.03571 | 34.38 | 33.94
11.08 | 0.95883478 | 0.8517104 | 31.97249 | 32.88752 | 30.65634 | 28.01064 | 34.31 | 33.94
11.09 | 0.960303666 | 0.8533845 | 31.95297 | 32.86665 | 30.68455 | 28.04789 | 34.38 | 33.88
11.1 | 0.961772552 | 0.8550585 | 31.93337 | 32.84571 | 30.71264 | 28.08501 | 34.44 | 33.88
11.11 | 0.958515024 | 0.8567651 | 31.91369 | 32.82469 | 30.58975 | 28.12305 | 34.38 | 33.88
11.12 | 0.953607244 | 0.8584829 | 31.89394 | 32.8036 | 30.4143 | 28.16133 | 34.38 | 33.94
11.13 | 0.950367654 | 0.8594752 | 31.87412 | 32.78244 | 30.29213 | 28.17569 | 34.44 | 33.94
11.14 | 0.950110853 | 0.8591702 | 31.85422 | 32.7612 | 30.26504 | 28.14744 | 34.38 | 33.94
11.15 | 0.949854052 | 0.8588651 | 31.83425 | 32.73988 | 30.23789 | 28.11914 | 34.44 | 33.94
11.16 | 0.952323731 | 0.8581291 | 31.81421 | 32.7185 | 30.29742 | 28.07669 | 34.44 | 33.94
11.17 | 0.954889671 | 0.8573778 | 31.79409 | 32.69704 | 30.35985 | 28.03372 | 34.44 | 33.94
11.18 | 0.953628807 | 0.8568713 | 31.7739 | 32.67551 | 30.30051 | 27.99871 | 34.44 | 34
11.19 | 0.949395255 | 0.8565548 | 31.75364 | 32.65392 | 30.14676 | 27.96987 | 34.44 | 33.94
11.2 | 0.945557965 | 0.8559829 | 31.73331 | 32.63225 | 30.00569 | 27.93265 | 34.44 | 33.94
11.21 | 0.943977907 | 0.8539567 | 31.71291 | 32.61051 | 29.93629 | 27.84796 | 34.5 | 33.94
11.22 | 0.942397849 | 0.8519304 | 31.69245 | 32.5887 | 29.86689 | 27.76331 | 34.5 | 33.94
11.23 | 0.944269725 | 0.8521124 | 31.67191 | 32.56682 | 29.90682 | 27.7506 | 34.5 | 34
11.24 | 0.947448219 | 0.8531303 | 31.6513 | 32.54488 | 29.98797 | 27.76502 | 34.5 | 33.94
11.25 | 0.94982121 | 0.8544714 | 31.63062 | 32.52287 | 30.04344 | 27.78986 | 34.5 | 33.94
11.26 | 0.95023148 | 0.8565999 | 31.60988 | 32.50079 | 30.0367 | 27.84017 | 34.5 | 33.94
11.27 | 0.950641749 | 0.8587284 | 31.58907 | 32.47864 | 30.02989 | 27.89033 | 34.56 | 33.94
11.28 | 0.951514328 | 0.8578308 | 31.56819 | 32.45643 | 30.03759 | 27.84212 | 34.5 | 34
11.29 | 0.952471086 | 0.8563822 | 31.54725 | 32.43415 | 30.04784 | 27.77603 | 34.56 | 33.94
11.3 | 0.954922911 | 0.8554916 | 31.52624 | 32.41181 | 30.10513 | 27.72803 | 34.56 | 34
11.31 | 0.959710336 | 0.8554727 | 31.50516 | 32.3894 | 30.23583 | 27.70825 | 34.56 | 34
11.32 | 0.964497762 | 0.8554539 | 31.48402 | 32.36693 | 30.36627 | 27.68841 | 34.56 | 34
11.33 | 0.966627171 | 0.8539097 | 31.46282 | 32.34439 | 30.41281 | 27.61919 | 34.56 | 34.06
11.34 | 0.968537621 | 0.8522399 | 31.44155 | 32.32179 | 30.45232 | 27.54592 | 34.56 | 34.06
11.35 | 0.967954291 | 0.8493386 | 31.42022 | 32.29913 | 30.41333 | 27.43289 | 34.56 | 34
11.36 | 0.96428209 | 0.8449119 | 31.39882 | 32.2764 | 30.27732 | 27.27072 | 34.56 | 34
11.37 | 0.960609888 | 0.8404852 | 31.37736 | 32.25361 | 30.14141 | 27.10869 | 34.63 | 34
11.38 | 0.958967929 | 0.8409495 | 31.35585 | 32.23077 | 30.06925 | 27.10445 | 34.69 | 34
11.39 | 0.957413551 | 0.8416248 | 31.33426 | 32.20786 | 29.99985 | 27.10693 | 34.63 | 34.06
11.4 | 0.957121882 | 0.8433881 | 31.31262 | 32.18489 | 29.97 | 27.14435 | 34.63 | 34.06
11.41 | 0.95831459 | 0.8464306 | 31.29092 | 32.16186 | 29.98654 | 27.22278 | 34.69 | 34.13
11.42 | 0.959507298 | 0.8494731 | 31.26916 | 32.13877 | 30.00298 | 27.30102 | 34.63 | 34.06
11.43 | 0.957979266 | 0.8486381 | 31.24733 | 32.11562 | 29.9343 | 27.25454 | 34.63 | 34.06
11.44 | 0.956306992 | 0.8475976 | 31.22545 | 32.09241 | 29.86112 | 27.20145 | 34.69 | 34.06
11.45 | 0.953787979 | 0.8464784 | 31.20351 | 32.06915 | 29.76153 | 27.14584 | 34.69 | 34.06
11.46 | 0.950139978 | 0.8452544 | 31.18151 | 32.04583 | 29.6268 | 27.08688 | 34.69 | 34.13
11.47 | 0.946491978 | 0.8440304 | 31.15945 | 32.02245 | 29.49217 | 27.02792 | 34.69 | 34.13
11.48 | 0.946780138 | 0.8456682 | 31.13734 | 31.99901 | 29.48021 | 27.06055 | 34.69 | 34.06
11.49 | 0.947523541 | 0.847637 | 31.11517 | 31.97552 | 29.48235 | 27.10363 | 34.69 | 34.06
11.5 | 0.949000925 | 0.8496875 | 31.09294 | 31.95197 | 29.50723 | 27.14919 | 34.75 | 34.06
11.51 | 0.951824384 | 0.8518877 | 31.07065 | 31.92837 | 29.57381 | 27.19938 | 34.75 | 34.13
11.52 | 0.954647843 | 0.8540878 | 31.04831 | 31.90471 | 29.64021 | 27.24942 | 34.75 | 34.13
11.53 | 0.955270942 | 0.8540472 | 31.02592 | 31.88099 | 29.63816 | 27.22787 | 34.75 | 34.13
11.54 | 0.955337385 | 0.8534397 | 31.00347 | 31.85723 | 29.61877 | 27.18822 | 34.75 | 34.13
11.55 | 0.955566514 | 0.8527938 | 30.98096 | 31.83341 | 29.60437 | 27.14733 | 34.75 | 34.13
11.56 | 0.956334361 | 0.8520211 | 30.9584 | 31.80953 | 29.60659 | 27.10239 | 34.75 | 34.13
11.57 | 0.957102208 | 0.8512483 | 30.93579 | 31.78561 | 29.60871 | 27.05744 | 34.81 | 34.13
11.58 | 0.958511755 | 0.8527659 | 30.91313 | 31.76163 | 29.63059 | 27.08523 | 34.75 | 34.13
11.59 | 0.960260291 | 0.8554934 | 30.89041 | 31.7376 | 29.66283 | 27.1513 | 34.81 | 34.13
11.6 | 0.961881823 | 0.8581122 | 30.86764 | 31.71351 | 29.69102 | 27.21375 | 34.81 | 34.13
11.61 | 0.961682331 | 0.8591729 | 30.84481 | 31.68938 | 29.66291 | 27.22666 | 34.81 | 34.13
11.62 | 0.961482839 | 0.8602337 | 30.82194 | 31.6652 | 29.63477 | 27.23947 | 34.81 | 34.19
11.63 | 0.960786229 | 0.8599847 | 30.79902 | 31.64096 | 29.59127 | 27.21074 | 34.88 | 34.19
11.64 | 0.959516391 | 0.8582255 | 30.77604 | 31.61668 | 29.53011 | 27.13424 | 34.81 | 34.19
11.65 | 0.958246553 | 0.8564662 | 30.75301 | 31.59235 | 29.46897 | 27.05778 | 34.88 | 34.19
11.66 | 0.960428797 | 0.8561628 | 30.72994 | 31.56797 | 29.51392 | 27.02732 | 34.88 | 34.19
11.67 | 0.963210672 | 0.8561124 | 30.70681 | 31.54354 | 29.57713 | 27.00481 | 34.94 | 34.13
11.68 | 0.9658841 | 0.8563993 | 30.68364 | 31.51906 | 29.63684 | 26.9929 | 34.88 | 34.19
11.69 | 0.968189915 | 0.8578298 | 30.66042 | 31.49453 | 29.68511 | 27.01695 | 34.94 | 34.19
11.7 | 0.970495729 | 0.8592604 | 30.63715 | 31.46996 | 29.73322 | 27.04089 | 34.94 | 34.19
11.71 | 0.969263694 | 0.8607468 | 30.61383 | 31.44534 | 29.67287 | 27.06647 | 34.88 | 34.19
11.72 | 0.965590826 | 0.8622715 | 30.59046 | 31.42067 | 29.53787 | 27.09315 | 34.94 | 34.19
11.73 | 0.961917958 | 0.8637963 | 30.56705 | 31.39596 | 29.403 | 27.11972 | 35 | 34.25
11.74 | 0.958117887 | 0.8644732 | 30.54359 | 31.37121 | 29.26436 | 27.11957 | 35 | 34.25
11.75 | 0.954310235 | 0.8650995 | 30.52009 | 31.3464 | 29.12563 | 27.11776 | 35.13 | 34.19
11.76 | 0.95188675 | 0.8649559 | 30.49654 | 31.32156 | 29.02925 | 27.09176 | 35.13 | 34.19
11.77 | 0.952956875 | 0.8628689 | 30.47294 | 31.29667 | 29.0394 | 27.00492 | 35.13 | 34.19
11.78 | 0.954027001 | 0.8607819 | 30.4493 | 31.27173 | 29.04946 | 26.91814 | 35.13 | 34.19
11.79 | 0.957795658 | 0.8577949 | 30.42562 | 31.24675 | 29.14152 | 26.80331 | 35.13 | 34.19
11.8 | 0.9632774 | 0.8542367 | 30.40189 | 31.22173 | 29.28545 | 26.67075 | 35.13 | 34.19
11.81 | 0.968759142 | 0.8506784 | 30.37811 | 31.19667 | 29.42908 | 26.53833 | 35.13 | 34.19
11.82 | 0.969669128 | 0.8505322 | 30.3543 | 31.17156 | 29.43362 | 26.51242 | 35.19 | 34.25
11.83 | 0.97022139 | 0.850653 | 30.33044 | 31.14641 | 29.42724 | 26.49479 | 35.13 | 34.19
11.84 | 0.9695709 | 0.8519451 | 30.30654 | 31.12122 | 29.38434 | 26.51357 | 35.13 | 34.19
11.85 | 0.964914622 | 0.8571382 | 30.28259 | 31.09599 | 29.22012 | 26.65356 | 35.19 | 34.19
11.86 | 0.960258343 | 0.8623313 | 30.25861 | 31.07072 | 29.05608 | 26.79325 | 35.25 | 34.19
11.87 | 0.957164805 | 0.867343 | 30.23458 | 31.04541 | 28.93947 | 26.92702 | 35.19 | 34.19
11.88 | 0.955501908 | 0.8721886 | 30.21051 | 31.02005 | 28.8662 | 27.05534 | 35.25 | 34.25
11.89 | 0.953839011 | 0.8770342 | 30.1864 | 30.99466 | 28.79297 | 27.18338 | 35.25 | 34.19
11.9 | 0.953662718 | 0.8786647 | 30.16225 | 30.96923 | 28.76461 | 27.21157 | 35.25 | 34.19
11.91 | 0.953856253 | 0.8794955 | 30.13806 | 30.94376 | 28.74738 | 27.2149 | 35.31 | 34.25
11.92 | 0.953881838 | 0.8800893 | 30.11383 | 30.91825 | 28.72504 | 27.21082 | 35.31 | 34.19
11.93 | 0.951568437 | 0.8773822 | 30.08956 | 30.89271 | 28.63228 | 27.10471 | 35.31 | 34.19
11.94 | 0.949255037 | 0.8746752 | 30.06526 | 30.86712 | 28.5396 | 26.99871 | 35.31 | 34.19
11.95 | 0.947585242 | 0.8718105 | 30.04091 | 30.8415 | 28.46633 | 26.88795 | 35.38 | 34.19
11.96 | 0.94727931 | 0.8686117 | 30.01653 | 30.81585 | 28.43404 | 26.767 | 35.38 | 34.25
11.97 | 0.946973379 | 0.8654129 | 29.99211 | 30.79015 | 28.40173 | 26.64619 | 35.38 | 34.25
11.98 | 0.949801435 | 0.8639687 | 29.96765 | 30.76442 | 28.46332 | 26.5795 | 35.38 | 34.19
11.99 | 0.95507666 | 0.8638946 | 29.94315 | 30.73865 | 28.59801 | 26.55496 | 35.38 | 34.25
12 | 0.960351885 | 0.8638204 | 29.91862 | 30.71285 | 28.7324 | 26.53039 | 35.38 | 34.25
12.01 | 0.96201861 | 0.8647217 | 29.89405 | 30.68701 | 28.75864 | 26.53573 | 35.44 | 34.25
12.02 | 0.962724274 | 0.8658828 | 29.86945 | 30.66114 | 28.75604 | 26.54896 | 35.38 | 34.25
12.03 | 0.963417265 | 0.8670348 | 29.84481 | 30.63524 | 28.753 | 26.56182 | 35.44 | 34.25
12.04 | 0.961573546 | 0.8663726 | 29.82013 | 30.6093 | 28.67425 | 26.51906 | 35.44 | 34.25
12.05 | 0.959729828 | 0.8657105 | 29.79542 | 30.58332 | 28.59556 | 26.4763 | 35.44 | 34.25
12.06 | 0.957876238 | 0.8650041 | 29.77068 | 30.55732 | 28.51663 | 26.4322 | 35.5 | 34.25
12.07 | 0.955984903 | 0.8641287 | 29.7459 | 30.53127 | 28.43663 | 26.38295 | 35.5 | 34.25
12.08 | 0.954093568 | 0.8632534 | 29.72109 | 30.5052 | 28.3567 | 26.33372 | 35.56 | 34.25
12.09 | 0.951781788 | 0.8627006 | 29.69624 | 30.4791 | 28.26434 | 26.29433 | 35.56 | 34.25
12.1 | 0.948830334 | 0.8626385 | 29.67136 | 30.45296 | 28.15309 | 26.26989 | 35.56 | 34.25
12.11 | 0.945878881 | 0.8625764 | 29.64645 | 30.42679 | 28.04195 | 26.24543 | 35.56 | 34.25
12.12 | 0.947906242 | 0.8627557 | 29.62151 | 30.40059 | 28.07841 | 26.22828 | 35.56 | 34.25
12.13 | 0.953647416 | 0.8631152 | 29.59653 | 30.37436 | 28.22465 | 26.21657 | 35.56 | 34.25
12.14 | 0.95938859 | 0.8634747 | 29.57152 | 30.3481 | 28.37058 | 26.20481 | 35.56 | 34.31
12.15 | 0.966015289 | 0.8643977 | 29.54648 | 30.32181 | 28.54235 | 26.2101 | 35.63 | 34.31
12.16 | 0.972960117 | 0.8655232 | 29.52141 | 30.29549 | 28.72315 | 26.22145 | 35.63 | 34.25
12.17 | 0.979904946 | 0.8666486 | 29.49631 | 30.26914 | 28.90358 | 26.23271 | 35.63 | 34.25
12.18 | 0.979834193 | 0.8673655 | 29.47117 | 30.24276 | 28.87686 | 26.23152 | 35.63 | 34.25
12.19 | 0.978854599 | 0.8680294 | 29.44601 | 30.21635 | 28.82336 | 26.22868 | 35.69 | 34.31
12.2 | 0.977875817 | 0.8686694 | 29.42082 | 30.18991 | 28.76991 | 26.22505 | 35.69 | 34.25
12.21 | 0.976934009 | 0.8682228 | 29.3956 | 30.16344 | 28.71756 | 26.18859 | 35.63 | 34.31
12.22 | 0.975992201 | 0.8677763 | 29.37035 | 30.13695 | 28.66523 | 26.15213 | 35.63 | 34.31
12.23 | 0.974995337 | 0.8674976 | 29.34507 | 30.11043 | 28.6113 | 26.12073 | 35.69 | 34.31
12.24 | 0.973671739 | 0.8682153 | 29.31976 | 30.08388 | 28.54782 | 26.11929 | 35.69 | 34.31
12.25 | 0.972348142 | 0.868933 | 29.29442 | 30.05731 | 28.48438 | 26.11779 | 35.75 | 34.31
12.26 | 0.969801317 | 0.8696252 | 29.26906 | 30.03071 | 28.38517 | 26.11546 | 35.75 | 34.31
12.27 | 0.963648403 | 0.8702421 | 29.24367 | 30.00408 | 28.18061 | 26.11081 | 35.75 | 34.31
12.28 | 0.95749549 | 0.870859 | 29.21825 | 29.97742 | 27.97634 | 26.10611 | 35.75 | 34.38
12.29 | 0.952992586 | 0.870543 | 29.1928 | 29.95074 | 27.82052 | 26.07341 | 35.75 | 34.31
12.3 | 0.951571846 | 0.8684845 | 29.16733 | 29.92404 | 27.75481 | 25.98857 | 35.75 | 34.31
12.31 | 0.950151106 | 0.866426 | 29.14183 | 29.89731 | 27.68914 | 25.90381 | 35.81 | 34.38
12.32 | 0.951369708 | 0.8649891 | 29.11631 | 29.87056 | 27.70037 | 25.83771 | 35.81 | 34.38
12.33 | 0.956083156 | 0.8643755 | 29.09075 | 29.84378 | 27.81318 | 25.79623 | 35.88 | 34.31
12.34 | 0.960796605 | 0.8637618 | 29.06518 | 29.81697 | 27.92572 | 25.75477 | 35.88 | 34.38
12.35 | 0.963672985 | 0.8643868 | 29.03958 | 29.79015 | 27.98466 | 25.75021 | 35.81 | 34.38
12.36 | 0.964697235 | 0.8662605 | 29.01395 | 29.7633 | 27.98968 | 25.78277 | 35.88 | 34.38
12.37 | 0.965721484 | 0.8681342 | 28.9883 | 29.73643 | 27.99462 | 25.81521 | 35.88 | 34.38
12.38 | 0.964434036 | 0.8689588 | 28.96263 | 29.70953 | 27.93254 | 25.81636 | 35.88 | 34.38
12.39 | 0.961267792 | 0.8689307 | 28.93693 | 29.68261 | 27.81614 | 25.79213 | 35.94 | 34.38
12.4 | 0.958101548 | 0.8689026 | 28.91121 | 29.65567 | 27.69987 | 25.76789 | 35.94 | 34.44
12.41 | 0.955923071 | 0.8684043 | 28.88546 | 29.62871 | 27.61228 | 25.7297 | 35.94 | 34.38
12.42 | 0.95442747 | 0.8675809 | 28.85969 | 29.60173 | 27.54448 | 25.68189 | 35.94 | 34.44
12.43 | 0.952931868 | 0.8667575 | 28.8339 | 29.57472 | 27.47674 | 25.63411 | 35.94 | 34.44
12.44 | 0.952784955 | 0.8677853 | 28.80809 | 29.54769 | 27.44791 | 25.64105 | 35.94 | 34.44
12.45 | 0.953476479 | 0.869964 | 28.78225 | 29.52065 | 27.4432 | 25.6819 | 36 | 34.44
12.46 | 0.954168003 | 0.8721426 | 28.7564 | 29.49358 | 27.43843 | 25.72261 | 35.94 | 34.44
12.47 | 0.953687244 | 0.8734841 | 28.73052 | 29.46649 | 27.39993 | 25.73851 | 36 | 34.5
12.48 | 0.952511321 | 0.8743293 | 28.70462 | 29.43938 | 27.34147 | 25.73972 | 36 | 34.5
12.49 | 0.951335399 | 0.8751744 | 28.6787 | 29.41226 | 27.28306 | 25.74085 | 36 | 34.5
12.5 | 0.951182111 | 0.8746565 | 28.65275 | 29.38511 | 27.25399 | 25.70188 | 36 | 34.44
12.51 | 0.951643872 | 0.8733189 | 28.62679 | 29.35795 | 27.24251 | 25.63885 | 36 | 34.44
12.52 | 0.952105633 | 0.8719813 | 28.60081 | 29.33076 | 27.23099 | 25.57588 | 36.06 | 34.5
12.53 | 0.954002929 | 0.8714999 | 28.57481 | 29.30356 | 27.26045 | 25.53805 | 36.06 | 34.44
12.54 | 0.956831121 | 0.8715738 | 28.54879 | 29.27634 | 27.31637 | 25.51649 | 36.06 | 34.5
12.55 | 0.959659313 | 0.8716476 | 28.52274 | 29.2491 | 27.37212 | 25.49491 | 36.06 | 34.44
12.56 | 0.961967025 | 0.8717305 | 28.49668 | 29.22185 | 27.41287 | 25.47357 | 36.06 | 34.5
12.57 | 0.963888766 | 0.8718202 | 28.47061 | 29.19457 | 27.4425 | 25.45242 | 36.06 | 34.5
12.58 | 0.965810507 | 0.8719098 | 28.44451 | 29.16728 | 27.47201 | 25.43124 | 36.13 | 34.5
12.59 | 0.965813544 | 0.8737922 | 28.41839 | 29.13998 | 27.44687 | 25.46228 | 36.13 | 34.5
12.6 | 0.964094794 | 0.8772835 | 28.39226 | 29.11265 | 27.37283 | 25.54005 | 36.13 | 34.5
12.61 | 0.962376044 | 0.8807747 | 28.36611 | 29.08531 | 27.29886 | 25.61761 | 36.13 | 34.5
12.62 | 0.958484917 | 0.8839727 | 28.33994 | 29.05796 | 27.16341 | 25.68644 | 36.19 | 34.5
12.63 | 0.952095063 | 0.8868332 | 28.31376 | 29.03059 | 26.95739 | 25.74529 | 36.13 | 34.56
12.64 | 0.945705208 | 0.8896937 | 28.28755 | 29.0032 | 26.75169 | 25.80396 | 36.19 | 34.56
12.65 | 0.94019047 | 0.8902956 | 28.26134 | 28.9758 | 26.57104 | 25.79703 | 36.19 | 34.56
12.66 | 0.936055182 | 0.8873374 | 28.2351 | 28.94838 | 26.42961 | 25.68698 | 36.19 | 34.56
12.67 | 0.931919895 | 0.8843791 | 28.20885 | 28.92095 | 26.28839 | 25.57708 | 36.19 | 34.56
12.68 | 0.929491744 | 0.8815072 | 28.18258 | 28.8935 | 26.19548 | 25.46983 | 36.19 | 34.56
12.69 | 0.931120068 | 0.8788402 | 28.1563 | 28.86605 | 26.2169 | 25.36864 | 36.19 | 34.56
12.7 | 0.932748393 | 0.8761733 | 28.13 | 28.83857 | 26.23821 | 25.26759 | 36.25 | 34.56
12.71 | 0.935197926 | 0.8739314 | 28.10369 | 28.81108 | 26.28251 | 25.17891 | 36.25 | 34.56
12.72 | 0.94116955 | 0.8735127 | 28.07736 | 28.78358 | 26.42556 | 25.14283 | 36.25 | 34.56
12.73 | 0.947141173 | 0.873094 | 28.05102 | 28.75607 | 26.56828 | 25.10675 | 36.31 | 34.56
12.74 | 0.952987149 | 0.8728213 | 28.02466 | 28.72855 | 26.70714 | 25.07489 | 36.31 | 34.56
12.75 | 0.957074689 | 0.8745916 | 27.99829 | 28.70101 | 26.79646 | 25.10166 | 36.31 | 34.56
12.76 | 0.96116223 | 0.876362 | 27.97191 | 28.67346 | 26.88554 | 25.12833 | 36.31 | 34.56
12.77 | 0.96524977 | 0.8781323 | 27.94551 | 28.64589 | 26.9744 | 25.15488 | 36.25 | 34.56
12.78 | 0.962290799 | 0.8796738 | 27.9191 | 28.61832 | 26.86629 | 25.17478 | 36.31 | 34.56
12.79 | 0.958792657 | 0.8811977 | 27.89267 | 28.59073 | 26.74329 | 25.19409 | 36.31 | 34.56
12.8 | 0.955294516 | 0.8827217 | 27.86624 | 28.56313 | 26.62046 | 25.2133 | 36.31 | 34.56
12.81 | 0.95068045 | 0.8812007 | 27.83979 | 28.53553 | 26.46674 | 25.14553 | 36.38 | 34.56
12.82 | 0.945743634 | 0.8787991 | 27.81333 | 28.50791 | 26.30428 | 25.05272 | 36.38 | 34.56
12.83 | 0.940806817 | 0.8763975 | 27.78685 | 28.48028 | 26.14206 | 24.96004 | 36.38 | 34.56
12.84 | 0.938982097 | 0.8745385 | 27.76037 | 28.45264 | 26.06649 | 24.88293 | 36.38 | 34.56
12.85 | 0.939174079 | 0.8730311 | 27.73387 | 28.42498 | 26.04693 | 24.8159 | 36.38 | 34.63
12.86 | 0.939366061 | 0.8715237 | 27.70736 | 28.39732 | 26.02736 | 24.74894 | 36.38 | 34.63
12.87 | 0.941868265 | 0.8715787 | 27.68084 | 28.36965 | 26.07171 | 24.72639 | 36.38 | 34.56
12.88 | 0.94753224 | 0.8737721 | 27.65431 | 28.34198 | 26.20335 | 24.76443 | 36.44 | 34.63
12.89 | 0.953196216 | 0.8759654 | 27.62777 | 28.31429 | 26.33469 | 24.80234 | 36.44 | 34.56
12.9 | 0.95862302 | 0.8780352 | 27.60122 | 28.28659 | 26.45916 | 24.83662 | 36.44 | 34.56
12.91 | 0.963217439 | 0.879671 | 27.57466 | 28.25888 | 26.56039 | 24.85852 | 36.5 | 34.56
12.92 | 0.967811859 | 0.8813069 | 27.54808 | 28.23117 | 26.66136 | 24.88032 | 36.5 | 34.56
12.93 | 0.972363763 | 0.8829339 | 27.5215 | 28.20345 | 26.76091 | 24.90178 | 36.5 | 34.63
12.94 | 0.969001018 | 0.8829095 | 27.49491 | 28.17572 | 26.6426 | 24.87661 | 36.5 | 34.56
12.95 | 0.965638274 | 0.8828851 | 27.46831 | 28.14798 | 26.52445 | 24.85143 | 36.56 | 34.63
12.96 | 0.96227553 | 0.8828607 | 27.4417 | 28.12023 | 26.40648 | 24.82625 | 36.5 | 34.63
12.97 | 0.95898246 | 0.8819587 | 27.41508 | 28.09248 | 26.29058 | 24.77641 | 36.56 | 34.69
12.98 | 0.955709867 | 0.8807989 | 27.38846 | 28.06472 | 26.17542 | 24.71937 | 36.56 | 34.56
12.99 | 0.952437274 | 0.8796391 | 27.36182 | 28.03695 | 26.06042 | 24.6624 | 36.56 | 34.63
13 | 0.953338487 | 0.8779119 | 27.33518 | 28.00918 | 26.05968 | 24.58959 | 36.56 | 34.63
13.01 | 0.95802864 | 0.8756697 | 27.30853 | 27.9814 | 26.16235 | 24.50246 | 36.63 | 34.63
13.02 | 0.962718793 | 0.8734274 | 27.28187 | 27.95361 | 26.26477 | 24.41545 | 36.63 | 34.63
13.03 | 0.966676346 | 0.8715139 | 27.2552 | 27.92582 | 26.34696 | 24.33774 | 36.63 | 34.63
13.04 | 0.968539588 | 0.8705399 | 27.22853 | 27.89802 | 26.37191 | 24.28634 | 36.63 | 34.63
13.05 | 0.970402829 | 0.869566 | 27.20185 | 27.87022 | 26.39675 | 24.23499 | 36.63 | 34.63
13.06 | 0.972266071 | 0.8685921 | 27.17516 | 27.84241 | 26.42149 | 24.18369 | 36.69 | 34.63
13.07 | 0.969955334 | 0.8686671 | 27.14846 | 27.81459 | 26.3328 | 24.16162 | 36.69 | 34.56
13.08 | 0.967549347 | 0.8687662 | 27.12176 | 27.78677 | 26.24164 | 24.14021 | 36.63 | 34.63
13.09 | 0.96514336 | 0.8688652 | 27.09506 | 27.75895 | 26.15061 | 24.11879 | 36.69 | 34.63
13.1 | 0.966194897 | 0.8691035 | 27.06834 | 27.73112 | 26.1533 | 24.10122 | 36.69 | 34.63
13.11 | 0.9688761 | 0.8694075 | 27.04162 | 27.70329 | 26.19998 | 24.08545 | 36.75 | 34.69
13.12 | 0.971557304 | 0.8697116 | 27.0149 | 27.67545 | 26.24652 | 24.06966 | 36.75 | 34.63
13.13 | 0.973523353 | 0.8714974 | 26.98817 | 27.64761 | 26.27361 | 24.09482 | 36.75 | 34.63
13.14 | 0.97424479 | 0.8758621 | 26.96143 | 27.61977 | 26.26704 | 24.19111 | 36.75 | 34.63
13.15 | 0.974966226 | 0.8802269 | 26.93469 | 27.59192 | 26.26042 | 24.28715 | 36.75 | 34.69
13.16 | 0.97559111 | 0.8846148 | 26.90795 | 27.56407 | 26.25116 | 24.38359 | 36.75 | 34.69
13.17 | 0.973418022 | 0.8896755 | 26.8812 | 27.53622 | 26.16664 | 24.4983 | 36.75 | 34.69
13.18 | 0.971244935 | 0.8947363 | 26.85444 | 27.50836 | 26.08224 | 24.61273 | 36.75 | 34.69
13.19 | 0.969071847 | 0.899797 | 26.82769 | 27.4805 | 25.99796 | 24.72687 | 36.81 | 34.69
13.2 | 0.969091792 | 0.9017375 | 26.80092 | 27.45264 | 25.97256 | 24.75507 | 36.75 | 34.69
13.21 | 0.970120956 | 0.9022421 | 26.77416 | 27.42477 | 25.97417 | 24.74379 | 36.75 | 34.63
13.22 | 0.971150119 | 0.9027467 | 26.74739 | 27.39691 | 25.97573 | 24.73247 | 36.81 | 34.69
13.23 | 0.971326927 | 0.9031995 | 26.72062 | 27.36904 | 25.95445 | 24.7197 | 36.81 | 34.69
13.24 | 0.969686149 | 0.9035417 | 26.69384 | 27.34117 | 25.88465 | 24.70389 | 36.81 | 34.69
13.25 | 0.968045371 | 0.9038839 | 26.66706 | 27.3133 | 25.81492 | 24.68805 | 36.88 | 34.69
13.26 | 0.966404593 | 0.9042261 | 26.64028 | 27.28543 | 25.74529 | 24.6722 | 36.81 | 34.75
13.27 | 0.963973078 | 0.9023527 | 26.61349 | 27.25755 | 25.65469 | 24.59593 | 36.81 | 34.75
13.28 | 0.96148788 | 0.9003288 | 26.5867 | 27.22968 | 25.56279 | 24.51566 | 36.88 | 34.69
13.29 | 0.959002682 | 0.8983049 | 26.55992 | 27.2018 | 25.47103 | 24.43551 | 36.88 | 34.69
13.3 | 0.957640439 | 0.8944487 | 26.53312 | 27.17393 | 25.40919 | 24.30568 | 36.88 | 34.69
13.31 | 0.957249279 | 0.889008 | 26.50633 | 27.14605 | 25.37317 | 24.13306 | 36.88 | 34.69
13.32 | 0.956858118 | 0.8835673 | 26.47953 | 27.11818 | 25.33716 | 23.96073 | 36.88 | 34.69
13.33 | 0.956844479 | 0.878846 | 26.45274 | 27.0903 | 25.31116 | 23.8082 | 36.88 | 34.75
13.34 | 0.959635964 | 0.87947 | 26.42594 | 27.06242 | 25.35928 | 23.80059 | 36.88 | 34.75
13.35 | 0.96242745 | 0.8800939 | 26.39914 | 27.03455 | 25.40726 | 23.79294 | 36.88 | 34.75
13.36 | 0.965218935 | 0.8807179 | 26.37234 | 27.00667 | 25.45508 | 23.78526 | 36.81 | 34.75
13.37 | 0.970932209 | 0.8825849 | 26.34554 | 26.9788 | 25.57973 | 23.81108 | 36.88 | 34.75
13.38 | 0.977999333 | 0.8850278 | 26.31874 | 26.95093 | 25.73971 | 23.85232 | 36.94 | 34.75
13.39 | 0.985066457 | 0.8874707 | 26.29193 | 26.92305 | 25.8993 | 23.89342 | 36.94 | 34.75
13.4 | 0.989612898 | 0.8889495 | 26.26513 | 26.89518 | 25.99231 | 23.90846 | 36.88 | 34.75
13.41 | 0.985736825 | 0.8872072 | 26.23833 | 26.86731 | 25.86409 | 23.83688 | 36.94 | 34.75
13.42 | 0.981860752 | 0.8854649 | 26.21153 | 26.83945 | 25.73607 | 23.76539 | 36.94 | 34.81
13.43 | 0.977984679 | 0.8837226 | 26.18472 | 26.81158 | 25.60826 | 23.694 | 36.94 | 34.81
13.44 | 0.969489369 | 0.8849375 | 26.15792 | 26.78372 | 25.35983 | 23.70191 | 36.94 | 34.81
13.45 | 0.959530844 | 0.887089 | 26.13112 | 26.75585 | 25.07362 | 23.73482 | 37 | 34.88
13.46 | 0.949572319 | 0.8892405 | 26.10432 | 26.728 | 24.78794 | 23.76762 | 37 | 34.88
13.47 | 0.942469947 | 0.8915339 | 26.07752 | 26.70014 | 24.57728 | 23.80408 | 37 | 34.88
13.48 | 0.943070207 | 0.8942098 | 26.05072 | 26.67228 | 24.56766 | 23.85062 | 37 | 34.81
13.49 | 0.943670466 | 0.8968857 | 26.02392 | 26.64443 | 24.55801 | 23.89701 | 37 | 34.88
13.5 | 0.944270725 | 0.8995616 | 25.99713 | 26.61658 | 24.54833 | 23.94326 | 36.94 | 34.88
13.51 | 0.946734714 | 0.8985117 | 25.97033 | 26.58874 | 24.58702 | 23.89029 | 37 | 34.88
13.52 | 0.949776351 | 0.8963069 | 25.94354 | 26.5609 | 24.64056 | 23.80671 | 37 | 34.88
13.53 | 0.952817989 | 0.894102 | 25.91675 | 26.53306 | 24.69395 | 23.72326 | 37 | 34.88
13.54 | 0.955699752 | 0.8916624 | 25.88996 | 26.50522 | 24.74303 | 23.63371 | 37 | 34.88
13.55 | 0.958069562 | 0.8884706 | 25.86318 | 26.47739 | 24.77872 | 23.52439 | 37 | 34.88
13.56 | 0.960439372 | 0.8852788 | 25.83639 | 26.44957 | 24.81429 | 23.41524 | 37 | 34.88
13.57 | 0.962809182 | 0.882087 | 25.80961 | 26.42174 | 24.84973 | 23.30628 | 37 | 34.81
13.58 | 0.964120428 | 0.8790825 | 25.78283 | 26.39393 | 24.85776 | 23.20244 | 37.06 | 34.88
13.59 | 0.964965129 | 0.8761605 | 25.75606 | 26.36611 | 24.8537 | 23.10095 | 37.06 | 34.88
13.6 | 0.96580983 | 0.8732386 | 25.72928 | 26.3383 | 24.8496 | 22.99962 | 37.06 | 34.88
13.61 | 0.966170056 | 0.8707818 | 25.70252 | 26.3105 | 24.833 | 22.9107 | 37.06 | 34.88
13.62 | 0.963333552 | 0.8713943 | 25.67575 | 26.2827 | 24.73431 | 22.90259 | 37.06 | 34.88
13.63 | 0.960497049 | 0.8720069 | 25.64899 | 26.2549 | 24.63578 | 22.89446 | 37.06 | 34.88
13.64 | 0.957660546 | 0.8726194 | 25.62223 | 26.22711 | 24.5374 | 22.88629 | 37.06 | 34.94
13.65 | 0.956726875 | 0.8755207 | 25.59547 | 26.19933 | 24.48788 | 22.93806 | 37 | 34.94
13.66 | 0.957347709 | 0.8802919 | 25.56872 | 26.17155 | 24.47816 | 23.03861 | 37 | 34.88
13.67 | 0.957968543 | 0.8850631 | 25.54198 | 26.14378 | 24.46841 | 23.1389 | 37.06 | 34.94
13.68 | 0.958589377 | 0.8898343 | 25.51523 | 26.11601 | 24.45863 | 23.23893 | 37.06 | 34.94
13.69 | 0.960563987 | 0.8928998 | 25.48849 | 26.08825 | 24.48333 | 23.2942 | 37.06 | 34.88
13.7 | 0.962609482 | 0.895876 | 25.46176 | 26.0605 | 24.50973 | 23.34698 | 37.06 | 34.94
13.71 | 0.964654977 | 0.8988522 | 25.43503 | 26.03275 | 24.53603 | 23.3996 | 37.06 | 34.94
13.72 | 0.965293816 | 0.900891 | 25.40831 | 26.00501 | 24.52648 | 23.42768 | 37.06 | 34.94
13.73 | 0.96309043 | 0.9010357 | 25.38159 | 25.97727 | 24.44477 | 23.40645 | 37.13 | 34.94
13.74 | 0.960887043 | 0.9011803 | 25.35488 | 25.94954 | 24.36317 | 23.38522 | 37.13 | 34.88
13.75 | 0.958683657 | 0.901325 | 25.32817 | 25.92182 | 24.2817 | 23.36399 | 37.13 | 34.94
13.76 | 0.954786225 | 0.9013324 | 25.30146 | 25.89411 | 24.15749 | 23.3392 | 37.13 | 34.94
13.77 | 0.95013722 | 0.901279 | 25.27477 | 25.8664 | 24.0145 | 23.31284 | 37.13 | 34.94
13.78 | 0.945488216 | 0.9012255 | 25.24808 | 25.8387 | 23.87176 | 23.2865 | 37.19 | 35
13.79 | 0.940926315 | 0.9012282 | 25.22139 | 25.81101 | 23.73147 | 23.26161 | 37.19 | 34.94
13.8 | 0.938769306 | 0.9027835 | 25.19471 | 25.78332 | 23.65202 | 23.27676 | 37.13 | 35
13.81 | 0.936612296 | 0.9043387 | 25.16804 | 25.75565 | 23.57269 | 23.29183 | 37.13 | 34.94
13.82 | 0.934455286 | 0.905894 | 25.14137 | 25.72798 | 23.49349 | 23.30682 | 37.13 | 34.94
13.83 | 0.934308475 | 0.9074256 | 25.11471 | 25.70032 | 23.46489 | 23.32112 | 37.13 | 35
13.84 | 0.937771042 | 0.9089147 | 25.08805 | 25.67266 | 23.52685 | 23.33426 | 37.13 | 35
13.85 | 0.941233609 | 0.9104038 | 25.06141 | 25.64502 | 23.58864 | 23.34732 | 37.13 | 35
13.86 | 0.944696176 | 0.911893 | 25.03477 | 25.61738 | 23.65025 | 23.36031 | 37.13 | 34.94
13.87 | 0.946418858 | 0.9109709 | 25.00813 | 25.58975 | 23.66817 | 23.31152 | 37.13 | 35
13.88 | 0.947248463 | 0.9088111 | 24.98151 | 25.56213 | 23.66369 | 23.23115 | 37.13 | 34.94
13.89 | 0.948078068 | 0.9066514 | 24.95489 | 25.53452 | 23.65918 | 23.15091 | 37.19 | 35
13.9 | 0.948907673 | 0.9044916 | 24.92827 | 25.50692 | 23.65463 | 23.0708 | 37.19 | 34.94
13.91 | 0.947406494 | 0.900923 | 24.90167 | 25.47933 | 23.592 | 22.95491 | 37.19 | 35
13.92 | 0.945767263 | 0.897271 | 24.87507 | 25.45175 | 23.52603 | 22.83711 | 37.19 | 34.94
13.93 | 0.944128031 | 0.893619 | 24.84848 | 25.42417 | 23.46015 | 22.71952 | 37.25 | 34.94
13.94 | 0.94419113 | 0.8904594 | 24.8219 | 25.39661 | 23.43662 | 22.61465 | 37.25 | 35
13.95 | 0.950760941 | 0.8891821 | 24.79533 | 25.36905 | 23.57443 | 22.55771 | 37.25 | 35
13.96 | 0.957330751 | 0.8879048 | 24.76877 | 25.34151 | 23.7119 | 22.50085 | 37.25 | 34.94
13.97 | 0.963900562 | 0.8866275 | 24.74221 | 25.31397 | 23.84903 | 22.44406 | 37.31 | 34.94
13.98 | 0.970098512 | 0.8870912 | 24.71566 | 25.28645 | 23.97662 | 22.43138 | 37.25 | 34.94
13.99 | 0.975842917 | 0.8896783 | 24.68912 | 25.25893 | 24.0927 | 22.47232 | 37.25 | 34.94
14 | 0.981587323 | 0.8922654 | 24.66259 | 25.23143 | 24.20848 | 22.51313 | 37.25 | 35
[7 empty] | 37.75 | 35.38
[7 empty] | 37.75 | 35.38
[7 empty] | 37.81 | 35.44
[7 empty] | 37.81 | 35.44
[7 empty] | 37.81 | 35.44
[7 empty] | 37.81 | 35.44
[7 empty] | 37.81 | 35.44
[7 empty] | 37.81 | 35.44
[7 empty] | 37.81 | 35.44
[7 empty] | 37.81 | 35.44
[7 empty] | 37.88 | 35.44
[7 empty] | 37.88 | 35.5
[7 empty] | 37.88 | 35.44
[7 empty] | 37.88 | 35.5
[7 empty] | 37.88 | 35.5
[7 empty] | 37.88 | 35.5
[7 empty] | 37.81 | 35.44
[7 empty] | 37.88 | 35.5
[7 empty] | 37.88 | 35.5
[7 empty] | 37.88 | 35.44
[7 empty] | 37.88 | 35.5
[7 empty] | 37.88 | 35.5
[7 empty] | 37.88 | 35.5
[7 empty] | 37.94 | 35.5
[7 empty] | 37.88 | 35.5
[7 empty] | 37.94 | 35.5
[7 empty] | 37.88 | 35.5
[7 empty] | 37.94 | 35.56
[7 empty] | 37.94 | 35.5
[7 empty] | 37.94 | 35.56
[7 empty] | 37.94 | 35.5
[7 empty] | 37.94 | 35.5
[7 empty] | 37.94 | 35.56
[7 empty] | 37.94 | 35.5
[7 empty] | 38 | 35.56
[7 empty] | 38 | 35.5
[7 empty] | 38 | 35.56
[7 empty] | 38 | 35.56
[7 empty] | 38 | 35.56
[7 empty] | 38 | 35.56
[7 empty] | 38 | 35.56
[7 empty] | 38 | 35.56
[7 empty] | 38.06 | 35.56
[7 empty] | 38 | 35.63
[7 empty] | 38 | 35.63
[7 empty] | 38.06 | 35.63
[7 empty] | 38.06 | 35.56
[7 empty] | 38.06 | 35.63
[7 empty] | 38.06 | 35.63
[7 empty] | 38.06 | 35.63
[7 empty] | 38.13 | 35.63
[7 empty] | 38.13 | 35.63
[7 empty] | 38.06 | 35.63
[7 empty] | 38.13 | 35.63
[7 empty] | 38.13 | 35.69
[7 empty] | 38.13 | 35.69
[7 empty] | 38.13 | 35.63
[7 empty] | 38.13 | 35.69
[7 empty] | 38.13 | 35.69
[7 empty] | 38.19 | 35.69
[7 empty] | 38.19 | 35.69
[7 empty] | 38.13 | 35.75
[7 empty] | 38.19 | 35.69
[7 empty] | 38.19 | 35.75
[7 empty] | 38.19 | 35.75
[7 empty] | 38.19 | 35.69
[7 empty] | 38.19 | 35.69
[7 empty] | 38.25 | 35.69
[7 empty] | 38.25 | 35.75
[7 empty] | 38.25 | 35.69
[7 empty] | 38.25 | 35.75
[7 empty] | 38.25 | 35.75
[7 empty] | 38.25 | 35.81
[7 empty] | 38.25 | 35.81
[7 empty] | 38.25 | 35.81
[7 empty] | 38.31 | 35.81
[7 empty] | 38.25 | 35.81
[7 empty] | 38.25 | 35.81
[7 empty] | 38.31 | 35.81
[7 empty] | 38.31 | 35.81
[7 empty] | 38.31 | 35.81
[7 empty] | 38.31 | 35.81
[7 empty] | 38.31 | 35.81
[7 empty] | 38.31 | 35.81
[7 empty] | 38.31 | 35.81
[7 empty] | 38.31 | 35.81
[7 empty] | 38.31 | 35.81
[7 empty] | 38.38 | 35.81
[7 empty] | 38.38 | 35.81
[7 empty] | 38.38 | 35.81
[7 empty] | 38.38 | 35.81
[7 empty] | 38.38 | 35.88
[7 empty] | 38.38 | 35.81
[7 empty] | 38.38 | 35.81
[7 empty] | 38.38 | 35.81
[7 empty] | 38.44 | 35.81
[7 empty] | 38.38 | 35.81
[7 empty] | 38.44 | 35.88
[7 empty] | 38.44 | 35.88
[7 empty] | 38.44 | 35.88
[7 empty] | 38.44 | 35.88
[7 empty] | 38.5 | 35.88
[7 empty] | 38.44 | 35.88
[7 empty] | 38.5 | 35.88
[7 empty] | 38.44 | 35.81
[7 empty] | 38.5 | 35.88
[7 empty] | 38.56 | 35.88
[7 empty] | 38.5 | 35.88
[7 empty] | 38.5 | 35.88
[7 empty] | 38.5 | 35.81
[7 empty] | 38.5 | 35.88
[7 empty] | 38.56 | 35.88
[7 empty] | 38.56 | 35.88
[7 empty] | 38.5 | 35.88
[7 empty] | 38.56 | 35.88
[7 empty] | 38.56 | 35.88
[7 empty] | 38.56 | 35.88
[7 empty] | 38.56 | 35.88
[7 empty] | 38.63 | 35.81
[7 empty] | 38.56 | 35.81
[7 empty] | 38.63 | 35.88
[7 empty] | 38.69 | 35.88
[7 empty] | 38.63 | 35.88
[7 empty] | 38.63 | 35.88
[7 empty] | 38.63 | 35.88
[7 empty] | 38.63 | 35.88
[7 empty] | 38.63 | 35.88
[7 empty] | 38.69 | 35.88
[7 empty] | 38.63 | 35.94
[7 empty] | 38.69 | 35.94
[7 empty] | 38.69 | 35.94
[7 empty] | 38.69 | 35.94
[7 empty] | 38.69 | 35.94
[7 empty] | 38.69 | 35.94
[7 empty] | 38.75 | 36
[7 empty] | 38.69 | 36
[7 empty] | 38.75 | 35.94
[7 empty] | 38.81 | 36
[7 empty] | 38.75 | 36
[7 empty] | 38.81 | 36
[7 empty] | 38.75 | 36
[7 empty] | 38.75 | 36
[7 empty] | 38.81 | 36
[7 empty] | 38.81 | 36.06
[7 empty] | 38.81 | 36.06
[7 empty] | 38.88 | 36.06
[7 empty] | 38.88 | 36
[7 empty] | 38.88 | 36.06
[7 empty] | 38.94 | 36
[7 empty] | 38.88 | 36
[7 empty] | 38.88 | 36.06
[7 empty] | 38.88 | 36.06
[7 empty] | 38.94 | 36.06
[7 empty] | 38.94 | 36.06
[7 empty] | 38.94 | 36.13
[7 empty] | 38.94 | 36.06
[7 empty] | 38.94 | 36.06
[7 empty] | 39 | 36.06
[7 empty] | 38.94 | 36.13
[7 empty] | 39 | 36.13
[7 empty] | 39 | 36.06
[7 empty] | 39 | 36.13
[7 empty] | 39 | 36.13
[7 empty] | 39.06 | 36.13
[7 empty] | 39 | 36.13
[7 empty] | 39.06 | 36.13
[7 empty] | 39.13 | 36.19
[7 empty] | 39.06 | 36.19
[7 empty] | 39.06 | 36.19
[7 empty] | 39.06 | 36.19
[7 empty] | 39.06 | 36.19
[7 empty] | 39.06 | 36.19
[7 empty] | 39.06 | 36.19
[7 empty] | 39.06 | 36.19
[7 empty] | 39.06 | 36.19
[7 empty] | 39.13 | 36.19
[7 empty] | 39.13 | 36.19
[7 empty] | 39.13 | 36.25
[7 empty] | 39.13 | 36.19
[7 empty] | 39.13 | 36.19
[7 empty] | 39.13 | 36.25
[7 empty] | 39.13 | 36.25
[7 empty] | 39.13 | 36.25
[7 empty] | 39.13 | 36.25
[7 empty] | 39.19 | 36.25
[7 empty] | 39.19 | 36.25
[7 empty] | 39.19 | 36.25
[7 empty] | 39.19 | 36.25
[7 empty] | 39.19 | 36.25
[7 empty] | 39.19 | 36.25
[7 empty] | 39.25 | 36.31
[7 empty] | 39.19 | 36.25
[7 empty] | 39.19 | 36.25
[7 empty] | 39.25 | 36.31
[7 empty] | 39.25 | 36.31
[7 empty] | 39.25 | 36.31
[7 empty] | 39.25 | 36.31
[7 empty] | 39.25 | 36.31
[7 empty] | 39.25 | 36.31
[7 empty] | 39.31 | 36.38
[7 empty] | 39.31 | 36.31
[7 empty] | 39.31 | 36.31
[7 empty] | 39.38 | 36.31
[7 empty] | 39.38 | 36.38
[7 empty] | 39.38 | 36.38
[7 empty] | 39.38 | 36.31
[7 empty] | 39.38 | 36.38
[7 empty] | 39.38 | 36.38
[7 empty] | 39.44 | 36.38
[7 empty] | 39.44 | 36.38
[7 empty] | 39.44 | 36.31
[7 empty] | 39.44 | 36.31
[7 empty] | 39.44 | 36.38
[7 empty] | 39.5 | 36.38
[7 empty] | 39.44 | 36.38
[7 empty] | 39.44 | 36.38
[7 empty] | 39.5 | 36.38
[7 empty] | 39.5 | 36.38
[7 empty] | 39.5 | 36.38
[7 empty] | 39.5 | 36.38
[7 empty] | 39.5 | 36.38
[7 empty] | 39.5 | 36.38
[7 empty] | 39.56 | 36.38
[7 empty] | 39.56 | 36.38
[7 empty] | 39.5 | 36.44
[7 empty] | 39.56 | 36.38
[7 empty] | 39.56 | 36.44
[7 empty] | 39.56 | 36.38
[7 empty] | 39.56 | 36.38
[7 empty] | 39.56 | 36.38
[7 empty] | 39.56 | 36.38
[7 empty] | 39.56 | 36.44
[7 empty] | 39.63 | 36.38
[7 empty] | 39.63 | 36.44
[7 empty] | 39.63 | 36.38
[7 empty] | 39.63 | 36.44
[7 empty] | 39.69 | 36.44
[7 empty] | 39.69 | 36.44
[7 empty] | 39.69 | 36.44
[7 empty] | 39.69 | 36.44
[7 empty] | 39.69 | 36.44
[7 empty] | 39.69 | 36.5
[7 empty] | 39.75 | 36.44
[7 empty] | 39.75 | 36.5
[7 empty] | 39.75 | 36.44
[7 empty] | 39.75 | 36.44
[7 empty] | 39.75 | 36.5
[7 empty] | 39.75 | 36.44
[7 empty] | 39.81 | 36.5
[7 empty] | 39.81 | 36.5
[7 empty] | 39.75 | 36.5
[7 empty] | 39.81 | 36.5
[7 empty] | 39.88 | 36.5
[7 empty] | 39.88 | 36.5
[7 empty] | 39.88 | 36.5
[7 empty] | 39.88 | 36.56
[7 empty] | 39.88 | 36.56
[7 empty] | 39.94 | 36.56
[7 empty] | 39.88 | 36.56
[7 empty] | 39.88 | 36.56
[7 empty] | 39.88 | 36.56
[7 empty] | 39.94 | 36.56
[7 empty] | 40 | 36.63
[7 empty] | 39.94 | 36.56
[7 empty] | 39.94 | 36.63
[7 empty] | 40 | 36.69
[7 empty] | 40 | 36.69
[7 empty] | 39.94 | 36.63
[7 empty] | 40 | 36.63
[7 empty] | 40 | 36.69
[7 empty] | 40 | 36.69
[7 empty] | 40.06 | 36.69
[7 empty] | 40.13 | 36.69
[7 empty] | 40.06 | 36.69
[7 empty] | 40.13 | 36.69
[7 empty] | 40.13 | 36.69
[7 empty] | 40.06 | 36.69
[7 empty] | 40.13 | 36.75
[7 empty] | 40.06 | 36.69
[7 empty] | 40.19 | 36.69
[7 empty] | 40.19 | 36.75
[7 empty] | 40.13 | 36.75
[7 empty] | 40.19 | 36.75
[7 empty] | 40.19 | 36.75
[7 empty] | 40.19 | 36.75
[7 empty] | 40.19 | 36.75
[7 empty] | 40.19 | 36.75
[7 empty] | 40.19 | 36.75
[7 empty] | 40.19 | 36.75
[7 empty] | 40.25 | 36.75
[7 empty] | 40.19 | 36.81
[7 empty] | 40.19 | 36.81
[7 empty] | 40.25 | 36.81
[7 empty] | 40.25 | 36.81
[7 empty] | 40.31 | 36.81
[7 empty] | 40.25 | 36.81
[7 empty] | 40.25 | 36.81
[7 empty] | 40.31 | 36.81
[7 empty] | 40.31 | 36.81
[7 empty] | 40.31 | 36.81
[7 empty] | 40.31 | 36.81
[7 empty] | 40.38 | 36.81
[7 empty] | 40.38 | 36.88
[7 empty] | 40.38 | 36.88
[7 empty] | 40.38 | 36.81
[7 empty] | 40.44 | 36.88
[7 empty] | 40.44 | 36.88
[7 empty] | 40.44 | 36.88
[7 empty] | 40.44 | 36.81
[7 empty] | 40.44 | 36.88
[7 empty] | 40.44 | 36.88
[7 empty] | 40.44 | 36.88
[7 empty] | 40.44 | 36.88
[7 empty] | 40.44 | 36.94
[7 empty] | 40.5 | 36.88
[7 empty] | 40.5 | 36.94
[7 empty] | 40.5 | 36.94
[7 empty] | 40.5 | 36.94
[7 empty] | 40.5 | 36.88
[7 empty] | 40.56 | 36.94
[7 empty] | 40.5 | 36.94
[7 empty] | 40.56 | 36.94
[7 empty] | 40.56 | 36.94
[7 empty] | 40.56 | 37
[7 empty] | 40.56 | 36.94
[7 empty] | 40.56 | 36.94
[7 empty] | 40.56 | 36.94
[7 empty] | 40.63 | 36.94
[7 empty] | 40.63 | 36.94
[7 empty] | 40.63 | 36.94
[7 empty] | 40.63 | 37
[7 empty] | 40.63 | 37
[7 empty] | 40.63 | 37
[7 empty] | 40.63 | 37
[7 empty] | 40.69 | 37
[7 empty] | 40.69 | 37.06
[7 empty] | 40.75 | 37
[7 empty] | 40.69 | 37
[7 empty] | 40.75 | 37
[7 empty] | 40.75 | 37.06
[7 empty] | 40.75 | 37.06
[7 empty] | 40.81 | 37
[7 empty] | 40.75 | 37.06
[7 empty] | 40.75 | 37.06
[7 empty] | 40.81 | 37.06
[7 empty] | 40.81 | 37.06
[7 empty] | 40.81 | 37.06
[7 empty] | 40.81 | 37.13
[7 empty] | 40.81 | 37.13
[7 empty] | 40.81 | 37.13
[7 empty] | 40.88 | 37.13
[7 empty] | 40.88 | 37.13
[7 empty] | 40.88 | 37.19
[7 empty] | 40.88 | 37.19
[7 empty] | 40.88 | 37.13
[7 empty] | 40.88 | 37.13
[7 empty] | 40.94 | 37.19
[7 empty] | 40.94 | 37.19
[7 empty] | 40.94 | 37.19
[7 empty] | 40.94 | 37.19
[7 empty] | 40.94 | 37.19
[7 empty] | 40.94 | 37.19
[7 empty] | 40.94 | 37.19
[7 empty] | 41 | 37.19
[7 empty] | 41 | 37.25
[7 empty] | 41 | 37.25
[7 empty] | 41 | 37.31
[7 empty] | 41.06 | 37.31
[7 empty] | 41.06 | 37.31
[7 empty] | 41.06 | 37.31
[7 empty] | 41.06 | 37.31
[7 empty] | 41.06 | 37.31
[7 empty] | 41.13 | 37.31
[7 empty] | 41.13 | 37.31
[7 empty] | 41.13 | 37.31
[7 empty] | 41.13 | 37.31
[7 empty] | 41.19 | 37.38
[7 empty] | 41.19 | 37.38
[7 empty] | 41.19 | 37.38
[7 empty] | 41.19 | 37.31
[7 empty] | 41.19 | 37.38
[7 empty] | 41.19 | 37.38
[7 empty] | 41.19 | 37.44
[7 empty] | 41.19 | 37.44
[7 empty] | 41.25 | 37.44
[7 empty] | 41.25 | 37.44
[7 empty] | 41.25 | 37.44
[7 empty] | 41.25 | 37.44
[7 empty] | 41.31 | 37.44
[7 empty] | 41.31 | 37.5
[7 empty] | 41.31 | 37.5
[7 empty] | 41.31 | 37.5
[7 empty] | 41.31 | 37.44
[7 empty] | 41.31 | 37.56
[7 empty] | 41.38 | 37.5
[7 empty] | 41.38 | 37.5
[7 empty] | 41.38 | 37.5
[7 empty] | 41.38 | 37.56
[7 empty] | 41.38 | 37.56
[7 empty] | 41.38 | 37.56
[7 empty] | 41.44 | 37.56
[7 empty] | 41.44 | 37.56
[7 empty] | 41.44 | 37.56
[7 empty] | 41.44 | 37.63
[7 empty] | 41.5 | 37.63
[7 empty] | 41.5 | 37.63
[7 empty] | 41.44 | 37.63
[7 empty] | 41.44 | 37.63
[7 empty] | 41.5 | 37.63
[7 empty] | 41.5 | 37.69
[7 empty] | 41.5 | 37.69
[7 empty] | 41.5 | 37.69
[7 empty] | 41.56 | 37.69
[7 empty] | 41.56 | 37.69
[7 empty] | 41.5 | 37.69
[7 empty] | 41.56 | 37.69
[7 empty] | 41.63 | 37.75
[7 empty] | 41.63 | 37.75
[7 empty] | 41.63 | 37.75
[7 empty] | 41.63 | 37.75
[7 empty] | 41.63 | 37.75
[7 empty] | 41.63 | 37.75
[7 empty] | 41.63 | 37.75
[7 empty] | 41.69 | 37.75
[7 empty] | 41.69 | 37.75
[7 empty] | 41.69 | 37.75
[7 empty] | 41.69 | 37.81
[7 empty] | 41.69 | 37.81
[7 empty] | 41.69 | 37.81
[7 empty] | 41.75 | 37.81
[7 empty] | 41.75 | 37.81
[7 empty] | 41.75 | 37.81
[7 empty] | 41.75 | 37.81
[7 empty] | 41.81 | 37.81
[7 empty] | 41.81 | 37.81
[7 empty] | 41.81 | 37.81
[7 empty] | 41.81 | 37.81
[7 empty] | 41.81 | 37.88
[7 empty] | 41.88 | 37.88
[7 empty] | 41.88 | 37.88
[7 empty] | 41.88 | 37.81
[7 empty] | 41.88 | 37.88
[7 empty] | 41.88 | 37.88
[7 empty] | 41.88 | 37.88
[7 empty] | 41.88 | 37.94
[7 empty] | 41.94 | 37.94
[7 empty] | 41.94 | 37.94
[7 empty] | 41.94 | 37.88
[7 empty] | 41.94 | 37.94
[7 empty] | 42 | 37.94
[7 empty] | 42 | 38
[7 empty] | 42 | 38
[7 empty] | 42 | 38
[7 empty] | 42 | 38.06
[7 empty] | 42 | 38.06
[7 empty] | 42.06 | 38.06
[7 empty] | 42.06 | 38.06
[7 empty] | 42.06 | 38.06
[7 empty] | 42.06 | 38.06
[7 empty] | 42.06 | 38.06
[7 empty] | 42.13 | 38.13
[7 empty] | 42.06 | 38.13
[7 empty] | 42.13 | 38.13
[7 empty] | 42.19 | 38.13
[7 empty] | 42.13 | 38.19
[7 empty] | 42.13 | 38.19
[7 empty] | 42.13 | 38.19
[7 empty] | 42.19 | 38.25
[7 empty] | 42.19 | 38.25
[7 empty] | 42.25 | 38.25
[7 empty] | 42.25 | 38.25
[7 empty] | 42.25 | 38.31
[7 empty] | 42.25 | 38.38
[7 empty] | 42.25 | 38.31
[7 empty] | 42.25 | 38.31
[7 empty] | 42.31 | 38.31
[7 empty] | 42.31 | 38.31
[7 empty] | 42.31 | 38.38
[7 empty] | 42.31 | 38.38
[7 empty] | 42.31 | 38.44
[7 empty] | 42.31 | 38.44
[7 empty] | 42.31 | 38.44
[7 empty] | 42.38 | 38.5
[7 empty] | 42.44 | 38.5
[7 empty] | 42.44 | 38.5
[7 empty] | 42.44 | 38.56
[7 empty] | 42.5 | 38.56
[7 empty] | 42.44 | 38.56
[7 empty] | 42.44 | 38.56
[7 empty] | 42.44 | 38.63
[7 empty] | 42.44 | 38.63
[7 empty] | 42.5 | 38.69
[7 empty] | 42.5 | 38.69
[7 empty] | 42.5 | 38.69
[7 empty] | 42.44 | 38.69
[7 empty] | 42.5 | 38.75
[7 empty] | 42.5 | 38.75
[7 empty] | 42.5 | 38.75
[7 empty] | 42.56 | 38.75
[7 empty] | 42.56 | 38.75
[7 empty] | 42.56 | 38.81
[7 empty] | 42.56 | 38.81
[7 empty] | 42.56 | 38.81
[7 empty] | 42.56 | 38.88
[7 empty] | 42.56 | 38.88
[7 empty] | 42.56 | 38.88
[7 empty] | 42.63 | 38.94
[7 empty] | 42.63 | 38.94
[7 empty] | 42.69 | 38.94
[7 empty] | 42.69 | 38.94
[7 empty] | 42.69 | 38.94
[7 empty] | 42.69 | 39
[7 empty] | 42.69 | 39
[7 empty] | 42.75 | 39
[7 empty] | 42.75 | 39.06
[7 empty] | 42.75 | 39.06
[7 empty] | 42.75 | 39.06
[7 empty] | 42.75 | 39.06
[7 empty] | 42.75 | 39.13
[7 empty] | 42.81 | 39.13
[7 empty] | 42.81 | 39.13
[7 empty] | 42.81 | 39.13
[7 empty] | 42.81 | 39.19
[7 empty] | 42.81 | 39.19
[7 empty] | 42.81 | 39.25
[7 empty] | 42.81 | 39.25
[7 empty] | 42.88 | 39.25
[7 empty] | 42.88 | 39.25
[7 empty] | 42.88 | 39.31
[7 empty] | 42.94 | 39.31
[7 empty] | 42.88 | 39.31
[7 empty] | 42.88 | 39.38
[7 empty] | 42.94 | 39.38
[7 empty] | 42.94 | 39.38
[7 empty] | 42.94 | 39.38
[7 empty] | 43 | 39.44
[7 empty] | 43 | 39.44
[7 empty] | 42.94 | 39.44
[7 empty] | 43.06 | 39.5
[7 empty] | 43 | 39.5
[7 empty] | 43.06 | 39.5
[7 empty] | 43.06 | 39.5
[7 empty] | 43.06 | 39.56
[7 empty] | 43.06 | 39.56
[7 empty] | 43.06 | 39.56
[7 empty] | 43.06 | 39.56
[7 empty] | 43.13 | 39.63
[7 empty] | 43.06 | 39.63
[7 empty] | 43.13 | 39.63
[7 empty] | 43.13 | 39.63
[7 empty] | 43.19 | 39.69
[7 empty] | 43.13 | 39.69
[7 empty] | 43.13 | 39.69
[7 empty] | 43.19 | 39.69
[7 empty] | 43.13 | 39.75
[7 empty] | 43.19 | 39.75
[7 empty] | 43.19 | 39.75
[7 empty] | 43.25 | 39.81
[7 empty] | 43.25 | 39.88
[7 empty] | 43.19 | 39.88
[7 empty] | 43.25 | 39.88
[7 empty] | 43.25 | 39.88
[7 empty] | 43.25 | 39.88
[7 empty] | 43.31 | 39.94
[7 empty] | 43.31 | 39.94
[7 empty] | 43.31 | 39.94
[7 empty] | 43.31 | 39.94
[7 empty] | 43.38 | 39.94
[7 empty] | 43.38 | 40
[7 empty] | 43.38 | 40
[7 empty] | 43.38 | 40
[7 empty] | 43.38 | 40.06
[7 empty] | 43.44 | 40.06
[7 empty] | 43.44 | 40.06
[7 empty] | 43.44 | 40.06
[7 empty] | 43.44 | 40.06
[7 empty] | 43.44 | 40.06
[7 empty] | 43.44 | 40.13
[7 empty] | 43.44 | 40.13
[7 empty] | 43.5 | 40.13
[7 empty] | 43.5 | 40.19
[7 empty] | 43.5 | 40.19
[7 empty] | 43.56 | 40.19
[7 empty] | 43.5 | 40.19
[7 empty] | 43.56 | 40.25
[7 empty] | 43.56 | 40.25
[7 empty] | 43.56 | 40.31
[7 empty] | 43.56 | 40.31
[7 empty] | 43.63 | 40.31
[7 empty] | 43.63 | 40.31
[7 empty] | 43.63 | 40.31
[7 empty] | 43.69 | 40.38
[7 empty] | 43.63 | 40.38
[7 empty] | 43.69 | 40.38
[7 empty] | 43.69 | 40.38
[7 empty] | 43.69 | 40.44
[7 empty] | 43.69 | 40.44
[7 empty] | 43.75 | 40.5
[7 empty] | 43.75 | 40.44
[7 empty] | 43.75 | 40.5
[7 empty] | 43.75 | 40.5
[7 empty] | 43.75 | 40.56
[7 empty] | 43.81 | 40.56
[7 empty] | 43.75 | 40.56
[7 empty] | 43.81 | 40.56
[7 empty] | 43.81 | 40.56
[7 empty] | 43.81 | 40.63
[7 empty] | 43.88 | 40.56
[7 empty] | 43.81 | 40.63
[7 empty] | 43.81 | 40.63
[7 empty] | 43.88 | 40.63
[7 empty] | 43.88 | 40.63
[7 empty] | 43.88 | 40.63
[7 empty] | 43.88 | 40.69
[7 empty] | 43.94 | 40.69
[7 empty] | 43.94 | 40.75
[7 empty] | 43.94 | 40.69
[7 empty] | 43.94 | 40.75
[7 empty] | 43.94 | 40.75
[7 empty] | 44 | 40.75
[7 empty] | 44 | 40.81
[7 empty] | 44 | 40.81
[7 empty] | 44 | 40.81
[7 empty] | 44 | 40.88
[7 empty] | 44 | 40.81
[7 empty] | 44 | 40.81
[7 empty] | 44 | 40.88
[7 empty] | 44 | 40.88
[7 empty] | 44.06 | 40.88
[7 empty] | 44.06 | 40.94
[7 empty] | 44.06 | 40.94
[7 empty] | 44.06 | 40.94
[7 empty] | 44.13 | 41
[7 empty] | 44.06 | 41
[7 empty] | 44.13 | 41
[7 empty] | 44.13 | 41.06
[7 empty] | 44.19 | 41.06
[7 empty] | 44.13 | 41.06
[7 empty] | 44.19 | 41.06
[7 empty] | 44.19 | 41.06
[7 empty] | 44.13 | 41.06
[7 empty] | 44.25 | 41.13
[7 empty] | 44.19 | 41.13
[7 empty] | 44.19 | 41.13
[7 empty] | 44.25 | 41.19
[7 empty] | 44.25 | 41.19
[7 empty] | 44.31 | 41.19
[7 empty] | 44.31 | 41.19
[7 empty] | 44.31 | 41.25
[7 empty] | 44.31 | 41.25
[7 empty] | 44.38 | 41.25
[7 empty] | 44.31 | 41.25
[7 empty] | 44.31 | 41.25
[7 empty] | 44.38 | 41.31
[7 empty] | 44.38 | 41.31
[7 empty] | 44.38 | 41.31
[7 empty] | 44.38 | 41.31
[7 empty] | 44.38 | 41.38
[7 empty] | 44.44 | 41.38
[7 empty] | 44.44 | 41.38
[7 empty] | 44.5 | 41.38
[7 empty] | 44.5 | 41.38
[7 empty] | 44.5 | 41.44
[7 empty] | 44.5 | 41.44
[7 empty] | 44.44 | 41.44
[7 empty] | 44.5 | 41.44
[7 empty] | 44.5 | 41.5
[7 empty] | 44.5 | 41.5
[7 empty] | 44.56 | 41.5
[7 empty] | 44.5 | 41.5
[7 empty] | 44.56 | 41.5
[7 empty] | 44.56 | 41.56
[7 empty] | 44.56 | 41.56
[7 empty] | 44.56 | 41.56
[7 empty] | 44.56 | 41.56
[7 empty] | 44.63 | 41.63
[7 empty] | 44.63 | 41.63
[7 empty] | 44.63 | 41.63
[7 empty] | 44.63 | 41.63
[7 empty] | 44.63 | 41.63
[7 empty] | 44.63 | 41.63
[7 empty] | 44.69 | 41.63
[7 empty] | 44.63 | 41.69
[7 empty] | 44.63 | 41.69
[7 empty] | 44.69 | 41.69
[7 empty] | 44.69 | 41.69
[7 empty] | 44.69 | 41.69
[7 empty] | 44.75 | 41.75
[7 empty] | 44.75 | 41.75
[7 empty] | 44.75 | 41.75
[7 empty] | 44.81 | 41.75
[7 empty] | 44.75 | 41.75
[7 empty] | 44.81 | 41.75
[7 empty] | 44.81 | 41.81
[7 empty] | 44.81 | 41.81
[7 empty] | 44.81 | 41.81
[7 empty] | 44.81 | 41.81
[7 empty] | 44.81 | 41.88
[7 empty] | 44.81 | 41.88
[7 empty] | 44.88 | 41.88
[7 empty] | 44.88 | 41.88
[7 empty] | 44.88 | 41.88
[7 empty] | 44.88 | 41.94
[7 empty] | 44.94 | 41.94
[7 empty] | 44.94 | 41.94
[7 empty] | 44.94 | 41.94
[7 empty] | 45 | 41.94
[7 empty] | 45 | 41.94
[7 empty] | 45 | 41.94
[7 empty] | 45 | 41.94
[7 empty] | 45 | 41.94
[7 empty] | 45 | 41.94
[7 empty] | 45 | 42
[7 empty] | 45 | 42
[7 empty] | 45.06 | 42
[7 empty] | 45.06 | 42
[7 empty] | 45.06 | 42
[7 empty] | 45.13 | 42
[7 empty] | 45.13 | 42
[7 empty] | 45.13 | 42
[7 empty] | 45.19 | 42.06
[7 empty] | 45.25 | 42.06
[7 empty] | 45.25 | 42.06
[7 empty] | 45.25 | 42.06
[7 empty] | 45.25 | 42.06
[7 empty] | 45.31 | 42.06
[7 empty] | 45.31 | 42.06
[7 empty] | 45.25 | 42.06
[7 empty] | 45.25 | 42.06
[7 empty] | 45.31 | 42.13
[7 empty] | 45.31 | 42.06
[7 empty] | 45.38 | 42.06
[7 empty] | 45.31 | 42.06
[7 empty] | 45.38 | 42.13
[7 empty] | 45.38 | 42.13
[7 empty] | 45.38 | 42.13
[7 empty] | 45.44 | 42.06
[7 empty] | 45.44 | 42.06
[7 empty] | 45.44 | 42.13
[7 empty] | 45.44 | 42.13
[7 empty] | 45.5 | 42.13
[7 empty] | 45.5 | 42.13
[7 empty] | 45.56 | 42.13
[7 empty] | 45.44 | 42.19
[7 empty] | 45.44 | 42.19
[7 empty] | 45.44 | 42.19
[7 empty] | 45.44 | 42.19
[7 empty] | 45.44 | 42.13
[7 empty] | 45.44 | 42.13
[7 empty] | 45.44 | 42.13
[7 empty] | 45.5 | 42.13
[7 empty] | 45.5 | 42.19
[7 empty] | 45.5 | 42.13
[7 empty] | 45.56 | 42.13
[7 empty] | 45.56 | 42.13
[7 empty] | 45.5 | 42.13
[7 empty] | 45.5 | 42.13
[7 empty] | 45.56 | 42.13
[7 empty] | 45.66 | 42.13
[7 empty] | 45.56 | 42.13
[7 empty] | 45.5 | 42.13
[7 empty] | 45.5 | 42.13
[7 empty] | 45.5 | 42.13
[7 empty] | 45.5 | 42.13
[7 empty] | 45.56 | 42.06
[7 empty] | 45.66 | 42.06
[7 empty] | 45.56 | 42.06
[7 empty] | 45.56 | 42.06
[7 empty] | 45.56 | 42.06
[7 empty] | 45.56 | 42.06
[7 empty] | 45.56 | 42.19
[7 empty] | 45.56 | 42.06
[7 empty] | 45.5 | 42.13
[7 empty] | 45.56 | 42.13
[7 empty] | 45.66 | 42.06
[7 empty] | 45.66 | 42.19
[7 empty] | 45.66 | 42.13
[7 empty] | 45.56 | 42.13
[7 empty] | 45.66 | 42.06
[7 empty] | 45.66 | 42.06
[7 empty] | 45.56 | 42.13
[7 empty] | 45.66 | 42.13
[7 empty] | 45.66 | 42.13
[7 empty] | 45.56 | 42.13

## 151 (4)
Wavelength | ecoFlex + normal emittance | ecoFlex + Ag/Ppy emittance | Pure PNIPAm Ibb | Ag/PPy Ibb | Pure PNIPAm Prad | Ag/PPy Prad | Pure PNIPAm Temp | Ag/PPy Temp | Pure PNIPAm Temp (K) | Ag/PPy Temp (K) | Pure PNIPAm Prad SUM | Ag/PPy Prad SUM
7.5 | 0.943997164 | 0.841378 | 29.03341 | 30.25364 | 27.40746 | 25.45474 | 31.44 | 33.44 | 304.59 | 306.59 | 190.9515 | 176.5226
7.51 | 0.951354126 | 0.8448984 | 29.084 | 30.30471 | 27.66918 | 25.6044 | 31.44 | 33.5
7.52 | 0.953561718 | 0.846493 | 29.13429 | 30.35547 | 27.78135 | 25.69569 | 31.44 | 33.5
7.53 | 0.951024984 | 0.8466859 | 29.18428 | 30.40592 | 27.75498 | 25.74426 | 31.44 | 33.44
7.54 | 0.948565984 | 0.8453022 | 29.23397 | 30.45605 | 27.73035 | 25.74457 | 31.5 | 33.5
7.55 | 0.950639011 | 0.8424878 | 29.28336 | 30.50587 | 27.8379 | 25.70082 | 31.5 | 33.44
7.56 | 0.958979085 | 0.8396057 | 29.33245 | 30.55537 | 28.1292 | 25.65447 | 31.5 | 33.44
7.57 | 0.97097737 | 0.8382395 | 29.38123 | 30.60456 | 28.52851 | 25.65395 | 31.5 | 33.44
7.58 | 0.969833872 | 0.8396983 | 29.42972 | 30.65344 | 28.54194 | 25.73964 | 31.5 | 33.44
7.59 | 0.952261514 | 0.8406005 | 29.47791 | 30.702 | 28.07067 | 25.80812 | 31.5 | 33.44
7.6 | 0.947559606 | 0.8416135 | 29.52579 | 30.75025 | 27.97745 | 25.87983 | 31.5 | 33.44
7.61 | 0.957853495 | 0.844772 | 29.57338 | 30.79819 | 28.32696 | 26.01745 | 31.5 | 33.5
7.62 | 0.96644397 | 0.8440971 | 29.62066 | 30.84581 | 28.62671 | 26.03686 | 31.56 | 33.5
7.63 | 0.96668601 | 0.8403781 | 29.66765 | 30.89312 | 28.6793 | 25.9619 | 31.5 | 33.5
7.64 | 0.96449718 | 0.8389547 | 29.71434 | 30.94012 | 28.65939 | 25.95736 | 31.56 | 33.44
7.65 | 0.964694916 | 0.8419308 | 29.76072 | 30.9868 | 28.71002 | 26.08874 | 31.5 | 33.5
7.66 | 0.961029473 | 0.8454158 | 29.80681 | 31.03317 | 28.64522 | 26.23593 | 31.5 | 33.44
7.67 | 0.950785267 | 0.8484368 | 29.8526 | 31.07923 | 28.38341 | 26.36876 | 31.56 | 33.44
7.68 | 0.9436658 | 0.8487154 | 29.89809 | 31.12498 | 28.2138 | 26.41625 | 31.56 | 33.44
7.69 | 0.942607148 | 0.8487135 | 29.94328 | 31.17042 | 28.22475 | 26.45476 | 31.56 | 33.5
7.7 | 0.947017981 | 0.8497958 | 29.98817 | 31.21554 | 28.39934 | 26.52684 | 31.56 | 33.5
7.71 | 0.952900764 | 0.8491194 | 30.03277 | 31.26036 | 28.61825 | 26.54378 | 31.56 | 33.5
7.72 | 0.957600088 | 0.8471275 | 30.07706 | 31.30486 | 28.8018 | 26.51921 | 31.56 | 33.5
7.73 | 0.95996685 | 0.8464969 | 30.12106 | 31.34906 | 28.91522 | 26.53688 | 31.56 | 33.44
7.74 | 0.959181592 | 0.8482769 | 30.16476 | 31.39294 | 28.93349 | 26.62991 | 31.62 | 33.44
7.75 | 0.954488696 | 0.8488855 | 30.20817 | 31.43652 | 28.83336 | 26.686 | 31.56 | 33.44
7.76 | 0.947765299 | 0.8478462 | 30.25128 | 31.47979 | 28.67111 | 26.69002 | 31.62 | 33.44
7.77 | 0.942294508 | 0.8474256 | 30.29409 | 31.52274 | 28.54595 | 26.71318 | 31.56 | 33.44
7.78 | 0.941184432 | 0.8487516 | 30.3366 | 31.56539 | 28.55234 | 26.79118 | 31.56 | 33.44
7.79 | 0.94446826 | 0.8501302 | 30.37882 | 31.60773 | 28.69183 | 26.87069 | 31.56 | 33.5
7.8 | 0.950029358 | 0.8505147 | 30.42074 | 31.64976 | 28.9006 | 26.91859 | 31.56 | 33.5
7.81 | 0.954479535 | 0.8509288 | 30.46237 | 31.69149 | 29.07571 | 26.9672 | 31.62 | 33.5
7.82 | 0.953260424 | 0.8534806 | 30.5037 | 31.73291 | 29.07797 | 27.08342 | 31.62 | 33.44
7.83 | 0.953467335 | 0.8559261 | 30.54474 | 31.77402 | 29.12341 | 27.19621 | 31.62 | 33.44
7.84 | 0.955139076 | 0.8545664 | 30.58548 | 31.81482 | 29.21339 | 27.18788 | 31.62 | 33.5
7.85 | 0.953246825 | 0.8497687 | 30.62593 | 31.85532 | 29.19407 | 27.06966 | 31.69 | 33.44
7.86 | 0.952730867 | 0.845362 | 30.66608 | 31.89551 | 29.21652 | 26.96326 | 31.69 | 33.44
7.87 | 0.958565294 | 0.8445666 | 30.70594 | 31.9354 | 29.43365 | 26.97157 | 31.62 | 33.44
7.88 | 0.9657961 | 0.8463458 | 30.74551 | 31.97499 | 29.6939 | 27.0619 | 31.62 | 33.5
7.89 | 0.959601677 | 0.8477878 | 30.78479 | 32.01427 | 29.54113 | 27.1413 | 31.62 | 33.5
7.9 | 0.955268762 | 0.8506921 | 30.82377 | 32.05324 | 29.44499 | 27.26744 | 31.62 | 33.5
7.91 | 0.955302276 | 0.8535374 | 30.86246 | 32.09191 | 29.48298 | 27.39165 | 31.69 | 33.5
7.92 | 0.956669664 | 0.854341 | 30.90086 | 32.13028 | 29.56192 | 27.45022 | 31.69 | 33.5
7.93 | 0.955402774 | 0.8527858 | 30.93897 | 32.16835 | 29.55918 | 27.43271 | 31.75 | 33.44
7.94 | 0.950022288 | 0.8521559 | 30.97679 | 32.20612 | 29.42864 | 27.44463 | 31.69 | 33.5
7.95 | 0.953284596 | 0.8503727 | 31.01432 | 32.24358 | 29.56547 | 27.41906 | 31.75 | 33.5
7.96 | 0.963354027 | 0.847491 | 31.05156 | 32.28074 | 29.91364 | 27.35764 | 31.69 | 33.5
7.97 | 0.970407567 | 0.8482005 | 31.08851 | 32.31761 | 30.16852 | 27.41181 | 31.69 | 33.5
7.98 | 0.969751704 | 0.8508275 | 31.12517 | 32.35417 | 30.18369 | 27.52782 | 31.75 | 33.5
7.99 | 0.961559055 | 0.850054 | 31.16154 | 32.39043 | 29.96366 | 27.53362 | 31.75 | 33.5
8 | 0.952750167 | 0.843342 | 31.19762 | 32.4264 | 29.72354 | 27.34654 | 31.81 | 33.5
8.01 | 0.944752038 | 0.8434493 | 31.23342 | 32.46207 | 29.50784 | 27.38011 | 31.75 | 33.5
8.02 | 0.941271129 | 0.8480657 | 31.26893 | 32.49743 | 29.43254 | 27.55996 | 31.81 | 33.5
8.03 | 0.943341998 | 0.8527333 | 31.30415 | 32.53251 | 29.53052 | 27.74155 | 31.81 | 33.56
8.04 | 0.949077981 | 0.8538828 | 31.33909 | 32.56728 | 29.74324 | 27.80864 | 31.81 | 33.56
8.05 | 0.948490774 | 0.8532594 | 31.37374 | 32.60176 | 29.7577 | 27.81776 | 31.81 | 33.56
8.06 | 0.949685838 | 0.8505095 | 31.40811 | 32.63594 | 29.82783 | 27.75718 | 31.81 | 33.56
8.07 | 0.956696286 | 0.8439809 | 31.44219 | 32.66983 | 30.08063 | 27.57271 | 31.81 | 33.56
8.08 | 0.963242421 | 0.8367355 | 31.47599 | 32.70342 | 30.31901 | 27.36412 | 31.81 | 33.56
8.09 | 0.962955839 | 0.8325036 | 31.5095 | 32.73672 | 30.34226 | 27.25344 | 31.87 | 33.56
8.1 | 0.955909004 | 0.83506 | 31.54273 | 32.76973 | 30.15198 | 27.36469 | 31.94 | 33.56
8.11 | 0.955136242 | 0.8398178 | 31.57568 | 32.80244 | 30.15908 | 27.54808 | 31.87 | 33.56
8.12 | 0.956962309 | 0.8437943 | 31.60834 | 32.83486 | 30.24799 | 27.70587 | 31.87 | 33.63
8.13 | 0.957876853 | 0.8464372 | 31.64073 | 32.86699 | 30.30792 | 27.81985 | 31.94 | 33.63
8.14 | 0.954591151 | 0.8478765 | 31.67283 | 32.89883 | 30.23461 | 27.89415 | 31.87 | 33.56
8.15 | 0.952895442 | 0.8481539 | 31.70466 | 32.93038 | 30.21122 | 27.93003 | 31.94 | 33.56
8.16 | 0.955994828 | 0.8483032 | 31.7362 | 32.96164 | 30.33964 | 27.96146 | 31.94 | 33.63
8.17 | 0.959414394 | 0.8482034 | 31.76746 | 32.99261 | 30.47816 | 27.98444 | 31.94 | 33.63
8.18 | 0.960678042 | 0.8478435 | 31.79845 | 33.02329 | 30.54807 | 27.99858 | 31.94 | 33.56
8.19 | 0.958206928 | 0.8473479 | 31.82916 | 33.05368 | 30.49892 | 28.00797 | 32 | 33.56
8.2 | 0.953870068 | 0.8467226 | 31.85959 | 33.08378 | 30.38991 | 28.01279 | 32 | 33.56
8.21 | 0.951930657 | 0.847069 | 31.88974 | 33.1136 | 30.35682 | 28.04951 | 31.94 | 33.56
8.22 | 0.953555224 | 0.8485563 | 31.91962 | 33.14313 | 30.43712 | 28.12382 | 32 | 33.56
8.23 | 0.959433017 | 0.851175 | 31.94922 | 33.17238 | 30.65313 | 28.2355 | 32 | 33.56
8.24 | 0.958533543 | 0.8510714 | 31.97854 | 33.20134 | 30.6525 | 28.25671 | 32 | 33.56
8.25 | 0.953447465 | 0.8507703 | 32.00759 | 33.23002 | 30.51756 | 28.27112 | 32 | 33.56
8.26 | 0.948433619 | 0.8516872 | 32.03637 | 33.25842 | 30.38437 | 28.32577 | 32.06 | 33.56
8.27 | 0.946663129 | 0.8545742 | 32.06487 | 33.28653 | 30.35463 | 28.44581 | 32 | 33.56
8.28 | 0.945418176 | 0.8546756 | 32.0931 | 33.31436 | 30.3414 | 28.47297 | 32.06 | 33.56
8.29 | 0.943645478 | 0.849382 | 32.12106 | 33.34191 | 30.31089 | 28.32002 | 32.06 | 33.56
8.3 | 0.942249221 | 0.8447672 | 32.14874 | 33.36918 | 30.29213 | 28.18919 | 32.06 | 33.63
8.31 | 0.942016274 | 0.8443039 | 32.17616 | 33.39617 | 30.31047 | 28.19651 | 32.06 | 33.56
8.32 | 0.945756338 | 0.8493715 | 32.20331 | 33.42287 | 30.45648 | 28.38844 | 32.06 | 33.56
8.33 | 0.953484224 | 0.8484707 | 32.23018 | 33.4493 | 30.73097 | 28.38076 | 32.06 | 33.56
8.34 | 0.958923745 | 0.8450473 | 32.25679 | 33.47546 | 30.9318 | 28.28834 | 32.06 | 33.56
8.35 | 0.959148551 | 0.841206 | 32.28312 | 33.50133 | 30.96431 | 28.18152 | 32.06 | 33.56
8.36 | 0.958117982 | 0.8420731 | 32.30919 | 33.52693 | 30.95602 | 28.23212 | 32.13 | 33.56
8.37 | 0.960297525 | 0.8434455 | 32.335 | 33.55225 | 31.05122 | 28.2995 | 32.13 | 33.5
8.38 | 0.960951404 | 0.8468046 | 32.36053 | 33.5773 | 31.0969 | 28.43341 | 32.13 | 33.56
8.39 | 0.957021193 | 0.8531334 | 32.3858 | 33.60207 | 30.9939 | 28.66705 | 32.06 | 33.56
8.4 | 0.954456426 | 0.857215 | 32.41081 | 33.62657 | 30.93471 | 28.8252 | 32.13 | 33.56
8.41 | 0.95053903 | 0.8543596 | 32.43555 | 33.6508 | 30.83126 | 28.74988 | 32.13 | 33.56
8.42 | 0.945006532 | 0.8471531 | 32.46003 | 33.67475 | 30.67494 | 28.52767 | 32.13 | 33.56
8.43 | 0.937282604 | 0.838147 | 32.48424 | 33.69843 | 30.44691 | 28.24424 | 32.19 | 33.56
8.44 | 0.938021446 | 0.8348433 | 32.50819 | 33.72184 | 30.49338 | 28.15246 | 32.19 | 33.56
8.45 | 0.944030859 | 0.8370507 | 32.53188 | 33.74498 | 30.7111 | 28.24626 | 32.13 | 33.56
8.46 | 0.954273511 | 0.843556 | 32.55531 | 33.76786 | 31.06667 | 28.48508 | 32.13 | 33.56
8.47 | 0.966944492 | 0.8510238 | 32.57848 | 33.79046 | 31.50158 | 28.75649 | 32.19 | 33.56
8.48 | 0.97136101 | 0.8523606 | 32.60139 | 33.81279 | 31.66771 | 28.82069 | 32.19 | 33.56
8.49 | 0.969619264 | 0.850839 | 32.62403 | 33.83486 | 31.63289 | 28.78802 | 32.19 | 33.56
8.5 | 0.962074761 | 0.8476012 | 32.64643 | 33.85666 | 31.4083 | 28.69695 | 32.13 | 33.56
8.51 | 0.957566725 | 0.8521931 | 32.66856 | 33.8782 | 31.28232 | 28.87077 | 32.13 | 33.56
8.52 | 0.95243996 | 0.8582745 | 32.69043 | 33.89947 | 31.13568 | 29.09505 | 32.13 | 33.5
8.53 | 0.946257217 | 0.862798 | 32.71205 | 33.92048 | 30.95402 | 29.26652 | 32.19 | 33.56
8.54 | 0.937664918 | 0.8584986 | 32.73342 | 33.94122 | 30.69298 | 29.13849 | 32.19 | 33.56
8.55 | 0.937799882 | 0.8479937 | 32.75453 | 33.9617 | 30.71719 | 28.79931 | 32.25 | 33.56
8.56 | 0.942752812 | 0.837434 | 32.77538 | 33.98192 | 30.89908 | 28.45762 | 32.19 | 33.56
8.57 | 0.951863844 | 0.82888 | 32.79598 | 34.00188 | 31.21731 | 28.18348 | 32.25 | 33.5
8.58 | 0.957702655 | 0.8294081 | 32.81633 | 34.02158 | 31.42829 | 28.21777 | 32.19 | 33.56
8.59 | 0.961762149 | 0.833038 | 32.83643 | 34.04101 | 31.58083 | 28.35746 | 32.25 | 33.5
8.6 | 0.963161847 | 0.8380733 | 32.85627 | 34.06019 | 31.64591 | 28.54494 | 32.25 | 33.56
8.61 | 0.956783591 | 0.8381831 | 32.87587 | 34.07911 | 31.45509 | 28.56454 | 32.19 | 33.56
8.62 | 0.946866557 | 0.8349405 | 32.89521 | 34.09778 | 31.14738 | 28.46961 | 32.19 | 33.56
8.63 | 0.938770396 | 0.8316799 | 32.91431 | 34.11619 | 30.89898 | 28.37374 | 32.19 | 33.56
8.64 | 0.938647474 | 0.8316304 | 32.93316 | 34.13434 | 30.91262 | 28.38715 | 32.19 | 33.56
8.65 | 0.941699943 | 0.8350333 | 32.95176 | 34.15223 | 31.03067 | 28.51825 | 32.25 | 33.56
8.66 | 0.944845666 | 0.8383847 | 32.97011 | 34.16988 | 31.15166 | 28.6475 | 32.19 | 33.56
8.67 | 0.947298533 | 0.840759 | 32.98821 | 34.18727 | 31.24969 | 28.74325 | 32.25 | 33.56
8.68 | 0.950667323 | 0.8377682 | 33.00608 | 34.2044 | 31.3778 | 28.65536 | 32.25 | 33.56
8.69 | 0.951414151 | 0.8340291 | 33.02369 | 34.22129 | 31.41921 | 28.54155 | 32.25 | 33.56
8.7 | 0.949677626 | 0.8299749 | 33.04106 | 34.23792 | 31.37836 | 28.41662 | 32.25 | 33.5
8.71 | 0.950161539 | 0.829583 | 33.05819 | 34.25431 | 31.41062 | 28.41679 | 32.25 | 33.5
8.72 | 0.948358157 | 0.8284007 | 33.07508 | 34.27044 | 31.36702 | 28.38966 | 32.25 | 33.5
8.73 | 0.945088228 | 0.8269041 | 33.09173 | 34.28633 | 31.2746 | 28.3515 | 32.19 | 33.5
8.74 | 0.942877428 | 0.8271872 | 33.10813 | 34.30197 | 31.21691 | 28.37415 | 32.25 | 33.5
8.75 | 0.948646197 | 0.8318931 | 33.12429 | 34.31736 | 31.42323 | 28.54838 | 32.25 | 33.5
8.76 | 0.958356736 | 0.8384781 | 33.14022 | 34.3325 | 31.76015 | 28.78705 | 32.25 | 33.56
8.77 | 0.96614205 | 0.842512 | 33.1559 | 34.3474 | 32.03331 | 28.9381 | 32.31 | 33.5
8.78 | 0.967571025 | 0.8426667 | 33.17135 | 34.36206 | 32.09564 | 28.95576 | 32.31 | 33.56
8.79 | 0.963973137 | 0.8418848 | 33.18656 | 34.37647 | 31.99095 | 28.94103 | 32.31 | 33.56
8.8 | 0.951852802 | 0.8443246 | 33.20153 | 34.39064 | 31.60297 | 29.03687 | 32.31 | 33.56
8.81 | 0.946340352 | 0.8442237 | 33.21627 | 34.40457 | 31.4339 | 29.04515 | 32.31 | 33.56
8.82 | 0.94664187 | 0.8418373 | 33.23078 | 34.41825 | 31.45764 | 28.97457 | 32.31 | 33.63
8.83 | 0.95846064 | 0.834838 | 33.24505 | 34.4317 | 31.86407 | 28.74489 | 32.31 | 33.56
8.84 | 0.960320636 | 0.8275702 | 33.25908 | 34.44491 | 31.93938 | 28.50558 | 32.31 | 33.56
8.85 | 0.957766894 | 0.82108 | 33.27288 | 34.45787 | 31.86767 | 28.29267 | 32.31 | 33.63
8.86 | 0.953807971 | 0.8180649 | 33.28646 | 34.4706 | 31.74889 | 28.19919 | 32.31 | 33.56
8.87 | 0.959969956 | 0.8212141 | 33.2998 | 34.48309 | 31.9668 | 28.318 | 32.31 | 33.63
8.88 | 0.968990315 | 0.8264798 | 33.31291 | 34.49535 | 32.27988 | 28.50971 | 32.31 | 33.63
8.89 | 0.970034128 | 0.8286807 | 33.32579 | 34.50737 | 32.32715 | 28.59559 | 32.38 | 33.63
8.9 | 0.965116514 | 0.8315569 | 33.33844 | 34.51915 | 32.17548 | 28.70464 | 32.31 | 33.63
8.91 | 0.956999566 | 0.8351923 | 33.35086 | 34.5307 | 31.91676 | 28.83978 | 32.38 | 33.56
8.92 | 0.948925787 | 0.8416717 | 33.36306 | 34.54202 | 31.65907 | 29.07304 | 32.31 | 33.56
8.93 | 0.938130191 | 0.8408328 | 33.37503 | 34.55311 | 31.31012 | 29.05339 | 32.31 | 33.56
8.94 | 0.925942368 | 0.8345011 | 33.38677 | 34.56396 | 30.91423 | 28.84366 | 32.38 | 33.63
8.95 | 0.923355476 | 0.8209182 | 33.39829 | 34.57459 | 30.8385 | 28.38291 | 32.38 | 33.63
8.96 | 0.925986511 | 0.8112158 | 33.40959 | 34.58498 | 30.93683 | 28.05588 | 32.38 | 33.63
8.97 | 0.933705802 | 0.8052975 | 33.42066 | 34.59515 | 31.20507 | 27.85938 | 32.38 | 33.56
8.98 | 0.934047022 | 0.8101292 | 33.43151 | 34.60508 | 31.2266 | 28.03459 | 32.38 | 33.63
8.99 | 0.93486386 | 0.8160816 | 33.44214 | 34.61479 | 31.26385 | 28.2485 | 32.38 | 33.63
9 | 0.93687979 | 0.8229811 | 33.45255 | 34.62428 | 31.34102 | 28.49513 | 32.31 | 33.63
9.01 | 0.950528754 | 0.8241443 | 33.46273 | 34.63353 | 31.80729 | 28.54303 | 32.38 | 33.56
9.02 | 0.964093797 | 0.8240742 | 33.4727 | 34.64257 | 32.27082 | 28.54805 | 32.38 | 33.63
9.03 | 0.971746525 | 0.8235886 | 33.48245 | 34.65138 | 32.53645 | 28.53848 | 32.38 | 33.63
9.04 | 0.97303426 | 0.8265674 | 33.49198 | 34.65996 | 32.58885 | 28.64879 | 32.38 | 33.63
9.05 | 0.971857676 | 0.8304759 | 33.5013 | 34.66832 | 32.55849 | 28.79121 | 32.44 | 33.63
9.06 | 0.971949472 | 0.8309244 | 33.51039 | 34.67647 | 32.57041 | 28.81352 | 32.44 | 33.63
9.07 | 0.96643812 | 0.831953 | 33.51928 | 34.68439 | 32.39431 | 28.85578 | 32.38 | 33.63
9.08 | 0.956294958 | 0.8334611 | 33.52794 | 34.69209 | 32.0626 | 28.91451 | 32.44 | 33.56
9.09 | 0.948717575 | 0.8359723 | 33.5364 | 34.69957 | 31.81657 | 29.00788 | 32.44 | 33.63
9.1 | 0.944394298 | 0.8355672 | 33.54464 | 34.70684 | 31.67937 | 28.9999 | 32.44 | 33.63
9.11 | 0.9455011 | 0.8300585 | 33.55267 | 34.71388 | 31.72408 | 28.81455 | 32.44 | 33.63
9.12 | 0.947017529 | 0.8250134 | 33.56048 | 34.72071 | 31.78237 | 28.64505 | 32.44 | 33.63
9.13 | 0.948210998 | 0.8206215 | 33.56809 | 34.72733 | 31.82963 | 28.49799 | 32.44 | 33.56
9.14 | 0.947128034 | 0.8188466 | 33.57549 | 34.73373 | 31.80028 | 28.4416 | 32.44 | 33.63
9.15 | 0.94305748 | 0.8197212 | 33.58267 | 34.73991 | 31.67039 | 28.47704 | 32.44 | 33.63
9.16 | 0.936582172 | 0.8227283 | 33.58965 | 34.74589 | 31.45947 | 28.58643 | 32.44 | 33.63
9.17 | 0.933046918 | 0.8295001 | 33.59642 | 34.75165 | 31.34704 | 28.8265 | 32.5 | 33.63
9.18 | 0.928918751 | 0.8342583 | 33.60299 | 34.7572 | 31.21445 | 28.99648 | 32.5 | 33.63
9.19 | 0.923097911 | 0.8341474 | 33.60935 | 34.76254 | 31.02472 | 28.99708 | 32.5 | 33.56
9.2 | 0.91743489 | 0.8353164 | 33.6155 | 34.76766 | 30.84003 | 29.042 | 32.5 | 33.56
9.21 | 0.912737846 | 0.837305 | 33.62145 | 34.77258 | 30.68757 | 29.11526 | 32.5 | 33.56
9.22 | 0.922823398 | 0.8433312 | 33.62719 | 34.7773 | 31.03196 | 29.32878 | 32.5 | 33.56
9.23 | 0.938003872 | 0.844882 | 33.63274 | 34.7818 | 31.54764 | 29.38652 | 32.5 | 33.56
9.24 | 0.960266483 | 0.840212 | 33.63808 | 34.7861 | 32.30152 | 29.2277 | 32.5 | 33.63
9.25 | 0.97003101 | 0.8323282 | 33.64322 | 34.79019 | 32.63496 | 28.95686 | 32.5 | 33.56
9.26 | 0.974113989 | 0.8244375 | 33.64815 | 34.79408 | 32.77714 | 28.68554 | 32.5 | 33.63
9.27 | 0.963788467 | 0.8231642 | 33.65289 | 34.79776 | 32.43427 | 28.64427 | 32.56 | 33.63
9.28 | 0.959145172 | 0.8223086 | 33.65743 | 34.80124 | 32.28236 | 28.61736 | 32.56 | 33.63
9.29 | 0.960982983 | 0.8219295 | 33.66178 | 34.80452 | 32.34839 | 28.60686 | 32.56 | 33.63
9.3 | 0.961870556 | 0.8219649 | 33.66592 | 34.80759 | 32.38226 | 28.61062 | 32.63 | 33.63
9.31 | 0.960727576 | 0.823455 | 33.66987 | 34.81047 | 32.34757 | 28.66486 | 32.63 | 33.63
9.32 | 0.948215624 | 0.8334977 | 33.67362 | 34.81314 | 31.92985 | 29.01667 | 32.56 | 33.63
9.33 | 0.937208173 | 0.8443343 | 33.67718 | 34.81562 | 31.56253 | 29.39602 | 32.63 | 33.63
9.34 | 0.927949291 | 0.8560937 | 33.68054 | 34.8179 | 31.25383 | 29.80739 | 32.63 | 33.63
9.35 | 0.924657738 | 0.8566699 | 33.68371 | 34.81998 | 31.1459 | 29.82923 | 32.63 | 33.63
9.36 | 0.923023504 | 0.8531533 | 33.68669 | 34.82186 | 31.09361 | 29.70839 | 32.63 | 33.56
9.37 | 0.921352757 | 0.8404039 | 33.68947 | 34.82355 | 31.03989 | 29.26585 | 32.63 | 33.63
9.38 | 0.922544198 | 0.8314083 | 33.69207 | 34.82505 | 31.08242 | 28.95383 | 32.69 | 33.56
9.39 | 0.927966626 | 0.8279614 | 33.69447 | 34.82635 | 31.26735 | 28.83487 | 32.69 | 33.56
9.4 | 0.942921034 | 0.8302629 | 33.69669 | 34.82745 | 31.77332 | 28.91594 | 32.69 | 33.63
9.41 | 0.96186177 | 0.8349691 | 33.69872 | 34.82837 | 32.41351 | 29.08061 | 32.75 | 33.63
9.42 | 0.969860691 | 0.8362575 | 33.70055 | 34.82909 | 32.68484 | 29.12609 | 32.75 | 33.56
9.43 | 0.972507677 | 0.8366892 | 33.70221 | 34.82962 | 32.77565 | 29.14157 | 32.75 | 33.63
9.44 | 0.962010204 | 0.835017 | 33.70367 | 34.82996 | 32.42328 | 29.08361 | 32.75 | 33.56
9.45 | 0.949831142 | 0.8329496 | 33.70495 | 34.83011 | 32.01401 | 29.01173 | 32.75 | 33.56
9.46 | 0.936394901 | 0.8305866 | 33.70605 | 34.83008 | 31.56217 | 28.9294 | 32.75 | 33.63
9.47 | 0.928406217 | 0.8318847 | 33.70696 | 34.82985 | 31.29375 | 28.97442 | 32.81 | 33.56
9.48 | 0.922808407 | 0.8343452 | 33.70768 | 34.82944 | 31.10573 | 29.05978 | 32.81 | 33.56
9.49 | 0.927717842 | 0.8405798 | 33.70823 | 34.82885 | 31.27173 | 29.27643 | 32.81 | 33.63
9.5 | 0.932525864 | 0.8451655 | 33.70859 | 34.82807 | 31.43413 | 29.43548 | 32.81 | 33.63
9.51 | 0.937170545 | 0.8470956 | 33.70878 | 34.8271 | 31.59087 | 29.50189 | 32.81 | 33.63
9.52 | 0.935004714 | 0.845055 | 33.70878 | 34.82595 | 31.51787 | 29.42985 | 32.88 | 33.63
9.53 | 0.929018406 | 0.840787 | 33.7086 | 34.82462 | 31.31591 | 29.28009 | 32.81 | 33.63
9.54 | 0.936806356 | 0.8382299 | 33.70825 | 34.82311 | 31.5781 | 29.18977 | 32.88 | 33.63
9.55 | 0.947385194 | 0.8371474 | 33.70771 | 34.82141 | 31.93419 | 29.15066 | 32.88 | 33.63
9.56 | 0.965045299 | 0.8440766 | 33.707 | 34.81954 | 32.52879 | 29.39036 | 32.94 | 33.63
9.57 | 0.97315036 | 0.8488311 | 33.70612 | 34.81749 | 32.80112 | 29.55416 | 32.88 | 33.63
9.58 | 0.965316843 | 0.8499579 | 33.70506 | 34.81525 | 32.53606 | 29.5915 | 32.94 | 33.63
9.59 | 0.957925852 | 0.8450507 | 33.70382 | 34.81284 | 32.28576 | 29.41862 | 32.94 | 33.63
9.6 | 0.950821914 | 0.8362293 | 33.70241 | 34.81026 | 32.04499 | 29.10935 | 32.88 | 33.63
9.61 | 0.952991485 | 0.833705 | 33.70083 | 34.80749 | 32.1166 | 29.01918 | 32.94 | 33.63
9.62 | 0.956546656 | 0.8327527 | 33.69907 | 34.80455 | 32.23474 | 28.98358 | 33 | 33.56
9.63 | 0.950854954 | 0.8374203 | 33.69715 | 34.80144 | 32.0411 | 29.14343 | 32.94 | 33.63
9.64 | 0.94656863 | 0.841145 | 33.69505 | 34.79815 | 31.89468 | 29.27029 | 33 | 33.63
9.65 | 0.946233876 | 0.8422181 | 33.69278 | 34.79469 | 31.88125 | 29.30472 | 33 | 33.63
9.66 | 0.949999992 | 0.8426082 | 33.69034 | 34.79106 | 32.00583 | 29.31523 | 33 | 33.63
9.67 | 0.95843383 | 0.8422208 | 33.68774 | 34.78726 | 32.28747 | 29.29855 | 33 | 33.56
9.68 | 0.96252638 | 0.8406456 | 33.68497 | 34.78328 | 32.42267 | 29.24041 | 33 | 33.63
9.69 | 0.964444811 | 0.8384757 | 33.68203 | 34.77914 | 32.48445 | 29.16146 | 33 | 33.63
9.7 | 0.963535096 | 0.833409 | 33.67892 | 34.77482 | 32.45082 | 28.98165 | 33.06 | 33.63
9.71 | 0.962023636 | 0.8280064 | 33.67565 | 34.77034 | 32.39677 | 28.79007 | 33 | 33.56
9.72 | 0.957543429 | 0.8257518 | 33.67221 | 34.76569 | 32.2426 | 28.70783 | 33 | 33.63
9.73 | 0.952928358 | 0.824004 | 33.66861 | 34.76088 | 32.08377 | 28.6431 | 33.06 | 33.63
9.74 | 0.947839715 | 0.8240359 | 33.66485 | 34.7559 | 31.90888 | 28.64011 | 33.06 | 33.63
9.75 | 0.941641465 | 0.8238248 | 33.66092 | 34.75075 | 31.69652 | 28.62853 | 33.06 | 33.63
9.76 | 0.933730292 | 0.8232388 | 33.65683 | 34.74544 | 31.4264 | 28.60379 | 33.13 | 33.63
9.77 | 0.925318846 | 0.8262518 | 33.65258 | 34.73997 | 31.13937 | 28.70396 | 33.13 | 33.63
9.78 | 0.916510656 | 0.832119 | 33.64817 | 34.73433 | 30.83891 | 28.90309 | 33.13 | 33.63
9.79 | 0.917304673 | 0.8384561 | 33.6436 | 34.72853 | 30.86144 | 29.11835 | 33.13 | 33.63
9.8 | 0.921919317 | 0.8449803 | 33.63888 | 34.72257 | 31.01233 | 29.33989 | 33.13 | 33.63
9.81 | 0.9323435 | 0.8429682 | 33.63399 | 34.71645 | 31.35843 | 29.26486 | 33.13 | 33.63
9.82 | 0.943616897 | 0.8396018 | 33.62895 | 34.71017 | 31.73284 | 29.14272 | 33.13 | 33.63
9.83 | 0.949877336 | 0.8327665 | 33.62375 | 34.70373 | 31.93844 | 28.9001 | 33.19 | 33.63
9.84 | 0.954883372 | 0.8265894 | 33.6184 | 34.69714 | 32.10165 | 28.68028 | 33.19 | 33.63
9.85 | 0.952574365 | 0.8242507 | 33.61289 | 34.69038 | 32.01877 | 28.59357 | 33.19 | 33.63
9.86 | 0.948914098 | 0.8232042 | 33.60722 | 34.68347 | 31.89037 | 28.55158 | 33.13 | 33.63
9.87 | 0.941708088 | 0.8255482 | 33.6014 | 34.6764 | 31.64271 | 28.62704 | 33.13 | 33.63
9.88 | 0.936218704 | 0.8288264 | 33.59543 | 34.66918 | 31.45267 | 28.73473 | 33.19 | 33.69
9.89 | 0.933321852 | 0.8335156 | 33.58931 | 34.66181 | 31.34964 | 28.89116 | 33.19 | 33.63
9.9 | 0.932483749 | 0.8379358 | 33.58304 | 34.65428 | 31.31564 | 29.03806 | 33.25 | 33.69
9.91 | 0.933595123 | 0.8421013 | 33.57661 | 34.6466 | 31.34696 | 29.17594 | 33.25 | 33.63
9.92 | 0.936751671 | 0.8444974 | 33.57004 | 34.63876 | 31.44679 | 29.25235 | 33.25 | 33.63
9.93 | 0.941152762 | 0.8458169 | 33.56332 | 34.63078 | 31.58821 | 29.2913 | 33.25 | 33.69
9.94 | 0.9454541 | 0.843604 | 33.55644 | 34.62264 | 31.72608 | 29.2078 | 33.25 | 33.63
9.95 | 0.949717124 | 0.8400343 | 33.54942 | 34.61436 | 31.86246 | 29.07725 | 33.31 | 33.63
9.96 | 0.952267304 | 0.8361789 | 33.54226 | 34.60593 | 31.9412 | 28.93674 | 33.31 | 33.63
9.97 | 0.954431288 | 0.832259 | 33.53495 | 34.59734 | 32.0068 | 28.79395 | 33.25 | 33.63
9.98 | 0.960169193 | 0.8345055 | 33.52749 | 34.58861 | 32.19206 | 28.86439 | 33.31 | 33.69
9.99 | 0.966294528 | 0.8374205 | 33.51989 | 34.57974 | 32.39008 | 28.95778 | 33.31 | 33.69
10 | 0.971114417 | 0.8418101 | 33.51214 | 34.57072 | 32.54412 | 29.10198 | 33.31 | 33.69
10.01 | 0.975466578 | 0.8459027 | 33.50425 | 34.56155 | 32.68227 | 29.23571 | 33.38 | 33.69
10.02 | 0.97181723 | 0.8441065 | 33.49622 | 34.55224 | 32.5522 | 29.16577 | 33.38 | 33.63
10.03 | 0.967531419 | 0.842252 | 33.48804 | 34.54278 | 32.40073 | 29.09373 | 33.38 | 33.63
10.04 | 0.958410883 | 0.8399548 | 33.47973 | 34.53318 | 32.08733 | 29.00631 | 33.44 | 33.69
10.05 | 0.950429741 | 0.8386752 | 33.47127 | 34.52344 | 31.81209 | 28.95396 | 33.38 | 33.75
10.06 | 0.94790456 | 0.8422685 | 33.46267 | 34.51356 | 31.71942 | 29.06969 | 33.44 | 33.69
10.07 | 0.946984045 | 0.8454722 | 33.45394 | 34.50354 | 31.68034 | 29.17178 | 33.38 | 33.69
10.08 | 0.951698959 | 0.8473077 | 33.44506 | 34.49338 | 31.82963 | 29.2265 | 33.5 | 33.69
10.09 | 0.955008378 | 0.8483985 | 33.43605 | 34.48307 | 31.93171 | 29.25539 | 33.44 | 33.69
10.1 | 0.954377646 | 0.8474018 | 33.4269 | 34.47263 | 31.90189 | 29.21217 | 33.44 | 33.63
10.11 | 0.954206318 | 0.8466349 | 33.41762 | 34.46206 | 31.8873 | 29.17678 | 33.5 | 33.75
10.12 | 0.955124619 | 0.846413 | 33.4082 | 34.45134 | 31.90899 | 29.16006 | 33.5 | 33.69
10.13 | 0.956680852 | 0.8453952 | 33.39865 | 34.44049 | 31.95184 | 29.11583 | 33.56 | 33.69
10.14 | 0.959576966 | 0.842706 | 33.38896 | 34.4295 | 32.03927 | 29.01395 | 33.56 | 33.69
10.15 | 0.961154629 | 0.8414178 | 33.37913 | 34.41838 | 32.08251 | 28.96024 | 33.56 | 33.69
10.16 | 0.960181909 | 0.8428397 | 33.36918 | 34.40712 | 32.04048 | 28.99969 | 33.5 | 33.69
10.17 | 0.959086787 | 0.84567 | 33.35909 | 34.39573 | 31.99426 | 29.08744 | 33.56 | 33.69
10.18 | 0.957765601 | 0.8511014 | 33.34887 | 34.38421 | 31.9404 | 29.26445 | 33.56 | 33.75
10.19 | 0.956143762 | 0.854681 | 33.33852 | 34.37256 | 31.87642 | 29.37757 | 33.63 | 33.75
10.2 | 0.953973069 | 0.8548802 | 33.32804 | 34.36077 | 31.79406 | 29.37434 | 33.63 | 33.75
10.21 | 0.953375686 | 0.854144 | 33.31743 | 34.34885 | 31.76403 | 29.33887 | 33.63 | 33.75
10.22 | 0.955716849 | 0.8516609 | 33.3067 | 34.33681 | 31.83177 | 29.24331 | 33.63 | 33.75
10.23 | 0.958661664 | 0.8503516 | 33.29583 | 34.32463 | 31.91944 | 29.188 | 33.63 | 33.75
10.24 | 0.962801622 | 0.8513662 | 33.28484 | 34.31233 | 32.0467 | 29.21235 | 33.63 | 33.69
10.25 | 0.964731864 | 0.8517679 | 33.27372 | 34.29989 | 32.10022 | 29.21555 | 33.69 | 33.69
10.26 | 0.961845947 | 0.8508336 | 33.26247 | 34.28733 | 31.99338 | 29.17282 | 33.69 | 33.69
10.27 | 0.958237072 | 0.8499236 | 33.2511 | 34.27465 | 31.86244 | 29.13083 | 33.69 | 33.75
10.28 | 0.952818292 | 0.8490745 | 33.23961 | 34.26184 | 31.67131 | 29.09085 | 33.69 | 33.75
10.29 | 0.948706823 | 0.849571 | 33.22799 | 34.2489 | 31.52362 | 29.09687 | 33.69 | 33.75
10.3 | 0.948553117 | 0.8541413 | 33.21625 | 34.23584 | 31.50737 | 29.24224 | 33.75 | 33.75
10.31 | 0.949610715 | 0.858148 | 33.20438 | 34.22265 | 31.53124 | 29.3681 | 33.75 | 33.75
10.32 | 0.95542206 | 0.8599423 | 33.1924 | 34.20935 | 31.71275 | 29.41806 | 33.69 | 33.81
10.33 | 0.960973519 | 0.8612377 | 33.18029 | 34.19592 | 31.88538 | 29.45081 | 33.75 | 33.75
10.34 | 0.96504866 | 0.8596984 | 33.16806 | 34.18236 | 32.00879 | 29.38653 | 33.75 | 33.81
10.35 | 0.968577079 | 0.8582411 | 33.15571 | 34.16869 | 32.11386 | 29.32497 | 33.75 | 33.81
10.36 | 0.966447155 | 0.8576309 | 33.14324 | 34.1549 | 32.03119 | 29.2923 | 33.75 | 33.81
10.37 | 0.964275185 | 0.8570102 | 33.13066 | 34.14099 | 31.94707 | 29.25917 | 33.75 | 33.75
10.38 | 0.959845826 | 0.8558289 | 33.11795 | 34.12696 | 31.78813 | 29.20684 | 33.81 | 33.81
10.39 | 0.955416467 | 0.8546477 | 33.10513 | 34.11281 | 31.62919 | 29.15443 | 33.81 | 33.81
10.4 | 0.953988121 | 0.8537289 | 33.09219 | 34.09854 | 31.56956 | 29.11091 | 33.75 | 33.81
10.41 | 0.952750767 | 0.8528268 | 33.07914 | 34.08416 | 31.51617 | 29.06788 | 33.81 | 33.75
10.42 | 0.953519228 | 0.8553302 | 33.06597 | 34.06966 | 31.52904 | 29.14081 | 33.81 | 33.81
10.43 | 0.954631429 | 0.8584172 | 33.05268 | 34.05504 | 31.55313 | 29.23343 | 33.81 | 33.75
10.44 | 0.953532969 | 0.8595828 | 33.03928 | 34.04031 | 31.50405 | 29.26046 | 33.81 | 33.81
10.45 | 0.951731953 | 0.8601376 | 33.02577 | 34.02547 | 31.43168 | 29.26658 | 33.81 | 33.81
10.46 | 0.951275111 | 0.8579347 | 33.01215 | 34.01051 | 31.40363 | 29.17879 | 33.81 | 33.75
10.47 | 0.951524613 | 0.8542825 | 32.99841 | 33.99544 | 31.3988 | 29.04171 | 33.81 | 33.81
10.48 | 0.953253868 | 0.8524188 | 32.98456 | 33.98025 | 31.44266 | 28.96541 | 33.88 | 33.81
10.49 | 0.956224894 | 0.8520558 | 32.9706 | 33.96496 | 31.52731 | 28.94004 | 33.88 | 33.81
10.5 | 0.958684633 | 0.8522233 | 32.95653 | 33.94955 | 31.59492 | 28.9326 | 33.88 | 33.88
10.51 | 0.960447988 | 0.8531132 | 32.94235 | 33.93404 | 31.63942 | 28.94957 | 33.88 | 33.81
10.52 | 0.961632095 | 0.854485 | 32.92806 | 33.91841 | 31.66468 | 28.98277 | 33.88 | 33.88
10.53 | 0.961427939 | 0.8570115 | 32.91367 | 33.90268 | 31.64412 | 29.05499 | 33.88 | 33.81
10.54 | 0.960597579 | 0.8594303 | 32.89916 | 33.88683 | 31.60286 | 29.12337 | 33.94 | 33.75
10.55 | 0.956399619 | 0.8612694 | 32.88455 | 33.87088 | 31.45077 | 29.17196 | 33.88 | 33.81
10.56 | 0.952214268 | 0.8630601 | 32.86983 | 33.85483 | 31.29913 | 29.21875 | 33.94 | 33.88
10.57 | 0.949220266 | 0.8602821 | 32.85501 | 33.83866 | 31.18664 | 29.11079 | 33.94 | 33.81
10.58 | 0.946226263 | 0.857504 | 32.84008 | 33.82239 | 31.07415 | 29.00284 | 33.94 | 33.88
10.59 | 0.945374913 | 0.85578 | 32.82505 | 33.80602 | 31.03198 | 28.93051 | 33.94 | 33.81
10.6 | 0.944885785 | 0.8542342 | 32.80991 | 33.78954 | 31.00162 | 28.86418 | 33.94 | 33.81
10.61 | 0.943522312 | 0.8553921 | 32.79467 | 33.77295 | 30.9425 | 28.88912 | 33.94 | 33.81
10.62 | 0.941768762 | 0.8577562 | 32.77932 | 33.75627 | 30.87054 | 28.95465 | 33.94 | 33.81
10.63 | 0.940869263 | 0.8603029 | 32.76388 | 33.73948 | 30.82653 | 29.02617 | 34 | 33.81
10.64 | 0.940762123 | 0.8630189 | 32.74833 | 33.72259 | 30.80839 | 29.10323 | 33.94 | 33.88
10.65 | 0.94228261 | 0.8649484 | 32.73268 | 33.7056 | 30.84344 | 29.1536 | 33.94 | 33.81
10.66 | 0.94700453 | 0.8653307 | 32.71693 | 33.6885 | 30.98308 | 29.1517 | 33.94 | 33.81
10.67 | 0.951696083 | 0.8657113 | 32.70108 | 33.67131 | 31.12149 | 29.14963 | 33.94 | 33.81
10.68 | 0.956210551 | 0.8660816 | 32.68513 | 33.65402 | 31.25387 | 29.14712 | 34 | 33.81
10.69 | 0.96072502 | 0.8664519 | 32.66909 | 33.63662 | 31.38601 | 29.14452 | 34 | 33.81
10.7 | 0.959323098 | 0.8651148 | 32.65294 | 33.61913 | 31.32472 | 29.08441 | 34 | 33.81
10.71 | 0.957587984 | 0.8636816 | 32.6367 | 33.60155 | 31.25251 | 29.02104 | 34.06 | 33.88
10.72 | 0.955192401 | 0.8608881 | 32.62036 | 33.58386 | 31.15872 | 28.91195 | 34 | 33.88
10.73 | 0.952562217 | 0.8576113 | 32.60393 | 33.56608 | 31.05727 | 28.78665 | 34 | 33.81
10.74 | 0.952269934 | 0.8565073 | 32.58739 | 33.5482 | 31.032 | 28.73428 | 34.06 | 33.81
10.75 | 0.954136026 | 0.8574092 | 32.57077 | 33.53023 | 31.07694 | 28.74913 | 34.06 | 33.81
10.76 | 0.956278549 | 0.8587512 | 32.55405 | 33.51216 | 31.13074 | 28.77861 | 34.06 | 33.81
10.77 | 0.959088653 | 0.861156 | 32.53723 | 33.494 | 31.20609 | 28.84356 | 34.06 | 33.88
10.78 | 0.96177778 | 0.8635186 | 32.52033 | 33.47575 | 31.27733 | 28.90693 | 34.06 | 33.88
10.79 | 0.962444024 | 0.8651741 | 32.50332 | 33.4574 | 31.28263 | 28.94648 | 34.06 | 33.88
10.8 | 0.963110269 | 0.8668296 | 32.48623 | 33.43896 | 31.28782 | 28.98588 | 34.06 | 33.88
10.81 | 0.96114661 | 0.8668283 | 32.46905 | 33.42043 | 31.20752 | 28.96977 | 34.06 | 33.88
10.82 | 0.958568919 | 0.8664401 | 32.45177 | 33.40181 | 31.10726 | 28.94066 | 34.13 | 33.88
10.83 | 0.954796131 | 0.8644342 | 32.43441 | 33.38309 | 30.96825 | 28.85749 | 34.13 | 33.88
10.84 | 0.950067519 | 0.8611346 | 32.41695 | 33.36429 | 30.79829 | 28.73114 | 34.13 | 33.88
10.85 | 0.94592973 | 0.8582965 | 32.39941 | 33.3454 | 30.64756 | 28.62024 | 34.19 | 33.81
10.86 | 0.943230785 | 0.8565825 | 32.38177 | 33.32642 | 30.54348 | 28.54683 | 34.19 | 33.81
10.87 | 0.940541119 | 0.8548632 | 32.36405 | 33.30735 | 30.43972 | 28.47323 | 34.13 | 33.88
10.88 | 0.93838571 | 0.8528337 | 32.34624 | 33.28819 | 30.35325 | 28.38929 | 34.19 | 33.88
10.89 | 0.936230302 | 0.8508041 | 32.32834 | 33.26895 | 30.26678 | 28.30536 | 34.19 | 33.88
10.9 | 0.935382548 | 0.8499951 | 32.31036 | 33.24962 | 30.22255 | 28.26201 | 34.19 | 33.88
10.91 | 0.935009916 | 0.8496296 | 32.29229 | 33.2302 | 30.19361 | 28.23336 | 34.19 | 33.88
10.92 | 0.936609594 | 0.8498283 | 32.27414 | 33.2107 | 30.22827 | 28.22339 | 34.25 | 33.88
10.93 | 0.940716427 | 0.8507441 | 32.2559 | 33.19111 | 30.34365 | 28.23714 | 34.19 | 33.88
10.94 | 0.944494744 | 0.8513758 | 32.23757 | 33.17144 | 30.44822 | 28.24136 | 34.25 | 33.88
10.95 | 0.946211176 | 0.8502246 | 32.21917 | 33.15169 | 30.48614 | 28.18638 | 34.25 | 33.88
10.96 | 0.947927608 | 0.8490734 | 32.20068 | 33.13185 | 30.52391 | 28.13137 | 34.25 | 33.88
10.97 | 0.948364147 | 0.8493283 | 32.1821 | 33.11193 | 30.52035 | 28.1229 | 34.31 | 33.81
10.98 | 0.948528865 | 0.8498818 | 32.16345 | 33.09193 | 30.50796 | 28.12423 | 34.31 | 33.88
10.99 | 0.949745886 | 0.8504779 | 32.14471 | 33.07184 | 30.52931 | 28.12687 | 34.25 | 33.88
11 | 0.952005069 | 0.8511162 | 32.12589 | 33.05168 | 30.58401 | 28.13082 | 34.31 | 33.88
11.01 | 0.953735052 | 0.8517524 | 32.10699 | 33.03144 | 30.62156 | 28.1346 | 34.31 | 33.88
11.02 | 0.952884114 | 0.8523784 | 32.08801 | 33.01111 | 30.57616 | 28.13796 | 34.31 | 33.88
11.03 | 0.952033176 | 0.8530045 | 32.06896 | 32.99071 | 30.53071 | 28.14122 | 34.31 | 33.88
11.04 | 0.951008432 | 0.8529399 | 32.04982 | 32.97023 | 30.47965 | 28.12162 | 34.31 | 33.88
11.05 | 0.949947574 | 0.8527319 | 32.0306 | 32.94967 | 30.42739 | 28.09723 | 34.31 | 33.88
11.06 | 0.951259868 | 0.8524008 | 32.01131 | 32.92903 | 30.45107 | 28.06873 | 34.38 | 33.94
11.07 | 0.955186887 | 0.851934 | 31.99194 | 32.90831 | 30.55828 | 28.03571 | 34.38 | 33.94
11.08 | 0.95883478 | 0.8517104 | 31.97249 | 32.88752 | 30.65634 | 28.01064 | 34.31 | 33.94
11.09 | 0.960303666 | 0.8533845 | 31.95297 | 32.86665 | 30.68455 | 28.04789 | 34.38 | 33.88
11.1 | 0.961772552 | 0.8550585 | 31.93337 | 32.84571 | 30.71264 | 28.08501 | 34.44 | 33.88
11.11 | 0.958515024 | 0.8567651 | 31.91369 | 32.82469 | 30.58975 | 28.12305 | 34.38 | 33.88
11.12 | 0.953607244 | 0.8584829 | 31.89394 | 32.8036 | 30.4143 | 28.16133 | 34.38 | 33.94
11.13 | 0.950367654 | 0.8594752 | 31.87412 | 32.78244 | 30.29213 | 28.17569 | 34.44 | 33.94
11.14 | 0.950110853 | 0.8591702 | 31.85422 | 32.7612 | 30.26504 | 28.14744 | 34.38 | 33.94
11.15 | 0.949854052 | 0.8588651 | 31.83425 | 32.73988 | 30.23789 | 28.11914 | 34.44 | 33.94
11.16 | 0.952323731 | 0.8581291 | 31.81421 | 32.7185 | 30.29742 | 28.07669 | 34.44 | 33.94
11.17 | 0.954889671 | 0.8573778 | 31.79409 | 32.69704 | 30.35985 | 28.03372 | 34.44 | 33.94
11.18 | 0.953628807 | 0.8568713 | 31.7739 | 32.67551 | 30.30051 | 27.99871 | 34.44 | 34
11.19 | 0.949395255 | 0.8565548 | 31.75364 | 32.65392 | 30.14676 | 27.96987 | 34.44 | 33.94
11.2 | 0.945557965 | 0.8559829 | 31.73331 | 32.63225 | 30.00569 | 27.93265 | 34.44 | 33.94
11.21 | 0.943977907 | 0.8539567 | 31.71291 | 32.61051 | 29.93629 | 27.84796 | 34.5 | 33.94
11.22 | 0.942397849 | 0.8519304 | 31.69245 | 32.5887 | 29.86689 | 27.76331 | 34.5 | 33.94
11.23 | 0.944269725 | 0.8521124 | 31.67191 | 32.56682 | 29.90682 | 27.7506 | 34.5 | 34
11.24 | 0.947448219 | 0.8531303 | 31.6513 | 32.54488 | 29.98797 | 27.76502 | 34.5 | 33.94
11.25 | 0.94982121 | 0.8544714 | 31.63062 | 32.52287 | 30.04344 | 27.78986 | 34.5 | 33.94
11.26 | 0.95023148 | 0.8565999 | 31.60988 | 32.50079 | 30.0367 | 27.84017 | 34.5 | 33.94
11.27 | 0.950641749 | 0.8587284 | 31.58907 | 32.47864 | 30.02989 | 27.89033 | 34.56 | 33.94
11.28 | 0.951514328 | 0.8578308 | 31.56819 | 32.45643 | 30.03759 | 27.84212 | 34.5 | 34
11.29 | 0.952471086 | 0.8563822 | 31.54725 | 32.43415 | 30.04784 | 27.77603 | 34.56 | 33.94
11.3 | 0.954922911 | 0.8554916 | 31.52624 | 32.41181 | 30.10513 | 27.72803 | 34.56 | 34
11.31 | 0.959710336 | 0.8554727 | 31.50516 | 32.3894 | 30.23583 | 27.70825 | 34.56 | 34
11.32 | 0.964497762 | 0.8554539 | 31.48402 | 32.36693 | 30.36627 | 27.68841 | 34.56 | 34
11.33 | 0.966627171 | 0.8539097 | 31.46282 | 32.34439 | 30.41281 | 27.61919 | 34.56 | 34.06
11.34 | 0.968537621 | 0.8522399 | 31.44155 | 32.32179 | 30.45232 | 27.54592 | 34.56 | 34.06
11.35 | 0.967954291 | 0.8493386 | 31.42022 | 32.29913 | 30.41333 | 27.43289 | 34.56 | 34
11.36 | 0.96428209 | 0.8449119 | 31.39882 | 32.2764 | 30.27732 | 27.27072 | 34.56 | 34
11.37 | 0.960609888 | 0.8404852 | 31.37736 | 32.25361 | 30.14141 | 27.10869 | 34.63 | 34
11.38 | 0.958967929 | 0.8409495 | 31.35585 | 32.23077 | 30.06925 | 27.10445 | 34.69 | 34
11.39 | 0.957413551 | 0.8416248 | 31.33426 | 32.20786 | 29.99985 | 27.10693 | 34.63 | 34.06
11.4 | 0.957121882 | 0.8433881 | 31.31262 | 32.18489 | 29.97 | 27.14435 | 34.63 | 34.06
11.41 | 0.95831459 | 0.8464306 | 31.29092 | 32.16186 | 29.98654 | 27.22278 | 34.69 | 34.13
11.42 | 0.959507298 | 0.8494731 | 31.26916 | 32.13877 | 30.00298 | 27.30102 | 34.63 | 34.06
11.43 | 0.957979266 | 0.8486381 | 31.24733 | 32.11562 | 29.9343 | 27.25454 | 34.63 | 34.06
11.44 | 0.956306992 | 0.8475976 | 31.22545 | 32.09241 | 29.86112 | 27.20145 | 34.69 | 34.06
11.45 | 0.953787979 | 0.8464784 | 31.20351 | 32.06915 | 29.76153 | 27.14584 | 34.69 | 34.06
11.46 | 0.950139978 | 0.8452544 | 31.18151 | 32.04583 | 29.6268 | 27.08688 | 34.69 | 34.13
11.47 | 0.946491978 | 0.8440304 | 31.15945 | 32.02245 | 29.49217 | 27.02792 | 34.69 | 34.13
11.48 | 0.946780138 | 0.8456682 | 31.13734 | 31.99901 | 29.48021 | 27.06055 | 34.69 | 34.06
11.49 | 0.947523541 | 0.847637 | 31.11517 | 31.97552 | 29.48235 | 27.10363 | 34.69 | 34.06
11.5 | 0.949000925 | 0.8496875 | 31.09294 | 31.95197 | 29.50723 | 27.14919 | 34.75 | 34.06
11.51 | 0.951824384 | 0.8518877 | 31.07065 | 31.92837 | 29.57381 | 27.19938 | 34.75 | 34.13
11.52 | 0.954647843 | 0.8540878 | 31.04831 | 31.90471 | 29.64021 | 27.24942 | 34.75 | 34.13
11.53 | 0.955270942 | 0.8540472 | 31.02592 | 31.88099 | 29.63816 | 27.22787 | 34.75 | 34.13
11.54 | 0.955337385 | 0.8534397 | 31.00347 | 31.85723 | 29.61877 | 27.18822 | 34.75 | 34.13
11.55 | 0.955566514 | 0.8527938 | 30.98096 | 31.83341 | 29.60437 | 27.14733 | 34.75 | 34.13
11.56 | 0.956334361 | 0.8520211 | 30.9584 | 31.80953 | 29.60659 | 27.10239 | 34.75 | 34.13
11.57 | 0.957102208 | 0.8512483 | 30.93579 | 31.78561 | 29.60871 | 27.05744 | 34.81 | 34.13
11.58 | 0.958511755 | 0.8527659 | 30.91313 | 31.76163 | 29.63059 | 27.08523 | 34.75 | 34.13
11.59 | 0.960260291 | 0.8554934 | 30.89041 | 31.7376 | 29.66283 | 27.1513 | 34.81 | 34.13
11.6 | 0.961881823 | 0.8581122 | 30.86764 | 31.71351 | 29.69102 | 27.21375 | 34.81 | 34.13
11.61 | 0.961682331 | 0.8591729 | 30.84481 | 31.68938 | 29.66291 | 27.22666 | 34.81 | 34.13
11.62 | 0.961482839 | 0.8602337 | 30.82194 | 31.6652 | 29.63477 | 27.23947 | 34.81 | 34.19
11.63 | 0.960786229 | 0.8599847 | 30.79902 | 31.64096 | 29.59127 | 27.21074 | 34.88 | 34.19
11.64 | 0.959516391 | 0.8582255 | 30.77604 | 31.61668 | 29.53011 | 27.13424 | 34.81 | 34.19
11.65 | 0.958246553 | 0.8564662 | 30.75301 | 31.59235 | 29.46897 | 27.05778 | 34.88 | 34.19
11.66 | 0.960428797 | 0.8561628 | 30.72994 | 31.56797 | 29.51392 | 27.02732 | 34.88 | 34.19
11.67 | 0.963210672 | 0.8561124 | 30.70681 | 31.54354 | 29.57713 | 27.00481 | 34.94 | 34.13
11.68 | 0.9658841 | 0.8563993 | 30.68364 | 31.51906 | 29.63684 | 26.9929 | 34.88 | 34.19
11.69 | 0.968189915 | 0.8578298 | 30.66042 | 31.49453 | 29.68511 | 27.01695 | 34.94 | 34.19
11.7 | 0.970495729 | 0.8592604 | 30.63715 | 31.46996 | 29.73322 | 27.04089 | 34.94 | 34.19
11.71 | 0.969263694 | 0.8607468 | 30.61383 | 31.44534 | 29.67287 | 27.06647 | 34.88 | 34.19
11.72 | 0.965590826 | 0.8622715 | 30.59046 | 31.42067 | 29.53787 | 27.09315 | 34.94 | 34.19
11.73 | 0.961917958 | 0.8637963 | 30.56705 | 31.39596 | 29.403 | 27.11972 | 35 | 34.25
11.74 | 0.958117887 | 0.8644732 | 30.54359 | 31.37121 | 29.26436 | 27.11957 | 35 | 34.25
11.75 | 0.954310235 | 0.8650995 | 30.52009 | 31.3464 | 29.12563 | 27.11776 | 35.13 | 34.19
11.76 | 0.95188675 | 0.8649559 | 30.49654 | 31.32156 | 29.02925 | 27.09176 | 35.13 | 34.19
11.77 | 0.952956875 | 0.8628689 | 30.47294 | 31.29667 | 29.0394 | 27.00492 | 35.13 | 34.19
11.78 | 0.954027001 | 0.8607819 | 30.4493 | 31.27173 | 29.04946 | 26.91814 | 35.13 | 34.19
11.79 | 0.957795658 | 0.8577949 | 30.42562 | 31.24675 | 29.14152 | 26.80331 | 35.13 | 34.19
11.8 | 0.9632774 | 0.8542367 | 30.40189 | 31.22173 | 29.28545 | 26.67075 | 35.13 | 34.19
11.81 | 0.968759142 | 0.8506784 | 30.37811 | 31.19667 | 29.42908 | 26.53833 | 35.13 | 34.19
11.82 | 0.969669128 | 0.8505322 | 30.3543 | 31.17156 | 29.43362 | 26.51242 | 35.19 | 34.25
11.83 | 0.97022139 | 0.850653 | 30.33044 | 31.14641 | 29.42724 | 26.49479 | 35.13 | 34.19
11.84 | 0.9695709 | 0.8519451 | 30.30654 | 31.12122 | 29.38434 | 26.51357 | 35.13 | 34.19
11.85 | 0.964914622 | 0.8571382 | 30.28259 | 31.09599 | 29.22012 | 26.65356 | 35.19 | 34.19
11.86 | 0.960258343 | 0.8623313 | 30.25861 | 31.07072 | 29.05608 | 26.79325 | 35.25 | 34.19
11.87 | 0.957164805 | 0.867343 | 30.23458 | 31.04541 | 28.93947 | 26.92702 | 35.19 | 34.19
11.88 | 0.955501908 | 0.8721886 | 30.21051 | 31.02005 | 28.8662 | 27.05534 | 35.25 | 34.25
11.89 | 0.953839011 | 0.8770342 | 30.1864 | 30.99466 | 28.79297 | 27.18338 | 35.25 | 34.19
11.9 | 0.953662718 | 0.8786647 | 30.16225 | 30.96923 | 28.76461 | 27.21157 | 35.25 | 34.19
11.91 | 0.953856253 | 0.8794955 | 30.13806 | 30.94376 | 28.74738 | 27.2149 | 35.31 | 34.25
11.92 | 0.953881838 | 0.8800893 | 30.11383 | 30.91825 | 28.72504 | 27.21082 | 35.31 | 34.19
11.93 | 0.951568437 | 0.8773822 | 30.08956 | 30.89271 | 28.63228 | 27.10471 | 35.31 | 34.19
11.94 | 0.949255037 | 0.8746752 | 30.06526 | 30.86712 | 28.5396 | 26.99871 | 35.31 | 34.19
11.95 | 0.947585242 | 0.8718105 | 30.04091 | 30.8415 | 28.46633 | 26.88795 | 35.38 | 34.19
11.96 | 0.94727931 | 0.8686117 | 30.01653 | 30.81585 | 28.43404 | 26.767 | 35.38 | 34.25
11.97 | 0.946973379 | 0.8654129 | 29.99211 | 30.79015 | 28.40173 | 26.64619 | 35.38 | 34.25
11.98 | 0.949801435 | 0.8639687 | 29.96765 | 30.76442 | 28.46332 | 26.5795 | 35.38 | 34.19
11.99 | 0.95507666 | 0.8638946 | 29.94315 | 30.73865 | 28.59801 | 26.55496 | 35.38 | 34.25
12 | 0.960351885 | 0.8638204 | 29.91862 | 30.71285 | 28.7324 | 26.53039 | 35.38 | 34.25
12.01 | 0.96201861 | 0.8647217 | 29.89405 | 30.68701 | 28.75864 | 26.53573 | 35.44 | 34.25
12.02 | 0.962724274 | 0.8658828 | 29.86945 | 30.66114 | 28.75604 | 26.54896 | 35.38 | 34.25
12.03 | 0.963417265 | 0.8670348 | 29.84481 | 30.63524 | 28.753 | 26.56182 | 35.44 | 34.25
12.04 | 0.961573546 | 0.8663726 | 29.82013 | 30.6093 | 28.67425 | 26.51906 | 35.44 | 34.25
12.05 | 0.959729828 | 0.8657105 | 29.79542 | 30.58332 | 28.59556 | 26.4763 | 35.44 | 34.25
12.06 | 0.957876238 | 0.8650041 | 29.77068 | 30.55732 | 28.51663 | 26.4322 | 35.5 | 34.25
12.07 | 0.955984903 | 0.8641287 | 29.7459 | 30.53127 | 28.43663 | 26.38295 | 35.5 | 34.25
12.08 | 0.954093568 | 0.8632534 | 29.72109 | 30.5052 | 28.3567 | 26.33372 | 35.56 | 34.25
12.09 | 0.951781788 | 0.8627006 | 29.69624 | 30.4791 | 28.26434 | 26.29433 | 35.56 | 34.25
12.1 | 0.948830334 | 0.8626385 | 29.67136 | 30.45296 | 28.15309 | 26.26989 | 35.56 | 34.25
12.11 | 0.945878881 | 0.8625764 | 29.64645 | 30.42679 | 28.04195 | 26.24543 | 35.56 | 34.25
12.12 | 0.947906242 | 0.8627557 | 29.62151 | 30.40059 | 28.07841 | 26.22828 | 35.56 | 34.25
12.13 | 0.953647416 | 0.8631152 | 29.59653 | 30.37436 | 28.22465 | 26.21657 | 35.56 | 34.25
12.14 | 0.95938859 | 0.8634747 | 29.57152 | 30.3481 | 28.37058 | 26.20481 | 35.56 | 34.31
12.15 | 0.966015289 | 0.8643977 | 29.54648 | 30.32181 | 28.54235 | 26.2101 | 35.63 | 34.31
12.16 | 0.972960117 | 0.8655232 | 29.52141 | 30.29549 | 28.72315 | 26.22145 | 35.63 | 34.25
12.17 | 0.979904946 | 0.8666486 | 29.49631 | 30.26914 | 28.90358 | 26.23271 | 35.63 | 34.25
12.18 | 0.979834193 | 0.8673655 | 29.47117 | 30.24276 | 28.87686 | 26.23152 | 35.63 | 34.25
12.19 | 0.978854599 | 0.8680294 | 29.44601 | 30.21635 | 28.82336 | 26.22868 | 35.69 | 34.31
12.2 | 0.977875817 | 0.8686694 | 29.42082 | 30.18991 | 28.76991 | 26.22505 | 35.69 | 34.25
12.21 | 0.976934009 | 0.8682228 | 29.3956 | 30.16344 | 28.71756 | 26.18859 | 35.63 | 34.31
12.22 | 0.975992201 | 0.8677763 | 29.37035 | 30.13695 | 28.66523 | 26.15213 | 35.63 | 34.31
12.23 | 0.974995337 | 0.8674976 | 29.34507 | 30.11043 | 28.6113 | 26.12073 | 35.69 | 34.31
12.24 | 0.973671739 | 0.8682153 | 29.31976 | 30.08388 | 28.54782 | 26.11929 | 35.69 | 34.31
12.25 | 0.972348142 | 0.868933 | 29.29442 | 30.05731 | 28.48438 | 26.11779 | 35.75 | 34.31
12.26 | 0.969801317 | 0.8696252 | 29.26906 | 30.03071 | 28.38517 | 26.11546 | 35.75 | 34.31
12.27 | 0.963648403 | 0.8702421 | 29.24367 | 30.00408 | 28.18061 | 26.11081 | 35.75 | 34.31
12.28 | 0.95749549 | 0.870859 | 29.21825 | 29.97742 | 27.97634 | 26.10611 | 35.75 | 34.38
12.29 | 0.952992586 | 0.870543 | 29.1928 | 29.95074 | 27.82052 | 26.07341 | 35.75 | 34.31
12.3 | 0.951571846 | 0.8684845 | 29.16733 | 29.92404 | 27.75481 | 25.98857 | 35.75 | 34.31
12.31 | 0.950151106 | 0.866426 | 29.14183 | 29.89731 | 27.68914 | 25.90381 | 35.81 | 34.38
12.32 | 0.951369708 | 0.8649891 | 29.11631 | 29.87056 | 27.70037 | 25.83771 | 35.81 | 34.38
12.33 | 0.956083156 | 0.8643755 | 29.09075 | 29.84378 | 27.81318 | 25.79623 | 35.88 | 34.31
12.34 | 0.960796605 | 0.8637618 | 29.06518 | 29.81697 | 27.92572 | 25.75477 | 35.88 | 34.38
12.35 | 0.963672985 | 0.8643868 | 29.03958 | 29.79015 | 27.98466 | 25.75021 | 35.81 | 34.38
12.36 | 0.964697235 | 0.8662605 | 29.01395 | 29.7633 | 27.98968 | 25.78277 | 35.88 | 34.38
12.37 | 0.965721484 | 0.8681342 | 28.9883 | 29.73643 | 27.99462 | 25.81521 | 35.88 | 34.38
12.38 | 0.964434036 | 0.8689588 | 28.96263 | 29.70953 | 27.93254 | 25.81636 | 35.88 | 34.38
12.39 | 0.961267792 | 0.8689307 | 28.93693 | 29.68261 | 27.81614 | 25.79213 | 35.94 | 34.38
12.4 | 0.958101548 | 0.8689026 | 28.91121 | 29.65567 | 27.69987 | 25.76789 | 35.94 | 34.44
12.41 | 0.955923071 | 0.8684043 | 28.88546 | 29.62871 | 27.61228 | 25.7297 | 35.94 | 34.38
12.42 | 0.95442747 | 0.8675809 | 28.85969 | 29.60173 | 27.54448 | 25.68189 | 35.94 | 34.44
12.43 | 0.952931868 | 0.8667575 | 28.8339 | 29.57472 | 27.47674 | 25.63411 | 35.94 | 34.44
12.44 | 0.952784955 | 0.8677853 | 28.80809 | 29.54769 | 27.44791 | 25.64105 | 35.94 | 34.44
12.45 | 0.953476479 | 0.869964 | 28.78225 | 29.52065 | 27.4432 | 25.6819 | 36 | 34.44
12.46 | 0.954168003 | 0.8721426 | 28.7564 | 29.49358 | 27.43843 | 25.72261 | 35.94 | 34.44
12.47 | 0.953687244 | 0.8734841 | 28.73052 | 29.46649 | 27.39993 | 25.73851 | 36 | 34.5
12.48 | 0.952511321 | 0.8743293 | 28.70462 | 29.43938 | 27.34147 | 25.73972 | 36 | 34.5
12.49 | 0.951335399 | 0.8751744 | 28.6787 | 29.41226 | 27.28306 | 25.74085 | 36 | 34.5
12.5 | 0.951182111 | 0.8746565 | 28.65275 | 29.38511 | 27.25399 | 25.70188 | 36 | 34.44
12.51 | 0.951643872 | 0.8733189 | 28.62679 | 29.35795 | 27.24251 | 25.63885 | 36 | 34.44
12.52 | 0.952105633 | 0.8719813 | 28.60081 | 29.33076 | 27.23099 | 25.57588 | 36.06 | 34.5
12.53 | 0.954002929 | 0.8714999 | 28.57481 | 29.30356 | 27.26045 | 25.53805 | 36.06 | 34.44
12.54 | 0.956831121 | 0.8715738 | 28.54879 | 29.27634 | 27.31637 | 25.51649 | 36.06 | 34.5
12.55 | 0.959659313 | 0.8716476 | 28.52274 | 29.2491 | 27.37212 | 25.49491 | 36.06 | 34.44
12.56 | 0.961967025 | 0.8717305 | 28.49668 | 29.22185 | 27.41287 | 25.47357 | 36.06 | 34.5
12.57 | 0.963888766 | 0.8718202 | 28.47061 | 29.19457 | 27.4425 | 25.45242 | 36.06 | 34.5
12.58 | 0.965810507 | 0.8719098 | 28.44451 | 29.16728 | 27.47201 | 25.43124 | 36.13 | 34.5
12.59 | 0.965813544 | 0.8737922 | 28.41839 | 29.13998 | 27.44687 | 25.46228 | 36.13 | 34.5
12.6 | 0.964094794 | 0.8772835 | 28.39226 | 29.11265 | 27.37283 | 25.54005 | 36.13 | 34.5
12.61 | 0.962376044 | 0.8807747 | 28.36611 | 29.08531 | 27.29886 | 25.61761 | 36.13 | 34.5
12.62 | 0.958484917 | 0.8839727 | 28.33994 | 29.05796 | 27.16341 | 25.68644 | 36.19 | 34.5
12.63 | 0.952095063 | 0.8868332 | 28.31376 | 29.03059 | 26.95739 | 25.74529 | 36.13 | 34.56
12.64 | 0.945705208 | 0.8896937 | 28.28755 | 29.0032 | 26.75169 | 25.80396 | 36.19 | 34.56
12.65 | 0.94019047 | 0.8902956 | 28.26134 | 28.9758 | 26.57104 | 25.79703 | 36.19 | 34.56
12.66 | 0.936055182 | 0.8873374 | 28.2351 | 28.94838 | 26.42961 | 25.68698 | 36.19 | 34.56
12.67 | 0.931919895 | 0.8843791 | 28.20885 | 28.92095 | 26.28839 | 25.57708 | 36.19 | 34.56
12.68 | 0.929491744 | 0.8815072 | 28.18258 | 28.8935 | 26.19548 | 25.46983 | 36.19 | 34.56
12.69 | 0.931120068 | 0.8788402 | 28.1563 | 28.86605 | 26.2169 | 25.36864 | 36.19 | 34.56
12.7 | 0.932748393 | 0.8761733 | 28.13 | 28.83857 | 26.23821 | 25.26759 | 36.25 | 34.56
12.71 | 0.935197926 | 0.8739314 | 28.10369 | 28.81108 | 26.28251 | 25.17891 | 36.25 | 34.56
12.72 | 0.94116955 | 0.8735127 | 28.07736 | 28.78358 | 26.42556 | 25.14283 | 36.25 | 34.56
12.73 | 0.947141173 | 0.873094 | 28.05102 | 28.75607 | 26.56828 | 25.10675 | 36.31 | 34.56
12.74 | 0.952987149 | 0.8728213 | 28.02466 | 28.72855 | 26.70714 | 25.07489 | 36.31 | 34.56
12.75 | 0.957074689 | 0.8745916 | 27.99829 | 28.70101 | 26.79646 | 25.10166 | 36.31 | 34.56
12.76 | 0.96116223 | 0.876362 | 27.97191 | 28.67346 | 26.88554 | 25.12833 | 36.31 | 34.56
12.77 | 0.96524977 | 0.8781323 | 27.94551 | 28.64589 | 26.9744 | 25.15488 | 36.25 | 34.56
12.78 | 0.962290799 | 0.8796738 | 27.9191 | 28.61832 | 26.86629 | 25.17478 | 36.31 | 34.56
12.79 | 0.958792657 | 0.8811977 | 27.89267 | 28.59073 | 26.74329 | 25.19409 | 36.31 | 34.56
12.8 | 0.955294516 | 0.8827217 | 27.86624 | 28.56313 | 26.62046 | 25.2133 | 36.31 | 34.56
12.81 | 0.95068045 | 0.8812007 | 27.83979 | 28.53553 | 26.46674 | 25.14553 | 36.38 | 34.56
12.82 | 0.945743634 | 0.8787991 | 27.81333 | 28.50791 | 26.30428 | 25.05272 | 36.38 | 34.56
12.83 | 0.940806817 | 0.8763975 | 27.78685 | 28.48028 | 26.14206 | 24.96004 | 36.38 | 34.56
12.84 | 0.938982097 | 0.8745385 | 27.76037 | 28.45264 | 26.06649 | 24.88293 | 36.38 | 34.56
12.85 | 0.939174079 | 0.8730311 | 27.73387 | 28.42498 | 26.04693 | 24.8159 | 36.38 | 34.63
12.86 | 0.939366061 | 0.8715237 | 27.70736 | 28.39732 | 26.02736 | 24.74894 | 36.38 | 34.63
12.87 | 0.941868265 | 0.8715787 | 27.68084 | 28.36965 | 26.07171 | 24.72639 | 36.38 | 34.56
12.88 | 0.94753224 | 0.8737721 | 27.65431 | 28.34198 | 26.20335 | 24.76443 | 36.44 | 34.63
12.89 | 0.953196216 | 0.8759654 | 27.62777 | 28.31429 | 26.33469 | 24.80234 | 36.44 | 34.56
12.9 | 0.95862302 | 0.8780352 | 27.60122 | 28.28659 | 26.45916 | 24.83662 | 36.44 | 34.56
12.91 | 0.963217439 | 0.879671 | 27.57466 | 28.25888 | 26.56039 | 24.85852 | 36.5 | 34.56
12.92 | 0.967811859 | 0.8813069 | 27.54808 | 28.23117 | 26.66136 | 24.88032 | 36.5 | 34.56
12.93 | 0.972363763 | 0.8829339 | 27.5215 | 28.20345 | 26.76091 | 24.90178 | 36.5 | 34.63
12.94 | 0.969001018 | 0.8829095 | 27.49491 | 28.17572 | 26.6426 | 24.87661 | 36.5 | 34.56
12.95 | 0.965638274 | 0.8828851 | 27.46831 | 28.14798 | 26.52445 | 24.85143 | 36.56 | 34.63
12.96 | 0.96227553 | 0.8828607 | 27.4417 | 28.12023 | 26.40648 | 24.82625 | 36.5 | 34.63
12.97 | 0.95898246 | 0.8819587 | 27.41508 | 28.09248 | 26.29058 | 24.77641 | 36.56 | 34.69
12.98 | 0.955709867 | 0.8807989 | 27.38846 | 28.06472 | 26.17542 | 24.71937 | 36.56 | 34.56
12.99 | 0.952437274 | 0.8796391 | 27.36182 | 28.03695 | 26.06042 | 24.6624 | 36.56 | 34.63
13 | 0.953338487 | 0.8779119 | 27.33518 | 28.00918 | 26.05968 | 24.58959 | 36.56 | 34.63
13.01 | 0.95802864 | 0.8756697 | 27.30853 | 27.9814 | 26.16235 | 24.50246 | 36.63 | 34.63
13.02 | 0.962718793 | 0.8734274 | 27.28187 | 27.95361 | 26.26477 | 24.41545 | 36.63 | 34.63
13.03 | 0.966676346 | 0.8715139 | 27.2552 | 27.92582 | 26.34696 | 24.33774 | 36.63 | 34.63
13.04 | 0.968539588 | 0.8705399 | 27.22853 | 27.89802 | 26.37191 | 24.28634 | 36.63 | 34.63
13.05 | 0.970402829 | 0.869566 | 27.20185 | 27.87022 | 26.39675 | 24.23499 | 36.63 | 34.63
13.06 | 0.972266071 | 0.8685921 | 27.17516 | 27.84241 | 26.42149 | 24.18369 | 36.69 | 34.63
13.07 | 0.969955334 | 0.8686671 | 27.14846 | 27.81459 | 26.3328 | 24.16162 | 36.69 | 34.56
13.08 | 0.967549347 | 0.8687662 | 27.12176 | 27.78677 | 26.24164 | 24.14021 | 36.63 | 34.63
13.09 | 0.96514336 | 0.8688652 | 27.09506 | 27.75895 | 26.15061 | 24.11879 | 36.69 | 34.63
13.1 | 0.966194897 | 0.8691035 | 27.06834 | 27.73112 | 26.1533 | 24.10122 | 36.69 | 34.63
13.11 | 0.9688761 | 0.8694075 | 27.04162 | 27.70329 | 26.19998 | 24.08545 | 36.75 | 34.69
13.12 | 0.971557304 | 0.8697116 | 27.0149 | 27.67545 | 26.24652 | 24.06966 | 36.75 | 34.63
13.13 | 0.973523353 | 0.8714974 | 26.98817 | 27.64761 | 26.27361 | 24.09482 | 36.75 | 34.63
13.14 | 0.97424479 | 0.8758621 | 26.96143 | 27.61977 | 26.26704 | 24.19111 | 36.75 | 34.63
13.15 | 0.974966226 | 0.8802269 | 26.93469 | 27.59192 | 26.26042 | 24.28715 | 36.75 | 34.69
13.16 | 0.97559111 | 0.8846148 | 26.90795 | 27.56407 | 26.25116 | 24.38359 | 36.75 | 34.69
13.17 | 0.973418022 | 0.8896755 | 26.8812 | 27.53622 | 26.16664 | 24.4983 | 36.75 | 34.69
13.18 | 0.971244935 | 0.8947363 | 26.85444 | 27.50836 | 26.08224 | 24.61273 | 36.75 | 34.69
13.19 | 0.969071847 | 0.899797 | 26.82769 | 27.4805 | 25.99796 | 24.72687 | 36.81 | 34.69
13.2 | 0.969091792 | 0.9017375 | 26.80092 | 27.45264 | 25.97256 | 24.75507 | 36.75 | 34.69
13.21 | 0.970120956 | 0.9022421 | 26.77416 | 27.42477 | 25.97417 | 24.74379 | 36.75 | 34.63
13.22 | 0.971150119 | 0.9027467 | 26.74739 | 27.39691 | 25.97573 | 24.73247 | 36.81 | 34.69
13.23 | 0.971326927 | 0.9031995 | 26.72062 | 27.36904 | 25.95445 | 24.7197 | 36.81 | 34.69
13.24 | 0.969686149 | 0.9035417 | 26.69384 | 27.34117 | 25.88465 | 24.70389 | 36.81 | 34.69
13.25 | 0.968045371 | 0.9038839 | 26.66706 | 27.3133 | 25.81492 | 24.68805 | 36.88 | 34.69
13.26 | 0.966404593 | 0.9042261 | 26.64028 | 27.28543 | 25.74529 | 24.6722 | 36.81 | 34.75
13.27 | 0.963973078 | 0.9023527 | 26.61349 | 27.25755 | 25.65469 | 24.59593 | 36.81 | 34.75
13.28 | 0.96148788 | 0.9003288 | 26.5867 | 27.22968 | 25.56279 | 24.51566 | 36.88 | 34.69
13.29 | 0.959002682 | 0.8983049 | 26.55992 | 27.2018 | 25.47103 | 24.43551 | 36.88 | 34.69
13.3 | 0.957640439 | 0.8944487 | 26.53312 | 27.17393 | 25.40919 | 24.30568 | 36.88 | 34.69
13.31 | 0.957249279 | 0.889008 | 26.50633 | 27.14605 | 25.37317 | 24.13306 | 36.88 | 34.69
13.32 | 0.956858118 | 0.8835673 | 26.47953 | 27.11818 | 25.33716 | 23.96073 | 36.88 | 34.69
13.33 | 0.956844479 | 0.878846 | 26.45274 | 27.0903 | 25.31116 | 23.8082 | 36.88 | 34.75
13.34 | 0.959635964 | 0.87947 | 26.42594 | 27.06242 | 25.35928 | 23.80059 | 36.88 | 34.75
13.35 | 0.96242745 | 0.8800939 | 26.39914 | 27.03455 | 25.40726 | 23.79294 | 36.88 | 34.75
13.36 | 0.965218935 | 0.8807179 | 26.37234 | 27.00667 | 25.45508 | 23.78526 | 36.81 | 34.75
13.37 | 0.970932209 | 0.8825849 | 26.34554 | 26.9788 | 25.57973 | 23.81108 | 36.88 | 34.75
13.38 | 0.977999333 | 0.8850278 | 26.31874 | 26.95093 | 25.73971 | 23.85232 | 36.94 | 34.75
13.39 | 0.985066457 | 0.8874707 | 26.29193 | 26.92305 | 25.8993 | 23.89342 | 36.94 | 34.75
13.4 | 0.989612898 | 0.8889495 | 26.26513 | 26.89518 | 25.99231 | 23.90846 | 36.88 | 34.75
13.41 | 0.985736825 | 0.8872072 | 26.23833 | 26.86731 | 25.86409 | 23.83688 | 36.94 | 34.75
13.42 | 0.981860752 | 0.8854649 | 26.21153 | 26.83945 | 25.73607 | 23.76539 | 36.94 | 34.81
13.43 | 0.977984679 | 0.8837226 | 26.18472 | 26.81158 | 25.60826 | 23.694 | 36.94 | 34.81
13.44 | 0.969489369 | 0.8849375 | 26.15792 | 26.78372 | 25.35983 | 23.70191 | 36.94 | 34.81
13.45 | 0.959530844 | 0.887089 | 26.13112 | 26.75585 | 25.07362 | 23.73482 | 37 | 34.88
13.46 | 0.949572319 | 0.8892405 | 26.10432 | 26.728 | 24.78794 | 23.76762 | 37 | 34.88
13.47 | 0.942469947 | 0.8915339 | 26.07752 | 26.70014 | 24.57728 | 23.80408 | 37 | 34.88
13.48 | 0.943070207 | 0.8942098 | 26.05072 | 26.67228 | 24.56766 | 23.85062 | 37 | 34.81
13.49 | 0.943670466 | 0.8968857 | 26.02392 | 26.64443 | 24.55801 | 23.89701 | 37 | 34.88
13.5 | 0.944270725 | 0.8995616 | 25.99713 | 26.61658 | 24.54833 | 23.94326 | 36.94 | 34.88
13.51 | 0.946734714 | 0.8985117 | 25.97033 | 26.58874 | 24.58702 | 23.89029 | 37 | 34.88
13.52 | 0.949776351 | 0.8963069 | 25.94354 | 26.5609 | 24.64056 | 23.80671 | 37 | 34.88
13.53 | 0.952817989 | 0.894102 | 25.91675 | 26.53306 | 24.69395 | 23.72326 | 37 | 34.88
13.54 | 0.955699752 | 0.8916624 | 25.88996 | 26.50522 | 24.74303 | 23.63371 | 37 | 34.88
13.55 | 0.958069562 | 0.8884706 | 25.86318 | 26.47739 | 24.77872 | 23.52439 | 37 | 34.88
13.56 | 0.960439372 | 0.8852788 | 25.83639 | 26.44957 | 24.81429 | 23.41524 | 37 | 34.88
13.57 | 0.962809182 | 0.882087 | 25.80961 | 26.42174 | 24.84973 | 23.30628 | 37 | 34.81
13.58 | 0.964120428 | 0.8790825 | 25.78283 | 26.39393 | 24.85776 | 23.20244 | 37.06 | 34.88
13.59 | 0.964965129 | 0.8761605 | 25.75606 | 26.36611 | 24.8537 | 23.10095 | 37.06 | 34.88
13.6 | 0.96580983 | 0.8732386 | 25.72928 | 26.3383 | 24.8496 | 22.99962 | 37.06 | 34.88
13.61 | 0.966170056 | 0.8707818 | 25.70252 | 26.3105 | 24.833 | 22.9107 | 37.06 | 34.88
13.62 | 0.963333552 | 0.8713943 | 25.67575 | 26.2827 | 24.73431 | 22.90259 | 37.06 | 34.88
13.63 | 0.960497049 | 0.8720069 | 25.64899 | 26.2549 | 24.63578 | 22.89446 | 37.06 | 34.88
13.64 | 0.957660546 | 0.8726194 | 25.62223 | 26.22711 | 24.5374 | 22.88629 | 37.06 | 34.94
13.65 | 0.956726875 | 0.8755207 | 25.59547 | 26.19933 | 24.48788 | 22.93806 | 37 | 34.94
13.66 | 0.957347709 | 0.8802919 | 25.56872 | 26.17155 | 24.47816 | 23.03861 | 37 | 34.88
13.67 | 0.957968543 | 0.8850631 | 25.54198 | 26.14378 | 24.46841 | 23.1389 | 37.06 | 34.94
13.68 | 0.958589377 | 0.8898343 | 25.51523 | 26.11601 | 24.45863 | 23.23893 | 37.06 | 34.94
13.69 | 0.960563987 | 0.8928998 | 25.48849 | 26.08825 | 24.48333 | 23.2942 | 37.06 | 34.88
13.7 | 0.962609482 | 0.895876 | 25.46176 | 26.0605 | 24.50973 | 23.34698 | 37.06 | 34.94
13.71 | 0.964654977 | 0.8988522 | 25.43503 | 26.03275 | 24.53603 | 23.3996 | 37.06 | 34.94
13.72 | 0.965293816 | 0.900891 | 25.40831 | 26.00501 | 24.52648 | 23.42768 | 37.06 | 34.94
13.73 | 0.96309043 | 0.9010357 | 25.38159 | 25.97727 | 24.44477 | 23.40645 | 37.13 | 34.94
13.74 | 0.960887043 | 0.9011803 | 25.35488 | 25.94954 | 24.36317 | 23.38522 | 37.13 | 34.88
13.75 | 0.958683657 | 0.901325 | 25.32817 | 25.92182 | 24.2817 | 23.36399 | 37.13 | 34.94
13.76 | 0.954786225 | 0.9013324 | 25.30146 | 25.89411 | 24.15749 | 23.3392 | 37.13 | 34.94
13.77 | 0.95013722 | 0.901279 | 25.27477 | 25.8664 | 24.0145 | 23.31284 | 37.13 | 34.94
13.78 | 0.945488216 | 0.9012255 | 25.24808 | 25.8387 | 23.87176 | 23.2865 | 37.19 | 35
13.79 | 0.940926315 | 0.9012282 | 25.22139 | 25.81101 | 23.73147 | 23.26161 | 37.19 | 34.94
13.8 | 0.938769306 | 0.9027835 | 25.19471 | 25.78332 | 23.65202 | 23.27676 | 37.13 | 35
13.81 | 0.936612296 | 0.9043387 | 25.16804 | 25.75565 | 23.57269 | 23.29183 | 37.13 | 34.94
13.82 | 0.934455286 | 0.905894 | 25.14137 | 25.72798 | 23.49349 | 23.30682 | 37.13 | 34.94
13.83 | 0.934308475 | 0.9074256 | 25.11471 | 25.70032 | 23.46489 | 23.32112 | 37.13 | 35
13.84 | 0.937771042 | 0.9089147 | 25.08805 | 25.67266 | 23.52685 | 23.33426 | 37.13 | 35
13.85 | 0.941233609 | 0.9104038 | 25.06141 | 25.64502 | 23.58864 | 23.34732 | 37.13 | 35
13.86 | 0.944696176 | 0.911893 | 25.03477 | 25.61738 | 23.65025 | 23.36031 | 37.13 | 34.94
13.87 | 0.946418858 | 0.9109709 | 25.00813 | 25.58975 | 23.66817 | 23.31152 | 37.13 | 35
13.88 | 0.947248463 | 0.9088111 | 24.98151 | 25.56213 | 23.66369 | 23.23115 | 37.13 | 34.94
13.89 | 0.948078068 | 0.9066514 | 24.95489 | 25.53452 | 23.65918 | 23.15091 | 37.19 | 35
13.9 | 0.948907673 | 0.9044916 | 24.92827 | 25.50692 | 23.65463 | 23.0708 | 37.19 | 34.94
13.91 | 0.947406494 | 0.900923 | 24.90167 | 25.47933 | 23.592 | 22.95491 | 37.19 | 35
13.92 | 0.945767263 | 0.897271 | 24.87507 | 25.45175 | 23.52603 | 22.83711 | 37.19 | 34.94
13.93 | 0.944128031 | 0.893619 | 24.84848 | 25.42417 | 23.46015 | 22.71952 | 37.25 | 34.94
13.94 | 0.94419113 | 0.8904594 | 24.8219 | 25.39661 | 23.43662 | 22.61465 | 37.25 | 35
13.95 | 0.950760941 | 0.8891821 | 24.79533 | 25.36905 | 23.57443 | 22.55771 | 37.25 | 35
13.96 | 0.957330751 | 0.8879048 | 24.76877 | 25.34151 | 23.7119 | 22.50085 | 37.25 | 34.94
13.97 | 0.963900562 | 0.8866275 | 24.74221 | 25.31397 | 23.84903 | 22.44406 | 37.31 | 34.94
13.98 | 0.970098512 | 0.8870912 | 24.71566 | 25.28645 | 23.97662 | 22.43138 | 37.25 | 34.94
13.99 | 0.975842917 | 0.8896783 | 24.68912 | 25.25893 | 24.0927 | 22.47232 | 37.25 | 34.94
14 | 0.981587323 | 0.8922654 | 24.66259 | 25.23143 | 24.20848 | 22.51313 | 37.25 | 35
[7 empty] | 37.75 | 35.38
[7 empty] | 37.75 | 35.38
[7 empty] | 37.81 | 35.44
[7 empty] | 37.81 | 35.44
[7 empty] | 37.81 | 35.44
[7 empty] | 37.81 | 35.44
[7 empty] | 37.81 | 35.44
[7 empty] | 37.81 | 35.44
[7 empty] | 37.81 | 35.44
[7 empty] | 37.81 | 35.44
[7 empty] | 37.88 | 35.44
[7 empty] | 37.88 | 35.5
[7 empty] | 37.88 | 35.44
[7 empty] | 37.88 | 35.5
[7 empty] | 37.88 | 35.5
[7 empty] | 37.88 | 35.5
[7 empty] | 37.81 | 35.44
[7 empty] | 37.88 | 35.5
[7 empty] | 37.88 | 35.5
[7 empty] | 37.88 | 35.44
[7 empty] | 37.88 | 35.5
[7 empty] | 37.88 | 35.5
[7 empty] | 37.88 | 35.5
[7 empty] | 37.94 | 35.5
[7 empty] | 37.88 | 35.5
[7 empty] | 37.94 | 35.5
[7 empty] | 37.88 | 35.5
[7 empty] | 37.94 | 35.56
[7 empty] | 37.94 | 35.5
[7 empty] | 37.94 | 35.56
[7 empty] | 37.94 | 35.5
[7 empty] | 37.94 | 35.5
[7 empty] | 37.94 | 35.56
[7 empty] | 37.94 | 35.5
[7 empty] | 38 | 35.56
[7 empty] | 38 | 35.5
[7 empty] | 38 | 35.56
[7 empty] | 38 | 35.56
[7 empty] | 38 | 35.56
[7 empty] | 38 | 35.56
[7 empty] | 38 | 35.56
[7 empty] | 38 | 35.56
[7 empty] | 38.06 | 35.56
[7 empty] | 38 | 35.63
[7 empty] | 38 | 35.63
[7 empty] | 38.06 | 35.63
[7 empty] | 38.06 | 35.56
[7 empty] | 38.06 | 35.63
[7 empty] | 38.06 | 35.63
[7 empty] | 38.06 | 35.63
[7 empty] | 38.13 | 35.63
[7 empty] | 38.13 | 35.63
[7 empty] | 38.06 | 35.63
[7 empty] | 38.13 | 35.63
[7 empty] | 38.13 | 35.69
[7 empty] | 38.13 | 35.69
[7 empty] | 38.13 | 35.63
[7 empty] | 38.13 | 35.69
[7 empty] | 38.13 | 35.69
[7 empty] | 38.19 | 35.69
[7 empty] | 38.19 | 35.69
[7 empty] | 38.13 | 35.75
[7 empty] | 38.19 | 35.69
[7 empty] | 38.19 | 35.75
[7 empty] | 38.19 | 35.75
[7 empty] | 38.19 | 35.69
[7 empty] | 38.19 | 35.69
[7 empty] | 38.25 | 35.69
[7 empty] | 38.25 | 35.75
[7 empty] | 38.25 | 35.69
[7 empty] | 38.25 | 35.75
[7 empty] | 38.25 | 35.75
[7 empty] | 38.25 | 35.81
[7 empty] | 38.25 | 35.81
[7 empty] | 38.25 | 35.81
[7 empty] | 38.31 | 35.81
[7 empty] | 38.25 | 35.81
[7 empty] | 38.25 | 35.81
[7 empty] | 38.31 | 35.81
[7 empty] | 38.31 | 35.81
[7 empty] | 38.31 | 35.81
[7 empty] | 38.31 | 35.81
[7 empty] | 38.31 | 35.81
[7 empty] | 38.31 | 35.81
[7 empty] | 38.31 | 35.81
[7 empty] | 38.31 | 35.81
[7 empty] | 38.31 | 35.81
[7 empty] | 38.38 | 35.81
[7 empty] | 38.38 | 35.81
[7 empty] | 38.38 | 35.81
[7 empty] | 38.38 | 35.81
[7 empty] | 38.38 | 35.88
[7 empty] | 38.38 | 35.81
[7 empty] | 38.38 | 35.81
[7 empty] | 38.38 | 35.81
[7 empty] | 38.44 | 35.81
[7 empty] | 38.38 | 35.81
[7 empty] | 38.44 | 35.88
[7 empty] | 38.44 | 35.88
[7 empty] | 38.44 | 35.88
[7 empty] | 38.44 | 35.88
[7 empty] | 38.5 | 35.88
[7 empty] | 38.44 | 35.88
[7 empty] | 38.5 | 35.88
[7 empty] | 38.44 | 35.81
[7 empty] | 38.5 | 35.88
[7 empty] | 38.56 | 35.88
[7 empty] | 38.5 | 35.88
[7 empty] | 38.5 | 35.88
[7 empty] | 38.5 | 35.81
[7 empty] | 38.5 | 35.88
[7 empty] | 38.56 | 35.88
[7 empty] | 38.56 | 35.88
[7 empty] | 38.5 | 35.88
[7 empty] | 38.56 | 35.88
[7 empty] | 38.56 | 35.88
[7 empty] | 38.56 | 35.88
[7 empty] | 38.56 | 35.88
[7 empty] | 38.63 | 35.81
[7 empty] | 38.56 | 35.81
[7 empty] | 38.63 | 35.88
[7 empty] | 38.69 | 35.88
[7 empty] | 38.63 | 35.88
[7 empty] | 38.63 | 35.88
[7 empty] | 38.63 | 35.88
[7 empty] | 38.63 | 35.88
[7 empty] | 38.63 | 35.88
[7 empty] | 38.69 | 35.88
[7 empty] | 38.63 | 35.94
[7 empty] | 38.69 | 35.94
[7 empty] | 38.69 | 35.94
[7 empty] | 38.69 | 35.94
[7 empty] | 38.69 | 35.94
[7 empty] | 38.69 | 35.94
[7 empty] | 38.75 | 36
[7 empty] | 38.69 | 36
[7 empty] | 38.75 | 35.94
[7 empty] | 38.81 | 36
[7 empty] | 38.75 | 36
[7 empty] | 38.81 | 36
[7 empty] | 38.75 | 36
[7 empty] | 38.75 | 36
[7 empty] | 38.81 | 36
[7 empty] | 38.81 | 36.06
[7 empty] | 38.81 | 36.06
[7 empty] | 38.88 | 36.06
[7 empty] | 38.88 | 36
[7 empty] | 38.88 | 36.06
[7 empty] | 38.94 | 36
[7 empty] | 38.88 | 36
[7 empty] | 38.88 | 36.06
[7 empty] | 38.88 | 36.06
[7 empty] | 38.94 | 36.06
[7 empty] | 38.94 | 36.06
[7 empty] | 38.94 | 36.13
[7 empty] | 38.94 | 36.06
[7 empty] | 38.94 | 36.06
[7 empty] | 39 | 36.06
[7 empty] | 38.94 | 36.13
[7 empty] | 39 | 36.13
[7 empty] | 39 | 36.06
[7 empty] | 39 | 36.13
[7 empty] | 39 | 36.13
[7 empty] | 39.06 | 36.13
[7 empty] | 39 | 36.13
[7 empty] | 39.06 | 36.13
[7 empty] | 39.13 | 36.19
[7 empty] | 39.06 | 36.19
[7 empty] | 39.06 | 36.19
[7 empty] | 39.06 | 36.19
[7 empty] | 39.06 | 36.19
[7 empty] | 39.06 | 36.19
[7 empty] | 39.06 | 36.19
[7 empty] | 39.06 | 36.19
[7 empty] | 39.06 | 36.19
[7 empty] | 39.13 | 36.19
[7 empty] | 39.13 | 36.19
[7 empty] | 39.13 | 36.25
[7 empty] | 39.13 | 36.19
[7 empty] | 39.13 | 36.19
[7 empty] | 39.13 | 36.25
[7 empty] | 39.13 | 36.25
[7 empty] | 39.13 | 36.25
[7 empty] | 39.13 | 36.25
[7 empty] | 39.19 | 36.25
[7 empty] | 39.19 | 36.25
[7 empty] | 39.19 | 36.25
[7 empty] | 39.19 | 36.25
[7 empty] | 39.19 | 36.25
[7 empty] | 39.19 | 36.25
[7 empty] | 39.25 | 36.31
[7 empty] | 39.19 | 36.25
[7 empty] | 39.19 | 36.25
[7 empty] | 39.25 | 36.31
[7 empty] | 39.25 | 36.31
[7 empty] | 39.25 | 36.31
[7 empty] | 39.25 | 36.31
[7 empty] | 39.25 | 36.31
[7 empty] | 39.25 | 36.31
[7 empty] | 39.31 | 36.38
[7 empty] | 39.31 | 36.31
[7 empty] | 39.31 | 36.31
[7 empty] | 39.38 | 36.31
[7 empty] | 39.38 | 36.38
[7 empty] | 39.38 | 36.38
[7 empty] | 39.38 | 36.31
[7 empty] | 39.38 | 36.38
[7 empty] | 39.38 | 36.38
[7 empty] | 39.44 | 36.38
[7 empty] | 39.44 | 36.38
[7 empty] | 39.44 | 36.31
[7 empty] | 39.44 | 36.31
[7 empty] | 39.44 | 36.38
[7 empty] | 39.5 | 36.38
[7 empty] | 39.44 | 36.38
[7 empty] | 39.44 | 36.38
[7 empty] | 39.5 | 36.38
[7 empty] | 39.5 | 36.38
[7 empty] | 39.5 | 36.38
[7 empty] | 39.5 | 36.38
[7 empty] | 39.5 | 36.38
[7 empty] | 39.5 | 36.38
[7 empty] | 39.56 | 36.38
[7 empty] | 39.56 | 36.38
[7 empty] | 39.5 | 36.44
[7 empty] | 39.56 | 36.38
[7 empty] | 39.56 | 36.44
[7 empty] | 39.56 | 36.38
[7 empty] | 39.56 | 36.38
[7 empty] | 39.56 | 36.38
[7 empty] | 39.56 | 36.38
[7 empty] | 39.56 | 36.44
[7 empty] | 39.63 | 36.38
[7 empty] | 39.63 | 36.44
[7 empty] | 39.63 | 36.38
[7 empty] | 39.63 | 36.44
[7 empty] | 39.69 | 36.44
[7 empty] | 39.69 | 36.44
[7 empty] | 39.69 | 36.44
[7 empty] | 39.69 | 36.44
[7 empty] | 39.69 | 36.44
[7 empty] | 39.69 | 36.5
[7 empty] | 39.75 | 36.44
[7 empty] | 39.75 | 36.5
[7 empty] | 39.75 | 36.44
[7 empty] | 39.75 | 36.44
[7 empty] | 39.75 | 36.5
[7 empty] | 39.75 | 36.44
[7 empty] | 39.81 | 36.5
[7 empty] | 39.81 | 36.5
[7 empty] | 39.75 | 36.5
[7 empty] | 39.81 | 36.5
[7 empty] | 39.88 | 36.5
[7 empty] | 39.88 | 36.5
[7 empty] | 39.88 | 36.5
[7 empty] | 39.88 | 36.56
[7 empty] | 39.88 | 36.56
[7 empty] | 39.94 | 36.56
[7 empty] | 39.88 | 36.56
[7 empty] | 39.88 | 36.56
[7 empty] | 39.88 | 36.56
[7 empty] | 39.94 | 36.56
[7 empty] | 40 | 36.63
[7 empty] | 39.94 | 36.56
[7 empty] | 39.94 | 36.63
[7 empty] | 40 | 36.69
[7 empty] | 40 | 36.69
[7 empty] | 39.94 | 36.63
[7 empty] | 40 | 36.63
[7 empty] | 40 | 36.69
[7 empty] | 40 | 36.69
[7 empty] | 40.06 | 36.69
[7 empty] | 40.13 | 36.69
[7 empty] | 40.06 | 36.69
[7 empty] | 40.13 | 36.69
[7 empty] | 40.13 | 36.69
[7 empty] | 40.06 | 36.69
[7 empty] | 40.13 | 36.75
[7 empty] | 40.06 | 36.69
[7 empty] | 40.19 | 36.69
[7 empty] | 40.19 | 36.75
[7 empty] | 40.13 | 36.75
[7 empty] | 40.19 | 36.75
[7 empty] | 40.19 | 36.75
[7 empty] | 40.19 | 36.75
[7 empty] | 40.19 | 36.75
[7 empty] | 40.19 | 36.75
[7 empty] | 40.19 | 36.75
[7 empty] | 40.19 | 36.75
[7 empty] | 40.25 | 36.75
[7 empty] | 40.19 | 36.81
[7 empty] | 40.19 | 36.81
[7 empty] | 40.25 | 36.81
[7 empty] | 40.25 | 36.81
[7 empty] | 40.31 | 36.81
[7 empty] | 40.25 | 36.81
[7 empty] | 40.25 | 36.81
[7 empty] | 40.31 | 36.81
[7 empty] | 40.31 | 36.81
[7 empty] | 40.31 | 36.81
[7 empty] | 40.31 | 36.81
[7 empty] | 40.38 | 36.81
[7 empty] | 40.38 | 36.88
[7 empty] | 40.38 | 36.88
[7 empty] | 40.38 | 36.81
[7 empty] | 40.44 | 36.88
[7 empty] | 40.44 | 36.88
[7 empty] | 40.44 | 36.88
[7 empty] | 40.44 | 36.81
[7 empty] | 40.44 | 36.88
[7 empty] | 40.44 | 36.88
[7 empty] | 40.44 | 36.88
[7 empty] | 40.44 | 36.88
[7 empty] | 40.44 | 36.94
[7 empty] | 40.5 | 36.88
[7 empty] | 40.5 | 36.94
[7 empty] | 40.5 | 36.94
[7 empty] | 40.5 | 36.94
[7 empty] | 40.5 | 36.88
[7 empty] | 40.56 | 36.94
[7 empty] | 40.5 | 36.94
[7 empty] | 40.56 | 36.94
[7 empty] | 40.56 | 36.94
[7 empty] | 40.56 | 37
[7 empty] | 40.56 | 36.94
[7 empty] | 40.56 | 36.94
[7 empty] | 40.56 | 36.94
[7 empty] | 40.63 | 36.94
[7 empty] | 40.63 | 36.94
[7 empty] | 40.63 | 36.94
[7 empty] | 40.63 | 37
[7 empty] | 40.63 | 37
[7 empty] | 40.63 | 37
[7 empty] | 40.63 | 37
[7 empty] | 40.69 | 37
[7 empty] | 40.69 | 37.06
[7 empty] | 40.75 | 37
[7 empty] | 40.69 | 37
[7 empty] | 40.75 | 37
[7 empty] | 40.75 | 37.06
[7 empty] | 40.75 | 37.06
[7 empty] | 40.81 | 37
[7 empty] | 40.75 | 37.06
[7 empty] | 40.75 | 37.06
[7 empty] | 40.81 | 37.06
[7 empty] | 40.81 | 37.06
[7 empty] | 40.81 | 37.06
[7 empty] | 40.81 | 37.13
[7 empty] | 40.81 | 37.13
[7 empty] | 40.81 | 37.13
[7 empty] | 40.88 | 37.13
[7 empty] | 40.88 | 37.13
[7 empty] | 40.88 | 37.19
[7 empty] | 40.88 | 37.19
[7 empty] | 40.88 | 37.13
[7 empty] | 40.88 | 37.13
[7 empty] | 40.94 | 37.19
[7 empty] | 40.94 | 37.19
[7 empty] | 40.94 | 37.19
[7 empty] | 40.94 | 37.19
[7 empty] | 40.94 | 37.19
[7 empty] | 40.94 | 37.19
[7 empty] | 40.94 | 37.19
[7 empty] | 41 | 37.19
[7 empty] | 41 | 37.25
[7 empty] | 41 | 37.25
[7 empty] | 41 | 37.31
[7 empty] | 41.06 | 37.31
[7 empty] | 41.06 | 37.31
[7 empty] | 41.06 | 37.31
[7 empty] | 41.06 | 37.31
[7 empty] | 41.06 | 37.31
[7 empty] | 41.13 | 37.31
[7 empty] | 41.13 | 37.31
[7 empty] | 41.13 | 37.31
[7 empty] | 41.13 | 37.31
[7 empty] | 41.19 | 37.38
[7 empty] | 41.19 | 37.38
[7 empty] | 41.19 | 37.38
[7 empty] | 41.19 | 37.31
[7 empty] | 41.19 | 37.38
[7 empty] | 41.19 | 37.38
[7 empty] | 41.19 | 37.44
[7 empty] | 41.19 | 37.44
[7 empty] | 41.25 | 37.44
[7 empty] | 41.25 | 37.44
[7 empty] | 41.25 | 37.44
[7 empty] | 41.25 | 37.44
[7 empty] | 41.31 | 37.44
[7 empty] | 41.31 | 37.5
[7 empty] | 41.31 | 37.5
[7 empty] | 41.31 | 37.5
[7 empty] | 41.31 | 37.44
[7 empty] | 41.31 | 37.56
[7 empty] | 41.38 | 37.5
[7 empty] | 41.38 | 37.5
[7 empty] | 41.38 | 37.5
[7 empty] | 41.38 | 37.56
[7 empty] | 41.38 | 37.56
[7 empty] | 41.38 | 37.56
[7 empty] | 41.44 | 37.56
[7 empty] | 41.44 | 37.56
[7 empty] | 41.44 | 37.56
[7 empty] | 41.44 | 37.63
[7 empty] | 41.5 | 37.63
[7 empty] | 41.5 | 37.63
[7 empty] | 41.44 | 37.63
[7 empty] | 41.44 | 37.63
[7 empty] | 41.5 | 37.63
[7 empty] | 41.5 | 37.69
[7 empty] | 41.5 | 37.69
[7 empty] | 41.5 | 37.69
[7 empty] | 41.56 | 37.69
[7 empty] | 41.56 | 37.69
[7 empty] | 41.5 | 37.69
[7 empty] | 41.56 | 37.69
[7 empty] | 41.63 | 37.75
[7 empty] | 41.63 | 37.75
[7 empty] | 41.63 | 37.75
[7 empty] | 41.63 | 37.75
[7 empty] | 41.63 | 37.75
[7 empty] | 41.63 | 37.75
[7 empty] | 41.63 | 37.75
[7 empty] | 41.69 | 37.75
[7 empty] | 41.69 | 37.75
[7 empty] | 41.69 | 37.75
[7 empty] | 41.69 | 37.81
[7 empty] | 41.69 | 37.81
[7 empty] | 41.69 | 37.81
[7 empty] | 41.75 | 37.81
[7 empty] | 41.75 | 37.81
[7 empty] | 41.75 | 37.81
[7 empty] | 41.75 | 37.81
[7 empty] | 41.81 | 37.81
[7 empty] | 41.81 | 37.81
[7 empty] | 41.81 | 37.81
[7 empty] | 41.81 | 37.81
[7 empty] | 41.81 | 37.88
[7 empty] | 41.88 | 37.88
[7 empty] | 41.88 | 37.88
[7 empty] | 41.88 | 37.81
[7 empty] | 41.88 | 37.88
[7 empty] | 41.88 | 37.88
[7 empty] | 41.88 | 37.88
[7 empty] | 41.88 | 37.94
[7 empty] | 41.94 | 37.94
[7 empty] | 41.94 | 37.94
[7 empty] | 41.94 | 37.88
[7 empty] | 41.94 | 37.94
[7 empty] | 42 | 37.94
[7 empty] | 42 | 38
[7 empty] | 42 | 38
[7 empty] | 42 | 38
[7 empty] | 42 | 38.06
[7 empty] | 42 | 38.06
[7 empty] | 42.06 | 38.06
[7 empty] | 42.06 | 38.06
[7 empty] | 42.06 | 38.06
[7 empty] | 42.06 | 38.06
[7 empty] | 42.06 | 38.06
[7 empty] | 42.13 | 38.13
[7 empty] | 42.06 | 38.13
[7 empty] | 42.13 | 38.13
[7 empty] | 42.19 | 38.13
[7 empty] | 42.13 | 38.19
[7 empty] | 42.13 | 38.19
[7 empty] | 42.13 | 38.19
[7 empty] | 42.19 | 38.25
[7 empty] | 42.19 | 38.25
[7 empty] | 42.25 | 38.25
[7 empty] | 42.25 | 38.25
[7 empty] | 42.25 | 38.31
[7 empty] | 42.25 | 38.38
[7 empty] | 42.25 | 38.31
[7 empty] | 42.25 | 38.31
[7 empty] | 42.31 | 38.31
[7 empty] | 42.31 | 38.31
[7 empty] | 42.31 | 38.38
[7 empty] | 42.31 | 38.38
[7 empty] | 42.31 | 38.44
[7 empty] | 42.31 | 38.44
[7 empty] | 42.31 | 38.44
[7 empty] | 42.38 | 38.5
[7 empty] | 42.44 | 38.5
[7 empty] | 42.44 | 38.5
[7 empty] | 42.44 | 38.56
[7 empty] | 42.5 | 38.56
[7 empty] | 42.44 | 38.56
[7 empty] | 42.44 | 38.56
[7 empty] | 42.44 | 38.63
[7 empty] | 42.44 | 38.63
[7 empty] | 42.5 | 38.69
[7 empty] | 42.5 | 38.69
[7 empty] | 42.5 | 38.69
[7 empty] | 42.44 | 38.69
[7 empty] | 42.5 | 38.75
[7 empty] | 42.5 | 38.75
[7 empty] | 42.5 | 38.75
[7 empty] | 42.56 | 38.75
[7 empty] | 42.56 | 38.75
[7 empty] | 42.56 | 38.81
[7 empty] | 42.56 | 38.81
[7 empty] | 42.56 | 38.81
[7 empty] | 42.56 | 38.88
[7 empty] | 42.56 | 38.88
[7 empty] | 42.56 | 38.88
[7 empty] | 42.63 | 38.94
[7 empty] | 42.63 | 38.94
[7 empty] | 42.69 | 38.94
[7 empty] | 42.69 | 38.94
[7 empty] | 42.69 | 38.94
[7 empty] | 42.69 | 39
[7 empty] | 42.69 | 39
[7 empty] | 42.75 | 39
[7 empty] | 42.75 | 39.06
[7 empty] | 42.75 | 39.06
[7 empty] | 42.75 | 39.06
[7 empty] | 42.75 | 39.06
[7 empty] | 42.75 | 39.13
[7 empty] | 42.81 | 39.13
[7 empty] | 42.81 | 39.13
[7 empty] | 42.81 | 39.13
[7 empty] | 42.81 | 39.19
[7 empty] | 42.81 | 39.19
[7 empty] | 42.81 | 39.25
[7 empty] | 42.81 | 39.25
[7 empty] | 42.88 | 39.25
[7 empty] | 42.88 | 39.25
[7 empty] | 42.88 | 39.31
[7 empty] | 42.94 | 39.31
[7 empty] | 42.88 | 39.31
[7 empty] | 42.88 | 39.38
[7 empty] | 42.94 | 39.38
[7 empty] | 42.94 | 39.38
[7 empty] | 42.94 | 39.38
[7 empty] | 43 | 39.44
[7 empty] | 43 | 39.44
[7 empty] | 42.94 | 39.44
[7 empty] | 43.06 | 39.5
[7 empty] | 43 | 39.5
[7 empty] | 43.06 | 39.5
[7 empty] | 43.06 | 39.5
[7 empty] | 43.06 | 39.56
[7 empty] | 43.06 | 39.56
[7 empty] | 43.06 | 39.56
[7 empty] | 43.06 | 39.56
[7 empty] | 43.13 | 39.63
[7 empty] | 43.06 | 39.63
[7 empty] | 43.13 | 39.63
[7 empty] | 43.13 | 39.63
[7 empty] | 43.19 | 39.69
[7 empty] | 43.13 | 39.69
[7 empty] | 43.13 | 39.69
[7 empty] | 43.19 | 39.69
[7 empty] | 43.13 | 39.75
[7 empty] | 43.19 | 39.75
[7 empty] | 43.19 | 39.75
[7 empty] | 43.25 | 39.81
[7 empty] | 43.25 | 39.88
[7 empty] | 43.19 | 39.88
[7 empty] | 43.25 | 39.88
[7 empty] | 43.25 | 39.88
[7 empty] | 43.25 | 39.88
[7 empty] | 43.31 | 39.94
[7 empty] | 43.31 | 39.94
[7 empty] | 43.31 | 39.94
[7 empty] | 43.31 | 39.94
[7 empty] | 43.38 | 39.94
[7 empty] | 43.38 | 40
[7 empty] | 43.38 | 40
[7 empty] | 43.38 | 40
[7 empty] | 43.38 | 40.06
[7 empty] | 43.44 | 40.06
[7 empty] | 43.44 | 40.06
[7 empty] | 43.44 | 40.06
[7 empty] | 43.44 | 40.06
[7 empty] | 43.44 | 40.06
[7 empty] | 43.44 | 40.13
[7 empty] | 43.44 | 40.13
[7 empty] | 43.5 | 40.13
[7 empty] | 43.5 | 40.19
[7 empty] | 43.5 | 40.19
[7 empty] | 43.56 | 40.19
[7 empty] | 43.5 | 40.19
[7 empty] | 43.56 | 40.25
[7 empty] | 43.56 | 40.25
[7 empty] | 43.56 | 40.31
[7 empty] | 43.56 | 40.31
[7 empty] | 43.63 | 40.31
[7 empty] | 43.63 | 40.31
[7 empty] | 43.63 | 40.31
[7 empty] | 43.69 | 40.38
[7 empty] | 43.63 | 40.38
[7 empty] | 43.69 | 40.38
[7 empty] | 43.69 | 40.38
[7 empty] | 43.69 | 40.44
[7 empty] | 43.69 | 40.44
[7 empty] | 43.75 | 40.5
[7 empty] | 43.75 | 40.44
[7 empty] | 43.75 | 40.5
[7 empty] | 43.75 | 40.5
[7 empty] | 43.75 | 40.56
[7 empty] | 43.81 | 40.56
[7 empty] | 43.75 | 40.56
[7 empty] | 43.81 | 40.56
[7 empty] | 43.81 | 40.56
[7 empty] | 43.81 | 40.63
[7 empty] | 43.88 | 40.56
[7 empty] | 43.81 | 40.63
[7 empty] | 43.81 | 40.63
[7 empty] | 43.88 | 40.63
[7 empty] | 43.88 | 40.63
[7 empty] | 43.88 | 40.63
[7 empty] | 43.88 | 40.69
[7 empty] | 43.94 | 40.69
[7 empty] | 43.94 | 40.75
[7 empty] | 43.94 | 40.69
[7 empty] | 43.94 | 40.75
[7 empty] | 43.94 | 40.75
[7 empty] | 44 | 40.75
[7 empty] | 44 | 40.81
[7 empty] | 44 | 40.81
[7 empty] | 44 | 40.81
[7 empty] | 44 | 40.88
[7 empty] | 44 | 40.81
[7 empty] | 44 | 40.81
[7 empty] | 44 | 40.88
[7 empty] | 44 | 40.88
[7 empty] | 44.06 | 40.88
[7 empty] | 44.06 | 40.94
[7 empty] | 44.06 | 40.94
[7 empty] | 44.06 | 40.94
[7 empty] | 44.13 | 41
[7 empty] | 44.06 | 41
[7 empty] | 44.13 | 41
[7 empty] | 44.13 | 41.06
[7 empty] | 44.19 | 41.06
[7 empty] | 44.13 | 41.06
[7 empty] | 44.19 | 41.06
[7 empty] | 44.19 | 41.06
[7 empty] | 44.13 | 41.06
[7 empty] | 44.25 | 41.13
[7 empty] | 44.19 | 41.13
[7 empty] | 44.19 | 41.13
[7 empty] | 44.25 | 41.19
[7 empty] | 44.25 | 41.19
[7 empty] | 44.31 | 41.19
[7 empty] | 44.31 | 41.19
[7 empty] | 44.31 | 41.25
[7 empty] | 44.31 | 41.25
[7 empty] | 44.38 | 41.25
[7 empty] | 44.31 | 41.25
[7 empty] | 44.31 | 41.25
[7 empty] | 44.38 | 41.31
[7 empty] | 44.38 | 41.31
[7 empty] | 44.38 | 41.31
[7 empty] | 44.38 | 41.31
[7 empty] | 44.38 | 41.38
[7 empty] | 44.44 | 41.38
[7 empty] | 44.44 | 41.38
[7 empty] | 44.5 | 41.38
[7 empty] | 44.5 | 41.38
[7 empty] | 44.5 | 41.44
[7 empty] | 44.5 | 41.44
[7 empty] | 44.44 | 41.44
[7 empty] | 44.5 | 41.44
[7 empty] | 44.5 | 41.5
[7 empty] | 44.5 | 41.5
[7 empty] | 44.56 | 41.5
[7 empty] | 44.5 | 41.5
[7 empty] | 44.56 | 41.5
[7 empty] | 44.56 | 41.56
[7 empty] | 44.56 | 41.56
[7 empty] | 44.56 | 41.56
[7 empty] | 44.56 | 41.56
[7 empty] | 44.63 | 41.63
[7 empty] | 44.63 | 41.63
[7 empty] | 44.63 | 41.63
[7 empty] | 44.63 | 41.63
[7 empty] | 44.63 | 41.63
[7 empty] | 44.63 | 41.63
[7 empty] | 44.69 | 41.63
[7 empty] | 44.63 | 41.69
[7 empty] | 44.63 | 41.69
[7 empty] | 44.69 | 41.69
[7 empty] | 44.69 | 41.69
[7 empty] | 44.69 | 41.69
[7 empty] | 44.75 | 41.75
[7 empty] | 44.75 | 41.75
[7 empty] | 44.75 | 41.75
[7 empty] | 44.81 | 41.75
[7 empty] | 44.75 | 41.75
[7 empty] | 44.81 | 41.75
[7 empty] | 44.81 | 41.81
[7 empty] | 44.81 | 41.81
[7 empty] | 44.81 | 41.81
[7 empty] | 44.81 | 41.81
[7 empty] | 44.81 | 41.88
[7 empty] | 44.81 | 41.88
[7 empty] | 44.88 | 41.88
[7 empty] | 44.88 | 41.88
[7 empty] | 44.88 | 41.88
[7 empty] | 44.88 | 41.94
[7 empty] | 44.94 | 41.94
[7 empty] | 44.94 | 41.94
[7 empty] | 44.94 | 41.94
[7 empty] | 45 | 41.94
[7 empty] | 45 | 41.94
[7 empty] | 45 | 41.94
[7 empty] | 45 | 41.94
[7 empty] | 45 | 41.94
[7 empty] | 45 | 41.94
[7 empty] | 45 | 42
[7 empty] | 45 | 42
[7 empty] | 45.06 | 42
[7 empty] | 45.06 | 42
[7 empty] | 45.06 | 42
[7 empty] | 45.13 | 42
[7 empty] | 45.13 | 42
[7 empty] | 45.13 | 42
[7 empty] | 45.19 | 42.06
[7 empty] | 45.25 | 42.06
[7 empty] | 45.25 | 42.06
[7 empty] | 45.25 | 42.06
[7 empty] | 45.25 | 42.06
[7 empty] | 45.31 | 42.06
[7 empty] | 45.31 | 42.06
[7 empty] | 45.25 | 42.06
[7 empty] | 45.25 | 42.06
[7 empty] | 45.31 | 42.13
[7 empty] | 45.31 | 42.06
[7 empty] | 45.38 | 42.06
[7 empty] | 45.31 | 42.06
[7 empty] | 45.38 | 42.13
[7 empty] | 45.38 | 42.13
[7 empty] | 45.38 | 42.13
[7 empty] | 45.44 | 42.06
[7 empty] | 45.44 | 42.06
[7 empty] | 45.44 | 42.13
[7 empty] | 45.44 | 42.13
[7 empty] | 45.5 | 42.13
[7 empty] | 45.5 | 42.13
[7 empty] | 45.56 | 42.13
[7 empty] | 45.44 | 42.19
[7 empty] | 45.44 | 42.19
[7 empty] | 45.44 | 42.19
[7 empty] | 45.44 | 42.19
[7 empty] | 45.44 | 42.13
[7 empty] | 45.44 | 42.13
[7 empty] | 45.44 | 42.13
[7 empty] | 45.5 | 42.13
[7 empty] | 45.5 | 42.19
[7 empty] | 45.5 | 42.13
[7 empty] | 45.56 | 42.13
[7 empty] | 45.56 | 42.13
[7 empty] | 45.5 | 42.13
[7 empty] | 45.5 | 42.13
[7 empty] | 45.56 | 42.13
[7 empty] | 45.66 | 42.13
[7 empty] | 45.56 | 42.13
[7 empty] | 45.5 | 42.13
[7 empty] | 45.5 | 42.13
[7 empty] | 45.5 | 42.13
[7 empty] | 45.5 | 42.13
[7 empty] | 45.56 | 42.06
[7 empty] | 45.66 | 42.06
[7 empty] | 45.56 | 42.06
[7 empty] | 45.56 | 42.06
[7 empty] | 45.56 | 42.06
[7 empty] | 45.56 | 42.06
[7 empty] | 45.56 | 42.19
[7 empty] | 45.56 | 42.06
[7 empty] | 45.5 | 42.13
[7 empty] | 45.56 | 42.13
[7 empty] | 45.66 | 42.06
[7 empty] | 45.66 | 42.19
[7 empty] | 45.66 | 42.13
[7 empty] | 45.56 | 42.13
[7 empty] | 45.66 | 42.06
[7 empty] | 45.66 | 42.06
[7 empty] | 45.56 | 42.13
[7 empty] | 45.66 | 42.13
[7 empty] | 45.66 | 42.13
[7 empty] | 45.56 | 42.13

## 151 (5)
Wavelength | ecoFlex + normal emittance | ecoFlex + Ag/Ppy emittance | Pure PNIPAm Ibb | Ag/PPy Ibb | Pure PNIPAm Prad | Ag/PPy Prad | Pure PNIPAm Temp | Ag/PPy Temp | Pure PNIPAm Temp (K) | Ag/PPy Temp (K) | Pure PNIPAm Prad SUM | Ag/PPy Prad SUM
7.5 | 0.943997164 | 0.841378 | 29.03341 | 30.25364 | 27.40746 | 25.45474 | 31.44 | 33.44 | 304.59 | 306.59 | 190.9515 | 176.5226
7.51 | 0.951354126 | 0.8448984 | 29.084 | 30.30471 | 27.66918 | 25.6044 | 31.44 | 33.5
7.52 | 0.953561718 | 0.846493 | 29.13429 | 30.35547 | 27.78135 | 25.69569 | 31.44 | 33.5
7.53 | 0.951024984 | 0.8466859 | 29.18428 | 30.40592 | 27.75498 | 25.74426 | 31.44 | 33.44
7.54 | 0.948565984 | 0.8453022 | 29.23397 | 30.45605 | 27.73035 | 25.74457 | 31.5 | 33.5
7.55 | 0.950639011 | 0.8424878 | 29.28336 | 30.50587 | 27.8379 | 25.70082 | 31.5 | 33.44
7.56 | 0.958979085 | 0.8396057 | 29.33245 | 30.55537 | 28.1292 | 25.65447 | 31.5 | 33.44
7.57 | 0.97097737 | 0.8382395 | 29.38123 | 30.60456 | 28.52851 | 25.65395 | 31.5 | 33.44
7.58 | 0.969833872 | 0.8396983 | 29.42972 | 30.65344 | 28.54194 | 25.73964 | 31.5 | 33.44
7.59 | 0.952261514 | 0.8406005 | 29.47791 | 30.702 | 28.07067 | 25.80812 | 31.5 | 33.44
7.6 | 0.947559606 | 0.8416135 | 29.52579 | 30.75025 | 27.97745 | 25.87983 | 31.5 | 33.44
7.61 | 0.957853495 | 0.844772 | 29.57338 | 30.79819 | 28.32696 | 26.01745 | 31.5 | 33.5
7.62 | 0.96644397 | 0.8440971 | 29.62066 | 30.84581 | 28.62671 | 26.03686 | 31.56 | 33.5
7.63 | 0.96668601 | 0.8403781 | 29.66765 | 30.89312 | 28.6793 | 25.9619 | 31.5 | 33.5
7.64 | 0.96449718 | 0.8389547 | 29.71434 | 30.94012 | 28.65939 | 25.95736 | 31.56 | 33.44
7.65 | 0.964694916 | 0.8419308 | 29.76072 | 30.9868 | 28.71002 | 26.08874 | 31.5 | 33.5
7.66 | 0.961029473 | 0.8454158 | 29.80681 | 31.03317 | 28.64522 | 26.23593 | 31.5 | 33.44
7.67 | 0.950785267 | 0.8484368 | 29.8526 | 31.07923 | 28.38341 | 26.36876 | 31.56 | 33.44
7.68 | 0.9436658 | 0.8487154 | 29.89809 | 31.12498 | 28.2138 | 26.41625 | 31.56 | 33.44
7.69 | 0.942607148 | 0.8487135 | 29.94328 | 31.17042 | 28.22475 | 26.45476 | 31.56 | 33.5
7.7 | 0.947017981 | 0.8497958 | 29.98817 | 31.21554 | 28.39934 | 26.52684 | 31.56 | 33.5
7.71 | 0.952900764 | 0.8491194 | 30.03277 | 31.26036 | 28.61825 | 26.54378 | 31.56 | 33.5
7.72 | 0.957600088 | 0.8471275 | 30.07706 | 31.30486 | 28.8018 | 26.51921 | 31.56 | 33.5
7.73 | 0.95996685 | 0.8464969 | 30.12106 | 31.34906 | 28.91522 | 26.53688 | 31.56 | 33.44
7.74 | 0.959181592 | 0.8482769 | 30.16476 | 31.39294 | 28.93349 | 26.62991 | 31.62 | 33.44
7.75 | 0.954488696 | 0.8488855 | 30.20817 | 31.43652 | 28.83336 | 26.686 | 31.56 | 33.44
7.76 | 0.947765299 | 0.8478462 | 30.25128 | 31.47979 | 28.67111 | 26.69002 | 31.62 | 33.44
7.77 | 0.942294508 | 0.8474256 | 30.29409 | 31.52274 | 28.54595 | 26.71318 | 31.56 | 33.44
7.78 | 0.941184432 | 0.8487516 | 30.3366 | 31.56539 | 28.55234 | 26.79118 | 31.56 | 33.44
7.79 | 0.94446826 | 0.8501302 | 30.37882 | 31.60773 | 28.69183 | 26.87069 | 31.56 | 33.5
7.8 | 0.950029358 | 0.8505147 | 30.42074 | 31.64976 | 28.9006 | 26.91859 | 31.56 | 33.5
7.81 | 0.954479535 | 0.8509288 | 30.46237 | 31.69149 | 29.07571 | 26.9672 | 31.62 | 33.5
7.82 | 0.953260424 | 0.8534806 | 30.5037 | 31.73291 | 29.07797 | 27.08342 | 31.62 | 33.44
7.83 | 0.953467335 | 0.8559261 | 30.54474 | 31.77402 | 29.12341 | 27.19621 | 31.62 | 33.44
7.84 | 0.955139076 | 0.8545664 | 30.58548 | 31.81482 | 29.21339 | 27.18788 | 31.62 | 33.5
7.85 | 0.953246825 | 0.8497687 | 30.62593 | 31.85532 | 29.19407 | 27.06966 | 31.69 | 33.44
7.86 | 0.952730867 | 0.845362 | 30.66608 | 31.89551 | 29.21652 | 26.96326 | 31.69 | 33.44
7.87 | 0.958565294 | 0.8445666 | 30.70594 | 31.9354 | 29.43365 | 26.97157 | 31.62 | 33.44
7.88 | 0.9657961 | 0.8463458 | 30.74551 | 31.97499 | 29.6939 | 27.0619 | 31.62 | 33.5
7.89 | 0.959601677 | 0.8477878 | 30.78479 | 32.01427 | 29.54113 | 27.1413 | 31.62 | 33.5
7.9 | 0.955268762 | 0.8506921 | 30.82377 | 32.05324 | 29.44499 | 27.26744 | 31.62 | 33.5
7.91 | 0.955302276 | 0.8535374 | 30.86246 | 32.09191 | 29.48298 | 27.39165 | 31.69 | 33.5
7.92 | 0.956669664 | 0.854341 | 30.90086 | 32.13028 | 29.56192 | 27.45022 | 31.69 | 33.5
7.93 | 0.955402774 | 0.8527858 | 30.93897 | 32.16835 | 29.55918 | 27.43271 | 31.75 | 33.44
7.94 | 0.950022288 | 0.8521559 | 30.97679 | 32.20612 | 29.42864 | 27.44463 | 31.69 | 33.5
7.95 | 0.953284596 | 0.8503727 | 31.01432 | 32.24358 | 29.56547 | 27.41906 | 31.75 | 33.5
7.96 | 0.963354027 | 0.847491 | 31.05156 | 32.28074 | 29.91364 | 27.35764 | 31.69 | 33.5
7.97 | 0.970407567 | 0.8482005 | 31.08851 | 32.31761 | 30.16852 | 27.41181 | 31.69 | 33.5
7.98 | 0.969751704 | 0.8508275 | 31.12517 | 32.35417 | 30.18369 | 27.52782 | 31.75 | 33.5
7.99 | 0.961559055 | 0.850054 | 31.16154 | 32.39043 | 29.96366 | 27.53362 | 31.75 | 33.5
8 | 0.952750167 | 0.843342 | 31.19762 | 32.4264 | 29.72354 | 27.34654 | 31.81 | 33.5
8.01 | 0.944752038 | 0.8434493 | 31.23342 | 32.46207 | 29.50784 | 27.38011 | 31.75 | 33.5
8.02 | 0.941271129 | 0.8480657 | 31.26893 | 32.49743 | 29.43254 | 27.55996 | 31.81 | 33.5
8.03 | 0.943341998 | 0.8527333 | 31.30415 | 32.53251 | 29.53052 | 27.74155 | 31.81 | 33.56
8.04 | 0.949077981 | 0.8538828 | 31.33909 | 32.56728 | 29.74324 | 27.80864 | 31.81 | 33.56
8.05 | 0.948490774 | 0.8532594 | 31.37374 | 32.60176 | 29.7577 | 27.81776 | 31.81 | 33.56
8.06 | 0.949685838 | 0.8505095 | 31.40811 | 32.63594 | 29.82783 | 27.75718 | 31.81 | 33.56
8.07 | 0.956696286 | 0.8439809 | 31.44219 | 32.66983 | 30.08063 | 27.57271 | 31.81 | 33.56
8.08 | 0.963242421 | 0.8367355 | 31.47599 | 32.70342 | 30.31901 | 27.36412 | 31.81 | 33.56
8.09 | 0.962955839 | 0.8325036 | 31.5095 | 32.73672 | 30.34226 | 27.25344 | 31.87 | 33.56
8.1 | 0.955909004 | 0.83506 | 31.54273 | 32.76973 | 30.15198 | 27.36469 | 31.94 | 33.56
8.11 | 0.955136242 | 0.8398178 | 31.57568 | 32.80244 | 30.15908 | 27.54808 | 31.87 | 33.56
8.12 | 0.956962309 | 0.8437943 | 31.60834 | 32.83486 | 30.24799 | 27.70587 | 31.87 | 33.63
8.13 | 0.957876853 | 0.8464372 | 31.64073 | 32.86699 | 30.30792 | 27.81985 | 31.94 | 33.63
8.14 | 0.954591151 | 0.8478765 | 31.67283 | 32.89883 | 30.23461 | 27.89415 | 31.87 | 33.56
8.15 | 0.952895442 | 0.8481539 | 31.70466 | 32.93038 | 30.21122 | 27.93003 | 31.94 | 33.56
8.16 | 0.955994828 | 0.8483032 | 31.7362 | 32.96164 | 30.33964 | 27.96146 | 31.94 | 33.63
8.17 | 0.959414394 | 0.8482034 | 31.76746 | 32.99261 | 30.47816 | 27.98444 | 31.94 | 33.63
8.18 | 0.960678042 | 0.8478435 | 31.79845 | 33.02329 | 30.54807 | 27.99858 | 31.94 | 33.56
8.19 | 0.958206928 | 0.8473479 | 31.82916 | 33.05368 | 30.49892 | 28.00797 | 32 | 33.56
8.2 | 0.953870068 | 0.8467226 | 31.85959 | 33.08378 | 30.38991 | 28.01279 | 32 | 33.56
8.21 | 0.951930657 | 0.847069 | 31.88974 | 33.1136 | 30.35682 | 28.04951 | 31.94 | 33.56
8.22 | 0.953555224 | 0.8485563 | 31.91962 | 33.14313 | 30.43712 | 28.12382 | 32 | 33.56
8.23 | 0.959433017 | 0.851175 | 31.94922 | 33.17238 | 30.65313 | 28.2355 | 32 | 33.56
8.24 | 0.958533543 | 0.8510714 | 31.97854 | 33.20134 | 30.6525 | 28.25671 | 32 | 33.56
8.25 | 0.953447465 | 0.8507703 | 32.00759 | 33.23002 | 30.51756 | 28.27112 | 32 | 33.56
8.26 | 0.948433619 | 0.8516872 | 32.03637 | 33.25842 | 30.38437 | 28.32577 | 32.06 | 33.56
8.27 | 0.946663129 | 0.8545742 | 32.06487 | 33.28653 | 30.35463 | 28.44581 | 32 | 33.56
8.28 | 0.945418176 | 0.8546756 | 32.0931 | 33.31436 | 30.3414 | 28.47297 | 32.06 | 33.56
8.29 | 0.943645478 | 0.849382 | 32.12106 | 33.34191 | 30.31089 | 28.32002 | 32.06 | 33.56
8.3 | 0.942249221 | 0.8447672 | 32.14874 | 33.36918 | 30.29213 | 28.18919 | 32.06 | 33.63
8.31 | 0.942016274 | 0.8443039 | 32.17616 | 33.39617 | 30.31047 | 28.19651 | 32.06 | 33.56
8.32 | 0.945756338 | 0.8493715 | 32.20331 | 33.42287 | 30.45648 | 28.38844 | 32.06 | 33.56
8.33 | 0.953484224 | 0.8484707 | 32.23018 | 33.4493 | 30.73097 | 28.38076 | 32.06 | 33.56
8.34 | 0.958923745 | 0.8450473 | 32.25679 | 33.47546 | 30.9318 | 28.28834 | 32.06 | 33.56
8.35 | 0.959148551 | 0.841206 | 32.28312 | 33.50133 | 30.96431 | 28.18152 | 32.06 | 33.56
8.36 | 0.958117982 | 0.8420731 | 32.30919 | 33.52693 | 30.95602 | 28.23212 | 32.13 | 33.56
8.37 | 0.960297525 | 0.8434455 | 32.335 | 33.55225 | 31.05122 | 28.2995 | 32.13 | 33.5
8.38 | 0.960951404 | 0.8468046 | 32.36053 | 33.5773 | 31.0969 | 28.43341 | 32.13 | 33.56
8.39 | 0.957021193 | 0.8531334 | 32.3858 | 33.60207 | 30.9939 | 28.66705 | 32.06 | 33.56
8.4 | 0.954456426 | 0.857215 | 32.41081 | 33.62657 | 30.93471 | 28.8252 | 32.13 | 33.56
8.41 | 0.95053903 | 0.8543596 | 32.43555 | 33.6508 | 30.83126 | 28.74988 | 32.13 | 33.56
8.42 | 0.945006532 | 0.8471531 | 32.46003 | 33.67475 | 30.67494 | 28.52767 | 32.13 | 33.56
8.43 | 0.937282604 | 0.838147 | 32.48424 | 33.69843 | 30.44691 | 28.24424 | 32.19 | 33.56
8.44 | 0.938021446 | 0.8348433 | 32.50819 | 33.72184 | 30.49338 | 28.15246 | 32.19 | 33.56
8.45 | 0.944030859 | 0.8370507 | 32.53188 | 33.74498 | 30.7111 | 28.24626 | 32.13 | 33.56
8.46 | 0.954273511 | 0.843556 | 32.55531 | 33.76786 | 31.06667 | 28.48508 | 32.13 | 33.56
8.47 | 0.966944492 | 0.8510238 | 32.57848 | 33.79046 | 31.50158 | 28.75649 | 32.19 | 33.56
8.48 | 0.97136101 | 0.8523606 | 32.60139 | 33.81279 | 31.66771 | 28.82069 | 32.19 | 33.56
8.49 | 0.969619264 | 0.850839 | 32.62403 | 33.83486 | 31.63289 | 28.78802 | 32.19 | 33.56
8.5 | 0.962074761 | 0.8476012 | 32.64643 | 33.85666 | 31.4083 | 28.69695 | 32.13 | 33.56
8.51 | 0.957566725 | 0.8521931 | 32.66856 | 33.8782 | 31.28232 | 28.87077 | 32.13 | 33.56
8.52 | 0.95243996 | 0.8582745 | 32.69043 | 33.89947 | 31.13568 | 29.09505 | 32.13 | 33.5
8.53 | 0.946257217 | 0.862798 | 32.71205 | 33.92048 | 30.95402 | 29.26652 | 32.19 | 33.56
8.54 | 0.937664918 | 0.8584986 | 32.73342 | 33.94122 | 30.69298 | 29.13849 | 32.19 | 33.56
8.55 | 0.937799882 | 0.8479937 | 32.75453 | 33.9617 | 30.71719 | 28.79931 | 32.25 | 33.56
8.56 | 0.942752812 | 0.837434 | 32.77538 | 33.98192 | 30.89908 | 28.45762 | 32.19 | 33.56
8.57 | 0.951863844 | 0.82888 | 32.79598 | 34.00188 | 31.21731 | 28.18348 | 32.25 | 33.5
8.58 | 0.957702655 | 0.8294081 | 32.81633 | 34.02158 | 31.42829 | 28.21777 | 32.19 | 33.56
8.59 | 0.961762149 | 0.833038 | 32.83643 | 34.04101 | 31.58083 | 28.35746 | 32.25 | 33.5
8.6 | 0.963161847 | 0.8380733 | 32.85627 | 34.06019 | 31.64591 | 28.54494 | 32.25 | 33.56
8.61 | 0.956783591 | 0.8381831 | 32.87587 | 34.07911 | 31.45509 | 28.56454 | 32.19 | 33.56
8.62 | 0.946866557 | 0.8349405 | 32.89521 | 34.09778 | 31.14738 | 28.46961 | 32.19 | 33.56
8.63 | 0.938770396 | 0.8316799 | 32.91431 | 34.11619 | 30.89898 | 28.37374 | 32.19 | 33.56
8.64 | 0.938647474 | 0.8316304 | 32.93316 | 34.13434 | 30.91262 | 28.38715 | 32.19 | 33.56
8.65 | 0.941699943 | 0.8350333 | 32.95176 | 34.15223 | 31.03067 | 28.51825 | 32.25 | 33.56
8.66 | 0.944845666 | 0.8383847 | 32.97011 | 34.16988 | 31.15166 | 28.6475 | 32.19 | 33.56
8.67 | 0.947298533 | 0.840759 | 32.98821 | 34.18727 | 31.24969 | 28.74325 | 32.25 | 33.56
8.68 | 0.950667323 | 0.8377682 | 33.00608 | 34.2044 | 31.3778 | 28.65536 | 32.25 | 33.56
8.69 | 0.951414151 | 0.8340291 | 33.02369 | 34.22129 | 31.41921 | 28.54155 | 32.25 | 33.56
8.7 | 0.949677626 | 0.8299749 | 33.04106 | 34.23792 | 31.37836 | 28.41662 | 32.25 | 33.5
8.71 | 0.950161539 | 0.829583 | 33.05819 | 34.25431 | 31.41062 | 28.41679 | 32.25 | 33.5
8.72 | 0.948358157 | 0.8284007 | 33.07508 | 34.27044 | 31.36702 | 28.38966 | 32.25 | 33.5
8.73 | 0.945088228 | 0.8269041 | 33.09173 | 34.28633 | 31.2746 | 28.3515 | 32.19 | 33.5
8.74 | 0.942877428 | 0.8271872 | 33.10813 | 34.30197 | 31.21691 | 28.37415 | 32.25 | 33.5
8.75 | 0.948646197 | 0.8318931 | 33.12429 | 34.31736 | 31.42323 | 28.54838 | 32.25 | 33.5
8.76 | 0.958356736 | 0.8384781 | 33.14022 | 34.3325 | 31.76015 | 28.78705 | 32.25 | 33.56
8.77 | 0.96614205 | 0.842512 | 33.1559 | 34.3474 | 32.03331 | 28.9381 | 32.31 | 33.5
8.78 | 0.967571025 | 0.8426667 | 33.17135 | 34.36206 | 32.09564 | 28.95576 | 32.31 | 33.56
8.79 | 0.963973137 | 0.8418848 | 33.18656 | 34.37647 | 31.99095 | 28.94103 | 32.31 | 33.56
8.8 | 0.951852802 | 0.8443246 | 33.20153 | 34.39064 | 31.60297 | 29.03687 | 32.31 | 33.56
8.81 | 0.946340352 | 0.8442237 | 33.21627 | 34.40457 | 31.4339 | 29.04515 | 32.31 | 33.56
8.82 | 0.94664187 | 0.8418373 | 33.23078 | 34.41825 | 31.45764 | 28.97457 | 32.31 | 33.63
8.83 | 0.95846064 | 0.834838 | 33.24505 | 34.4317 | 31.86407 | 28.74489 | 32.31 | 33.56
8.84 | 0.960320636 | 0.8275702 | 33.25908 | 34.44491 | 31.93938 | 28.50558 | 32.31 | 33.56
8.85 | 0.957766894 | 0.82108 | 33.27288 | 34.45787 | 31.86767 | 28.29267 | 32.31 | 33.63
8.86 | 0.953807971 | 0.8180649 | 33.28646 | 34.4706 | 31.74889 | 28.19919 | 32.31 | 33.56
8.87 | 0.959969956 | 0.8212141 | 33.2998 | 34.48309 | 31.9668 | 28.318 | 32.31 | 33.63
8.88 | 0.968990315 | 0.8264798 | 33.31291 | 34.49535 | 32.27988 | 28.50971 | 32.31 | 33.63
8.89 | 0.970034128 | 0.8286807 | 33.32579 | 34.50737 | 32.32715 | 28.59559 | 32.38 | 33.63
8.9 | 0.965116514 | 0.8315569 | 33.33844 | 34.51915 | 32.17548 | 28.70464 | 32.31 | 33.63
8.91 | 0.956999566 | 0.8351923 | 33.35086 | 34.5307 | 31.91676 | 28.83978 | 32.38 | 33.56
8.92 | 0.948925787 | 0.8416717 | 33.36306 | 34.54202 | 31.65907 | 29.07304 | 32.31 | 33.56
8.93 | 0.938130191 | 0.8408328 | 33.37503 | 34.55311 | 31.31012 | 29.05339 | 32.31 | 33.56
8.94 | 0.925942368 | 0.8345011 | 33.38677 | 34.56396 | 30.91423 | 28.84366 | 32.38 | 33.63
8.95 | 0.923355476 | 0.8209182 | 33.39829 | 34.57459 | 30.8385 | 28.38291 | 32.38 | 33.63
8.96 | 0.925986511 | 0.8112158 | 33.40959 | 34.58498 | 30.93683 | 28.05588 | 32.38 | 33.63
8.97 | 0.933705802 | 0.8052975 | 33.42066 | 34.59515 | 31.20507 | 27.85938 | 32.38 | 33.56
8.98 | 0.934047022 | 0.8101292 | 33.43151 | 34.60508 | 31.2266 | 28.03459 | 32.38 | 33.63
8.99 | 0.93486386 | 0.8160816 | 33.44214 | 34.61479 | 31.26385 | 28.2485 | 32.38 | 33.63
9 | 0.93687979 | 0.8229811 | 33.45255 | 34.62428 | 31.34102 | 28.49513 | 32.31 | 33.63
9.01 | 0.950528754 | 0.8241443 | 33.46273 | 34.63353 | 31.80729 | 28.54303 | 32.38 | 33.56
9.02 | 0.964093797 | 0.8240742 | 33.4727 | 34.64257 | 32.27082 | 28.54805 | 32.38 | 33.63
9.03 | 0.971746525 | 0.8235886 | 33.48245 | 34.65138 | 32.53645 | 28.53848 | 32.38 | 33.63
9.04 | 0.97303426 | 0.8265674 | 33.49198 | 34.65996 | 32.58885 | 28.64879 | 32.38 | 33.63
9.05 | 0.971857676 | 0.8304759 | 33.5013 | 34.66832 | 32.55849 | 28.79121 | 32.44 | 33.63
9.06 | 0.971949472 | 0.8309244 | 33.51039 | 34.67647 | 32.57041 | 28.81352 | 32.44 | 33.63
9.07 | 0.96643812 | 0.831953 | 33.51928 | 34.68439 | 32.39431 | 28.85578 | 32.38 | 33.63
9.08 | 0.956294958 | 0.8334611 | 33.52794 | 34.69209 | 32.0626 | 28.91451 | 32.44 | 33.56
9.09 | 0.948717575 | 0.8359723 | 33.5364 | 34.69957 | 31.81657 | 29.00788 | 32.44 | 33.63
9.1 | 0.944394298 | 0.8355672 | 33.54464 | 34.70684 | 31.67937 | 28.9999 | 32.44 | 33.63
9.11 | 0.9455011 | 0.8300585 | 33.55267 | 34.71388 | 31.72408 | 28.81455 | 32.44 | 33.63
9.12 | 0.947017529 | 0.8250134 | 33.56048 | 34.72071 | 31.78237 | 28.64505 | 32.44 | 33.63
9.13 | 0.948210998 | 0.8206215 | 33.56809 | 34.72733 | 31.82963 | 28.49799 | 32.44 | 33.56
9.14 | 0.947128034 | 0.8188466 | 33.57549 | 34.73373 | 31.80028 | 28.4416 | 32.44 | 33.63
9.15 | 0.94305748 | 0.8197212 | 33.58267 | 34.73991 | 31.67039 | 28.47704 | 32.44 | 33.63
9.16 | 0.936582172 | 0.8227283 | 33.58965 | 34.74589 | 31.45947 | 28.58643 | 32.44 | 33.63
9.17 | 0.933046918 | 0.8295001 | 33.59642 | 34.75165 | 31.34704 | 28.8265 | 32.5 | 33.63
9.18 | 0.928918751 | 0.8342583 | 33.60299 | 34.7572 | 31.21445 | 28.99648 | 32.5 | 33.63
9.19 | 0.923097911 | 0.8341474 | 33.60935 | 34.76254 | 31.02472 | 28.99708 | 32.5 | 33.56
9.2 | 0.91743489 | 0.8353164 | 33.6155 | 34.76766 | 30.84003 | 29.042 | 32.5 | 33.56
9.21 | 0.912737846 | 0.837305 | 33.62145 | 34.77258 | 30.68757 | 29.11526 | 32.5 | 33.56
9.22 | 0.922823398 | 0.8433312 | 33.62719 | 34.7773 | 31.03196 | 29.32878 | 32.5 | 33.56
9.23 | 0.938003872 | 0.844882 | 33.63274 | 34.7818 | 31.54764 | 29.38652 | 32.5 | 33.56
9.24 | 0.960266483 | 0.840212 | 33.63808 | 34.7861 | 32.30152 | 29.2277 | 32.5 | 33.63
9.25 | 0.97003101 | 0.8323282 | 33.64322 | 34.79019 | 32.63496 | 28.95686 | 32.5 | 33.56
9.26 | 0.974113989 | 0.8244375 | 33.64815 | 34.79408 | 32.77714 | 28.68554 | 32.5 | 33.63
9.27 | 0.963788467 | 0.8231642 | 33.65289 | 34.79776 | 32.43427 | 28.64427 | 32.56 | 33.63
9.28 | 0.959145172 | 0.8223086 | 33.65743 | 34.80124 | 32.28236 | 28.61736 | 32.56 | 33.63
9.29 | 0.960982983 | 0.8219295 | 33.66178 | 34.80452 | 32.34839 | 28.60686 | 32.56 | 33.63
9.3 | 0.961870556 | 0.8219649 | 33.66592 | 34.80759 | 32.38226 | 28.61062 | 32.63 | 33.63
9.31 | 0.960727576 | 0.823455 | 33.66987 | 34.81047 | 32.34757 | 28.66486 | 32.63 | 33.63
9.32 | 0.948215624 | 0.8334977 | 33.67362 | 34.81314 | 31.92985 | 29.01667 | 32.56 | 33.63
9.33 | 0.937208173 | 0.8443343 | 33.67718 | 34.81562 | 31.56253 | 29.39602 | 32.63 | 33.63
9.34 | 0.927949291 | 0.8560937 | 33.68054 | 34.8179 | 31.25383 | 29.80739 | 32.63 | 33.63
9.35 | 0.924657738 | 0.8566699 | 33.68371 | 34.81998 | 31.1459 | 29.82923 | 32.63 | 33.63
9.36 | 0.923023504 | 0.8531533 | 33.68669 | 34.82186 | 31.09361 | 29.70839 | 32.63 | 33.56
9.37 | 0.921352757 | 0.8404039 | 33.68947 | 34.82355 | 31.03989 | 29.26585 | 32.63 | 33.63
9.38 | 0.922544198 | 0.8314083 | 33.69207 | 34.82505 | 31.08242 | 28.95383 | 32.69 | 33.56
9.39 | 0.927966626 | 0.8279614 | 33.69447 | 34.82635 | 31.26735 | 28.83487 | 32.69 | 33.56
9.4 | 0.942921034 | 0.8302629 | 33.69669 | 34.82745 | 31.77332 | 28.91594 | 32.69 | 33.63
9.41 | 0.96186177 | 0.8349691 | 33.69872 | 34.82837 | 32.41351 | 29.08061 | 32.75 | 33.63
9.42 | 0.969860691 | 0.8362575 | 33.70055 | 34.82909 | 32.68484 | 29.12609 | 32.75 | 33.56
9.43 | 0.972507677 | 0.8366892 | 33.70221 | 34.82962 | 32.77565 | 29.14157 | 32.75 | 33.63
9.44 | 0.962010204 | 0.835017 | 33.70367 | 34.82996 | 32.42328 | 29.08361 | 32.75 | 33.56
9.45 | 0.949831142 | 0.8329496 | 33.70495 | 34.83011 | 32.01401 | 29.01173 | 32.75 | 33.56
9.46 | 0.936394901 | 0.8305866 | 33.70605 | 34.83008 | 31.56217 | 28.9294 | 32.75 | 33.63
9.47 | 0.928406217 | 0.8318847 | 33.70696 | 34.82985 | 31.29375 | 28.97442 | 32.81 | 33.56
9.48 | 0.922808407 | 0.8343452 | 33.70768 | 34.82944 | 31.10573 | 29.05978 | 32.81 | 33.56
9.49 | 0.927717842 | 0.8405798 | 33.70823 | 34.82885 | 31.27173 | 29.27643 | 32.81 | 33.63
9.5 | 0.932525864 | 0.8451655 | 33.70859 | 34.82807 | 31.43413 | 29.43548 | 32.81 | 33.63
9.51 | 0.937170545 | 0.8470956 | 33.70878 | 34.8271 | 31.59087 | 29.50189 | 32.81 | 33.63
9.52 | 0.935004714 | 0.845055 | 33.70878 | 34.82595 | 31.51787 | 29.42985 | 32.88 | 33.63
9.53 | 0.929018406 | 0.840787 | 33.7086 | 34.82462 | 31.31591 | 29.28009 | 32.81 | 33.63
9.54 | 0.936806356 | 0.8382299 | 33.70825 | 34.82311 | 31.5781 | 29.18977 | 32.88 | 33.63
9.55 | 0.947385194 | 0.8371474 | 33.70771 | 34.82141 | 31.93419 | 29.15066 | 32.88 | 33.63
9.56 | 0.965045299 | 0.8440766 | 33.707 | 34.81954 | 32.52879 | 29.39036 | 32.94 | 33.63
9.57 | 0.97315036 | 0.8488311 | 33.70612 | 34.81749 | 32.80112 | 29.55416 | 32.88 | 33.63
9.58 | 0.965316843 | 0.8499579 | 33.70506 | 34.81525 | 32.53606 | 29.5915 | 32.94 | 33.63
9.59 | 0.957925852 | 0.8450507 | 33.70382 | 34.81284 | 32.28576 | 29.41862 | 32.94 | 33.63
9.6 | 0.950821914 | 0.8362293 | 33.70241 | 34.81026 | 32.04499 | 29.10935 | 32.88 | 33.63
9.61 | 0.952991485 | 0.833705 | 33.70083 | 34.80749 | 32.1166 | 29.01918 | 32.94 | 33.63
9.62 | 0.956546656 | 0.8327527 | 33.69907 | 34.80455 | 32.23474 | 28.98358 | 33 | 33.56
9.63 | 0.950854954 | 0.8374203 | 33.69715 | 34.80144 | 32.0411 | 29.14343 | 32.94 | 33.63
9.64 | 0.94656863 | 0.841145 | 33.69505 | 34.79815 | 31.89468 | 29.27029 | 33 | 33.63
9.65 | 0.946233876 | 0.8422181 | 33.69278 | 34.79469 | 31.88125 | 29.30472 | 33 | 33.63
9.66 | 0.949999992 | 0.8426082 | 33.69034 | 34.79106 | 32.00583 | 29.31523 | 33 | 33.63
9.67 | 0.95843383 | 0.8422208 | 33.68774 | 34.78726 | 32.28747 | 29.29855 | 33 | 33.56
9.68 | 0.96252638 | 0.8406456 | 33.68497 | 34.78328 | 32.42267 | 29.24041 | 33 | 33.63
9.69 | 0.964444811 | 0.8384757 | 33.68203 | 34.77914 | 32.48445 | 29.16146 | 33 | 33.63
9.7 | 0.963535096 | 0.833409 | 33.67892 | 34.77482 | 32.45082 | 28.98165 | 33.06 | 33.63
9.71 | 0.962023636 | 0.8280064 | 33.67565 | 34.77034 | 32.39677 | 28.79007 | 33 | 33.56
9.72 | 0.957543429 | 0.8257518 | 33.67221 | 34.76569 | 32.2426 | 28.70783 | 33 | 33.63
9.73 | 0.952928358 | 0.824004 | 33.66861 | 34.76088 | 32.08377 | 28.6431 | 33.06 | 33.63
9.74 | 0.947839715 | 0.8240359 | 33.66485 | 34.7559 | 31.90888 | 28.64011 | 33.06 | 33.63
9.75 | 0.941641465 | 0.8238248 | 33.66092 | 34.75075 | 31.69652 | 28.62853 | 33.06 | 33.63
9.76 | 0.933730292 | 0.8232388 | 33.65683 | 34.74544 | 31.4264 | 28.60379 | 33.13 | 33.63
9.77 | 0.925318846 | 0.8262518 | 33.65258 | 34.73997 | 31.13937 | 28.70396 | 33.13 | 33.63
9.78 | 0.916510656 | 0.832119 | 33.64817 | 34.73433 | 30.83891 | 28.90309 | 33.13 | 33.63
9.79 | 0.917304673 | 0.8384561 | 33.6436 | 34.72853 | 30.86144 | 29.11835 | 33.13 | 33.63
9.8 | 0.921919317 | 0.8449803 | 33.63888 | 34.72257 | 31.01233 | 29.33989 | 33.13 | 33.63
9.81 | 0.9323435 | 0.8429682 | 33.63399 | 34.71645 | 31.35843 | 29.26486 | 33.13 | 33.63
9.82 | 0.943616897 | 0.8396018 | 33.62895 | 34.71017 | 31.73284 | 29.14272 | 33.13 | 33.63
9.83 | 0.949877336 | 0.8327665 | 33.62375 | 34.70373 | 31.93844 | 28.9001 | 33.19 | 33.63
9.84 | 0.954883372 | 0.8265894 | 33.6184 | 34.69714 | 32.10165 | 28.68028 | 33.19 | 33.63
9.85 | 0.952574365 | 0.8242507 | 33.61289 | 34.69038 | 32.01877 | 28.59357 | 33.19 | 33.63
9.86 | 0.948914098 | 0.8232042 | 33.60722 | 34.68347 | 31.89037 | 28.55158 | 33.13 | 33.63
9.87 | 0.941708088 | 0.8255482 | 33.6014 | 34.6764 | 31.64271 | 28.62704 | 33.13 | 33.63
9.88 | 0.936218704 | 0.8288264 | 33.59543 | 34.66918 | 31.45267 | 28.73473 | 33.19 | 33.69
9.89 | 0.933321852 | 0.8335156 | 33.58931 | 34.66181 | 31.34964 | 28.89116 | 33.19 | 33.63
9.9 | 0.932483749 | 0.8379358 | 33.58304 | 34.65428 | 31.31564 | 29.03806 | 33.25 | 33.69
9.91 | 0.933595123 | 0.8421013 | 33.57661 | 34.6466 | 31.34696 | 29.17594 | 33.25 | 33.63
9.92 | 0.936751671 | 0.8444974 | 33.57004 | 34.63876 | 31.44679 | 29.25235 | 33.25 | 33.63
9.93 | 0.941152762 | 0.8458169 | 33.56332 | 34.63078 | 31.58821 | 29.2913 | 33.25 | 33.69
9.94 | 0.9454541 | 0.843604 | 33.55644 | 34.62264 | 31.72608 | 29.2078 | 33.25 | 33.63
9.95 | 0.949717124 | 0.8400343 | 33.54942 | 34.61436 | 31.86246 | 29.07725 | 33.31 | 33.63
9.96 | 0.952267304 | 0.8361789 | 33.54226 | 34.60593 | 31.9412 | 28.93674 | 33.31 | 33.63
9.97 | 0.954431288 | 0.832259 | 33.53495 | 34.59734 | 32.0068 | 28.79395 | 33.25 | 33.63
9.98 | 0.960169193 | 0.8345055 | 33.52749 | 34.58861 | 32.19206 | 28.86439 | 33.31 | 33.69
9.99 | 0.966294528 | 0.8374205 | 33.51989 | 34.57974 | 32.39008 | 28.95778 | 33.31 | 33.69
10 | 0.971114417 | 0.8418101 | 33.51214 | 34.57072 | 32.54412 | 29.10198 | 33.31 | 33.69
10.01 | 0.975466578 | 0.8459027 | 33.50425 | 34.56155 | 32.68227 | 29.23571 | 33.38 | 33.69
10.02 | 0.97181723 | 0.8441065 | 33.49622 | 34.55224 | 32.5522 | 29.16577 | 33.38 | 33.63
10.03 | 0.967531419 | 0.842252 | 33.48804 | 34.54278 | 32.40073 | 29.09373 | 33.38 | 33.63
10.04 | 0.958410883 | 0.8399548 | 33.47973 | 34.53318 | 32.08733 | 29.00631 | 33.44 | 33.69
10.05 | 0.950429741 | 0.8386752 | 33.47127 | 34.52344 | 31.81209 | 28.95396 | 33.38 | 33.75
10.06 | 0.94790456 | 0.8422685 | 33.46267 | 34.51356 | 31.71942 | 29.06969 | 33.44 | 33.69
10.07 | 0.946984045 | 0.8454722 | 33.45394 | 34.50354 | 31.68034 | 29.17178 | 33.38 | 33.69
10.08 | 0.951698959 | 0.8473077 | 33.44506 | 34.49338 | 31.82963 | 29.2265 | 33.5 | 33.69
10.09 | 0.955008378 | 0.8483985 | 33.43605 | 34.48307 | 31.93171 | 29.25539 | 33.44 | 33.69
10.1 | 0.954377646 | 0.8474018 | 33.4269 | 34.47263 | 31.90189 | 29.21217 | 33.44 | 33.63
10.11 | 0.954206318 | 0.8466349 | 33.41762 | 34.46206 | 31.8873 | 29.17678 | 33.5 | 33.75
10.12 | 0.955124619 | 0.846413 | 33.4082 | 34.45134 | 31.90899 | 29.16006 | 33.5 | 33.69
10.13 | 0.956680852 | 0.8453952 | 33.39865 | 34.44049 | 31.95184 | 29.11583 | 33.56 | 33.69
10.14 | 0.959576966 | 0.842706 | 33.38896 | 34.4295 | 32.03927 | 29.01395 | 33.56 | 33.69
10.15 | 0.961154629 | 0.8414178 | 33.37913 | 34.41838 | 32.08251 | 28.96024 | 33.56 | 33.69
10.16 | 0.960181909 | 0.8428397 | 33.36918 | 34.40712 | 32.04048 | 28.99969 | 33.5 | 33.69
10.17 | 0.959086787 | 0.84567 | 33.35909 | 34.39573 | 31.99426 | 29.08744 | 33.56 | 33.69
10.18 | 0.957765601 | 0.8511014 | 33.34887 | 34.38421 | 31.9404 | 29.26445 | 33.56 | 33.75
10.19 | 0.956143762 | 0.854681 | 33.33852 | 34.37256 | 31.87642 | 29.37757 | 33.63 | 33.75
10.2 | 0.953973069 | 0.8548802 | 33.32804 | 34.36077 | 31.79406 | 29.37434 | 33.63 | 33.75
10.21 | 0.953375686 | 0.854144 | 33.31743 | 34.34885 | 31.76403 | 29.33887 | 33.63 | 33.75
10.22 | 0.955716849 | 0.8516609 | 33.3067 | 34.33681 | 31.83177 | 29.24331 | 33.63 | 33.75
10.23 | 0.958661664 | 0.8503516 | 33.29583 | 34.32463 | 31.91944 | 29.188 | 33.63 | 33.75
10.24 | 0.962801622 | 0.8513662 | 33.28484 | 34.31233 | 32.0467 | 29.21235 | 33.63 | 33.69
10.25 | 0.964731864 | 0.8517679 | 33.27372 | 34.29989 | 32.10022 | 29.21555 | 33.69 | 33.69
10.26 | 0.961845947 | 0.8508336 | 33.26247 | 34.28733 | 31.99338 | 29.17282 | 33.69 | 33.69
10.27 | 0.958237072 | 0.8499236 | 33.2511 | 34.27465 | 31.86244 | 29.13083 | 33.69 | 33.75
10.28 | 0.952818292 | 0.8490745 | 33.23961 | 34.26184 | 31.67131 | 29.09085 | 33.69 | 33.75
10.29 | 0.948706823 | 0.849571 | 33.22799 | 34.2489 | 31.52362 | 29.09687 | 33.69 | 33.75
10.3 | 0.948553117 | 0.8541413 | 33.21625 | 34.23584 | 31.50737 | 29.24224 | 33.75 | 33.75
10.31 | 0.949610715 | 0.858148 | 33.20438 | 34.22265 | 31.53124 | 29.3681 | 33.75 | 33.75
10.32 | 0.95542206 | 0.8599423 | 33.1924 | 34.20935 | 31.71275 | 29.41806 | 33.69 | 33.81
10.33 | 0.960973519 | 0.8612377 | 33.18029 | 34.19592 | 31.88538 | 29.45081 | 33.75 | 33.75
10.34 | 0.96504866 | 0.8596984 | 33.16806 | 34.18236 | 32.00879 | 29.38653 | 33.75 | 33.81
10.35 | 0.968577079 | 0.8582411 | 33.15571 | 34.16869 | 32.11386 | 29.32497 | 33.75 | 33.81
10.36 | 0.966447155 | 0.8576309 | 33.14324 | 34.1549 | 32.03119 | 29.2923 | 33.75 | 33.81
10.37 | 0.964275185 | 0.8570102 | 33.13066 | 34.14099 | 31.94707 | 29.25917 | 33.75 | 33.75
10.38 | 0.959845826 | 0.8558289 | 33.11795 | 34.12696 | 31.78813 | 29.20684 | 33.81 | 33.81
10.39 | 0.955416467 | 0.8546477 | 33.10513 | 34.11281 | 31.62919 | 29.15443 | 33.81 | 33.81
10.4 | 0.953988121 | 0.8537289 | 33.09219 | 34.09854 | 31.56956 | 29.11091 | 33.75 | 33.81
10.41 | 0.952750767 | 0.8528268 | 33.07914 | 34.08416 | 31.51617 | 29.06788 | 33.81 | 33.75
10.42 | 0.953519228 | 0.8553302 | 33.06597 | 34.06966 | 31.52904 | 29.14081 | 33.81 | 33.81
10.43 | 0.954631429 | 0.8584172 | 33.05268 | 34.05504 | 31.55313 | 29.23343 | 33.81 | 33.75
10.44 | 0.953532969 | 0.8595828 | 33.03928 | 34.04031 | 31.50405 | 29.26046 | 33.81 | 33.81
10.45 | 0.951731953 | 0.8601376 | 33.02577 | 34.02547 | 31.43168 | 29.26658 | 33.81 | 33.81
10.46 | 0.951275111 | 0.8579347 | 33.01215 | 34.01051 | 31.40363 | 29.17879 | 33.81 | 33.75
10.47 | 0.951524613 | 0.8542825 | 32.99841 | 33.99544 | 31.3988 | 29.04171 | 33.81 | 33.81
10.48 | 0.953253868 | 0.8524188 | 32.98456 | 33.98025 | 31.44266 | 28.96541 | 33.88 | 33.81
10.49 | 0.956224894 | 0.8520558 | 32.9706 | 33.96496 | 31.52731 | 28.94004 | 33.88 | 33.81
10.5 | 0.958684633 | 0.8522233 | 32.95653 | 33.94955 | 31.59492 | 28.9326 | 33.88 | 33.88
10.51 | 0.960447988 | 0.8531132 | 32.94235 | 33.93404 | 31.63942 | 28.94957 | 33.88 | 33.81
10.52 | 0.961632095 | 0.854485 | 32.92806 | 33.91841 | 31.66468 | 28.98277 | 33.88 | 33.88
10.53 | 0.961427939 | 0.8570115 | 32.91367 | 33.90268 | 31.64412 | 29.05499 | 33.88 | 33.81
10.54 | 0.960597579 | 0.8594303 | 32.89916 | 33.88683 | 31.60286 | 29.12337 | 33.94 | 33.75
10.55 | 0.956399619 | 0.8612694 | 32.88455 | 33.87088 | 31.45077 | 29.17196 | 33.88 | 33.81
10.56 | 0.952214268 | 0.8630601 | 32.86983 | 33.85483 | 31.29913 | 29.21875 | 33.94 | 33.88
10.57 | 0.949220266 | 0.8602821 | 32.85501 | 33.83866 | 31.18664 | 29.11079 | 33.94 | 33.81
10.58 | 0.946226263 | 0.857504 | 32.84008 | 33.82239 | 31.07415 | 29.00284 | 33.94 | 33.88
10.59 | 0.945374913 | 0.85578 | 32.82505 | 33.80602 | 31.03198 | 28.93051 | 33.94 | 33.81
10.6 | 0.944885785 | 0.8542342 | 32.80991 | 33.78954 | 31.00162 | 28.86418 | 33.94 | 33.81
10.61 | 0.943522312 | 0.8553921 | 32.79467 | 33.77295 | 30.9425 | 28.88912 | 33.94 | 33.81
10.62 | 0.941768762 | 0.8577562 | 32.77932 | 33.75627 | 30.87054 | 28.95465 | 33.94 | 33.81
10.63 | 0.940869263 | 0.8603029 | 32.76388 | 33.73948 | 30.82653 | 29.02617 | 34 | 33.81
10.64 | 0.940762123 | 0.8630189 | 32.74833 | 33.72259 | 30.80839 | 29.10323 | 33.94 | 33.88
10.65 | 0.94228261 | 0.8649484 | 32.73268 | 33.7056 | 30.84344 | 29.1536 | 33.94 | 33.81
10.66 | 0.94700453 | 0.8653307 | 32.71693 | 33.6885 | 30.98308 | 29.1517 | 33.94 | 33.81
10.67 | 0.951696083 | 0.8657113 | 32.70108 | 33.67131 | 31.12149 | 29.14963 | 33.94 | 33.81
10.68 | 0.956210551 | 0.8660816 | 32.68513 | 33.65402 | 31.25387 | 29.14712 | 34 | 33.81
10.69 | 0.96072502 | 0.8664519 | 32.66909 | 33.63662 | 31.38601 | 29.14452 | 34 | 33.81
10.7 | 0.959323098 | 0.8651148 | 32.65294 | 33.61913 | 31.32472 | 29.08441 | 34 | 33.81
10.71 | 0.957587984 | 0.8636816 | 32.6367 | 33.60155 | 31.25251 | 29.02104 | 34.06 | 33.88
10.72 | 0.955192401 | 0.8608881 | 32.62036 | 33.58386 | 31.15872 | 28.91195 | 34 | 33.88
10.73 | 0.952562217 | 0.8576113 | 32.60393 | 33.56608 | 31.05727 | 28.78665 | 34 | 33.81
10.74 | 0.952269934 | 0.8565073 | 32.58739 | 33.5482 | 31.032 | 28.73428 | 34.06 | 33.81
10.75 | 0.954136026 | 0.8574092 | 32.57077 | 33.53023 | 31.07694 | 28.74913 | 34.06 | 33.81
10.76 | 0.956278549 | 0.8587512 | 32.55405 | 33.51216 | 31.13074 | 28.77861 | 34.06 | 33.81
10.77 | 0.959088653 | 0.861156 | 32.53723 | 33.494 | 31.20609 | 28.84356 | 34.06 | 33.88
10.78 | 0.96177778 | 0.8635186 | 32.52033 | 33.47575 | 31.27733 | 28.90693 | 34.06 | 33.88
10.79 | 0.962444024 | 0.8651741 | 32.50332 | 33.4574 | 31.28263 | 28.94648 | 34.06 | 33.88
10.8 | 0.963110269 | 0.8668296 | 32.48623 | 33.43896 | 31.28782 | 28.98588 | 34.06 | 33.88
10.81 | 0.96114661 | 0.8668283 | 32.46905 | 33.42043 | 31.20752 | 28.96977 | 34.06 | 33.88
10.82 | 0.958568919 | 0.8664401 | 32.45177 | 33.40181 | 31.10726 | 28.94066 | 34.13 | 33.88
10.83 | 0.954796131 | 0.8644342 | 32.43441 | 33.38309 | 30.96825 | 28.85749 | 34.13 | 33.88
10.84 | 0.950067519 | 0.8611346 | 32.41695 | 33.36429 | 30.79829 | 28.73114 | 34.13 | 33.88
10.85 | 0.94592973 | 0.8582965 | 32.39941 | 33.3454 | 30.64756 | 28.62024 | 34.19 | 33.81
10.86 | 0.943230785 | 0.8565825 | 32.38177 | 33.32642 | 30.54348 | 28.54683 | 34.19 | 33.81
10.87 | 0.940541119 | 0.8548632 | 32.36405 | 33.30735 | 30.43972 | 28.47323 | 34.13 | 33.88
10.88 | 0.93838571 | 0.8528337 | 32.34624 | 33.28819 | 30.35325 | 28.38929 | 34.19 | 33.88
10.89 | 0.936230302 | 0.8508041 | 32.32834 | 33.26895 | 30.26678 | 28.30536 | 34.19 | 33.88
10.9 | 0.935382548 | 0.8499951 | 32.31036 | 33.24962 | 30.22255 | 28.26201 | 34.19 | 33.88
10.91 | 0.935009916 | 0.8496296 | 32.29229 | 33.2302 | 30.19361 | 28.23336 | 34.19 | 33.88
10.92 | 0.936609594 | 0.8498283 | 32.27414 | 33.2107 | 30.22827 | 28.22339 | 34.25 | 33.88
10.93 | 0.940716427 | 0.8507441 | 32.2559 | 33.19111 | 30.34365 | 28.23714 | 34.19 | 33.88
10.94 | 0.944494744 | 0.8513758 | 32.23757 | 33.17144 | 30.44822 | 28.24136 | 34.25 | 33.88
10.95 | 0.946211176 | 0.8502246 | 32.21917 | 33.15169 | 30.48614 | 28.18638 | 34.25 | 33.88
10.96 | 0.947927608 | 0.8490734 | 32.20068 | 33.13185 | 30.52391 | 28.13137 | 34.25 | 33.88
10.97 | 0.948364147 | 0.8493283 | 32.1821 | 33.11193 | 30.52035 | 28.1229 | 34.31 | 33.81
10.98 | 0.948528865 | 0.8498818 | 32.16345 | 33.09193 | 30.50796 | 28.12423 | 34.31 | 33.88
10.99 | 0.949745886 | 0.8504779 | 32.14471 | 33.07184 | 30.52931 | 28.12687 | 34.25 | 33.88
11 | 0.952005069 | 0.8511162 | 32.12589 | 33.05168 | 30.58401 | 28.13082 | 34.31 | 33.88
11.01 | 0.953735052 | 0.8517524 | 32.10699 | 33.03144 | 30.62156 | 28.1346 | 34.31 | 33.88
11.02 | 0.952884114 | 0.8523784 | 32.08801 | 33.01111 | 30.57616 | 28.13796 | 34.31 | 33.88
11.03 | 0.952033176 | 0.8530045 | 32.06896 | 32.99071 | 30.53071 | 28.14122 | 34.31 | 33.88
11.04 | 0.951008432 | 0.8529399 | 32.04982 | 32.97023 | 30.47965 | 28.12162 | 34.31 | 33.88
11.05 | 0.949947574 | 0.8527319 | 32.0306 | 32.94967 | 30.42739 | 28.09723 | 34.31 | 33.88
11.06 | 0.951259868 | 0.8524008 | 32.01131 | 32.92903 | 30.45107 | 28.06873 | 34.38 | 33.94
11.07 | 0.955186887 | 0.851934 | 31.99194 | 32.90831 | 30.55828 | 28.03571 | 34.38 | 33.94
11.08 | 0.95883478 | 0.8517104 | 31.97249 | 32.88752 | 30.65634 | 28.01064 | 34.31 | 33.94
11.09 | 0.960303666 | 0.8533845 | 31.95297 | 32.86665 | 30.68455 | 28.04789 | 34.38 | 33.88
11.1 | 0.961772552 | 0.8550585 | 31.93337 | 32.84571 | 30.71264 | 28.08501 | 34.44 | 33.88
11.11 | 0.958515024 | 0.8567651 | 31.91369 | 32.82469 | 30.58975 | 28.12305 | 34.38 | 33.88
11.12 | 0.953607244 | 0.8584829 | 31.89394 | 32.8036 | 30.4143 | 28.16133 | 34.38 | 33.94
11.13 | 0.950367654 | 0.8594752 | 31.87412 | 32.78244 | 30.29213 | 28.17569 | 34.44 | 33.94
11.14 | 0.950110853 | 0.8591702 | 31.85422 | 32.7612 | 30.26504 | 28.14744 | 34.38 | 33.94
11.15 | 0.949854052 | 0.8588651 | 31.83425 | 32.73988 | 30.23789 | 28.11914 | 34.44 | 33.94
11.16 | 0.952323731 | 0.8581291 | 31.81421 | 32.7185 | 30.29742 | 28.07669 | 34.44 | 33.94
11.17 | 0.954889671 | 0.8573778 | 31.79409 | 32.69704 | 30.35985 | 28.03372 | 34.44 | 33.94
11.18 | 0.953628807 | 0.8568713 | 31.7739 | 32.67551 | 30.30051 | 27.99871 | 34.44 | 34
11.19 | 0.949395255 | 0.8565548 | 31.75364 | 32.65392 | 30.14676 | 27.96987 | 34.44 | 33.94
11.2 | 0.945557965 | 0.8559829 | 31.73331 | 32.63225 | 30.00569 | 27.93265 | 34.44 | 33.94
11.21 | 0.943977907 | 0.8539567 | 31.71291 | 32.61051 | 29.93629 | 27.84796 | 34.5 | 33.94
11.22 | 0.942397849 | 0.8519304 | 31.69245 | 32.5887 | 29.86689 | 27.76331 | 34.5 | 33.94
11.23 | 0.944269725 | 0.8521124 | 31.67191 | 32.56682 | 29.90682 | 27.7506 | 34.5 | 34
11.24 | 0.947448219 | 0.8531303 | 31.6513 | 32.54488 | 29.98797 | 27.76502 | 34.5 | 33.94
11.25 | 0.94982121 | 0.8544714 | 31.63062 | 32.52287 | 30.04344 | 27.78986 | 34.5 | 33.94
11.26 | 0.95023148 | 0.8565999 | 31.60988 | 32.50079 | 30.0367 | 27.84017 | 34.5 | 33.94
11.27 | 0.950641749 | 0.8587284 | 31.58907 | 32.47864 | 30.02989 | 27.89033 | 34.56 | 33.94
11.28 | 0.951514328 | 0.8578308 | 31.56819 | 32.45643 | 30.03759 | 27.84212 | 34.5 | 34
11.29 | 0.952471086 | 0.8563822 | 31.54725 | 32.43415 | 30.04784 | 27.77603 | 34.56 | 33.94
11.3 | 0.954922911 | 0.8554916 | 31.52624 | 32.41181 | 30.10513 | 27.72803 | 34.56 | 34
11.31 | 0.959710336 | 0.8554727 | 31.50516 | 32.3894 | 30.23583 | 27.70825 | 34.56 | 34
11.32 | 0.964497762 | 0.8554539 | 31.48402 | 32.36693 | 30.36627 | 27.68841 | 34.56 | 34
11.33 | 0.966627171 | 0.8539097 | 31.46282 | 32.34439 | 30.41281 | 27.61919 | 34.56 | 34.06
11.34 | 0.968537621 | 0.8522399 | 31.44155 | 32.32179 | 30.45232 | 27.54592 | 34.56 | 34.06
11.35 | 0.967954291 | 0.8493386 | 31.42022 | 32.29913 | 30.41333 | 27.43289 | 34.56 | 34
11.36 | 0.96428209 | 0.8449119 | 31.39882 | 32.2764 | 30.27732 | 27.27072 | 34.56 | 34
11.37 | 0.960609888 | 0.8404852 | 31.37736 | 32.25361 | 30.14141 | 27.10869 | 34.63 | 34
11.38 | 0.958967929 | 0.8409495 | 31.35585 | 32.23077 | 30.06925 | 27.10445 | 34.69 | 34
11.39 | 0.957413551 | 0.8416248 | 31.33426 | 32.20786 | 29.99985 | 27.10693 | 34.63 | 34.06
11.4 | 0.957121882 | 0.8433881 | 31.31262 | 32.18489 | 29.97 | 27.14435 | 34.63 | 34.06
11.41 | 0.95831459 | 0.8464306 | 31.29092 | 32.16186 | 29.98654 | 27.22278 | 34.69 | 34.13
11.42 | 0.959507298 | 0.8494731 | 31.26916 | 32.13877 | 30.00298 | 27.30102 | 34.63 | 34.06
11.43 | 0.957979266 | 0.8486381 | 31.24733 | 32.11562 | 29.9343 | 27.25454 | 34.63 | 34.06
11.44 | 0.956306992 | 0.8475976 | 31.22545 | 32.09241 | 29.86112 | 27.20145 | 34.69 | 34.06
11.45 | 0.953787979 | 0.8464784 | 31.20351 | 32.06915 | 29.76153 | 27.14584 | 34.69 | 34.06
11.46 | 0.950139978 | 0.8452544 | 31.18151 | 32.04583 | 29.6268 | 27.08688 | 34.69 | 34.13
11.47 | 0.946491978 | 0.8440304 | 31.15945 | 32.02245 | 29.49217 | 27.02792 | 34.69 | 34.13
11.48 | 0.946780138 | 0.8456682 | 31.13734 | 31.99901 | 29.48021 | 27.06055 | 34.69 | 34.06
11.49 | 0.947523541 | 0.847637 | 31.11517 | 31.97552 | 29.48235 | 27.10363 | 34.69 | 34.06
11.5 | 0.949000925 | 0.8496875 | 31.09294 | 31.95197 | 29.50723 | 27.14919 | 34.75 | 34.06
11.51 | 0.951824384 | 0.8518877 | 31.07065 | 31.92837 | 29.57381 | 27.19938 | 34.75 | 34.13
11.52 | 0.954647843 | 0.8540878 | 31.04831 | 31.90471 | 29.64021 | 27.24942 | 34.75 | 34.13
11.53 | 0.955270942 | 0.8540472 | 31.02592 | 31.88099 | 29.63816 | 27.22787 | 34.75 | 34.13
11.54 | 0.955337385 | 0.8534397 | 31.00347 | 31.85723 | 29.61877 | 27.18822 | 34.75 | 34.13
11.55 | 0.955566514 | 0.8527938 | 30.98096 | 31.83341 | 29.60437 | 27.14733 | 34.75 | 34.13
11.56 | 0.956334361 | 0.8520211 | 30.9584 | 31.80953 | 29.60659 | 27.10239 | 34.75 | 34.13
11.57 | 0.957102208 | 0.8512483 | 30.93579 | 31.78561 | 29.60871 | 27.05744 | 34.81 | 34.13
11.58 | 0.958511755 | 0.8527659 | 30.91313 | 31.76163 | 29.63059 | 27.08523 | 34.75 | 34.13
11.59 | 0.960260291 | 0.8554934 | 30.89041 | 31.7376 | 29.66283 | 27.1513 | 34.81 | 34.13
11.6 | 0.961881823 | 0.8581122 | 30.86764 | 31.71351 | 29.69102 | 27.21375 | 34.81 | 34.13
11.61 | 0.961682331 | 0.8591729 | 30.84481 | 31.68938 | 29.66291 | 27.22666 | 34.81 | 34.13
11.62 | 0.961482839 | 0.8602337 | 30.82194 | 31.6652 | 29.63477 | 27.23947 | 34.81 | 34.19
11.63 | 0.960786229 | 0.8599847 | 30.79902 | 31.64096 | 29.59127 | 27.21074 | 34.88 | 34.19
11.64 | 0.959516391 | 0.8582255 | 30.77604 | 31.61668 | 29.53011 | 27.13424 | 34.81 | 34.19
11.65 | 0.958246553 | 0.8564662 | 30.75301 | 31.59235 | 29.46897 | 27.05778 | 34.88 | 34.19
11.66 | 0.960428797 | 0.8561628 | 30.72994 | 31.56797 | 29.51392 | 27.02732 | 34.88 | 34.19
11.67 | 0.963210672 | 0.8561124 | 30.70681 | 31.54354 | 29.57713 | 27.00481 | 34.94 | 34.13
11.68 | 0.9658841 | 0.8563993 | 30.68364 | 31.51906 | 29.63684 | 26.9929 | 34.88 | 34.19
11.69 | 0.968189915 | 0.8578298 | 30.66042 | 31.49453 | 29.68511 | 27.01695 | 34.94 | 34.19
11.7 | 0.970495729 | 0.8592604 | 30.63715 | 31.46996 | 29.73322 | 27.04089 | 34.94 | 34.19
11.71 | 0.969263694 | 0.8607468 | 30.61383 | 31.44534 | 29.67287 | 27.06647 | 34.88 | 34.19
11.72 | 0.965590826 | 0.8622715 | 30.59046 | 31.42067 | 29.53787 | 27.09315 | 34.94 | 34.19
11.73 | 0.961917958 | 0.8637963 | 30.56705 | 31.39596 | 29.403 | 27.11972 | 35 | 34.25
11.74 | 0.958117887 | 0.8644732 | 30.54359 | 31.37121 | 29.26436 | 27.11957 | 35 | 34.25
11.75 | 0.954310235 | 0.8650995 | 30.52009 | 31.3464 | 29.12563 | 27.11776 | 35.13 | 34.19
11.76 | 0.95188675 | 0.8649559 | 30.49654 | 31.32156 | 29.02925 | 27.09176 | 35.13 | 34.19
11.77 | 0.952956875 | 0.8628689 | 30.47294 | 31.29667 | 29.0394 | 27.00492 | 35.13 | 34.19
11.78 | 0.954027001 | 0.8607819 | 30.4493 | 31.27173 | 29.04946 | 26.91814 | 35.13 | 34.19
11.79 | 0.957795658 | 0.8577949 | 30.42562 | 31.24675 | 29.14152 | 26.80331 | 35.13 | 34.19
11.8 | 0.9632774 | 0.8542367 | 30.40189 | 31.22173 | 29.28545 | 26.67075 | 35.13 | 34.19
11.81 | 0.968759142 | 0.8506784 | 30.37811 | 31.19667 | 29.42908 | 26.53833 | 35.13 | 34.19
11.82 | 0.969669128 | 0.8505322 | 30.3543 | 31.17156 | 29.43362 | 26.51242 | 35.19 | 34.25
11.83 | 0.97022139 | 0.850653 | 30.33044 | 31.14641 | 29.42724 | 26.49479 | 35.13 | 34.19
11.84 | 0.9695709 | 0.8519451 | 30.30654 | 31.12122 | 29.38434 | 26.51357 | 35.13 | 34.19
11.85 | 0.964914622 | 0.8571382 | 30.28259 | 31.09599 | 29.22012 | 26.65356 | 35.19 | 34.19
11.86 | 0.960258343 | 0.8623313 | 30.25861 | 31.07072 | 29.05608 | 26.79325 | 35.25 | 34.19
11.87 | 0.957164805 | 0.867343 | 30.23458 | 31.04541 | 28.93947 | 26.92702 | 35.19 | 34.19
11.88 | 0.955501908 | 0.8721886 | 30.21051 | 31.02005 | 28.8662 | 27.05534 | 35.25 | 34.25
11.89 | 0.953839011 | 0.8770342 | 30.1864 | 30.99466 | 28.79297 | 27.18338 | 35.25 | 34.19
11.9 | 0.953662718 | 0.8786647 | 30.16225 | 30.96923 | 28.76461 | 27.21157 | 35.25 | 34.19
11.91 | 0.953856253 | 0.8794955 | 30.13806 | 30.94376 | 28.74738 | 27.2149 | 35.31 | 34.25
11.92 | 0.953881838 | 0.8800893 | 30.11383 | 30.91825 | 28.72504 | 27.21082 | 35.31 | 34.19
11.93 | 0.951568437 | 0.8773822 | 30.08956 | 30.89271 | 28.63228 | 27.10471 | 35.31 | 34.19
11.94 | 0.949255037 | 0.8746752 | 30.06526 | 30.86712 | 28.5396 | 26.99871 | 35.31 | 34.19
11.95 | 0.947585242 | 0.8718105 | 30.04091 | 30.8415 | 28.46633 | 26.88795 | 35.38 | 34.19
11.96 | 0.94727931 | 0.8686117 | 30.01653 | 30.81585 | 28.43404 | 26.767 | 35.38 | 34.25
11.97 | 0.946973379 | 0.8654129 | 29.99211 | 30.79015 | 28.40173 | 26.64619 | 35.38 | 34.25
11.98 | 0.949801435 | 0.8639687 | 29.96765 | 30.76442 | 28.46332 | 26.5795 | 35.38 | 34.19
11.99 | 0.95507666 | 0.8638946 | 29.94315 | 30.73865 | 28.59801 | 26.55496 | 35.38 | 34.25
12 | 0.960351885 | 0.8638204 | 29.91862 | 30.71285 | 28.7324 | 26.53039 | 35.38 | 34.25
12.01 | 0.96201861 | 0.8647217 | 29.89405 | 30.68701 | 28.75864 | 26.53573 | 35.44 | 34.25
12.02 | 0.962724274 | 0.8658828 | 29.86945 | 30.66114 | 28.75604 | 26.54896 | 35.38 | 34.25
12.03 | 0.963417265 | 0.8670348 | 29.84481 | 30.63524 | 28.753 | 26.56182 | 35.44 | 34.25
12.04 | 0.961573546 | 0.8663726 | 29.82013 | 30.6093 | 28.67425 | 26.51906 | 35.44 | 34.25
12.05 | 0.959729828 | 0.8657105 | 29.79542 | 30.58332 | 28.59556 | 26.4763 | 35.44 | 34.25
12.06 | 0.957876238 | 0.8650041 | 29.77068 | 30.55732 | 28.51663 | 26.4322 | 35.5 | 34.25
12.07 | 0.955984903 | 0.8641287 | 29.7459 | 30.53127 | 28.43663 | 26.38295 | 35.5 | 34.25
12.08 | 0.954093568 | 0.8632534 | 29.72109 | 30.5052 | 28.3567 | 26.33372 | 35.56 | 34.25
12.09 | 0.951781788 | 0.8627006 | 29.69624 | 30.4791 | 28.26434 | 26.29433 | 35.56 | 34.25
12.1 | 0.948830334 | 0.8626385 | 29.67136 | 30.45296 | 28.15309 | 26.26989 | 35.56 | 34.25
12.11 | 0.945878881 | 0.8625764 | 29.64645 | 30.42679 | 28.04195 | 26.24543 | 35.56 | 34.25
12.12 | 0.947906242 | 0.8627557 | 29.62151 | 30.40059 | 28.07841 | 26.22828 | 35.56 | 34.25
12.13 | 0.953647416 | 0.8631152 | 29.59653 | 30.37436 | 28.22465 | 26.21657 | 35.56 | 34.25
12.14 | 0.95938859 | 0.8634747 | 29.57152 | 30.3481 | 28.37058 | 26.20481 | 35.56 | 34.31
12.15 | 0.966015289 | 0.8643977 | 29.54648 | 30.32181 | 28.54235 | 26.2101 | 35.63 | 34.31
12.16 | 0.972960117 | 0.8655232 | 29.52141 | 30.29549 | 28.72315 | 26.22145 | 35.63 | 34.25
12.17 | 0.979904946 | 0.8666486 | 29.49631 | 30.26914 | 28.90358 | 26.23271 | 35.63 | 34.25
12.18 | 0.979834193 | 0.8673655 | 29.47117 | 30.24276 | 28.87686 | 26.23152 | 35.63 | 34.25
12.19 | 0.978854599 | 0.8680294 | 29.44601 | 30.21635 | 28.82336 | 26.22868 | 35.69 | 34.31
12.2 | 0.977875817 | 0.8686694 | 29.42082 | 30.18991 | 28.76991 | 26.22505 | 35.69 | 34.25
12.21 | 0.976934009 | 0.8682228 | 29.3956 | 30.16344 | 28.71756 | 26.18859 | 35.63 | 34.31
12.22 | 0.975992201 | 0.8677763 | 29.37035 | 30.13695 | 28.66523 | 26.15213 | 35.63 | 34.31
12.23 | 0.974995337 | 0.8674976 | 29.34507 | 30.11043 | 28.6113 | 26.12073 | 35.69 | 34.31
12.24 | 0.973671739 | 0.8682153 | 29.31976 | 30.08388 | 28.54782 | 26.11929 | 35.69 | 34.31
12.25 | 0.972348142 | 0.868933 | 29.29442 | 30.05731 | 28.48438 | 26.11779 | 35.75 | 34.31
12.26 | 0.969801317 | 0.8696252 | 29.26906 | 30.03071 | 28.38517 | 26.11546 | 35.75 | 34.31
12.27 | 0.963648403 | 0.8702421 | 29.24367 | 30.00408 | 28.18061 | 26.11081 | 35.75 | 34.31
12.28 | 0.95749549 | 0.870859 | 29.21825 | 29.97742 | 27.97634 | 26.10611 | 35.75 | 34.38
12.29 | 0.952992586 | 0.870543 | 29.1928 | 29.95074 | 27.82052 | 26.07341 | 35.75 | 34.31
12.3 | 0.951571846 | 0.8684845 | 29.16733 | 29.92404 | 27.75481 | 25.98857 | 35.75 | 34.31
12.31 | 0.950151106 | 0.866426 | 29.14183 | 29.89731 | 27.68914 | 25.90381 | 35.81 | 34.38
12.32 | 0.951369708 | 0.8649891 | 29.11631 | 29.87056 | 27.70037 | 25.83771 | 35.81 | 34.38
12.33 | 0.956083156 | 0.8643755 | 29.09075 | 29.84378 | 27.81318 | 25.79623 | 35.88 | 34.31
12.34 | 0.960796605 | 0.8637618 | 29.06518 | 29.81697 | 27.92572 | 25.75477 | 35.88 | 34.38
12.35 | 0.963672985 | 0.8643868 | 29.03958 | 29.79015 | 27.98466 | 25.75021 | 35.81 | 34.38
12.36 | 0.964697235 | 0.8662605 | 29.01395 | 29.7633 | 27.98968 | 25.78277 | 35.88 | 34.38
12.37 | 0.965721484 | 0.8681342 | 28.9883 | 29.73643 | 27.99462 | 25.81521 | 35.88 | 34.38
12.38 | 0.964434036 | 0.8689588 | 28.96263 | 29.70953 | 27.93254 | 25.81636 | 35.88 | 34.38
12.39 | 0.961267792 | 0.8689307 | 28.93693 | 29.68261 | 27.81614 | 25.79213 | 35.94 | 34.38
12.4 | 0.958101548 | 0.8689026 | 28.91121 | 29.65567 | 27.69987 | 25.76789 | 35.94 | 34.44
12.41 | 0.955923071 | 0.8684043 | 28.88546 | 29.62871 | 27.61228 | 25.7297 | 35.94 | 34.38
12.42 | 0.95442747 | 0.8675809 | 28.85969 | 29.60173 | 27.54448 | 25.68189 | 35.94 | 34.44
12.43 | 0.952931868 | 0.8667575 | 28.8339 | 29.57472 | 27.47674 | 25.63411 | 35.94 | 34.44
12.44 | 0.952784955 | 0.8677853 | 28.80809 | 29.54769 | 27.44791 | 25.64105 | 35.94 | 34.44
12.45 | 0.953476479 | 0.869964 | 28.78225 | 29.52065 | 27.4432 | 25.6819 | 36 | 34.44
12.46 | 0.954168003 | 0.8721426 | 28.7564 | 29.49358 | 27.43843 | 25.72261 | 35.94 | 34.44
12.47 | 0.953687244 | 0.8734841 | 28.73052 | 29.46649 | 27.39993 | 25.73851 | 36 | 34.5
12.48 | 0.952511321 | 0.8743293 | 28.70462 | 29.43938 | 27.34147 | 25.73972 | 36 | 34.5
12.49 | 0.951335399 | 0.8751744 | 28.6787 | 29.41226 | 27.28306 | 25.74085 | 36 | 34.5
12.5 | 0.951182111 | 0.8746565 | 28.65275 | 29.38511 | 27.25399 | 25.70188 | 36 | 34.44
12.51 | 0.951643872 | 0.8733189 | 28.62679 | 29.35795 | 27.24251 | 25.63885 | 36 | 34.44
12.52 | 0.952105633 | 0.8719813 | 28.60081 | 29.33076 | 27.23099 | 25.57588 | 36.06 | 34.5
12.53 | 0.954002929 | 0.8714999 | 28.57481 | 29.30356 | 27.26045 | 25.53805 | 36.06 | 34.44
12.54 | 0.956831121 | 0.8715738 | 28.54879 | 29.27634 | 27.31637 | 25.51649 | 36.06 | 34.5
12.55 | 0.959659313 | 0.8716476 | 28.52274 | 29.2491 | 27.37212 | 25.49491 | 36.06 | 34.44
12.56 | 0.961967025 | 0.8717305 | 28.49668 | 29.22185 | 27.41287 | 25.47357 | 36.06 | 34.5
12.57 | 0.963888766 | 0.8718202 | 28.47061 | 29.19457 | 27.4425 | 25.45242 | 36.06 | 34.5
12.58 | 0.965810507 | 0.8719098 | 28.44451 | 29.16728 | 27.47201 | 25.43124 | 36.13 | 34.5
12.59 | 0.965813544 | 0.8737922 | 28.41839 | 29.13998 | 27.44687 | 25.46228 | 36.13 | 34.5
12.6 | 0.964094794 | 0.8772835 | 28.39226 | 29.11265 | 27.37283 | 25.54005 | 36.13 | 34.5
12.61 | 0.962376044 | 0.8807747 | 28.36611 | 29.08531 | 27.29886 | 25.61761 | 36.13 | 34.5
12.62 | 0.958484917 | 0.8839727 | 28.33994 | 29.05796 | 27.16341 | 25.68644 | 36.19 | 34.5
12.63 | 0.952095063 | 0.8868332 | 28.31376 | 29.03059 | 26.95739 | 25.74529 | 36.13 | 34.56
12.64 | 0.945705208 | 0.8896937 | 28.28755 | 29.0032 | 26.75169 | 25.80396 | 36.19 | 34.56
12.65 | 0.94019047 | 0.8902956 | 28.26134 | 28.9758 | 26.57104 | 25.79703 | 36.19 | 34.56
12.66 | 0.936055182 | 0.8873374 | 28.2351 | 28.94838 | 26.42961 | 25.68698 | 36.19 | 34.56
12.67 | 0.931919895 | 0.8843791 | 28.20885 | 28.92095 | 26.28839 | 25.57708 | 36.19 | 34.56
12.68 | 0.929491744 | 0.8815072 | 28.18258 | 28.8935 | 26.19548 | 25.46983 | 36.19 | 34.56
12.69 | 0.931120068 | 0.8788402 | 28.1563 | 28.86605 | 26.2169 | 25.36864 | 36.19 | 34.56
12.7 | 0.932748393 | 0.8761733 | 28.13 | 28.83857 | 26.23821 | 25.26759 | 36.25 | 34.56
12.71 | 0.935197926 | 0.8739314 | 28.10369 | 28.81108 | 26.28251 | 25.17891 | 36.25 | 34.56
12.72 | 0.94116955 | 0.8735127 | 28.07736 | 28.78358 | 26.42556 | 25.14283 | 36.25 | 34.56
12.73 | 0.947141173 | 0.873094 | 28.05102 | 28.75607 | 26.56828 | 25.10675 | 36.31 | 34.56
12.74 | 0.952987149 | 0.8728213 | 28.02466 | 28.72855 | 26.70714 | 25.07489 | 36.31 | 34.56
12.75 | 0.957074689 | 0.8745916 | 27.99829 | 28.70101 | 26.79646 | 25.10166 | 36.31 | 34.56
12.76 | 0.96116223 | 0.876362 | 27.97191 | 28.67346 | 26.88554 | 25.12833 | 36.31 | 34.56
12.77 | 0.96524977 | 0.8781323 | 27.94551 | 28.64589 | 26.9744 | 25.15488 | 36.25 | 34.56
12.78 | 0.962290799 | 0.8796738 | 27.9191 | 28.61832 | 26.86629 | 25.17478 | 36.31 | 34.56
12.79 | 0.958792657 | 0.8811977 | 27.89267 | 28.59073 | 26.74329 | 25.19409 | 36.31 | 34.56
12.8 | 0.955294516 | 0.8827217 | 27.86624 | 28.56313 | 26.62046 | 25.2133 | 36.31 | 34.56
12.81 | 0.95068045 | 0.8812007 | 27.83979 | 28.53553 | 26.46674 | 25.14553 | 36.38 | 34.56
12.82 | 0.945743634 | 0.8787991 | 27.81333 | 28.50791 | 26.30428 | 25.05272 | 36.38 | 34.56
12.83 | 0.940806817 | 0.8763975 | 27.78685 | 28.48028 | 26.14206 | 24.96004 | 36.38 | 34.56
12.84 | 0.938982097 | 0.8745385 | 27.76037 | 28.45264 | 26.06649 | 24.88293 | 36.38 | 34.56
12.85 | 0.939174079 | 0.8730311 | 27.73387 | 28.42498 | 26.04693 | 24.8159 | 36.38 | 34.63
12.86 | 0.939366061 | 0.8715237 | 27.70736 | 28.39732 | 26.02736 | 24.74894 | 36.38 | 34.63
12.87 | 0.941868265 | 0.8715787 | 27.68084 | 28.36965 | 26.07171 | 24.72639 | 36.38 | 34.56
12.88 | 0.94753224 | 0.8737721 | 27.65431 | 28.34198 | 26.20335 | 24.76443 | 36.44 | 34.63
12.89 | 0.953196216 | 0.8759654 | 27.62777 | 28.31429 | 26.33469 | 24.80234 | 36.44 | 34.56
12.9 | 0.95862302 | 0.8780352 | 27.60122 | 28.28659 | 26.45916 | 24.83662 | 36.44 | 34.56
12.91 | 0.963217439 | 0.879671 | 27.57466 | 28.25888 | 26.56039 | 24.85852 | 36.5 | 34.56
12.92 | 0.967811859 | 0.8813069 | 27.54808 | 28.23117 | 26.66136 | 24.88032 | 36.5 | 34.56
12.93 | 0.972363763 | 0.8829339 | 27.5215 | 28.20345 | 26.76091 | 24.90178 | 36.5 | 34.63
12.94 | 0.969001018 | 0.8829095 | 27.49491 | 28.17572 | 26.6426 | 24.87661 | 36.5 | 34.56
12.95 | 0.965638274 | 0.8828851 | 27.46831 | 28.14798 | 26.52445 | 24.85143 | 36.56 | 34.63
12.96 | 0.96227553 | 0.8828607 | 27.4417 | 28.12023 | 26.40648 | 24.82625 | 36.5 | 34.63
12.97 | 0.95898246 | 0.8819587 | 27.41508 | 28.09248 | 26.29058 | 24.77641 | 36.56 | 34.69
12.98 | 0.955709867 | 0.8807989 | 27.38846 | 28.06472 | 26.17542 | 24.71937 | 36.56 | 34.56
12.99 | 0.952437274 | 0.8796391 | 27.36182 | 28.03695 | 26.06042 | 24.6624 | 36.56 | 34.63
13 | 0.953338487 | 0.8779119 | 27.33518 | 28.00918 | 26.05968 | 24.58959 | 36.56 | 34.63
13.01 | 0.95802864 | 0.8756697 | 27.30853 | 27.9814 | 26.16235 | 24.50246 | 36.63 | 34.63
13.02 | 0.962718793 | 0.8734274 | 27.28187 | 27.95361 | 26.26477 | 24.41545 | 36.63 | 34.63
13.03 | 0.966676346 | 0.8715139 | 27.2552 | 27.92582 | 26.34696 | 24.33774 | 36.63 | 34.63
13.04 | 0.968539588 | 0.8705399 | 27.22853 | 27.89802 | 26.37191 | 24.28634 | 36.63 | 34.63
13.05 | 0.970402829 | 0.869566 | 27.20185 | 27.87022 | 26.39675 | 24.23499 | 36.63 | 34.63
13.06 | 0.972266071 | 0.8685921 | 27.17516 | 27.84241 | 26.42149 | 24.18369 | 36.69 | 34.63
13.07 | 0.969955334 | 0.8686671 | 27.14846 | 27.81459 | 26.3328 | 24.16162 | 36.69 | 34.56
13.08 | 0.967549347 | 0.8687662 | 27.12176 | 27.78677 | 26.24164 | 24.14021 | 36.63 | 34.63
13.09 | 0.96514336 | 0.8688652 | 27.09506 | 27.75895 | 26.15061 | 24.11879 | 36.69 | 34.63
13.1 | 0.966194897 | 0.8691035 | 27.06834 | 27.73112 | 26.1533 | 24.10122 | 36.69 | 34.63
13.11 | 0.9688761 | 0.8694075 | 27.04162 | 27.70329 | 26.19998 | 24.08545 | 36.75 | 34.69
13.12 | 0.971557304 | 0.8697116 | 27.0149 | 27.67545 | 26.24652 | 24.06966 | 36.75 | 34.63
13.13 | 0.973523353 | 0.8714974 | 26.98817 | 27.64761 | 26.27361 | 24.09482 | 36.75 | 34.63
13.14 | 0.97424479 | 0.8758621 | 26.96143 | 27.61977 | 26.26704 | 24.19111 | 36.75 | 34.63
13.15 | 0.974966226 | 0.8802269 | 26.93469 | 27.59192 | 26.26042 | 24.28715 | 36.75 | 34.69
13.16 | 0.97559111 | 0.8846148 | 26.90795 | 27.56407 | 26.25116 | 24.38359 | 36.75 | 34.69
13.17 | 0.973418022 | 0.8896755 | 26.8812 | 27.53622 | 26.16664 | 24.4983 | 36.75 | 34.69
13.18 | 0.971244935 | 0.8947363 | 26.85444 | 27.50836 | 26.08224 | 24.61273 | 36.75 | 34.69
13.19 | 0.969071847 | 0.899797 | 26.82769 | 27.4805 | 25.99796 | 24.72687 | 36.81 | 34.69
13.2 | 0.969091792 | 0.9017375 | 26.80092 | 27.45264 | 25.97256 | 24.75507 | 36.75 | 34.69
13.21 | 0.970120956 | 0.9022421 | 26.77416 | 27.42477 | 25.97417 | 24.74379 | 36.75 | 34.63
13.22 | 0.971150119 | 0.9027467 | 26.74739 | 27.39691 | 25.97573 | 24.73247 | 36.81 | 34.69
13.23 | 0.971326927 | 0.9031995 | 26.72062 | 27.36904 | 25.95445 | 24.7197 | 36.81 | 34.69
13.24 | 0.969686149 | 0.9035417 | 26.69384 | 27.34117 | 25.88465 | 24.70389 | 36.81 | 34.69
13.25 | 0.968045371 | 0.9038839 | 26.66706 | 27.3133 | 25.81492 | 24.68805 | 36.88 | 34.69
13.26 | 0.966404593 | 0.9042261 | 26.64028 | 27.28543 | 25.74529 | 24.6722 | 36.81 | 34.75
13.27 | 0.963973078 | 0.9023527 | 26.61349 | 27.25755 | 25.65469 | 24.59593 | 36.81 | 34.75
13.28 | 0.96148788 | 0.9003288 | 26.5867 | 27.22968 | 25.56279 | 24.51566 | 36.88 | 34.69
13.29 | 0.959002682 | 0.8983049 | 26.55992 | 27.2018 | 25.47103 | 24.43551 | 36.88 | 34.69
13.3 | 0.957640439 | 0.8944487 | 26.53312 | 27.17393 | 25.40919 | 24.30568 | 36.88 | 34.69
13.31 | 0.957249279 | 0.889008 | 26.50633 | 27.14605 | 25.37317 | 24.13306 | 36.88 | 34.69
13.32 | 0.956858118 | 0.8835673 | 26.47953 | 27.11818 | 25.33716 | 23.96073 | 36.88 | 34.69
13.33 | 0.956844479 | 0.878846 | 26.45274 | 27.0903 | 25.31116 | 23.8082 | 36.88 | 34.75
13.34 | 0.959635964 | 0.87947 | 26.42594 | 27.06242 | 25.35928 | 23.80059 | 36.88 | 34.75
13.35 | 0.96242745 | 0.8800939 | 26.39914 | 27.03455 | 25.40726 | 23.79294 | 36.88 | 34.75
13.36 | 0.965218935 | 0.8807179 | 26.37234 | 27.00667 | 25.45508 | 23.78526 | 36.81 | 34.75
13.37 | 0.970932209 | 0.8825849 | 26.34554 | 26.9788 | 25.57973 | 23.81108 | 36.88 | 34.75
13.38 | 0.977999333 | 0.8850278 | 26.31874 | 26.95093 | 25.73971 | 23.85232 | 36.94 | 34.75
13.39 | 0.985066457 | 0.8874707 | 26.29193 | 26.92305 | 25.8993 | 23.89342 | 36.94 | 34.75
13.4 | 0.989612898 | 0.8889495 | 26.26513 | 26.89518 | 25.99231 | 23.90846 | 36.88 | 34.75
13.41 | 0.985736825 | 0.8872072 | 26.23833 | 26.86731 | 25.86409 | 23.83688 | 36.94 | 34.75
13.42 | 0.981860752 | 0.8854649 | 26.21153 | 26.83945 | 25.73607 | 23.76539 | 36.94 | 34.81
13.43 | 0.977984679 | 0.8837226 | 26.18472 | 26.81158 | 25.60826 | 23.694 | 36.94 | 34.81
13.44 | 0.969489369 | 0.8849375 | 26.15792 | 26.78372 | 25.35983 | 23.70191 | 36.94 | 34.81
13.45 | 0.959530844 | 0.887089 | 26.13112 | 26.75585 | 25.07362 | 23.73482 | 37 | 34.88
13.46 | 0.949572319 | 0.8892405 | 26.10432 | 26.728 | 24.78794 | 23.76762 | 37 | 34.88
13.47 | 0.942469947 | 0.8915339 | 26.07752 | 26.70014 | 24.57728 | 23.80408 | 37 | 34.88
13.48 | 0.943070207 | 0.8942098 | 26.05072 | 26.67228 | 24.56766 | 23.85062 | 37 | 34.81
13.49 | 0.943670466 | 0.8968857 | 26.02392 | 26.64443 | 24.55801 | 23.89701 | 37 | 34.88
13.5 | 0.944270725 | 0.8995616 | 25.99713 | 26.61658 | 24.54833 | 23.94326 | 36.94 | 34.88
13.51 | 0.946734714 | 0.8985117 | 25.97033 | 26.58874 | 24.58702 | 23.89029 | 37 | 34.88
13.52 | 0.949776351 | 0.8963069 | 25.94354 | 26.5609 | 24.64056 | 23.80671 | 37 | 34.88
13.53 | 0.952817989 | 0.894102 | 25.91675 | 26.53306 | 24.69395 | 23.72326 | 37 | 34.88
13.54 | 0.955699752 | 0.8916624 | 25.88996 | 26.50522 | 24.74303 | 23.63371 | 37 | 34.88
13.55 | 0.958069562 | 0.8884706 | 25.86318 | 26.47739 | 24.77872 | 23.52439 | 37 | 34.88
13.56 | 0.960439372 | 0.8852788 | 25.83639 | 26.44957 | 24.81429 | 23.41524 | 37 | 34.88
13.57 | 0.962809182 | 0.882087 | 25.80961 | 26.42174 | 24.84973 | 23.30628 | 37 | 34.81
13.58 | 0.964120428 | 0.8790825 | 25.78283 | 26.39393 | 24.85776 | 23.20244 | 37.06 | 34.88
13.59 | 0.964965129 | 0.8761605 | 25.75606 | 26.36611 | 24.8537 | 23.10095 | 37.06 | 34.88
13.6 | 0.96580983 | 0.8732386 | 25.72928 | 26.3383 | 24.8496 | 22.99962 | 37.06 | 34.88
13.61 | 0.966170056 | 0.8707818 | 25.70252 | 26.3105 | 24.833 | 22.9107 | 37.06 | 34.88
13.62 | 0.963333552 | 0.8713943 | 25.67575 | 26.2827 | 24.73431 | 22.90259 | 37.06 | 34.88
13.63 | 0.960497049 | 0.8720069 | 25.64899 | 26.2549 | 24.63578 | 22.89446 | 37.06 | 34.88
13.64 | 0.957660546 | 0.8726194 | 25.62223 | 26.22711 | 24.5374 | 22.88629 | 37.06 | 34.94
13.65 | 0.956726875 | 0.8755207 | 25.59547 | 26.19933 | 24.48788 | 22.93806 | 37 | 34.94
13.66 | 0.957347709 | 0.8802919 | 25.56872 | 26.17155 | 24.47816 | 23.03861 | 37 | 34.88
13.67 | 0.957968543 | 0.8850631 | 25.54198 | 26.14378 | 24.46841 | 23.1389 | 37.06 | 34.94
13.68 | 0.958589377 | 0.8898343 | 25.51523 | 26.11601 | 24.45863 | 23.23893 | 37.06 | 34.94
13.69 | 0.960563987 | 0.8928998 | 25.48849 | 26.08825 | 24.48333 | 23.2942 | 37.06 | 34.88
13.7 | 0.962609482 | 0.895876 | 25.46176 | 26.0605 | 24.50973 | 23.34698 | 37.06 | 34.94
13.71 | 0.964654977 | 0.8988522 | 25.43503 | 26.03275 | 24.53603 | 23.3996 | 37.06 | 34.94
13.72 | 0.965293816 | 0.900891 | 25.40831 | 26.00501 | 24.52648 | 23.42768 | 37.06 | 34.94
13.73 | 0.96309043 | 0.9010357 | 25.38159 | 25.97727 | 24.44477 | 23.40645 | 37.13 | 34.94
13.74 | 0.960887043 | 0.9011803 | 25.35488 | 25.94954 | 24.36317 | 23.38522 | 37.13 | 34.88
13.75 | 0.958683657 | 0.901325 | 25.32817 | 25.92182 | 24.2817 | 23.36399 | 37.13 | 34.94
13.76 | 0.954786225 | 0.9013324 | 25.30146 | 25.89411 | 24.15749 | 23.3392 | 37.13 | 34.94
13.77 | 0.95013722 | 0.901279 | 25.27477 | 25.8664 | 24.0145 | 23.31284 | 37.13 | 34.94
13.78 | 0.945488216 | 0.9012255 | 25.24808 | 25.8387 | 23.87176 | 23.2865 | 37.19 | 35
13.79 | 0.940926315 | 0.9012282 | 25.22139 | 25.81101 | 23.73147 | 23.26161 | 37.19 | 34.94
13.8 | 0.938769306 | 0.9027835 | 25.19471 | 25.78332 | 23.65202 | 23.27676 | 37.13 | 35
13.81 | 0.936612296 | 0.9043387 | 25.16804 | 25.75565 | 23.57269 | 23.29183 | 37.13 | 34.94
13.82 | 0.934455286 | 0.905894 | 25.14137 | 25.72798 | 23.49349 | 23.30682 | 37.13 | 34.94
13.83 | 0.934308475 | 0.9074256 | 25.11471 | 25.70032 | 23.46489 | 23.32112 | 37.13 | 35
13.84 | 0.937771042 | 0.9089147 | 25.08805 | 25.67266 | 23.52685 | 23.33426 | 37.13 | 35
13.85 | 0.941233609 | 0.9104038 | 25.06141 | 25.64502 | 23.58864 | 23.34732 | 37.13 | 35
13.86 | 0.944696176 | 0.911893 | 25.03477 | 25.61738 | 23.65025 | 23.36031 | 37.13 | 34.94
13.87 | 0.946418858 | 0.9109709 | 25.00813 | 25.58975 | 23.66817 | 23.31152 | 37.13 | 35
13.88 | 0.947248463 | 0.9088111 | 24.98151 | 25.56213 | 23.66369 | 23.23115 | 37.13 | 34.94
13.89 | 0.948078068 | 0.9066514 | 24.95489 | 25.53452 | 23.65918 | 23.15091 | 37.19 | 35
13.9 | 0.948907673 | 0.9044916 | 24.92827 | 25.50692 | 23.65463 | 23.0708 | 37.19 | 34.94
13.91 | 0.947406494 | 0.900923 | 24.90167 | 25.47933 | 23.592 | 22.95491 | 37.19 | 35
13.92 | 0.945767263 | 0.897271 | 24.87507 | 25.45175 | 23.52603 | 22.83711 | 37.19 | 34.94
13.93 | 0.944128031 | 0.893619 | 24.84848 | 25.42417 | 23.46015 | 22.71952 | 37.25 | 34.94
13.94 | 0.94419113 | 0.8904594 | 24.8219 | 25.39661 | 23.43662 | 22.61465 | 37.25 | 35
13.95 | 0.950760941 | 0.8891821 | 24.79533 | 25.36905 | 23.57443 | 22.55771 | 37.25 | 35
13.96 | 0.957330751 | 0.8879048 | 24.76877 | 25.34151 | 23.7119 | 22.50085 | 37.25 | 34.94
13.97 | 0.963900562 | 0.8866275 | 24.74221 | 25.31397 | 23.84903 | 22.44406 | 37.31 | 34.94
13.98 | 0.970098512 | 0.8870912 | 24.71566 | 25.28645 | 23.97662 | 22.43138 | 37.25 | 34.94
13.99 | 0.975842917 | 0.8896783 | 24.68912 | 25.25893 | 24.0927 | 22.47232 | 37.25 | 34.94
14 | 0.981587323 | 0.8922654 | 24.66259 | 25.23143 | 24.20848 | 22.51313 | 37.25 | 35
[7 empty] | 37.75 | 35.38
[7 empty] | 37.75 | 35.38
[7 empty] | 37.81 | 35.44
[7 empty] | 37.81 | 35.44
[7 empty] | 37.81 | 35.44
[7 empty] | 37.81 | 35.44
[7 empty] | 37.81 | 35.44
[7 empty] | 37.81 | 35.44
[7 empty] | 37.81 | 35.44
[7 empty] | 37.81 | 35.44
[7 empty] | 37.88 | 35.44
[7 empty] | 37.88 | 35.5
[7 empty] | 37.88 | 35.44
[7 empty] | 37.88 | 35.5
[7 empty] | 37.88 | 35.5
[7 empty] | 37.88 | 35.5
[7 empty] | 37.81 | 35.44
[7 empty] | 37.88 | 35.5
[7 empty] | 37.88 | 35.5
[7 empty] | 37.88 | 35.44
[7 empty] | 37.88 | 35.5
[7 empty] | 37.88 | 35.5
[7 empty] | 37.88 | 35.5
[7 empty] | 37.94 | 35.5
[7 empty] | 37.88 | 35.5
[7 empty] | 37.94 | 35.5
[7 empty] | 37.88 | 35.5
[7 empty] | 37.94 | 35.56
[7 empty] | 37.94 | 35.5
[7 empty] | 37.94 | 35.56
[7 empty] | 37.94 | 35.5
[7 empty] | 37.94 | 35.5
[7 empty] | 37.94 | 35.56
[7 empty] | 37.94 | 35.5
[7 empty] | 38 | 35.56
[7 empty] | 38 | 35.5
[7 empty] | 38 | 35.56
[7 empty] | 38 | 35.56
[7 empty] | 38 | 35.56
[7 empty] | 38 | 35.56
[7 empty] | 38 | 35.56
[7 empty] | 38 | 35.56
[7 empty] | 38.06 | 35.56
[7 empty] | 38 | 35.63
[7 empty] | 38 | 35.63
[7 empty] | 38.06 | 35.63
[7 empty] | 38.06 | 35.56
[7 empty] | 38.06 | 35.63
[7 empty] | 38.06 | 35.63
[7 empty] | 38.06 | 35.63
[7 empty] | 38.13 | 35.63
[7 empty] | 38.13 | 35.63
[7 empty] | 38.06 | 35.63
[7 empty] | 38.13 | 35.63
[7 empty] | 38.13 | 35.69
[7 empty] | 38.13 | 35.69
[7 empty] | 38.13 | 35.63
[7 empty] | 38.13 | 35.69
[7 empty] | 38.13 | 35.69
[7 empty] | 38.19 | 35.69
[7 empty] | 38.19 | 35.69
[7 empty] | 38.13 | 35.75
[7 empty] | 38.19 | 35.69
[7 empty] | 38.19 | 35.75
[7 empty] | 38.19 | 35.75
[7 empty] | 38.19 | 35.69
[7 empty] | 38.19 | 35.69
[7 empty] | 38.25 | 35.69
[7 empty] | 38.25 | 35.75
[7 empty] | 38.25 | 35.69
[7 empty] | 38.25 | 35.75
[7 empty] | 38.25 | 35.75
[7 empty] | 38.25 | 35.81
[7 empty] | 38.25 | 35.81
[7 empty] | 38.25 | 35.81
[7 empty] | 38.31 | 35.81
[7 empty] | 38.25 | 35.81
[7 empty] | 38.25 | 35.81
[7 empty] | 38.31 | 35.81
[7 empty] | 38.31 | 35.81
[7 empty] | 38.31 | 35.81
[7 empty] | 38.31 | 35.81
[7 empty] | 38.31 | 35.81
[7 empty] | 38.31 | 35.81
[7 empty] | 38.31 | 35.81
[7 empty] | 38.31 | 35.81
[7 empty] | 38.31 | 35.81
[7 empty] | 38.38 | 35.81
[7 empty] | 38.38 | 35.81
[7 empty] | 38.38 | 35.81
[7 empty] | 38.38 | 35.81
[7 empty] | 38.38 | 35.88
[7 empty] | 38.38 | 35.81
[7 empty] | 38.38 | 35.81
[7 empty] | 38.38 | 35.81
[7 empty] | 38.44 | 35.81
[7 empty] | 38.38 | 35.81
[7 empty] | 38.44 | 35.88
[7 empty] | 38.44 | 35.88
[7 empty] | 38.44 | 35.88
[7 empty] | 38.44 | 35.88
[7 empty] | 38.5 | 35.88
[7 empty] | 38.44 | 35.88
[7 empty] | 38.5 | 35.88
[7 empty] | 38.44 | 35.81
[7 empty] | 38.5 | 35.88
[7 empty] | 38.56 | 35.88
[7 empty] | 38.5 | 35.88
[7 empty] | 38.5 | 35.88
[7 empty] | 38.5 | 35.81
[7 empty] | 38.5 | 35.88
[7 empty] | 38.56 | 35.88
[7 empty] | 38.56 | 35.88
[7 empty] | 38.5 | 35.88
[7 empty] | 38.56 | 35.88
[7 empty] | 38.56 | 35.88
[7 empty] | 38.56 | 35.88
[7 empty] | 38.56 | 35.88
[7 empty] | 38.63 | 35.81
[7 empty] | 38.56 | 35.81
[7 empty] | 38.63 | 35.88
[7 empty] | 38.69 | 35.88
[7 empty] | 38.63 | 35.88
[7 empty] | 38.63 | 35.88
[7 empty] | 38.63 | 35.88
[7 empty] | 38.63 | 35.88
[7 empty] | 38.63 | 35.88
[7 empty] | 38.69 | 35.88
[7 empty] | 38.63 | 35.94
[7 empty] | 38.69 | 35.94
[7 empty] | 38.69 | 35.94
[7 empty] | 38.69 | 35.94
[7 empty] | 38.69 | 35.94
[7 empty] | 38.69 | 35.94
[7 empty] | 38.75 | 36
[7 empty] | 38.69 | 36
[7 empty] | 38.75 | 35.94
[7 empty] | 38.81 | 36
[7 empty] | 38.75 | 36
[7 empty] | 38.81 | 36
[7 empty] | 38.75 | 36
[7 empty] | 38.75 | 36
[7 empty] | 38.81 | 36
[7 empty] | 38.81 | 36.06
[7 empty] | 38.81 | 36.06
[7 empty] | 38.88 | 36.06
[7 empty] | 38.88 | 36
[7 empty] | 38.88 | 36.06
[7 empty] | 38.94 | 36
[7 empty] | 38.88 | 36
[7 empty] | 38.88 | 36.06
[7 empty] | 38.88 | 36.06
[7 empty] | 38.94 | 36.06
[7 empty] | 38.94 | 36.06
[7 empty] | 38.94 | 36.13
[7 empty] | 38.94 | 36.06
[7 empty] | 38.94 | 36.06
[7 empty] | 39 | 36.06
[7 empty] | 38.94 | 36.13
[7 empty] | 39 | 36.13
[7 empty] | 39 | 36.06
[7 empty] | 39 | 36.13
[7 empty] | 39 | 36.13
[7 empty] | 39.06 | 36.13
[7 empty] | 39 | 36.13
[7 empty] | 39.06 | 36.13
[7 empty] | 39.13 | 36.19
[7 empty] | 39.06 | 36.19
[7 empty] | 39.06 | 36.19
[7 empty] | 39.06 | 36.19
[7 empty] | 39.06 | 36.19
[7 empty] | 39.06 | 36.19
[7 empty] | 39.06 | 36.19
[7 empty] | 39.06 | 36.19
[7 empty] | 39.06 | 36.19
[7 empty] | 39.13 | 36.19
[7 empty] | 39.13 | 36.19
[7 empty] | 39.13 | 36.25
[7 empty] | 39.13 | 36.19
[7 empty] | 39.13 | 36.19
[7 empty] | 39.13 | 36.25
[7 empty] | 39.13 | 36.25
[7 empty] | 39.13 | 36.25
[7 empty] | 39.13 | 36.25
[7 empty] | 39.19 | 36.25
[7 empty] | 39.19 | 36.25
[7 empty] | 39.19 | 36.25
[7 empty] | 39.19 | 36.25
[7 empty] | 39.19 | 36.25
[7 empty] | 39.19 | 36.25
[7 empty] | 39.25 | 36.31
[7 empty] | 39.19 | 36.25
[7 empty] | 39.19 | 36.25
[7 empty] | 39.25 | 36.31
[7 empty] | 39.25 | 36.31
[7 empty] | 39.25 | 36.31
[7 empty] | 39.25 | 36.31
[7 empty] | 39.25 | 36.31
[7 empty] | 39.25 | 36.31
[7 empty] | 39.31 | 36.38
[7 empty] | 39.31 | 36.31
[7 empty] | 39.31 | 36.31
[7 empty] | 39.38 | 36.31
[7 empty] | 39.38 | 36.38
[7 empty] | 39.38 | 36.38
[7 empty] | 39.38 | 36.31
[7 empty] | 39.38 | 36.38
[7 empty] | 39.38 | 36.38
[7 empty] | 39.44 | 36.38
[7 empty] | 39.44 | 36.38
[7 empty] | 39.44 | 36.31
[7 empty] | 39.44 | 36.31
[7 empty] | 39.44 | 36.38
[7 empty] | 39.5 | 36.38
[7 empty] | 39.44 | 36.38
[7 empty] | 39.44 | 36.38
[7 empty] | 39.5 | 36.38
[7 empty] | 39.5 | 36.38
[7 empty] | 39.5 | 36.38
[7 empty] | 39.5 | 36.38
[7 empty] | 39.5 | 36.38
[7 empty] | 39.5 | 36.38
[7 empty] | 39.56 | 36.38
[7 empty] | 39.56 | 36.38
[7 empty] | 39.5 | 36.44
[7 empty] | 39.56 | 36.38
[7 empty] | 39.56 | 36.44
[7 empty] | 39.56 | 36.38
[7 empty] | 39.56 | 36.38
[7 empty] | 39.56 | 36.38
[7 empty] | 39.56 | 36.38
[7 empty] | 39.56 | 36.44
[7 empty] | 39.63 | 36.38
[7 empty] | 39.63 | 36.44
[7 empty] | 39.63 | 36.38
[7 empty] | 39.63 | 36.44
[7 empty] | 39.69 | 36.44
[7 empty] | 39.69 | 36.44
[7 empty] | 39.69 | 36.44
[7 empty] | 39.69 | 36.44
[7 empty] | 39.69 | 36.44
[7 empty] | 39.69 | 36.5
[7 empty] | 39.75 | 36.44
[7 empty] | 39.75 | 36.5
[7 empty] | 39.75 | 36.44
[7 empty] | 39.75 | 36.44
[7 empty] | 39.75 | 36.5
[7 empty] | 39.75 | 36.44
[7 empty] | 39.81 | 36.5
[7 empty] | 39.81 | 36.5
[7 empty] | 39.75 | 36.5
[7 empty] | 39.81 | 36.5
[7 empty] | 39.88 | 36.5
[7 empty] | 39.88 | 36.5
[7 empty] | 39.88 | 36.5
[7 empty] | 39.88 | 36.56
[7 empty] | 39.88 | 36.56
[7 empty] | 39.94 | 36.56
[7 empty] | 39.88 | 36.56
[7 empty] | 39.88 | 36.56
[7 empty] | 39.88 | 36.56
[7 empty] | 39.94 | 36.56
[7 empty] | 40 | 36.63
[7 empty] | 39.94 | 36.56
[7 empty] | 39.94 | 36.63
[7 empty] | 40 | 36.69
[7 empty] | 40 | 36.69
[7 empty] | 39.94 | 36.63
[7 empty] | 40 | 36.63
[7 empty] | 40 | 36.69
[7 empty] | 40 | 36.69
[7 empty] | 40.06 | 36.69
[7 empty] | 40.13 | 36.69
[7 empty] | 40.06 | 36.69
[7 empty] | 40.13 | 36.69
[7 empty] | 40.13 | 36.69
[7 empty] | 40.06 | 36.69
[7 empty] | 40.13 | 36.75
[7 empty] | 40.06 | 36.69
[7 empty] | 40.19 | 36.69
[7 empty] | 40.19 | 36.75
[7 empty] | 40.13 | 36.75
[7 empty] | 40.19 | 36.75
[7 empty] | 40.19 | 36.75
[7 empty] | 40.19 | 36.75
[7 empty] | 40.19 | 36.75
[7 empty] | 40.19 | 36.75
[7 empty] | 40.19 | 36.75
[7 empty] | 40.19 | 36.75
[7 empty] | 40.25 | 36.75
[7 empty] | 40.19 | 36.81
[7 empty] | 40.19 | 36.81
[7 empty] | 40.25 | 36.81
[7 empty] | 40.25 | 36.81
[7 empty] | 40.31 | 36.81
[7 empty] | 40.25 | 36.81
[7 empty] | 40.25 | 36.81
[7 empty] | 40.31 | 36.81
[7 empty] | 40.31 | 36.81
[7 empty] | 40.31 | 36.81
[7 empty] | 40.31 | 36.81
[7 empty] | 40.38 | 36.81
[7 empty] | 40.38 | 36.88
[7 empty] | 40.38 | 36.88
[7 empty] | 40.38 | 36.81
[7 empty] | 40.44 | 36.88
[7 empty] | 40.44 | 36.88
[7 empty] | 40.44 | 36.88
[7 empty] | 40.44 | 36.81
[7 empty] | 40.44 | 36.88
[7 empty] | 40.44 | 36.88
[7 empty] | 40.44 | 36.88
[7 empty] | 40.44 | 36.88
[7 empty] | 40.44 | 36.94
[7 empty] | 40.5 | 36.88
[7 empty] | 40.5 | 36.94
[7 empty] | 40.5 | 36.94
[7 empty] | 40.5 | 36.94
[7 empty] | 40.5 | 36.88
[7 empty] | 40.56 | 36.94
[7 empty] | 40.5 | 36.94
[7 empty] | 40.56 | 36.94
[7 empty] | 40.56 | 36.94
[7 empty] | 40.56 | 37
[7 empty] | 40.56 | 36.94
[7 empty] | 40.56 | 36.94
[7 empty] | 40.56 | 36.94
[7 empty] | 40.63 | 36.94
[7 empty] | 40.63 | 36.94
[7 empty] | 40.63 | 36.94
[7 empty] | 40.63 | 37
[7 empty] | 40.63 | 37
[7 empty] | 40.63 | 37
[7 empty] | 40.63 | 37
[7 empty] | 40.69 | 37
[7 empty] | 40.69 | 37.06
[7 empty] | 40.75 | 37
[7 empty] | 40.69 | 37
[7 empty] | 40.75 | 37
[7 empty] | 40.75 | 37.06
[7 empty] | 40.75 | 37.06
[7 empty] | 40.81 | 37
[7 empty] | 40.75 | 37.06
[7 empty] | 40.75 | 37.06
[7 empty] | 40.81 | 37.06
[7 empty] | 40.81 | 37.06
[7 empty] | 40.81 | 37.06
[7 empty] | 40.81 | 37.13
[7 empty] | 40.81 | 37.13
[7 empty] | 40.81 | 37.13
[7 empty] | 40.88 | 37.13
[7 empty] | 40.88 | 37.13
[7 empty] | 40.88 | 37.19
[7 empty] | 40.88 | 37.19
[7 empty] | 40.88 | 37.13
[7 empty] | 40.88 | 37.13
[7 empty] | 40.94 | 37.19
[7 empty] | 40.94 | 37.19
[7 empty] | 40.94 | 37.19
[7 empty] | 40.94 | 37.19
[7 empty] | 40.94 | 37.19
[7 empty] | 40.94 | 37.19
[7 empty] | 40.94 | 37.19
[7 empty] | 41 | 37.19
[7 empty] | 41 | 37.25
[7 empty] | 41 | 37.25
[7 empty] | 41 | 37.31
[7 empty] | 41.06 | 37.31
[7 empty] | 41.06 | 37.31
[7 empty] | 41.06 | 37.31
[7 empty] | 41.06 | 37.31
[7 empty] | 41.06 | 37.31
[7 empty] | 41.13 | 37.31
[7 empty] | 41.13 | 37.31
[7 empty] | 41.13 | 37.31
[7 empty] | 41.13 | 37.31
[7 empty] | 41.19 | 37.38
[7 empty] | 41.19 | 37.38
[7 empty] | 41.19 | 37.38
[7 empty] | 41.19 | 37.31
[7 empty] | 41.19 | 37.38
[7 empty] | 41.19 | 37.38
[7 empty] | 41.19 | 37.44
[7 empty] | 41.19 | 37.44
[7 empty] | 41.25 | 37.44
[7 empty] | 41.25 | 37.44
[7 empty] | 41.25 | 37.44
[7 empty] | 41.25 | 37.44
[7 empty] | 41.31 | 37.44
[7 empty] | 41.31 | 37.5
[7 empty] | 41.31 | 37.5
[7 empty] | 41.31 | 37.5
[7 empty] | 41.31 | 37.44
[7 empty] | 41.31 | 37.56
[7 empty] | 41.38 | 37.5
[7 empty] | 41.38 | 37.5
[7 empty] | 41.38 | 37.5
[7 empty] | 41.38 | 37.56
[7 empty] | 41.38 | 37.56
[7 empty] | 41.38 | 37.56
[7 empty] | 41.44 | 37.56
[7 empty] | 41.44 | 37.56
[7 empty] | 41.44 | 37.56
[7 empty] | 41.44 | 37.63
[7 empty] | 41.5 | 37.63
[7 empty] | 41.5 | 37.63
[7 empty] | 41.44 | 37.63
[7 empty] | 41.44 | 37.63
[7 empty] | 41.5 | 37.63
[7 empty] | 41.5 | 37.69
[7 empty] | 41.5 | 37.69
[7 empty] | 41.5 | 37.69
[7 empty] | 41.56 | 37.69
[7 empty] | 41.56 | 37.69
[7 empty] | 41.5 | 37.69
[7 empty] | 41.56 | 37.69
[7 empty] | 41.63 | 37.75
[7 empty] | 41.63 | 37.75
[7 empty] | 41.63 | 37.75
[7 empty] | 41.63 | 37.75
[7 empty] | 41.63 | 37.75
[7 empty] | 41.63 | 37.75
[7 empty] | 41.63 | 37.75
[7 empty] | 41.69 | 37.75
[7 empty] | 41.69 | 37.75
[7 empty] | 41.69 | 37.75
[7 empty] | 41.69 | 37.81
[7 empty] | 41.69 | 37.81
[7 empty] | 41.69 | 37.81
[7 empty] | 41.75 | 37.81
[7 empty] | 41.75 | 37.81
[7 empty] | 41.75 | 37.81
[7 empty] | 41.75 | 37.81
[7 empty] | 41.81 | 37.81
[7 empty] | 41.81 | 37.81
[7 empty] | 41.81 | 37.81
[7 empty] | 41.81 | 37.81
[7 empty] | 41.81 | 37.88
[7 empty] | 41.88 | 37.88
[7 empty] | 41.88 | 37.88
[7 empty] | 41.88 | 37.81
[7 empty] | 41.88 | 37.88
[7 empty] | 41.88 | 37.88
[7 empty] | 41.88 | 37.88
[7 empty] | 41.88 | 37.94
[7 empty] | 41.94 | 37.94
[7 empty] | 41.94 | 37.94
[7 empty] | 41.94 | 37.88
[7 empty] | 41.94 | 37.94
[7 empty] | 42 | 37.94
[7 empty] | 42 | 38
[7 empty] | 42 | 38
[7 empty] | 42 | 38
[7 empty] | 42 | 38.06
[7 empty] | 42 | 38.06
[7 empty] | 42.06 | 38.06
[7 empty] | 42.06 | 38.06
[7 empty] | 42.06 | 38.06
[7 empty] | 42.06 | 38.06
[7 empty] | 42.06 | 38.06
[7 empty] | 42.13 | 38.13
[7 empty] | 42.06 | 38.13
[7 empty] | 42.13 | 38.13
[7 empty] | 42.19 | 38.13
[7 empty] | 42.13 | 38.19
[7 empty] | 42.13 | 38.19
[7 empty] | 42.13 | 38.19
[7 empty] | 42.19 | 38.25
[7 empty] | 42.19 | 38.25
[7 empty] | 42.25 | 38.25
[7 empty] | 42.25 | 38.25
[7 empty] | 42.25 | 38.31
[7 empty] | 42.25 | 38.38
[7 empty] | 42.25 | 38.31
[7 empty] | 42.25 | 38.31
[7 empty] | 42.31 | 38.31
[7 empty] | 42.31 | 38.31
[7 empty] | 42.31 | 38.38
[7 empty] | 42.31 | 38.38
[7 empty] | 42.31 | 38.44
[7 empty] | 42.31 | 38.44
[7 empty] | 42.31 | 38.44
[7 empty] | 42.38 | 38.5
[7 empty] | 42.44 | 38.5
[7 empty] | 42.44 | 38.5
[7 empty] | 42.44 | 38.56
[7 empty] | 42.5 | 38.56
[7 empty] | 42.44 | 38.56
[7 empty] | 42.44 | 38.56
[7 empty] | 42.44 | 38.63
[7 empty] | 42.44 | 38.63
[7 empty] | 42.5 | 38.69
[7 empty] | 42.5 | 38.69
[7 empty] | 42.5 | 38.69
[7 empty] | 42.44 | 38.69
[7 empty] | 42.5 | 38.75
[7 empty] | 42.5 | 38.75
[7 empty] | 42.5 | 38.75
[7 empty] | 42.56 | 38.75
[7 empty] | 42.56 | 38.75
[7 empty] | 42.56 | 38.81
[7 empty] | 42.56 | 38.81
[7 empty] | 42.56 | 38.81
[7 empty] | 42.56 | 38.88
[7 empty] | 42.56 | 38.88
[7 empty] | 42.56 | 38.88
[7 empty] | 42.63 | 38.94
[7 empty] | 42.63 | 38.94
[7 empty] | 42.69 | 38.94
[7 empty] | 42.69 | 38.94
[7 empty] | 42.69 | 38.94
[7 empty] | 42.69 | 39
[7 empty] | 42.69 | 39
[7 empty] | 42.75 | 39
[7 empty] | 42.75 | 39.06
[7 empty] | 42.75 | 39.06
[7 empty] | 42.75 | 39.06
[7 empty] | 42.75 | 39.06
[7 empty] | 42.75 | 39.13
[7 empty] | 42.81 | 39.13
[7 empty] | 42.81 | 39.13
[7 empty] | 42.81 | 39.13
[7 empty] | 42.81 | 39.19
[7 empty] | 42.81 | 39.19
[7 empty] | 42.81 | 39.25
[7 empty] | 42.81 | 39.25
[7 empty] | 42.88 | 39.25
[7 empty] | 42.88 | 39.25
[7 empty] | 42.88 | 39.31
[7 empty] | 42.94 | 39.31
[7 empty] | 42.88 | 39.31
[7 empty] | 42.88 | 39.38
[7 empty] | 42.94 | 39.38
[7 empty] | 42.94 | 39.38
[7 empty] | 42.94 | 39.38
[7 empty] | 43 | 39.44
[7 empty] | 43 | 39.44
[7 empty] | 42.94 | 39.44
[7 empty] | 43.06 | 39.5
[7 empty] | 43 | 39.5
[7 empty] | 43.06 | 39.5
[7 empty] | 43.06 | 39.5
[7 empty] | 43.06 | 39.56
[7 empty] | 43.06 | 39.56
[7 empty] | 43.06 | 39.56
[7 empty] | 43.06 | 39.56
[7 empty] | 43.13 | 39.63
[7 empty] | 43.06 | 39.63
[7 empty] | 43.13 | 39.63
[7 empty] | 43.13 | 39.63
[7 empty] | 43.19 | 39.69
[7 empty] | 43.13 | 39.69
[7 empty] | 43.13 | 39.69
[7 empty] | 43.19 | 39.69
[7 empty] | 43.13 | 39.75
[7 empty] | 43.19 | 39.75
[7 empty] | 43.19 | 39.75
[7 empty] | 43.25 | 39.81
[7 empty] | 43.25 | 39.88
[7 empty] | 43.19 | 39.88
[7 empty] | 43.25 | 39.88
[7 empty] | 43.25 | 39.88
[7 empty] | 43.25 | 39.88
[7 empty] | 43.31 | 39.94
[7 empty] | 43.31 | 39.94
[7 empty] | 43.31 | 39.94
[7 empty] | 43.31 | 39.94
[7 empty] | 43.38 | 39.94
[7 empty] | 43.38 | 40
[7 empty] | 43.38 | 40
[7 empty] | 43.38 | 40
[7 empty] | 43.38 | 40.06
[7 empty] | 43.44 | 40.06
[7 empty] | 43.44 | 40.06
[7 empty] | 43.44 | 40.06
[7 empty] | 43.44 | 40.06
[7 empty] | 43.44 | 40.06
[7 empty] | 43.44 | 40.13
[7 empty] | 43.44 | 40.13
[7 empty] | 43.5 | 40.13
[7 empty] | 43.5 | 40.19
[7 empty] | 43.5 | 40.19
[7 empty] | 43.56 | 40.19
[7 empty] | 43.5 | 40.19
[7 empty] | 43.56 | 40.25
[7 empty] | 43.56 | 40.25
[7 empty] | 43.56 | 40.31
[7 empty] | 43.56 | 40.31
[7 empty] | 43.63 | 40.31
[7 empty] | 43.63 | 40.31
[7 empty] | 43.63 | 40.31
[7 empty] | 43.69 | 40.38
[7 empty] | 43.63 | 40.38
[7 empty] | 43.69 | 40.38
[7 empty] | 43.69 | 40.38
[7 empty] | 43.69 | 40.44
[7 empty] | 43.69 | 40.44
[7 empty] | 43.75 | 40.5
[7 empty] | 43.75 | 40.44
[7 empty] | 43.75 | 40.5
[7 empty] | 43.75 | 40.5
[7 empty] | 43.75 | 40.56
[7 empty] | 43.81 | 40.56
[7 empty] | 43.75 | 40.56
[7 empty] | 43.81 | 40.56
[7 empty] | 43.81 | 40.56
[7 empty] | 43.81 | 40.63
[7 empty] | 43.88 | 40.56
[7 empty] | 43.81 | 40.63
[7 empty] | 43.81 | 40.63
[7 empty] | 43.88 | 40.63
[7 empty] | 43.88 | 40.63
[7 empty] | 43.88 | 40.63
[7 empty] | 43.88 | 40.69
[7 empty] | 43.94 | 40.69
[7 empty] | 43.94 | 40.75
[7 empty] | 43.94 | 40.69
[7 empty] | 43.94 | 40.75
[7 empty] | 43.94 | 40.75
[7 empty] | 44 | 40.75
[7 empty] | 44 | 40.81
[7 empty] | 44 | 40.81
[7 empty] | 44 | 40.81
[7 empty] | 44 | 40.88
[7 empty] | 44 | 40.81
[7 empty] | 44 | 40.81
[7 empty] | 44 | 40.88
[7 empty] | 44 | 40.88
[7 empty] | 44.06 | 40.88
[7 empty] | 44.06 | 40.94
[7 empty] | 44.06 | 40.94
[7 empty] | 44.06 | 40.94
[7 empty] | 44.13 | 41
[7 empty] | 44.06 | 41
[7 empty] | 44.13 | 41
[7 empty] | 44.13 | 41.06
[7 empty] | 44.19 | 41.06
[7 empty] | 44.13 | 41.06
[7 empty] | 44.19 | 41.06
[7 empty] | 44.19 | 41.06
[7 empty] | 44.13 | 41.06
[7 empty] | 44.25 | 41.13
[7 empty] | 44.19 | 41.13
[7 empty] | 44.19 | 41.13
[7 empty] | 44.25 | 41.19
[7 empty] | 44.25 | 41.19
[7 empty] | 44.31 | 41.19
[7 empty] | 44.31 | 41.19
[7 empty] | 44.31 | 41.25
[7 empty] | 44.31 | 41.25
[7 empty] | 44.38 | 41.25
[7 empty] | 44.31 | 41.25
[7 empty] | 44.31 | 41.25
[7 empty] | 44.38 | 41.31
[7 empty] | 44.38 | 41.31
[7 empty] | 44.38 | 41.31
[7 empty] | 44.38 | 41.31
[7 empty] | 44.38 | 41.38
[7 empty] | 44.44 | 41.38
[7 empty] | 44.44 | 41.38
[7 empty] | 44.5 | 41.38
[7 empty] | 44.5 | 41.38
[7 empty] | 44.5 | 41.44
[7 empty] | 44.5 | 41.44
[7 empty] | 44.44 | 41.44
[7 empty] | 44.5 | 41.44
[7 empty] | 44.5 | 41.5
[7 empty] | 44.5 | 41.5
[7 empty] | 44.56 | 41.5
[7 empty] | 44.5 | 41.5
[7 empty] | 44.56 | 41.5
[7 empty] | 44.56 | 41.56
[7 empty] | 44.56 | 41.56
[7 empty] | 44.56 | 41.56
[7 empty] | 44.56 | 41.56
[7 empty] | 44.63 | 41.63
[7 empty] | 44.63 | 41.63
[7 empty] | 44.63 | 41.63
[7 empty] | 44.63 | 41.63
[7 empty] | 44.63 | 41.63
[7 empty] | 44.63 | 41.63
[7 empty] | 44.69 | 41.63
[7 empty] | 44.63 | 41.69
[7 empty] | 44.63 | 41.69
[7 empty] | 44.69 | 41.69
[7 empty] | 44.69 | 41.69
[7 empty] | 44.69 | 41.69
[7 empty] | 44.75 | 41.75
[7 empty] | 44.75 | 41.75
[7 empty] | 44.75 | 41.75
[7 empty] | 44.81 | 41.75
[7 empty] | 44.75 | 41.75
[7 empty] | 44.81 | 41.75
[7 empty] | 44.81 | 41.81
[7 empty] | 44.81 | 41.81
[7 empty] | 44.81 | 41.81
[7 empty] | 44.81 | 41.81
[7 empty] | 44.81 | 41.88
[7 empty] | 44.81 | 41.88
[7 empty] | 44.88 | 41.88
[7 empty] | 44.88 | 41.88
[7 empty] | 44.88 | 41.88
[7 empty] | 44.88 | 41.94
[7 empty] | 44.94 | 41.94
[7 empty] | 44.94 | 41.94
[7 empty] | 44.94 | 41.94
[7 empty] | 45 | 41.94
[7 empty] | 45 | 41.94
[7 empty] | 45 | 41.94
[7 empty] | 45 | 41.94
[7 empty] | 45 | 41.94
[7 empty] | 45 | 41.94
[7 empty] | 45 | 42
[7 empty] | 45 | 42
[7 empty] | 45.06 | 42
[7 empty] | 45.06 | 42
[7 empty] | 45.06 | 42
[7 empty] | 45.13 | 42
[7 empty] | 45.13 | 42
[7 empty] | 45.13 | 42
[7 empty] | 45.19 | 42.06
[7 empty] | 45.25 | 42.06
[7 empty] | 45.25 | 42.06
[7 empty] | 45.25 | 42.06
[7 empty] | 45.25 | 42.06
[7 empty] | 45.31 | 42.06
[7 empty] | 45.31 | 42.06
[7 empty] | 45.25 | 42.06
[7 empty] | 45.25 | 42.06
[7 empty] | 45.31 | 42.13
[7 empty] | 45.31 | 42.06
[7 empty] | 45.38 | 42.06
[7 empty] | 45.31 | 42.06
[7 empty] | 45.38 | 42.13
[7 empty] | 45.38 | 42.13
[7 empty] | 45.38 | 42.13
[7 empty] | 45.44 | 42.06
[7 empty] | 45.44 | 42.06
[7 empty] | 45.44 | 42.13
[7 empty] | 45.44 | 42.13
[7 empty] | 45.5 | 42.13
[7 empty] | 45.5 | 42.13
[7 empty] | 45.56 | 42.13
[7 empty] | 45.44 | 42.19
[7 empty] | 45.44 | 42.19
[7 empty] | 45.44 | 42.19
[7 empty] | 45.44 | 42.19
[7 empty] | 45.44 | 42.13
[7 empty] | 45.44 | 42.13
[7 empty] | 45.44 | 42.13
[7 empty] | 45.5 | 42.13
[7 empty] | 45.5 | 42.19
[7 empty] | 45.5 | 42.13
[7 empty] | 45.56 | 42.13
[7 empty] | 45.56 | 42.13
[7 empty] | 45.5 | 42.13
[7 empty] | 45.5 | 42.13
[7 empty] | 45.56 | 42.13
[7 empty] | 45.66 | 42.13
[7 empty] | 45.56 | 42.13
[7 empty] | 45.5 | 42.13
[7 empty] | 45.5 | 42.13
[7 empty] | 45.5 | 42.13
[7 empty] | 45.5 | 42.13
[7 empty] | 45.56 | 42.06
[7 empty] | 45.66 | 42.06
[7 empty] | 45.56 | 42.06
[7 empty] | 45.56 | 42.06
[7 empty] | 45.56 | 42.06
[7 empty] | 45.56 | 42.06
[7 empty] | 45.56 | 42.19
[7 empty] | 45.56 | 42.06
[7 empty] | 45.5 | 42.13
[7 empty] | 45.56 | 42.13
[7 empty] | 45.66 | 42.06
[7 empty] | 45.66 | 42.19
[7 empty] | 45.66 | 42.13
[7 empty] | 45.56 | 42.13
[7 empty] | 45.66 | 42.06
[7 empty] | 45.66 | 42.06
[7 empty] | 45.56 | 42.13
[7 empty] | 45.66 | 42.13
[7 empty] | 45.66 | 42.13
[7 empty] | 45.56 | 42.13

## 151 (6)
Wavelength | ecoFlex + normal emittance | ecoFlex + Ag/Ppy emittance | Pure PNIPAm Ibb | Ag/PPy Ibb | Pure PNIPAm Prad | Ag/PPy Prad | Pure PNIPAm Temp | Ag/PPy Temp | Pure PNIPAm Temp (K) | Ag/PPy Temp (K) | Pure PNIPAm Prad SUM | Ag/PPy Prad SUM
7.5 | 0.943997164 | 0.841378 | 29.03341 | 30.25364 | 27.40746 | 25.45474 | 31.44 | 33.44 | 304.59 | 306.59 | 190.9515 | 176.5226
7.51 | 0.951354126 | 0.8448984 | 29.084 | 30.30471 | 27.66918 | 25.6044 | 31.44 | 33.5
7.52 | 0.953561718 | 0.846493 | 29.13429 | 30.35547 | 27.78135 | 25.69569 | 31.44 | 33.5
7.53 | 0.951024984 | 0.8466859 | 29.18428 | 30.40592 | 27.75498 | 25.74426 | 31.44 | 33.44
7.54 | 0.948565984 | 0.8453022 | 29.23397 | 30.45605 | 27.73035 | 25.74457 | 31.5 | 33.5
7.55 | 0.950639011 | 0.8424878 | 29.28336 | 30.50587 | 27.8379 | 25.70082 | 31.5 | 33.44
7.56 | 0.958979085 | 0.8396057 | 29.33245 | 30.55537 | 28.1292 | 25.65447 | 31.5 | 33.44
7.57 | 0.97097737 | 0.8382395 | 29.38123 | 30.60456 | 28.52851 | 25.65395 | 31.5 | 33.44
7.58 | 0.969833872 | 0.8396983 | 29.42972 | 30.65344 | 28.54194 | 25.73964 | 31.5 | 33.44
7.59 | 0.952261514 | 0.8406005 | 29.47791 | 30.702 | 28.07067 | 25.80812 | 31.5 | 33.44
7.6 | 0.947559606 | 0.8416135 | 29.52579 | 30.75025 | 27.97745 | 25.87983 | 31.5 | 33.44
7.61 | 0.957853495 | 0.844772 | 29.57338 | 30.79819 | 28.32696 | 26.01745 | 31.5 | 33.5
7.62 | 0.96644397 | 0.8440971 | 29.62066 | 30.84581 | 28.62671 | 26.03686 | 31.56 | 33.5
7.63 | 0.96668601 | 0.8403781 | 29.66765 | 30.89312 | 28.6793 | 25.9619 | 31.5 | 33.5
7.64 | 0.96449718 | 0.8389547 | 29.71434 | 30.94012 | 28.65939 | 25.95736 | 31.56 | 33.44
7.65 | 0.964694916 | 0.8419308 | 29.76072 | 30.9868 | 28.71002 | 26.08874 | 31.5 | 33.5
7.66 | 0.961029473 | 0.8454158 | 29.80681 | 31.03317 | 28.64522 | 26.23593 | 31.5 | 33.44
7.67 | 0.950785267 | 0.8484368 | 29.8526 | 31.07923 | 28.38341 | 26.36876 | 31.56 | 33.44
7.68 | 0.9436658 | 0.8487154 | 29.89809 | 31.12498 | 28.2138 | 26.41625 | 31.56 | 33.44
7.69 | 0.942607148 | 0.8487135 | 29.94328 | 31.17042 | 28.22475 | 26.45476 | 31.56 | 33.5
7.7 | 0.947017981 | 0.8497958 | 29.98817 | 31.21554 | 28.39934 | 26.52684 | 31.56 | 33.5
7.71 | 0.952900764 | 0.8491194 | 30.03277 | 31.26036 | 28.61825 | 26.54378 | 31.56 | 33.5
7.72 | 0.957600088 | 0.8471275 | 30.07706 | 31.30486 | 28.8018 | 26.51921 | 31.56 | 33.5
7.73 | 0.95996685 | 0.8464969 | 30.12106 | 31.34906 | 28.91522 | 26.53688 | 31.56 | 33.44
7.74 | 0.959181592 | 0.8482769 | 30.16476 | 31.39294 | 28.93349 | 26.62991 | 31.62 | 33.44
7.75 | 0.954488696 | 0.8488855 | 30.20817 | 31.43652 | 28.83336 | 26.686 | 31.56 | 33.44
7.76 | 0.947765299 | 0.8478462 | 30.25128 | 31.47979 | 28.67111 | 26.69002 | 31.62 | 33.44
7.77 | 0.942294508 | 0.8474256 | 30.29409 | 31.52274 | 28.54595 | 26.71318 | 31.56 | 33.44
7.78 | 0.941184432 | 0.8487516 | 30.3366 | 31.56539 | 28.55234 | 26.79118 | 31.56 | 33.44
7.79 | 0.94446826 | 0.8501302 | 30.37882 | 31.60773 | 28.69183 | 26.87069 | 31.56 | 33.5
7.8 | 0.950029358 | 0.8505147 | 30.42074 | 31.64976 | 28.9006 | 26.91859 | 31.56 | 33.5
7.81 | 0.954479535 | 0.8509288 | 30.46237 | 31.69149 | 29.07571 | 26.9672 | 31.62 | 33.5
7.82 | 0.953260424 | 0.8534806 | 30.5037 | 31.73291 | 29.07797 | 27.08342 | 31.62 | 33.44
7.83 | 0.953467335 | 0.8559261 | 30.54474 | 31.77402 | 29.12341 | 27.19621 | 31.62 | 33.44
7.84 | 0.955139076 | 0.8545664 | 30.58548 | 31.81482 | 29.21339 | 27.18788 | 31.62 | 33.5
7.85 | 0.953246825 | 0.8497687 | 30.62593 | 31.85532 | 29.19407 | 27.06966 | 31.69 | 33.44
7.86 | 0.952730867 | 0.845362 | 30.66608 | 31.89551 | 29.21652 | 26.96326 | 31.69 | 33.44
7.87 | 0.958565294 | 0.8445666 | 30.70594 | 31.9354 | 29.43365 | 26.97157 | 31.62 | 33.44
7.88 | 0.9657961 | 0.8463458 | 30.74551 | 31.97499 | 29.6939 | 27.0619 | 31.62 | 33.5
7.89 | 0.959601677 | 0.8477878 | 30.78479 | 32.01427 | 29.54113 | 27.1413 | 31.62 | 33.5
7.9 | 0.955268762 | 0.8506921 | 30.82377 | 32.05324 | 29.44499 | 27.26744 | 31.62 | 33.5
7.91 | 0.955302276 | 0.8535374 | 30.86246 | 32.09191 | 29.48298 | 27.39165 | 31.69 | 33.5
7.92 | 0.956669664 | 0.854341 | 30.90086 | 32.13028 | 29.56192 | 27.45022 | 31.69 | 33.5
7.93 | 0.955402774 | 0.8527858 | 30.93897 | 32.16835 | 29.55918 | 27.43271 | 31.75 | 33.44
7.94 | 0.950022288 | 0.8521559 | 30.97679 | 32.20612 | 29.42864 | 27.44463 | 31.69 | 33.5
7.95 | 0.953284596 | 0.8503727 | 31.01432 | 32.24358 | 29.56547 | 27.41906 | 31.75 | 33.5
7.96 | 0.963354027 | 0.847491 | 31.05156 | 32.28074 | 29.91364 | 27.35764 | 31.69 | 33.5
7.97 | 0.970407567 | 0.8482005 | 31.08851 | 32.31761 | 30.16852 | 27.41181 | 31.69 | 33.5
7.98 | 0.969751704 | 0.8508275 | 31.12517 | 32.35417 | 30.18369 | 27.52782 | 31.75 | 33.5
7.99 | 0.961559055 | 0.850054 | 31.16154 | 32.39043 | 29.96366 | 27.53362 | 31.75 | 33.5
8 | 0.952750167 | 0.843342 | 31.19762 | 32.4264 | 29.72354 | 27.34654 | 31.81 | 33.5
8.01 | 0.944752038 | 0.8434493 | 31.23342 | 32.46207 | 29.50784 | 27.38011 | 31.75 | 33.5
8.02 | 0.941271129 | 0.8480657 | 31.26893 | 32.49743 | 29.43254 | 27.55996 | 31.81 | 33.5
8.03 | 0.943341998 | 0.8527333 | 31.30415 | 32.53251 | 29.53052 | 27.74155 | 31.81 | 33.56
8.04 | 0.949077981 | 0.8538828 | 31.33909 | 32.56728 | 29.74324 | 27.80864 | 31.81 | 33.56
8.05 | 0.948490774 | 0.8532594 | 31.37374 | 32.60176 | 29.7577 | 27.81776 | 31.81 | 33.56
8.06 | 0.949685838 | 0.8505095 | 31.40811 | 32.63594 | 29.82783 | 27.75718 | 31.81 | 33.56
8.07 | 0.956696286 | 0.8439809 | 31.44219 | 32.66983 | 30.08063 | 27.57271 | 31.81 | 33.56
8.08 | 0.963242421 | 0.8367355 | 31.47599 | 32.70342 | 30.31901 | 27.36412 | 31.81 | 33.56
8.09 | 0.962955839 | 0.8325036 | 31.5095 | 32.73672 | 30.34226 | 27.25344 | 31.87 | 33.56
8.1 | 0.955909004 | 0.83506 | 31.54273 | 32.76973 | 30.15198 | 27.36469 | 31.94 | 33.56
8.11 | 0.955136242 | 0.8398178 | 31.57568 | 32.80244 | 30.15908 | 27.54808 | 31.87 | 33.56
8.12 | 0.956962309 | 0.8437943 | 31.60834 | 32.83486 | 30.24799 | 27.70587 | 31.87 | 33.63
8.13 | 0.957876853 | 0.8464372 | 31.64073 | 32.86699 | 30.30792 | 27.81985 | 31.94 | 33.63
8.14 | 0.954591151 | 0.8478765 | 31.67283 | 32.89883 | 30.23461 | 27.89415 | 31.87 | 33.56
8.15 | 0.952895442 | 0.8481539 | 31.70466 | 32.93038 | 30.21122 | 27.93003 | 31.94 | 33.56
8.16 | 0.955994828 | 0.8483032 | 31.7362 | 32.96164 | 30.33964 | 27.96146 | 31.94 | 33.63
8.17 | 0.959414394 | 0.8482034 | 31.76746 | 32.99261 | 30.47816 | 27.98444 | 31.94 | 33.63
8.18 | 0.960678042 | 0.8478435 | 31.79845 | 33.02329 | 30.54807 | 27.99858 | 31.94 | 33.56
8.19 | 0.958206928 | 0.8473479 | 31.82916 | 33.05368 | 30.49892 | 28.00797 | 32 | 33.56
8.2 | 0.953870068 | 0.8467226 | 31.85959 | 33.08378 | 30.38991 | 28.01279 | 32 | 33.56
8.21 | 0.951930657 | 0.847069 | 31.88974 | 33.1136 | 30.35682 | 28.04951 | 31.94 | 33.56
8.22 | 0.953555224 | 0.8485563 | 31.91962 | 33.14313 | 30.43712 | 28.12382 | 32 | 33.56
8.23 | 0.959433017 | 0.851175 | 31.94922 | 33.17238 | 30.65313 | 28.2355 | 32 | 33.56
8.24 | 0.958533543 | 0.8510714 | 31.97854 | 33.20134 | 30.6525 | 28.25671 | 32 | 33.56
8.25 | 0.953447465 | 0.8507703 | 32.00759 | 33.23002 | 30.51756 | 28.27112 | 32 | 33.56
8.26 | 0.948433619 | 0.8516872 | 32.03637 | 33.25842 | 30.38437 | 28.32577 | 32.06 | 33.56
8.27 | 0.946663129 | 0.8545742 | 32.06487 | 33.28653 | 30.35463 | 28.44581 | 32 | 33.56
8.28 | 0.945418176 | 0.8546756 | 32.0931 | 33.31436 | 30.3414 | 28.47297 | 32.06 | 33.56
8.29 | 0.943645478 | 0.849382 | 32.12106 | 33.34191 | 30.31089 | 28.32002 | 32.06 | 33.56
8.3 | 0.942249221 | 0.8447672 | 32.14874 | 33.36918 | 30.29213 | 28.18919 | 32.06 | 33.63
8.31 | 0.942016274 | 0.8443039 | 32.17616 | 33.39617 | 30.31047 | 28.19651 | 32.06 | 33.56
8.32 | 0.945756338 | 0.8493715 | 32.20331 | 33.42287 | 30.45648 | 28.38844 | 32.06 | 33.56
8.33 | 0.953484224 | 0.8484707 | 32.23018 | 33.4493 | 30.73097 | 28.38076 | 32.06 | 33.56
8.34 | 0.958923745 | 0.8450473 | 32.25679 | 33.47546 | 30.9318 | 28.28834 | 32.06 | 33.56
8.35 | 0.959148551 | 0.841206 | 32.28312 | 33.50133 | 30.96431 | 28.18152 | 32.06 | 33.56
8.36 | 0.958117982 | 0.8420731 | 32.30919 | 33.52693 | 30.95602 | 28.23212 | 32.13 | 33.56
8.37 | 0.960297525 | 0.8434455 | 32.335 | 33.55225 | 31.05122 | 28.2995 | 32.13 | 33.5
8.38 | 0.960951404 | 0.8468046 | 32.36053 | 33.5773 | 31.0969 | 28.43341 | 32.13 | 33.56
8.39 | 0.957021193 | 0.8531334 | 32.3858 | 33.60207 | 30.9939 | 28.66705 | 32.06 | 33.56
8.4 | 0.954456426 | 0.857215 | 32.41081 | 33.62657 | 30.93471 | 28.8252 | 32.13 | 33.56
8.41 | 0.95053903 | 0.8543596 | 32.43555 | 33.6508 | 30.83126 | 28.74988 | 32.13 | 33.56
8.42 | 0.945006532 | 0.8471531 | 32.46003 | 33.67475 | 30.67494 | 28.52767 | 32.13 | 33.56
8.43 | 0.937282604 | 0.838147 | 32.48424 | 33.69843 | 30.44691 | 28.24424 | 32.19 | 33.56
8.44 | 0.938021446 | 0.8348433 | 32.50819 | 33.72184 | 30.49338 | 28.15246 | 32.19 | 33.56
8.45 | 0.944030859 | 0.8370507 | 32.53188 | 33.74498 | 30.7111 | 28.24626 | 32.13 | 33.56
8.46 | 0.954273511 | 0.843556 | 32.55531 | 33.76786 | 31.06667 | 28.48508 | 32.13 | 33.56
8.47 | 0.966944492 | 0.8510238 | 32.57848 | 33.79046 | 31.50158 | 28.75649 | 32.19 | 33.56
8.48 | 0.97136101 | 0.8523606 | 32.60139 | 33.81279 | 31.66771 | 28.82069 | 32.19 | 33.56
8.49 | 0.969619264 | 0.850839 | 32.62403 | 33.83486 | 31.63289 | 28.78802 | 32.19 | 33.56
8.5 | 0.962074761 | 0.8476012 | 32.64643 | 33.85666 | 31.4083 | 28.69695 | 32.13 | 33.56
8.51 | 0.957566725 | 0.8521931 | 32.66856 | 33.8782 | 31.28232 | 28.87077 | 32.13 | 33.56
8.52 | 0.95243996 | 0.8582745 | 32.69043 | 33.89947 | 31.13568 | 29.09505 | 32.13 | 33.5
8.53 | 0.946257217 | 0.862798 | 32.71205 | 33.92048 | 30.95402 | 29.26652 | 32.19 | 33.56
8.54 | 0.937664918 | 0.8584986 | 32.73342 | 33.94122 | 30.69298 | 29.13849 | 32.19 | 33.56
8.55 | 0.937799882 | 0.8479937 | 32.75453 | 33.9617 | 30.71719 | 28.79931 | 32.25 | 33.56
8.56 | 0.942752812 | 0.837434 | 32.77538 | 33.98192 | 30.89908 | 28.45762 | 32.19 | 33.56
8.57 | 0.951863844 | 0.82888 | 32.79598 | 34.00188 | 31.21731 | 28.18348 | 32.25 | 33.5
8.58 | 0.957702655 | 0.8294081 | 32.81633 | 34.02158 | 31.42829 | 28.21777 | 32.19 | 33.56
8.59 | 0.961762149 | 0.833038 | 32.83643 | 34.04101 | 31.58083 | 28.35746 | 32.25 | 33.5
8.6 | 0.963161847 | 0.8380733 | 32.85627 | 34.06019 | 31.64591 | 28.54494 | 32.25 | 33.56
8.61 | 0.956783591 | 0.8381831 | 32.87587 | 34.07911 | 31.45509 | 28.56454 | 32.19 | 33.56
8.62 | 0.946866557 | 0.8349405 | 32.89521 | 34.09778 | 31.14738 | 28.46961 | 32.19 | 33.56
8.63 | 0.938770396 | 0.8316799 | 32.91431 | 34.11619 | 30.89898 | 28.37374 | 32.19 | 33.56
8.64 | 0.938647474 | 0.8316304 | 32.93316 | 34.13434 | 30.91262 | 28.38715 | 32.19 | 33.56
8.65 | 0.941699943 | 0.8350333 | 32.95176 | 34.15223 | 31.03067 | 28.51825 | 32.25 | 33.56
8.66 | 0.944845666 | 0.8383847 | 32.97011 | 34.16988 | 31.15166 | 28.6475 | 32.19 | 33.56
8.67 | 0.947298533 | 0.840759 | 32.98821 | 34.18727 | 31.24969 | 28.74325 | 32.25 | 33.56
8.68 | 0.950667323 | 0.8377682 | 33.00608 | 34.2044 | 31.3778 | 28.65536 | 32.25 | 33.56
8.69 | 0.951414151 | 0.8340291 | 33.02369 | 34.22129 | 31.41921 | 28.54155 | 32.25 | 33.56
8.7 | 0.949677626 | 0.8299749 | 33.04106 | 34.23792 | 31.37836 | 28.41662 | 32.25 | 33.5
8.71 | 0.950161539 | 0.829583 | 33.05819 | 34.25431 | 31.41062 | 28.41679 | 32.25 | 33.5
8.72 | 0.948358157 | 0.8284007 | 33.07508 | 34.27044 | 31.36702 | 28.38966 | 32.25 | 33.5
8.73 | 0.945088228 | 0.8269041 | 33.09173 | 34.28633 | 31.2746 | 28.3515 | 32.19 | 33.5
8.74 | 0.942877428 | 0.8271872 | 33.10813 | 34.30197 | 31.21691 | 28.37415 | 32.25 | 33.5
8.75 | 0.948646197 | 0.8318931 | 33.12429 | 34.31736 | 31.42323 | 28.54838 | 32.25 | 33.5
8.76 | 0.958356736 | 0.8384781 | 33.14022 | 34.3325 | 31.76015 | 28.78705 | 32.25 | 33.56
8.77 | 0.96614205 | 0.842512 | 33.1559 | 34.3474 | 32.03331 | 28.9381 | 32.31 | 33.5
8.78 | 0.967571025 | 0.8426667 | 33.17135 | 34.36206 | 32.09564 | 28.95576 | 32.31 | 33.56
8.79 | 0.963973137 | 0.8418848 | 33.18656 | 34.37647 | 31.99095 | 28.94103 | 32.31 | 33.56
8.8 | 0.951852802 | 0.8443246 | 33.20153 | 34.39064 | 31.60297 | 29.03687 | 32.31 | 33.56
8.81 | 0.946340352 | 0.8442237 | 33.21627 | 34.40457 | 31.4339 | 29.04515 | 32.31 | 33.56
8.82 | 0.94664187 | 0.8418373 | 33.23078 | 34.41825 | 31.45764 | 28.97457 | 32.31 | 33.63
8.83 | 0.95846064 | 0.834838 | 33.24505 | 34.4317 | 31.86407 | 28.74489 | 32.31 | 33.56
8.84 | 0.960320636 | 0.8275702 | 33.25908 | 34.44491 | 31.93938 | 28.50558 | 32.31 | 33.56
8.85 | 0.957766894 | 0.82108 | 33.27288 | 34.45787 | 31.86767 | 28.29267 | 32.31 | 33.63
8.86 | 0.953807971 | 0.8180649 | 33.28646 | 34.4706 | 31.74889 | 28.19919 | 32.31 | 33.56
8.87 | 0.959969956 | 0.8212141 | 33.2998 | 34.48309 | 31.9668 | 28.318 | 32.31 | 33.63
8.88 | 0.968990315 | 0.8264798 | 33.31291 | 34.49535 | 32.27988 | 28.50971 | 32.31 | 33.63
8.89 | 0.970034128 | 0.8286807 | 33.32579 | 34.50737 | 32.32715 | 28.59559 | 32.38 | 33.63
8.9 | 0.965116514 | 0.8315569 | 33.33844 | 34.51915 | 32.17548 | 28.70464 | 32.31 | 33.63
8.91 | 0.956999566 | 0.8351923 | 33.35086 | 34.5307 | 31.91676 | 28.83978 | 32.38 | 33.56
8.92 | 0.948925787 | 0.8416717 | 33.36306 | 34.54202 | 31.65907 | 29.07304 | 32.31 | 33.56
8.93 | 0.938130191 | 0.8408328 | 33.37503 | 34.55311 | 31.31012 | 29.05339 | 32.31 | 33.56
8.94 | 0.925942368 | 0.8345011 | 33.38677 | 34.56396 | 30.91423 | 28.84366 | 32.38 | 33.63
8.95 | 0.923355476 | 0.8209182 | 33.39829 | 34.57459 | 30.8385 | 28.38291 | 32.38 | 33.63
8.96 | 0.925986511 | 0.8112158 | 33.40959 | 34.58498 | 30.93683 | 28.05588 | 32.38 | 33.63
8.97 | 0.933705802 | 0.8052975 | 33.42066 | 34.59515 | 31.20507 | 27.85938 | 32.38 | 33.56
8.98 | 0.934047022 | 0.8101292 | 33.43151 | 34.60508 | 31.2266 | 28.03459 | 32.38 | 33.63
8.99 | 0.93486386 | 0.8160816 | 33.44214 | 34.61479 | 31.26385 | 28.2485 | 32.38 | 33.63
9 | 0.93687979 | 0.8229811 | 33.45255 | 34.62428 | 31.34102 | 28.49513 | 32.31 | 33.63
9.01 | 0.950528754 | 0.8241443 | 33.46273 | 34.63353 | 31.80729 | 28.54303 | 32.38 | 33.56
9.02 | 0.964093797 | 0.8240742 | 33.4727 | 34.64257 | 32.27082 | 28.54805 | 32.38 | 33.63
9.03 | 0.971746525 | 0.8235886 | 33.48245 | 34.65138 | 32.53645 | 28.53848 | 32.38 | 33.63
9.04 | 0.97303426 | 0.8265674 | 33.49198 | 34.65996 | 32.58885 | 28.64879 | 32.38 | 33.63
9.05 | 0.971857676 | 0.8304759 | 33.5013 | 34.66832 | 32.55849 | 28.79121 | 32.44 | 33.63
9.06 | 0.971949472 | 0.8309244 | 33.51039 | 34.67647 | 32.57041 | 28.81352 | 32.44 | 33.63
9.07 | 0.96643812 | 0.831953 | 33.51928 | 34.68439 | 32.39431 | 28.85578 | 32.38 | 33.63
9.08 | 0.956294958 | 0.8334611 | 33.52794 | 34.69209 | 32.0626 | 28.91451 | 32.44 | 33.56
9.09 | 0.948717575 | 0.8359723 | 33.5364 | 34.69957 | 31.81657 | 29.00788 | 32.44 | 33.63
9.1 | 0.944394298 | 0.8355672 | 33.54464 | 34.70684 | 31.67937 | 28.9999 | 32.44 | 33.63
9.11 | 0.9455011 | 0.8300585 | 33.55267 | 34.71388 | 31.72408 | 28.81455 | 32.44 | 33.63
9.12 | 0.947017529 | 0.8250134 | 33.56048 | 34.72071 | 31.78237 | 28.64505 | 32.44 | 33.63
9.13 | 0.948210998 | 0.8206215 | 33.56809 | 34.72733 | 31.82963 | 28.49799 | 32.44 | 33.56
9.14 | 0.947128034 | 0.8188466 | 33.57549 | 34.73373 | 31.80028 | 28.4416 | 32.44 | 33.63
9.15 | 0.94305748 | 0.8197212 | 33.58267 | 34.73991 | 31.67039 | 28.47704 | 32.44 | 33.63
9.16 | 0.936582172 | 0.8227283 | 33.58965 | 34.74589 | 31.45947 | 28.58643 | 32.44 | 33.63
9.17 | 0.933046918 | 0.8295001 | 33.59642 | 34.75165 | 31.34704 | 28.8265 | 32.5 | 33.63
9.18 | 0.928918751 | 0.8342583 | 33.60299 | 34.7572 | 31.21445 | 28.99648 | 32.5 | 33.63
9.19 | 0.923097911 | 0.8341474 | 33.60935 | 34.76254 | 31.02472 | 28.99708 | 32.5 | 33.56
9.2 | 0.91743489 | 0.8353164 | 33.6155 | 34.76766 | 30.84003 | 29.042 | 32.5 | 33.56
9.21 | 0.912737846 | 0.837305 | 33.62145 | 34.77258 | 30.68757 | 29.11526 | 32.5 | 33.56
9.22 | 0.922823398 | 0.8433312 | 33.62719 | 34.7773 | 31.03196 | 29.32878 | 32.5 | 33.56
9.23 | 0.938003872 | 0.844882 | 33.63274 | 34.7818 | 31.54764 | 29.38652 | 32.5 | 33.56
9.24 | 0.960266483 | 0.840212 | 33.63808 | 34.7861 | 32.30152 | 29.2277 | 32.5 | 33.63
9.25 | 0.97003101 | 0.8323282 | 33.64322 | 34.79019 | 32.63496 | 28.95686 | 32.5 | 33.56
9.26 | 0.974113989 | 0.8244375 | 33.64815 | 34.79408 | 32.77714 | 28.68554 | 32.5 | 33.63
9.27 | 0.963788467 | 0.8231642 | 33.65289 | 34.79776 | 32.43427 | 28.64427 | 32.56 | 33.63
9.28 | 0.959145172 | 0.8223086 | 33.65743 | 34.80124 | 32.28236 | 28.61736 | 32.56 | 33.63
9.29 | 0.960982983 | 0.8219295 | 33.66178 | 34.80452 | 32.34839 | 28.60686 | 32.56 | 33.63
9.3 | 0.961870556 | 0.8219649 | 33.66592 | 34.80759 | 32.38226 | 28.61062 | 32.63 | 33.63
9.31 | 0.960727576 | 0.823455 | 33.66987 | 34.81047 | 32.34757 | 28.66486 | 32.63 | 33.63
9.32 | 0.948215624 | 0.8334977 | 33.67362 | 34.81314 | 31.92985 | 29.01667 | 32.56 | 33.63
9.33 | 0.937208173 | 0.8443343 | 33.67718 | 34.81562 | 31.56253 | 29.39602 | 32.63 | 33.63
9.34 | 0.927949291 | 0.8560937 | 33.68054 | 34.8179 | 31.25383 | 29.80739 | 32.63 | 33.63
9.35 | 0.924657738 | 0.8566699 | 33.68371 | 34.81998 | 31.1459 | 29.82923 | 32.63 | 33.63
9.36 | 0.923023504 | 0.8531533 | 33.68669 | 34.82186 | 31.09361 | 29.70839 | 32.63 | 33.56
9.37 | 0.921352757 | 0.8404039 | 33.68947 | 34.82355 | 31.03989 | 29.26585 | 32.63 | 33.63
9.38 | 0.922544198 | 0.8314083 | 33.69207 | 34.82505 | 31.08242 | 28.95383 | 32.69 | 33.56
9.39 | 0.927966626 | 0.8279614 | 33.69447 | 34.82635 | 31.26735 | 28.83487 | 32.69 | 33.56
9.4 | 0.942921034 | 0.8302629 | 33.69669 | 34.82745 | 31.77332 | 28.91594 | 32.69 | 33.63
9.41 | 0.96186177 | 0.8349691 | 33.69872 | 34.82837 | 32.41351 | 29.08061 | 32.75 | 33.63
9.42 | 0.969860691 | 0.8362575 | 33.70055 | 34.82909 | 32.68484 | 29.12609 | 32.75 | 33.56
9.43 | 0.972507677 | 0.8366892 | 33.70221 | 34.82962 | 32.77565 | 29.14157 | 32.75 | 33.63
9.44 | 0.962010204 | 0.835017 | 33.70367 | 34.82996 | 32.42328 | 29.08361 | 32.75 | 33.56
9.45 | 0.949831142 | 0.8329496 | 33.70495 | 34.83011 | 32.01401 | 29.01173 | 32.75 | 33.56
9.46 | 0.936394901 | 0.8305866 | 33.70605 | 34.83008 | 31.56217 | 28.9294 | 32.75 | 33.63
9.47 | 0.928406217 | 0.8318847 | 33.70696 | 34.82985 | 31.29375 | 28.97442 | 32.81 | 33.56
9.48 | 0.922808407 | 0.8343452 | 33.70768 | 34.82944 | 31.10573 | 29.05978 | 32.81 | 33.56
9.49 | 0.927717842 | 0.8405798 | 33.70823 | 34.82885 | 31.27173 | 29.27643 | 32.81 | 33.63
9.5 | 0.932525864 | 0.8451655 | 33.70859 | 34.82807 | 31.43413 | 29.43548 | 32.81 | 33.63
9.51 | 0.937170545 | 0.8470956 | 33.70878 | 34.8271 | 31.59087 | 29.50189 | 32.81 | 33.63
9.52 | 0.935004714 | 0.845055 | 33.70878 | 34.82595 | 31.51787 | 29.42985 | 32.88 | 33.63
9.53 | 0.929018406 | 0.840787 | 33.7086 | 34.82462 | 31.31591 | 29.28009 | 32.81 | 33.63
9.54 | 0.936806356 | 0.8382299 | 33.70825 | 34.82311 | 31.5781 | 29.18977 | 32.88 | 33.63
9.55 | 0.947385194 | 0.8371474 | 33.70771 | 34.82141 | 31.93419 | 29.15066 | 32.88 | 33.63
9.56 | 0.965045299 | 0.8440766 | 33.707 | 34.81954 | 32.52879 | 29.39036 | 32.94 | 33.63
9.57 | 0.97315036 | 0.8488311 | 33.70612 | 34.81749 | 32.80112 | 29.55416 | 32.88 | 33.63
9.58 | 0.965316843 | 0.8499579 | 33.70506 | 34.81525 | 32.53606 | 29.5915 | 32.94 | 33.63
9.59 | 0.957925852 | 0.8450507 | 33.70382 | 34.81284 | 32.28576 | 29.41862 | 32.94 | 33.63
9.6 | 0.950821914 | 0.8362293 | 33.70241 | 34.81026 | 32.04499 | 29.10935 | 32.88 | 33.63
9.61 | 0.952991485 | 0.833705 | 33.70083 | 34.80749 | 32.1166 | 29.01918 | 32.94 | 33.63
9.62 | 0.956546656 | 0.8327527 | 33.69907 | 34.80455 | 32.23474 | 28.98358 | 33 | 33.56
9.63 | 0.950854954 | 0.8374203 | 33.69715 | 34.80144 | 32.0411 | 29.14343 | 32.94 | 33.63
9.64 | 0.94656863 | 0.841145 | 33.69505 | 34.79815 | 31.89468 | 29.27029 | 33 | 33.63
9.65 | 0.946233876 | 0.8422181 | 33.69278 | 34.79469 | 31.88125 | 29.30472 | 33 | 33.63
9.66 | 0.949999992 | 0.8426082 | 33.69034 | 34.79106 | 32.00583 | 29.31523 | 33 | 33.63
9.67 | 0.95843383 | 0.8422208 | 33.68774 | 34.78726 | 32.28747 | 29.29855 | 33 | 33.56
9.68 | 0.96252638 | 0.8406456 | 33.68497 | 34.78328 | 32.42267 | 29.24041 | 33 | 33.63
9.69 | 0.964444811 | 0.8384757 | 33.68203 | 34.77914 | 32.48445 | 29.16146 | 33 | 33.63
9.7 | 0.963535096 | 0.833409 | 33.67892 | 34.77482 | 32.45082 | 28.98165 | 33.06 | 33.63
9.71 | 0.962023636 | 0.8280064 | 33.67565 | 34.77034 | 32.39677 | 28.79007 | 33 | 33.56
9.72 | 0.957543429 | 0.8257518 | 33.67221 | 34.76569 | 32.2426 | 28.70783 | 33 | 33.63
9.73 | 0.952928358 | 0.824004 | 33.66861 | 34.76088 | 32.08377 | 28.6431 | 33.06 | 33.63
9.74 | 0.947839715 | 0.8240359 | 33.66485 | 34.7559 | 31.90888 | 28.64011 | 33.06 | 33.63
9.75 | 0.941641465 | 0.8238248 | 33.66092 | 34.75075 | 31.69652 | 28.62853 | 33.06 | 33.63
9.76 | 0.933730292 | 0.8232388 | 33.65683 | 34.74544 | 31.4264 | 28.60379 | 33.13 | 33.63
9.77 | 0.925318846 | 0.8262518 | 33.65258 | 34.73997 | 31.13937 | 28.70396 | 33.13 | 33.63
9.78 | 0.916510656 | 0.832119 | 33.64817 | 34.73433 | 30.83891 | 28.90309 | 33.13 | 33.63
9.79 | 0.917304673 | 0.8384561 | 33.6436 | 34.72853 | 30.86144 | 29.11835 | 33.13 | 33.63
9.8 | 0.921919317 | 0.8449803 | 33.63888 | 34.72257 | 31.01233 | 29.33989 | 33.13 | 33.63
9.81 | 0.9323435 | 0.8429682 | 33.63399 | 34.71645 | 31.35843 | 29.26486 | 33.13 | 33.63
9.82 | 0.943616897 | 0.8396018 | 33.62895 | 34.71017 | 31.73284 | 29.14272 | 33.13 | 33.63
9.83 | 0.949877336 | 0.8327665 | 33.62375 | 34.70373 | 31.93844 | 28.9001 | 33.19 | 33.63
9.84 | 0.954883372 | 0.8265894 | 33.6184 | 34.69714 | 32.10165 | 28.68028 | 33.19 | 33.63
9.85 | 0.952574365 | 0.8242507 | 33.61289 | 34.69038 | 32.01877 | 28.59357 | 33.19 | 33.63
9.86 | 0.948914098 | 0.8232042 | 33.60722 | 34.68347 | 31.89037 | 28.55158 | 33.13 | 33.63
9.87 | 0.941708088 | 0.8255482 | 33.6014 | 34.6764 | 31.64271 | 28.62704 | 33.13 | 33.63
9.88 | 0.936218704 | 0.8288264 | 33.59543 | 34.66918 | 31.45267 | 28.73473 | 33.19 | 33.69
9.89 | 0.933321852 | 0.8335156 | 33.58931 | 34.66181 | 31.34964 | 28.89116 | 33.19 | 33.63
9.9 | 0.932483749 | 0.8379358 | 33.58304 | 34.65428 | 31.31564 | 29.03806 | 33.25 | 33.69
9.91 | 0.933595123 | 0.8421013 | 33.57661 | 34.6466 | 31.34696 | 29.17594 | 33.25 | 33.63
9.92 | 0.936751671 | 0.8444974 | 33.57004 | 34.63876 | 31.44679 | 29.25235 | 33.25 | 33.63
9.93 | 0.941152762 | 0.8458169 | 33.56332 | 34.63078 | 31.58821 | 29.2913 | 33.25 | 33.69
9.94 | 0.9454541 | 0.843604 | 33.55644 | 34.62264 | 31.72608 | 29.2078 | 33.25 | 33.63
9.95 | 0.949717124 | 0.8400343 | 33.54942 | 34.61436 | 31.86246 | 29.07725 | 33.31 | 33.63
9.96 | 0.952267304 | 0.8361789 | 33.54226 | 34.60593 | 31.9412 | 28.93674 | 33.31 | 33.63
9.97 | 0.954431288 | 0.832259 | 33.53495 | 34.59734 | 32.0068 | 28.79395 | 33.25 | 33.63
9.98 | 0.960169193 | 0.8345055 | 33.52749 | 34.58861 | 32.19206 | 28.86439 | 33.31 | 33.69
9.99 | 0.966294528 | 0.8374205 | 33.51989 | 34.57974 | 32.39008 | 28.95778 | 33.31 | 33.69
10 | 0.971114417 | 0.8418101 | 33.51214 | 34.57072 | 32.54412 | 29.10198 | 33.31 | 33.69
10.01 | 0.975466578 | 0.8459027 | 33.50425 | 34.56155 | 32.68227 | 29.23571 | 33.38 | 33.69
10.02 | 0.97181723 | 0.8441065 | 33.49622 | 34.55224 | 32.5522 | 29.16577 | 33.38 | 33.63
10.03 | 0.967531419 | 0.842252 | 33.48804 | 34.54278 | 32.40073 | 29.09373 | 33.38 | 33.63
10.04 | 0.958410883 | 0.8399548 | 33.47973 | 34.53318 | 32.08733 | 29.00631 | 33.44 | 33.69
10.05 | 0.950429741 | 0.8386752 | 33.47127 | 34.52344 | 31.81209 | 28.95396 | 33.38 | 33.75
10.06 | 0.94790456 | 0.8422685 | 33.46267 | 34.51356 | 31.71942 | 29.06969 | 33.44 | 33.69
10.07 | 0.946984045 | 0.8454722 | 33.45394 | 34.50354 | 31.68034 | 29.17178 | 33.38 | 33.69
10.08 | 0.951698959 | 0.8473077 | 33.44506 | 34.49338 | 31.82963 | 29.2265 | 33.5 | 33.69
10.09 | 0.955008378 | 0.8483985 | 33.43605 | 34.48307 | 31.93171 | 29.25539 | 33.44 | 33.69
10.1 | 0.954377646 | 0.8474018 | 33.4269 | 34.47263 | 31.90189 | 29.21217 | 33.44 | 33.63
10.11 | 0.954206318 | 0.8466349 | 33.41762 | 34.46206 | 31.8873 | 29.17678 | 33.5 | 33.75
10.12 | 0.955124619 | 0.846413 | 33.4082 | 34.45134 | 31.90899 | 29.16006 | 33.5 | 33.69
10.13 | 0.956680852 | 0.8453952 | 33.39865 | 34.44049 | 31.95184 | 29.11583 | 33.56 | 33.69
10.14 | 0.959576966 | 0.842706 | 33.38896 | 34.4295 | 32.03927 | 29.01395 | 33.56 | 33.69
10.15 | 0.961154629 | 0.8414178 | 33.37913 | 34.41838 | 32.08251 | 28.96024 | 33.56 | 33.69
10.16 | 0.960181909 | 0.8428397 | 33.36918 | 34.40712 | 32.04048 | 28.99969 | 33.5 | 33.69
10.17 | 0.959086787 | 0.84567 | 33.35909 | 34.39573 | 31.99426 | 29.08744 | 33.56 | 33.69
10.18 | 0.957765601 | 0.8511014 | 33.34887 | 34.38421 | 31.9404 | 29.26445 | 33.56 | 33.75
10.19 | 0.956143762 | 0.854681 | 33.33852 | 34.37256 | 31.87642 | 29.37757 | 33.63 | 33.75
10.2 | 0.953973069 | 0.8548802 | 33.32804 | 34.36077 | 31.79406 | 29.37434 | 33.63 | 33.75
10.21 | 0.953375686 | 0.854144 | 33.31743 | 34.34885 | 31.76403 | 29.33887 | 33.63 | 33.75
10.22 | 0.955716849 | 0.8516609 | 33.3067 | 34.33681 | 31.83177 | 29.24331 | 33.63 | 33.75
10.23 | 0.958661664 | 0.8503516 | 33.29583 | 34.32463 | 31.91944 | 29.188 | 33.63 | 33.75
10.24 | 0.962801622 | 0.8513662 | 33.28484 | 34.31233 | 32.0467 | 29.21235 | 33.63 | 33.69
10.25 | 0.964731864 | 0.8517679 | 33.27372 | 34.29989 | 32.10022 | 29.21555 | 33.69 | 33.69
10.26 | 0.961845947 | 0.8508336 | 33.26247 | 34.28733 | 31.99338 | 29.17282 | 33.69 | 33.69
10.27 | 0.958237072 | 0.8499236 | 33.2511 | 34.27465 | 31.86244 | 29.13083 | 33.69 | 33.75
10.28 | 0.952818292 | 0.8490745 | 33.23961 | 34.26184 | 31.67131 | 29.09085 | 33.69 | 33.75
10.29 | 0.948706823 | 0.849571 | 33.22799 | 34.2489 | 31.52362 | 29.09687 | 33.69 | 33.75
10.3 | 0.948553117 | 0.8541413 | 33.21625 | 34.23584 | 31.50737 | 29.24224 | 33.75 | 33.75
10.31 | 0.949610715 | 0.858148 | 33.20438 | 34.22265 | 31.53124 | 29.3681 | 33.75 | 33.75
10.32 | 0.95542206 | 0.8599423 | 33.1924 | 34.20935 | 31.71275 | 29.41806 | 33.69 | 33.81
10.33 | 0.960973519 | 0.8612377 | 33.18029 | 34.19592 | 31.88538 | 29.45081 | 33.75 | 33.75
10.34 | 0.96504866 | 0.8596984 | 33.16806 | 34.18236 | 32.00879 | 29.38653 | 33.75 | 33.81
10.35 | 0.968577079 | 0.8582411 | 33.15571 | 34.16869 | 32.11386 | 29.32497 | 33.75 | 33.81
10.36 | 0.966447155 | 0.8576309 | 33.14324 | 34.1549 | 32.03119 | 29.2923 | 33.75 | 33.81
10.37 | 0.964275185 | 0.8570102 | 33.13066 | 34.14099 | 31.94707 | 29.25917 | 33.75 | 33.75
10.38 | 0.959845826 | 0.8558289 | 33.11795 | 34.12696 | 31.78813 | 29.20684 | 33.81 | 33.81
10.39 | 0.955416467 | 0.8546477 | 33.10513 | 34.11281 | 31.62919 | 29.15443 | 33.81 | 33.81
10.4 | 0.953988121 | 0.8537289 | 33.09219 | 34.09854 | 31.56956 | 29.11091 | 33.75 | 33.81
10.41 | 0.952750767 | 0.8528268 | 33.07914 | 34.08416 | 31.51617 | 29.06788 | 33.81 | 33.75
10.42 | 0.953519228 | 0.8553302 | 33.06597 | 34.06966 | 31.52904 | 29.14081 | 33.81 | 33.81
10.43 | 0.954631429 | 0.8584172 | 33.05268 | 34.05504 | 31.55313 | 29.23343 | 33.81 | 33.75
10.44 | 0.953532969 | 0.8595828 | 33.03928 | 34.04031 | 31.50405 | 29.26046 | 33.81 | 33.81
10.45 | 0.951731953 | 0.8601376 | 33.02577 | 34.02547 | 31.43168 | 29.26658 | 33.81 | 33.81
10.46 | 0.951275111 | 0.8579347 | 33.01215 | 34.01051 | 31.40363 | 29.17879 | 33.81 | 33.75
10.47 | 0.951524613 | 0.8542825 | 32.99841 | 33.99544 | 31.3988 | 29.04171 | 33.81 | 33.81
10.48 | 0.953253868 | 0.8524188 | 32.98456 | 33.98025 | 31.44266 | 28.96541 | 33.88 | 33.81
10.49 | 0.956224894 | 0.8520558 | 32.9706 | 33.96496 | 31.52731 | 28.94004 | 33.88 | 33.81
10.5 | 0.958684633 | 0.8522233 | 32.95653 | 33.94955 | 31.59492 | 28.9326 | 33.88 | 33.88
10.51 | 0.960447988 | 0.8531132 | 32.94235 | 33.93404 | 31.63942 | 28.94957 | 33.88 | 33.81
10.52 | 0.961632095 | 0.854485 | 32.92806 | 33.91841 | 31.66468 | 28.98277 | 33.88 | 33.88
10.53 | 0.961427939 | 0.8570115 | 32.91367 | 33.90268 | 31.64412 | 29.05499 | 33.88 | 33.81
10.54 | 0.960597579 | 0.8594303 | 32.89916 | 33.88683 | 31.60286 | 29.12337 | 33.94 | 33.75
10.55 | 0.956399619 | 0.8612694 | 32.88455 | 33.87088 | 31.45077 | 29.17196 | 33.88 | 33.81
10.56 | 0.952214268 | 0.8630601 | 32.86983 | 33.85483 | 31.29913 | 29.21875 | 33.94 | 33.88
10.57 | 0.949220266 | 0.8602821 | 32.85501 | 33.83866 | 31.18664 | 29.11079 | 33.94 | 33.81
10.58 | 0.946226263 | 0.857504 | 32.84008 | 33.82239 | 31.07415 | 29.00284 | 33.94 | 33.88
10.59 | 0.945374913 | 0.85578 | 32.82505 | 33.80602 | 31.03198 | 28.93051 | 33.94 | 33.81
10.6 | 0.944885785 | 0.8542342 | 32.80991 | 33.78954 | 31.00162 | 28.86418 | 33.94 | 33.81
10.61 | 0.943522312 | 0.8553921 | 32.79467 | 33.77295 | 30.9425 | 28.88912 | 33.94 | 33.81
10.62 | 0.941768762 | 0.8577562 | 32.77932 | 33.75627 | 30.87054 | 28.95465 | 33.94 | 33.81
10.63 | 0.940869263 | 0.8603029 | 32.76388 | 33.73948 | 30.82653 | 29.02617 | 34 | 33.81
10.64 | 0.940762123 | 0.8630189 | 32.74833 | 33.72259 | 30.80839 | 29.10323 | 33.94 | 33.88
10.65 | 0.94228261 | 0.8649484 | 32.73268 | 33.7056 | 30.84344 | 29.1536 | 33.94 | 33.81
10.66 | 0.94700453 | 0.8653307 | 32.71693 | 33.6885 | 30.98308 | 29.1517 | 33.94 | 33.81
10.67 | 0.951696083 | 0.8657113 | 32.70108 | 33.67131 | 31.12149 | 29.14963 | 33.94 | 33.81
10.68 | 0.956210551 | 0.8660816 | 32.68513 | 33.65402 | 31.25387 | 29.14712 | 34 | 33.81
10.69 | 0.96072502 | 0.8664519 | 32.66909 | 33.63662 | 31.38601 | 29.14452 | 34 | 33.81
10.7 | 0.959323098 | 0.8651148 | 32.65294 | 33.61913 | 31.32472 | 29.08441 | 34 | 33.81
10.71 | 0.957587984 | 0.8636816 | 32.6367 | 33.60155 | 31.25251 | 29.02104 | 34.06 | 33.88
10.72 | 0.955192401 | 0.8608881 | 32.62036 | 33.58386 | 31.15872 | 28.91195 | 34 | 33.88
10.73 | 0.952562217 | 0.8576113 | 32.60393 | 33.56608 | 31.05727 | 28.78665 | 34 | 33.81
10.74 | 0.952269934 | 0.8565073 | 32.58739 | 33.5482 | 31.032 | 28.73428 | 34.06 | 33.81
10.75 | 0.954136026 | 0.8574092 | 32.57077 | 33.53023 | 31.07694 | 28.74913 | 34.06 | 33.81
10.76 | 0.956278549 | 0.8587512 | 32.55405 | 33.51216 | 31.13074 | 28.77861 | 34.06 | 33.81
10.77 | 0.959088653 | 0.861156 | 32.53723 | 33.494 | 31.20609 | 28.84356 | 34.06 | 33.88
10.78 | 0.96177778 | 0.8635186 | 32.52033 | 33.47575 | 31.27733 | 28.90693 | 34.06 | 33.88
10.79 | 0.962444024 | 0.8651741 | 32.50332 | 33.4574 | 31.28263 | 28.94648 | 34.06 | 33.88
10.8 | 0.963110269 | 0.8668296 | 32.48623 | 33.43896 | 31.28782 | 28.98588 | 34.06 | 33.88
10.81 | 0.96114661 | 0.8668283 | 32.46905 | 33.42043 | 31.20752 | 28.96977 | 34.06 | 33.88
10.82 | 0.958568919 | 0.8664401 | 32.45177 | 33.40181 | 31.10726 | 28.94066 | 34.13 | 33.88
10.83 | 0.954796131 | 0.8644342 | 32.43441 | 33.38309 | 30.96825 | 28.85749 | 34.13 | 33.88
10.84 | 0.950067519 | 0.8611346 | 32.41695 | 33.36429 | 30.79829 | 28.73114 | 34.13 | 33.88
10.85 | 0.94592973 | 0.8582965 | 32.39941 | 33.3454 | 30.64756 | 28.62024 | 34.19 | 33.81
10.86 | 0.943230785 | 0.8565825 | 32.38177 | 33.32642 | 30.54348 | 28.54683 | 34.19 | 33.81
10.87 | 0.940541119 | 0.8548632 | 32.36405 | 33.30735 | 30.43972 | 28.47323 | 34.13 | 33.88
10.88 | 0.93838571 | 0.8528337 | 32.34624 | 33.28819 | 30.35325 | 28.38929 | 34.19 | 33.88
10.89 | 0.936230302 | 0.8508041 | 32.32834 | 33.26895 | 30.26678 | 28.30536 | 34.19 | 33.88
10.9 | 0.935382548 | 0.8499951 | 32.31036 | 33.24962 | 30.22255 | 28.26201 | 34.19 | 33.88
10.91 | 0.935009916 | 0.8496296 | 32.29229 | 33.2302 | 30.19361 | 28.23336 | 34.19 | 33.88
10.92 | 0.936609594 | 0.8498283 | 32.27414 | 33.2107 | 30.22827 | 28.22339 | 34.25 | 33.88
10.93 | 0.940716427 | 0.8507441 | 32.2559 | 33.19111 | 30.34365 | 28.23714 | 34.19 | 33.88
10.94 | 0.944494744 | 0.8513758 | 32.23757 | 33.17144 | 30.44822 | 28.24136 | 34.25 | 33.88
10.95 | 0.946211176 | 0.8502246 | 32.21917 | 33.15169 | 30.48614 | 28.18638 | 34.25 | 33.88
10.96 | 0.947927608 | 0.8490734 | 32.20068 | 33.13185 | 30.52391 | 28.13137 | 34.25 | 33.88
10.97 | 0.948364147 | 0.8493283 | 32.1821 | 33.11193 | 30.52035 | 28.1229 | 34.31 | 33.81
10.98 | 0.948528865 | 0.8498818 | 32.16345 | 33.09193 | 30.50796 | 28.12423 | 34.31 | 33.88
10.99 | 0.949745886 | 0.8504779 | 32.14471 | 33.07184 | 30.52931 | 28.12687 | 34.25 | 33.88
11 | 0.952005069 | 0.8511162 | 32.12589 | 33.05168 | 30.58401 | 28.13082 | 34.31 | 33.88
11.01 | 0.953735052 | 0.8517524 | 32.10699 | 33.03144 | 30.62156 | 28.1346 | 34.31 | 33.88
11.02 | 0.952884114 | 0.8523784 | 32.08801 | 33.01111 | 30.57616 | 28.13796 | 34.31 | 33.88
11.03 | 0.952033176 | 0.8530045 | 32.06896 | 32.99071 | 30.53071 | 28.14122 | 34.31 | 33.88
11.04 | 0.951008432 | 0.8529399 | 32.04982 | 32.97023 | 30.47965 | 28.12162 | 34.31 | 33.88
11.05 | 0.949947574 | 0.8527319 | 32.0306 | 32.94967 | 30.42739 | 28.09723 | 34.31 | 33.88
11.06 | 0.951259868 | 0.8524008 | 32.01131 | 32.92903 | 30.45107 | 28.06873 | 34.38 | 33.94
11.07 | 0.955186887 | 0.851934 | 31.99194 | 32.90831 | 30.55828 | 28.03571 | 34.38 | 33.94
11.08 | 0.95883478 | 0.8517104 | 31.97249 | 32.88752 | 30.65634 | 28.01064 | 34.31 | 33.94
11.09 | 0.960303666 | 0.8533845 | 31.95297 | 32.86665 | 30.68455 | 28.04789 | 34.38 | 33.88
11.1 | 0.961772552 | 0.8550585 | 31.93337 | 32.84571 | 30.71264 | 28.08501 | 34.44 | 33.88
11.11 | 0.958515024 | 0.8567651 | 31.91369 | 32.82469 | 30.58975 | 28.12305 | 34.38 | 33.88
11.12 | 0.953607244 | 0.8584829 | 31.89394 | 32.8036 | 30.4143 | 28.16133 | 34.38 | 33.94
11.13 | 0.950367654 | 0.8594752 | 31.87412 | 32.78244 | 30.29213 | 28.17569 | 34.44 | 33.94
11.14 | 0.950110853 | 0.8591702 | 31.85422 | 32.7612 | 30.26504 | 28.14744 | 34.38 | 33.94
11.15 | 0.949854052 | 0.8588651 | 31.83425 | 32.73988 | 30.23789 | 28.11914 | 34.44 | 33.94
11.16 | 0.952323731 | 0.8581291 | 31.81421 | 32.7185 | 30.29742 | 28.07669 | 34.44 | 33.94
11.17 | 0.954889671 | 0.8573778 | 31.79409 | 32.69704 | 30.35985 | 28.03372 | 34.44 | 33.94
11.18 | 0.953628807 | 0.8568713 | 31.7739 | 32.67551 | 30.30051 | 27.99871 | 34.44 | 34
11.19 | 0.949395255 | 0.8565548 | 31.75364 | 32.65392 | 30.14676 | 27.96987 | 34.44 | 33.94
11.2 | 0.945557965 | 0.8559829 | 31.73331 | 32.63225 | 30.00569 | 27.93265 | 34.44 | 33.94
11.21 | 0.943977907 | 0.8539567 | 31.71291 | 32.61051 | 29.93629 | 27.84796 | 34.5 | 33.94
11.22 | 0.942397849 | 0.8519304 | 31.69245 | 32.5887 | 29.86689 | 27.76331 | 34.5 | 33.94
11.23 | 0.944269725 | 0.8521124 | 31.67191 | 32.56682 | 29.90682 | 27.7506 | 34.5 | 34
11.24 | 0.947448219 | 0.8531303 | 31.6513 | 32.54488 | 29.98797 | 27.76502 | 34.5 | 33.94
11.25 | 0.94982121 | 0.8544714 | 31.63062 | 32.52287 | 30.04344 | 27.78986 | 34.5 | 33.94
11.26 | 0.95023148 | 0.8565999 | 31.60988 | 32.50079 | 30.0367 | 27.84017 | 34.5 | 33.94
11.27 | 0.950641749 | 0.8587284 | 31.58907 | 32.47864 | 30.02989 | 27.89033 | 34.56 | 33.94
11.28 | 0.951514328 | 0.8578308 | 31.56819 | 32.45643 | 30.03759 | 27.84212 | 34.5 | 34
11.29 | 0.952471086 | 0.8563822 | 31.54725 | 32.43415 | 30.04784 | 27.77603 | 34.56 | 33.94
11.3 | 0.954922911 | 0.8554916 | 31.52624 | 32.41181 | 30.10513 | 27.72803 | 34.56 | 34
11.31 | 0.959710336 | 0.8554727 | 31.50516 | 32.3894 | 30.23583 | 27.70825 | 34.56 | 34
11.32 | 0.964497762 | 0.8554539 | 31.48402 | 32.36693 | 30.36627 | 27.68841 | 34.56 | 34
11.33 | 0.966627171 | 0.8539097 | 31.46282 | 32.34439 | 30.41281 | 27.61919 | 34.56 | 34.06
11.34 | 0.968537621 | 0.8522399 | 31.44155 | 32.32179 | 30.45232 | 27.54592 | 34.56 | 34.06
11.35 | 0.967954291 | 0.8493386 | 31.42022 | 32.29913 | 30.41333 | 27.43289 | 34.56 | 34
11.36 | 0.96428209 | 0.8449119 | 31.39882 | 32.2764 | 30.27732 | 27.27072 | 34.56 | 34
11.37 | 0.960609888 | 0.8404852 | 31.37736 | 32.25361 | 30.14141 | 27.10869 | 34.63 | 34
11.38 | 0.958967929 | 0.8409495 | 31.35585 | 32.23077 | 30.06925 | 27.10445 | 34.69 | 34
11.39 | 0.957413551 | 0.8416248 | 31.33426 | 32.20786 | 29.99985 | 27.10693 | 34.63 | 34.06
11.4 | 0.957121882 | 0.8433881 | 31.31262 | 32.18489 | 29.97 | 27.14435 | 34.63 | 34.06
11.41 | 0.95831459 | 0.8464306 | 31.29092 | 32.16186 | 29.98654 | 27.22278 | 34.69 | 34.13
11.42 | 0.959507298 | 0.8494731 | 31.26916 | 32.13877 | 30.00298 | 27.30102 | 34.63 | 34.06
11.43 | 0.957979266 | 0.8486381 | 31.24733 | 32.11562 | 29.9343 | 27.25454 | 34.63 | 34.06
11.44 | 0.956306992 | 0.8475976 | 31.22545 | 32.09241 | 29.86112 | 27.20145 | 34.69 | 34.06
11.45 | 0.953787979 | 0.8464784 | 31.20351 | 32.06915 | 29.76153 | 27.14584 | 34.69 | 34.06
11.46 | 0.950139978 | 0.8452544 | 31.18151 | 32.04583 | 29.6268 | 27.08688 | 34.69 | 34.13
11.47 | 0.946491978 | 0.8440304 | 31.15945 | 32.02245 | 29.49217 | 27.02792 | 34.69 | 34.13
11.48 | 0.946780138 | 0.8456682 | 31.13734 | 31.99901 | 29.48021 | 27.06055 | 34.69 | 34.06
11.49 | 0.947523541 | 0.847637 | 31.11517 | 31.97552 | 29.48235 | 27.10363 | 34.69 | 34.06
11.5 | 0.949000925 | 0.8496875 | 31.09294 | 31.95197 | 29.50723 | 27.14919 | 34.75 | 34.06
11.51 | 0.951824384 | 0.8518877 | 31.07065 | 31.92837 | 29.57381 | 27.19938 | 34.75 | 34.13
11.52 | 0.954647843 | 0.8540878 | 31.04831 | 31.90471 | 29.64021 | 27.24942 | 34.75 | 34.13
11.53 | 0.955270942 | 0.8540472 | 31.02592 | 31.88099 | 29.63816 | 27.22787 | 34.75 | 34.13
11.54 | 0.955337385 | 0.8534397 | 31.00347 | 31.85723 | 29.61877 | 27.18822 | 34.75 | 34.13
11.55 | 0.955566514 | 0.8527938 | 30.98096 | 31.83341 | 29.60437 | 27.14733 | 34.75 | 34.13
11.56 | 0.956334361 | 0.8520211 | 30.9584 | 31.80953 | 29.60659 | 27.10239 | 34.75 | 34.13
11.57 | 0.957102208 | 0.8512483 | 30.93579 | 31.78561 | 29.60871 | 27.05744 | 34.81 | 34.13
11.58 | 0.958511755 | 0.8527659 | 30.91313 | 31.76163 | 29.63059 | 27.08523 | 34.75 | 34.13
11.59 | 0.960260291 | 0.8554934 | 30.89041 | 31.7376 | 29.66283 | 27.1513 | 34.81 | 34.13
11.6 | 0.961881823 | 0.8581122 | 30.86764 | 31.71351 | 29.69102 | 27.21375 | 34.81 | 34.13
11.61 | 0.961682331 | 0.8591729 | 30.84481 | 31.68938 | 29.66291 | 27.22666 | 34.81 | 34.13
11.62 | 0.961482839 | 0.8602337 | 30.82194 | 31.6652 | 29.63477 | 27.23947 | 34.81 | 34.19
11.63 | 0.960786229 | 0.8599847 | 30.79902 | 31.64096 | 29.59127 | 27.21074 | 34.88 | 34.19
11.64 | 0.959516391 | 0.8582255 | 30.77604 | 31.61668 | 29.53011 | 27.13424 | 34.81 | 34.19
11.65 | 0.958246553 | 0.8564662 | 30.75301 | 31.59235 | 29.46897 | 27.05778 | 34.88 | 34.19
11.66 | 0.960428797 | 0.8561628 | 30.72994 | 31.56797 | 29.51392 | 27.02732 | 34.88 | 34.19
11.67 | 0.963210672 | 0.8561124 | 30.70681 | 31.54354 | 29.57713 | 27.00481 | 34.94 | 34.13
11.68 | 0.9658841 | 0.8563993 | 30.68364 | 31.51906 | 29.63684 | 26.9929 | 34.88 | 34.19
11.69 | 0.968189915 | 0.8578298 | 30.66042 | 31.49453 | 29.68511 | 27.01695 | 34.94 | 34.19
11.7 | 0.970495729 | 0.8592604 | 30.63715 | 31.46996 | 29.73322 | 27.04089 | 34.94 | 34.19
11.71 | 0.969263694 | 0.8607468 | 30.61383 | 31.44534 | 29.67287 | 27.06647 | 34.88 | 34.19
11.72 | 0.965590826 | 0.8622715 | 30.59046 | 31.42067 | 29.53787 | 27.09315 | 34.94 | 34.19
11.73 | 0.961917958 | 0.8637963 | 30.56705 | 31.39596 | 29.403 | 27.11972 | 35 | 34.25
11.74 | 0.958117887 | 0.8644732 | 30.54359 | 31.37121 | 29.26436 | 27.11957 | 35 | 34.25
11.75 | 0.954310235 | 0.8650995 | 30.52009 | 31.3464 | 29.12563 | 27.11776 | 35.13 | 34.19
11.76 | 0.95188675 | 0.8649559 | 30.49654 | 31.32156 | 29.02925 | 27.09176 | 35.13 | 34.19
11.77 | 0.952956875 | 0.8628689 | 30.47294 | 31.29667 | 29.0394 | 27.00492 | 35.13 | 34.19
11.78 | 0.954027001 | 0.8607819 | 30.4493 | 31.27173 | 29.04946 | 26.91814 | 35.13 | 34.19
11.79 | 0.957795658 | 0.8577949 | 30.42562 | 31.24675 | 29.14152 | 26.80331 | 35.13 | 34.19
11.8 | 0.9632774 | 0.8542367 | 30.40189 | 31.22173 | 29.28545 | 26.67075 | 35.13 | 34.19
11.81 | 0.968759142 | 0.8506784 | 30.37811 | 31.19667 | 29.42908 | 26.53833 | 35.13 | 34.19
11.82 | 0.969669128 | 0.8505322 | 30.3543 | 31.17156 | 29.43362 | 26.51242 | 35.19 | 34.25
11.83 | 0.97022139 | 0.850653 | 30.33044 | 31.14641 | 29.42724 | 26.49479 | 35.13 | 34.19
11.84 | 0.9695709 | 0.8519451 | 30.30654 | 31.12122 | 29.38434 | 26.51357 | 35.13 | 34.19
11.85 | 0.964914622 | 0.8571382 | 30.28259 | 31.09599 | 29.22012 | 26.65356 | 35.19 | 34.19
11.86 | 0.960258343 | 0.8623313 | 30.25861 | 31.07072 | 29.05608 | 26.79325 | 35.25 | 34.19
11.87 | 0.957164805 | 0.867343 | 30.23458 | 31.04541 | 28.93947 | 26.92702 | 35.19 | 34.19
11.88 | 0.955501908 | 0.8721886 | 30.21051 | 31.02005 | 28.8662 | 27.05534 | 35.25 | 34.25
11.89 | 0.953839011 | 0.8770342 | 30.1864 | 30.99466 | 28.79297 | 27.18338 | 35.25 | 34.19
11.9 | 0.953662718 | 0.8786647 | 30.16225 | 30.96923 | 28.76461 | 27.21157 | 35.25 | 34.19
11.91 | 0.953856253 | 0.8794955 | 30.13806 | 30.94376 | 28.74738 | 27.2149 | 35.31 | 34.25
11.92 | 0.953881838 | 0.8800893 | 30.11383 | 30.91825 | 28.72504 | 27.21082 | 35.31 | 34.19
11.93 | 0.951568437 | 0.8773822 | 30.08956 | 30.89271 | 28.63228 | 27.10471 | 35.31 | 34.19
11.94 | 0.949255037 | 0.8746752 | 30.06526 | 30.86712 | 28.5396 | 26.99871 | 35.31 | 34.19
11.95 | 0.947585242 | 0.8718105 | 30.04091 | 30.8415 | 28.46633 | 26.88795 | 35.38 | 34.19
11.96 | 0.94727931 | 0.8686117 | 30.01653 | 30.81585 | 28.43404 | 26.767 | 35.38 | 34.25
11.97 | 0.946973379 | 0.8654129 | 29.99211 | 30.79015 | 28.40173 | 26.64619 | 35.38 | 34.25
11.98 | 0.949801435 | 0.8639687 | 29.96765 | 30.76442 | 28.46332 | 26.5795 | 35.38 | 34.19
11.99 | 0.95507666 | 0.8638946 | 29.94315 | 30.73865 | 28.59801 | 26.55496 | 35.38 | 34.25
12 | 0.960351885 | 0.8638204 | 29.91862 | 30.71285 | 28.7324 | 26.53039 | 35.38 | 34.25
12.01 | 0.96201861 | 0.8647217 | 29.89405 | 30.68701 | 28.75864 | 26.53573 | 35.44 | 34.25
12.02 | 0.962724274 | 0.8658828 | 29.86945 | 30.66114 | 28.75604 | 26.54896 | 35.38 | 34.25
12.03 | 0.963417265 | 0.8670348 | 29.84481 | 30.63524 | 28.753 | 26.56182 | 35.44 | 34.25
12.04 | 0.961573546 | 0.8663726 | 29.82013 | 30.6093 | 28.67425 | 26.51906 | 35.44 | 34.25
12.05 | 0.959729828 | 0.8657105 | 29.79542 | 30.58332 | 28.59556 | 26.4763 | 35.44 | 34.25
12.06 | 0.957876238 | 0.8650041 | 29.77068 | 30.55732 | 28.51663 | 26.4322 | 35.5 | 34.25
12.07 | 0.955984903 | 0.8641287 | 29.7459 | 30.53127 | 28.43663 | 26.38295 | 35.5 | 34.25
12.08 | 0.954093568 | 0.8632534 | 29.72109 | 30.5052 | 28.3567 | 26.33372 | 35.56 | 34.25
12.09 | 0.951781788 | 0.8627006 | 29.69624 | 30.4791 | 28.26434 | 26.29433 | 35.56 | 34.25
12.1 | 0.948830334 | 0.8626385 | 29.67136 | 30.45296 | 28.15309 | 26.26989 | 35.56 | 34.25
12.11 | 0.945878881 | 0.8625764 | 29.64645 | 30.42679 | 28.04195 | 26.24543 | 35.56 | 34.25
12.12 | 0.947906242 | 0.8627557 | 29.62151 | 30.40059 | 28.07841 | 26.22828 | 35.56 | 34.25
12.13 | 0.953647416 | 0.8631152 | 29.59653 | 30.37436 | 28.22465 | 26.21657 | 35.56 | 34.25
12.14 | 0.95938859 | 0.8634747 | 29.57152 | 30.3481 | 28.37058 | 26.20481 | 35.56 | 34.31
12.15 | 0.966015289 | 0.8643977 | 29.54648 | 30.32181 | 28.54235 | 26.2101 | 35.63 | 34.31
12.16 | 0.972960117 | 0.8655232 | 29.52141 | 30.29549 | 28.72315 | 26.22145 | 35.63 | 34.25
12.17 | 0.979904946 | 0.8666486 | 29.49631 | 30.26914 | 28.90358 | 26.23271 | 35.63 | 34.25
12.18 | 0.979834193 | 0.8673655 | 29.47117 | 30.24276 | 28.87686 | 26.23152 | 35.63 | 34.25
12.19 | 0.978854599 | 0.8680294 | 29.44601 | 30.21635 | 28.82336 | 26.22868 | 35.69 | 34.31
12.2 | 0.977875817 | 0.8686694 | 29.42082 | 30.18991 | 28.76991 | 26.22505 | 35.69 | 34.25
12.21 | 0.976934009 | 0.8682228 | 29.3956 | 30.16344 | 28.71756 | 26.18859 | 35.63 | 34.31
12.22 | 0.975992201 | 0.8677763 | 29.37035 | 30.13695 | 28.66523 | 26.15213 | 35.63 | 34.31
12.23 | 0.974995337 | 0.8674976 | 29.34507 | 30.11043 | 28.6113 | 26.12073 | 35.69 | 34.31
12.24 | 0.973671739 | 0.8682153 | 29.31976 | 30.08388 | 28.54782 | 26.11929 | 35.69 | 34.31
12.25 | 0.972348142 | 0.868933 | 29.29442 | 30.05731 | 28.48438 | 26.11779 | 35.75 | 34.31
12.26 | 0.969801317 | 0.8696252 | 29.26906 | 30.03071 | 28.38517 | 26.11546 | 35.75 | 34.31
12.27 | 0.963648403 | 0.8702421 | 29.24367 | 30.00408 | 28.18061 | 26.11081 | 35.75 | 34.31
12.28 | 0.95749549 | 0.870859 | 29.21825 | 29.97742 | 27.97634 | 26.10611 | 35.75 | 34.38
12.29 | 0.952992586 | 0.870543 | 29.1928 | 29.95074 | 27.82052 | 26.07341 | 35.75 | 34.31
12.3 | 0.951571846 | 0.8684845 | 29.16733 | 29.92404 | 27.75481 | 25.98857 | 35.75 | 34.31
12.31 | 0.950151106 | 0.866426 | 29.14183 | 29.89731 | 27.68914 | 25.90381 | 35.81 | 34.38
12.32 | 0.951369708 | 0.8649891 | 29.11631 | 29.87056 | 27.70037 | 25.83771 | 35.81 | 34.38
12.33 | 0.956083156 | 0.8643755 | 29.09075 | 29.84378 | 27.81318 | 25.79623 | 35.88 | 34.31
12.34 | 0.960796605 | 0.8637618 | 29.06518 | 29.81697 | 27.92572 | 25.75477 | 35.88 | 34.38
12.35 | 0.963672985 | 0.8643868 | 29.03958 | 29.79015 | 27.98466 | 25.75021 | 35.81 | 34.38
12.36 | 0.964697235 | 0.8662605 | 29.01395 | 29.7633 | 27.98968 | 25.78277 | 35.88 | 34.38
12.37 | 0.965721484 | 0.8681342 | 28.9883 | 29.73643 | 27.99462 | 25.81521 | 35.88 | 34.38
12.38 | 0.964434036 | 0.8689588 | 28.96263 | 29.70953 | 27.93254 | 25.81636 | 35.88 | 34.38
12.39 | 0.961267792 | 0.8689307 | 28.93693 | 29.68261 | 27.81614 | 25.79213 | 35.94 | 34.38
12.4 | 0.958101548 | 0.8689026 | 28.91121 | 29.65567 | 27.69987 | 25.76789 | 35.94 | 34.44
12.41 | 0.955923071 | 0.8684043 | 28.88546 | 29.62871 | 27.61228 | 25.7297 | 35.94 | 34.38
12.42 | 0.95442747 | 0.8675809 | 28.85969 | 29.60173 | 27.54448 | 25.68189 | 35.94 | 34.44
12.43 | 0.952931868 | 0.8667575 | 28.8339 | 29.57472 | 27.47674 | 25.63411 | 35.94 | 34.44
12.44 | 0.952784955 | 0.8677853 | 28.80809 | 29.54769 | 27.44791 | 25.64105 | 35.94 | 34.44
12.45 | 0.953476479 | 0.869964 | 28.78225 | 29.52065 | 27.4432 | 25.6819 | 36 | 34.44
12.46 | 0.954168003 | 0.8721426 | 28.7564 | 29.49358 | 27.43843 | 25.72261 | 35.94 | 34.44
12.47 | 0.953687244 | 0.8734841 | 28.73052 | 29.46649 | 27.39993 | 25.73851 | 36 | 34.5
12.48 | 0.952511321 | 0.8743293 | 28.70462 | 29.43938 | 27.34147 | 25.73972 | 36 | 34.5
12.49 | 0.951335399 | 0.8751744 | 28.6787 | 29.41226 | 27.28306 | 25.74085 | 36 | 34.5
12.5 | 0.951182111 | 0.8746565 | 28.65275 | 29.38511 | 27.25399 | 25.70188 | 36 | 34.44
12.51 | 0.951643872 | 0.8733189 | 28.62679 | 29.35795 | 27.24251 | 25.63885 | 36 | 34.44
12.52 | 0.952105633 | 0.8719813 | 28.60081 | 29.33076 | 27.23099 | 25.57588 | 36.06 | 34.5
12.53 | 0.954002929 | 0.8714999 | 28.57481 | 29.30356 | 27.26045 | 25.53805 | 36.06 | 34.44
12.54 | 0.956831121 | 0.8715738 | 28.54879 | 29.27634 | 27.31637 | 25.51649 | 36.06 | 34.5
12.55 | 0.959659313 | 0.8716476 | 28.52274 | 29.2491 | 27.37212 | 25.49491 | 36.06 | 34.44
12.56 | 0.961967025 | 0.8717305 | 28.49668 | 29.22185 | 27.41287 | 25.47357 | 36.06 | 34.5
12.57 | 0.963888766 | 0.8718202 | 28.47061 | 29.19457 | 27.4425 | 25.45242 | 36.06 | 34.5
12.58 | 0.965810507 | 0.8719098 | 28.44451 | 29.16728 | 27.47201 | 25.43124 | 36.13 | 34.5
12.59 | 0.965813544 | 0.8737922 | 28.41839 | 29.13998 | 27.44687 | 25.46228 | 36.13 | 34.5
12.6 | 0.964094794 | 0.8772835 | 28.39226 | 29.11265 | 27.37283 | 25.54005 | 36.13 | 34.5
12.61 | 0.962376044 | 0.8807747 | 28.36611 | 29.08531 | 27.29886 | 25.61761 | 36.13 | 34.5
12.62 | 0.958484917 | 0.8839727 | 28.33994 | 29.05796 | 27.16341 | 25.68644 | 36.19 | 34.5
12.63 | 0.952095063 | 0.8868332 | 28.31376 | 29.03059 | 26.95739 | 25.74529 | 36.13 | 34.56
12.64 | 0.945705208 | 0.8896937 | 28.28755 | 29.0032 | 26.75169 | 25.80396 | 36.19 | 34.56
12.65 | 0.94019047 | 0.8902956 | 28.26134 | 28.9758 | 26.57104 | 25.79703 | 36.19 | 34.56
12.66 | 0.936055182 | 0.8873374 | 28.2351 | 28.94838 | 26.42961 | 25.68698 | 36.19 | 34.56
12.67 | 0.931919895 | 0.8843791 | 28.20885 | 28.92095 | 26.28839 | 25.57708 | 36.19 | 34.56
12.68 | 0.929491744 | 0.8815072 | 28.18258 | 28.8935 | 26.19548 | 25.46983 | 36.19 | 34.56
12.69 | 0.931120068 | 0.8788402 | 28.1563 | 28.86605 | 26.2169 | 25.36864 | 36.19 | 34.56
12.7 | 0.932748393 | 0.8761733 | 28.13 | 28.83857 | 26.23821 | 25.26759 | 36.25 | 34.56
12.71 | 0.935197926 | 0.8739314 | 28.10369 | 28.81108 | 26.28251 | 25.17891 | 36.25 | 34.56
12.72 | 0.94116955 | 0.8735127 | 28.07736 | 28.78358 | 26.42556 | 25.14283 | 36.25 | 34.56
12.73 | 0.947141173 | 0.873094 | 28.05102 | 28.75607 | 26.56828 | 25.10675 | 36.31 | 34.56
12.74 | 0.952987149 | 0.8728213 | 28.02466 | 28.72855 | 26.70714 | 25.07489 | 36.31 | 34.56
12.75 | 0.957074689 | 0.8745916 | 27.99829 | 28.70101 | 26.79646 | 25.10166 | 36.31 | 34.56
12.76 | 0.96116223 | 0.876362 | 27.97191 | 28.67346 | 26.88554 | 25.12833 | 36.31 | 34.56
12.77 | 0.96524977 | 0.8781323 | 27.94551 | 28.64589 | 26.9744 | 25.15488 | 36.25 | 34.56
12.78 | 0.962290799 | 0.8796738 | 27.9191 | 28.61832 | 26.86629 | 25.17478 | 36.31 | 34.56
12.79 | 0.958792657 | 0.8811977 | 27.89267 | 28.59073 | 26.74329 | 25.19409 | 36.31 | 34.56
12.8 | 0.955294516 | 0.8827217 | 27.86624 | 28.56313 | 26.62046 | 25.2133 | 36.31 | 34.56
12.81 | 0.95068045 | 0.8812007 | 27.83979 | 28.53553 | 26.46674 | 25.14553 | 36.38 | 34.56
12.82 | 0.945743634 | 0.8787991 | 27.81333 | 28.50791 | 26.30428 | 25.05272 | 36.38 | 34.56
12.83 | 0.940806817 | 0.8763975 | 27.78685 | 28.48028 | 26.14206 | 24.96004 | 36.38 | 34.56
12.84 | 0.938982097 | 0.8745385 | 27.76037 | 28.45264 | 26.06649 | 24.88293 | 36.38 | 34.56
12.85 | 0.939174079 | 0.8730311 | 27.73387 | 28.42498 | 26.04693 | 24.8159 | 36.38 | 34.63
12.86 | 0.939366061 | 0.8715237 | 27.70736 | 28.39732 | 26.02736 | 24.74894 | 36.38 | 34.63
12.87 | 0.941868265 | 0.8715787 | 27.68084 | 28.36965 | 26.07171 | 24.72639 | 36.38 | 34.56
12.88 | 0.94753224 | 0.8737721 | 27.65431 | 28.34198 | 26.20335 | 24.76443 | 36.44 | 34.63
12.89 | 0.953196216 | 0.8759654 | 27.62777 | 28.31429 | 26.33469 | 24.80234 | 36.44 | 34.56
12.9 | 0.95862302 | 0.8780352 | 27.60122 | 28.28659 | 26.45916 | 24.83662 | 36.44 | 34.56
12.91 | 0.963217439 | 0.879671 | 27.57466 | 28.25888 | 26.56039 | 24.85852 | 36.5 | 34.56
12.92 | 0.967811859 | 0.8813069 | 27.54808 | 28.23117 | 26.66136 | 24.88032 | 36.5 | 34.56
12.93 | 0.972363763 | 0.8829339 | 27.5215 | 28.20345 | 26.76091 | 24.90178 | 36.5 | 34.63
12.94 | 0.969001018 | 0.8829095 | 27.49491 | 28.17572 | 26.6426 | 24.87661 | 36.5 | 34.56
12.95 | 0.965638274 | 0.8828851 | 27.46831 | 28.14798 | 26.52445 | 24.85143 | 36.56 | 34.63
12.96 | 0.96227553 | 0.8828607 | 27.4417 | 28.12023 | 26.40648 | 24.82625 | 36.5 | 34.63
12.97 | 0.95898246 | 0.8819587 | 27.41508 | 28.09248 | 26.29058 | 24.77641 | 36.56 | 34.69
12.98 | 0.955709867 | 0.8807989 | 27.38846 | 28.06472 | 26.17542 | 24.71937 | 36.56 | 34.56
12.99 | 0.952437274 | 0.8796391 | 27.36182 | 28.03695 | 26.06042 | 24.6624 | 36.56 | 34.63
13 | 0.953338487 | 0.8779119 | 27.33518 | 28.00918 | 26.05968 | 24.58959 | 36.56 | 34.63
13.01 | 0.95802864 | 0.8756697 | 27.30853 | 27.9814 | 26.16235 | 24.50246 | 36.63 | 34.63
13.02 | 0.962718793 | 0.8734274 | 27.28187 | 27.95361 | 26.26477 | 24.41545 | 36.63 | 34.63
13.03 | 0.966676346 | 0.8715139 | 27.2552 | 27.92582 | 26.34696 | 24.33774 | 36.63 | 34.63
13.04 | 0.968539588 | 0.8705399 | 27.22853 | 27.89802 | 26.37191 | 24.28634 | 36.63 | 34.63
13.05 | 0.970402829 | 0.869566 | 27.20185 | 27.87022 | 26.39675 | 24.23499 | 36.63 | 34.63
13.06 | 0.972266071 | 0.8685921 | 27.17516 | 27.84241 | 26.42149 | 24.18369 | 36.69 | 34.63
13.07 | 0.969955334 | 0.8686671 | 27.14846 | 27.81459 | 26.3328 | 24.16162 | 36.69 | 34.56
13.08 | 0.967549347 | 0.8687662 | 27.12176 | 27.78677 | 26.24164 | 24.14021 | 36.63 | 34.63
13.09 | 0.96514336 | 0.8688652 | 27.09506 | 27.75895 | 26.15061 | 24.11879 | 36.69 | 34.63
13.1 | 0.966194897 | 0.8691035 | 27.06834 | 27.73112 | 26.1533 | 24.10122 | 36.69 | 34.63
13.11 | 0.9688761 | 0.8694075 | 27.04162 | 27.70329 | 26.19998 | 24.08545 | 36.75 | 34.69
13.12 | 0.971557304 | 0.8697116 | 27.0149 | 27.67545 | 26.24652 | 24.06966 | 36.75 | 34.63
13.13 | 0.973523353 | 0.8714974 | 26.98817 | 27.64761 | 26.27361 | 24.09482 | 36.75 | 34.63
13.14 | 0.97424479 | 0.8758621 | 26.96143 | 27.61977 | 26.26704 | 24.19111 | 36.75 | 34.63
13.15 | 0.974966226 | 0.8802269 | 26.93469 | 27.59192 | 26.26042 | 24.28715 | 36.75 | 34.69
13.16 | 0.97559111 | 0.8846148 | 26.90795 | 27.56407 | 26.25116 | 24.38359 | 36.75 | 34.69
13.17 | 0.973418022 | 0.8896755 | 26.8812 | 27.53622 | 26.16664 | 24.4983 | 36.75 | 34.69
13.18 | 0.971244935 | 0.8947363 | 26.85444 | 27.50836 | 26.08224 | 24.61273 | 36.75 | 34.69
13.19 | 0.969071847 | 0.899797 | 26.82769 | 27.4805 | 25.99796 | 24.72687 | 36.81 | 34.69
13.2 | 0.969091792 | 0.9017375 | 26.80092 | 27.45264 | 25.97256 | 24.75507 | 36.75 | 34.69
13.21 | 0.970120956 | 0.9022421 | 26.77416 | 27.42477 | 25.97417 | 24.74379 | 36.75 | 34.63
13.22 | 0.971150119 | 0.9027467 | 26.74739 | 27.39691 | 25.97573 | 24.73247 | 36.81 | 34.69
13.23 | 0.971326927 | 0.9031995 | 26.72062 | 27.36904 | 25.95445 | 24.7197 | 36.81 | 34.69
13.24 | 0.969686149 | 0.9035417 | 26.69384 | 27.34117 | 25.88465 | 24.70389 | 36.81 | 34.69
13.25 | 0.968045371 | 0.9038839 | 26.66706 | 27.3133 | 25.81492 | 24.68805 | 36.88 | 34.69
13.26 | 0.966404593 | 0.9042261 | 26.64028 | 27.28543 | 25.74529 | 24.6722 | 36.81 | 34.75
13.27 | 0.963973078 | 0.9023527 | 26.61349 | 27.25755 | 25.65469 | 24.59593 | 36.81 | 34.75
13.28 | 0.96148788 | 0.9003288 | 26.5867 | 27.22968 | 25.56279 | 24.51566 | 36.88 | 34.69
13.29 | 0.959002682 | 0.8983049 | 26.55992 | 27.2018 | 25.47103 | 24.43551 | 36.88 | 34.69
13.3 | 0.957640439 | 0.8944487 | 26.53312 | 27.17393 | 25.40919 | 24.30568 | 36.88 | 34.69
13.31 | 0.957249279 | 0.889008 | 26.50633 | 27.14605 | 25.37317 | 24.13306 | 36.88 | 34.69
13.32 | 0.956858118 | 0.8835673 | 26.47953 | 27.11818 | 25.33716 | 23.96073 | 36.88 | 34.69
13.33 | 0.956844479 | 0.878846 | 26.45274 | 27.0903 | 25.31116 | 23.8082 | 36.88 | 34.75
13.34 | 0.959635964 | 0.87947 | 26.42594 | 27.06242 | 25.35928 | 23.80059 | 36.88 | 34.75
13.35 | 0.96242745 | 0.8800939 | 26.39914 | 27.03455 | 25.40726 | 23.79294 | 36.88 | 34.75
13.36 | 0.965218935 | 0.8807179 | 26.37234 | 27.00667 | 25.45508 | 23.78526 | 36.81 | 34.75
13.37 | 0.970932209 | 0.8825849 | 26.34554 | 26.9788 | 25.57973 | 23.81108 | 36.88 | 34.75
13.38 | 0.977999333 | 0.8850278 | 26.31874 | 26.95093 | 25.73971 | 23.85232 | 36.94 | 34.75
13.39 | 0.985066457 | 0.8874707 | 26.29193 | 26.92305 | 25.8993 | 23.89342 | 36.94 | 34.75
13.4 | 0.989612898 | 0.8889495 | 26.26513 | 26.89518 | 25.99231 | 23.90846 | 36.88 | 34.75
13.41 | 0.985736825 | 0.8872072 | 26.23833 | 26.86731 | 25.86409 | 23.83688 | 36.94 | 34.75
13.42 | 0.981860752 | 0.8854649 | 26.21153 | 26.83945 | 25.73607 | 23.76539 | 36.94 | 34.81
13.43 | 0.977984679 | 0.8837226 | 26.18472 | 26.81158 | 25.60826 | 23.694 | 36.94 | 34.81
13.44 | 0.969489369 | 0.8849375 | 26.15792 | 26.78372 | 25.35983 | 23.70191 | 36.94 | 34.81
13.45 | 0.959530844 | 0.887089 | 26.13112 | 26.75585 | 25.07362 | 23.73482 | 37 | 34.88
13.46 | 0.949572319 | 0.8892405 | 26.10432 | 26.728 | 24.78794 | 23.76762 | 37 | 34.88
13.47 | 0.942469947 | 0.8915339 | 26.07752 | 26.70014 | 24.57728 | 23.80408 | 37 | 34.88
13.48 | 0.943070207 | 0.8942098 | 26.05072 | 26.67228 | 24.56766 | 23.85062 | 37 | 34.81
13.49 | 0.943670466 | 0.8968857 | 26.02392 | 26.64443 | 24.55801 | 23.89701 | 37 | 34.88
13.5 | 0.944270725 | 0.8995616 | 25.99713 | 26.61658 | 24.54833 | 23.94326 | 36.94 | 34.88
13.51 | 0.946734714 | 0.8985117 | 25.97033 | 26.58874 | 24.58702 | 23.89029 | 37 | 34.88
13.52 | 0.949776351 | 0.8963069 | 25.94354 | 26.5609 | 24.64056 | 23.80671 | 37 | 34.88
13.53 | 0.952817989 | 0.894102 | 25.91675 | 26.53306 | 24.69395 | 23.72326 | 37 | 34.88
13.54 | 0.955699752 | 0.8916624 | 25.88996 | 26.50522 | 24.74303 | 23.63371 | 37 | 34.88
13.55 | 0.958069562 | 0.8884706 | 25.86318 | 26.47739 | 24.77872 | 23.52439 | 37 | 34.88
13.56 | 0.960439372 | 0.8852788 | 25.83639 | 26.44957 | 24.81429 | 23.41524 | 37 | 34.88
13.57 | 0.962809182 | 0.882087 | 25.80961 | 26.42174 | 24.84973 | 23.30628 | 37 | 34.81
13.58 | 0.964120428 | 0.8790825 | 25.78283 | 26.39393 | 24.85776 | 23.20244 | 37.06 | 34.88
13.59 | 0.964965129 | 0.8761605 | 25.75606 | 26.36611 | 24.8537 | 23.10095 | 37.06 | 34.88
13.6 | 0.96580983 | 0.8732386 | 25.72928 | 26.3383 | 24.8496 | 22.99962 | 37.06 | 34.88
13.61 | 0.966170056 | 0.8707818 | 25.70252 | 26.3105 | 24.833 | 22.9107 | 37.06 | 34.88
13.62 | 0.963333552 | 0.8713943 | 25.67575 | 26.2827 | 24.73431 | 22.90259 | 37.06 | 34.88
13.63 | 0.960497049 | 0.8720069 | 25.64899 | 26.2549 | 24.63578 | 22.89446 | 37.06 | 34.88
13.64 | 0.957660546 | 0.8726194 | 25.62223 | 26.22711 | 24.5374 | 22.88629 | 37.06 | 34.94
13.65 | 0.956726875 | 0.8755207 | 25.59547 | 26.19933 | 24.48788 | 22.93806 | 37 | 34.94
13.66 | 0.957347709 | 0.8802919 | 25.56872 | 26.17155 | 24.47816 | 23.03861 | 37 | 34.88
13.67 | 0.957968543 | 0.8850631 | 25.54198 | 26.14378 | 24.46841 | 23.1389 | 37.06 | 34.94
13.68 | 0.958589377 | 0.8898343 | 25.51523 | 26.11601 | 24.45863 | 23.23893 | 37.06 | 34.94
13.69 | 0.960563987 | 0.8928998 | 25.48849 | 26.08825 | 24.48333 | 23.2942 | 37.06 | 34.88
13.7 | 0.962609482 | 0.895876 | 25.46176 | 26.0605 | 24.50973 | 23.34698 | 37.06 | 34.94
13.71 | 0.964654977 | 0.8988522 | 25.43503 | 26.03275 | 24.53603 | 23.3996 | 37.06 | 34.94
13.72 | 0.965293816 | 0.900891 | 25.40831 | 26.00501 | 24.52648 | 23.42768 | 37.06 | 34.94
13.73 | 0.96309043 | 0.9010357 | 25.38159 | 25.97727 | 24.44477 | 23.40645 | 37.13 | 34.94
13.74 | 0.960887043 | 0.9011803 | 25.35488 | 25.94954 | 24.36317 | 23.38522 | 37.13 | 34.88
13.75 | 0.958683657 | 0.901325 | 25.32817 | 25.92182 | 24.2817 | 23.36399 | 37.13 | 34.94
13.76 | 0.954786225 | 0.9013324 | 25.30146 | 25.89411 | 24.15749 | 23.3392 | 37.13 | 34.94
13.77 | 0.95013722 | 0.901279 | 25.27477 | 25.8664 | 24.0145 | 23.31284 | 37.13 | 34.94
13.78 | 0.945488216 | 0.9012255 | 25.24808 | 25.8387 | 23.87176 | 23.2865 | 37.19 | 35
13.79 | 0.940926315 | 0.9012282 | 25.22139 | 25.81101 | 23.73147 | 23.26161 | 37.19 | 34.94
13.8 | 0.938769306 | 0.9027835 | 25.19471 | 25.78332 | 23.65202 | 23.27676 | 37.13 | 35
13.81 | 0.936612296 | 0.9043387 | 25.16804 | 25.75565 | 23.57269 | 23.29183 | 37.13 | 34.94
13.82 | 0.934455286 | 0.905894 | 25.14137 | 25.72798 | 23.49349 | 23.30682 | 37.13 | 34.94
13.83 | 0.934308475 | 0.9074256 | 25.11471 | 25.70032 | 23.46489 | 23.32112 | 37.13 | 35
13.84 | 0.937771042 | 0.9089147 | 25.08805 | 25.67266 | 23.52685 | 23.33426 | 37.13 | 35
13.85 | 0.941233609 | 0.9104038 | 25.06141 | 25.64502 | 23.58864 | 23.34732 | 37.13 | 35
13.86 | 0.944696176 | 0.911893 | 25.03477 | 25.61738 | 23.65025 | 23.36031 | 37.13 | 34.94
13.87 | 0.946418858 | 0.9109709 | 25.00813 | 25.58975 | 23.66817 | 23.31152 | 37.13 | 35
13.88 | 0.947248463 | 0.9088111 | 24.98151 | 25.56213 | 23.66369 | 23.23115 | 37.13 | 34.94
13.89 | 0.948078068 | 0.9066514 | 24.95489 | 25.53452 | 23.65918 | 23.15091 | 37.19 | 35
13.9 | 0.948907673 | 0.9044916 | 24.92827 | 25.50692 | 23.65463 | 23.0708 | 37.19 | 34.94
13.91 | 0.947406494 | 0.900923 | 24.90167 | 25.47933 | 23.592 | 22.95491 | 37.19 | 35
13.92 | 0.945767263 | 0.897271 | 24.87507 | 25.45175 | 23.52603 | 22.83711 | 37.19 | 34.94
13.93 | 0.944128031 | 0.893619 | 24.84848 | 25.42417 | 23.46015 | 22.71952 | 37.25 | 34.94
13.94 | 0.94419113 | 0.8904594 | 24.8219 | 25.39661 | 23.43662 | 22.61465 | 37.25 | 35
13.95 | 0.950760941 | 0.8891821 | 24.79533 | 25.36905 | 23.57443 | 22.55771 | 37.25 | 35
13.96 | 0.957330751 | 0.8879048 | 24.76877 | 25.34151 | 23.7119 | 22.50085 | 37.25 | 34.94
13.97 | 0.963900562 | 0.8866275 | 24.74221 | 25.31397 | 23.84903 | 22.44406 | 37.31 | 34.94
13.98 | 0.970098512 | 0.8870912 | 24.71566 | 25.28645 | 23.97662 | 22.43138 | 37.25 | 34.94
13.99 | 0.975842917 | 0.8896783 | 24.68912 | 25.25893 | 24.0927 | 22.47232 | 37.25 | 34.94
14 | 0.981587323 | 0.8922654 | 24.66259 | 25.23143 | 24.20848 | 22.51313 | 37.25 | 35
[7 empty] | 37.75 | 35.38
[7 empty] | 37.75 | 35.38
[7 empty] | 37.81 | 35.44
[7 empty] | 37.81 | 35.44
[7 empty] | 37.81 | 35.44
[7 empty] | 37.81 | 35.44
[7 empty] | 37.81 | 35.44
[7 empty] | 37.81 | 35.44
[7 empty] | 37.81 | 35.44
[7 empty] | 37.81 | 35.44
[7 empty] | 37.88 | 35.44
[7 empty] | 37.88 | 35.5
[7 empty] | 37.88 | 35.44
[7 empty] | 37.88 | 35.5
[7 empty] | 37.88 | 35.5
[7 empty] | 37.88 | 35.5
[7 empty] | 37.81 | 35.44
[7 empty] | 37.88 | 35.5
[7 empty] | 37.88 | 35.5
[7 empty] | 37.88 | 35.44
[7 empty] | 37.88 | 35.5
[7 empty] | 37.88 | 35.5
[7 empty] | 37.88 | 35.5
[7 empty] | 37.94 | 35.5
[7 empty] | 37.88 | 35.5
[7 empty] | 37.94 | 35.5
[7 empty] | 37.88 | 35.5
[7 empty] | 37.94 | 35.56
[7 empty] | 37.94 | 35.5
[7 empty] | 37.94 | 35.56
[7 empty] | 37.94 | 35.5
[7 empty] | 37.94 | 35.5
[7 empty] | 37.94 | 35.56
[7 empty] | 37.94 | 35.5
[7 empty] | 38 | 35.56
[7 empty] | 38 | 35.5
[7 empty] | 38 | 35.56
[7 empty] | 38 | 35.56
[7 empty] | 38 | 35.56
[7 empty] | 38 | 35.56
[7 empty] | 38 | 35.56
[7 empty] | 38 | 35.56
[7 empty] | 38.06 | 35.56
[7 empty] | 38 | 35.63
[7 empty] | 38 | 35.63
[7 empty] | 38.06 | 35.63
[7 empty] | 38.06 | 35.56
[7 empty] | 38.06 | 35.63
[7 empty] | 38.06 | 35.63
[7 empty] | 38.06 | 35.63
[7 empty] | 38.13 | 35.63
[7 empty] | 38.13 | 35.63
[7 empty] | 38.06 | 35.63
[7 empty] | 38.13 | 35.63
[7 empty] | 38.13 | 35.69
[7 empty] | 38.13 | 35.69
[7 empty] | 38.13 | 35.63
[7 empty] | 38.13 | 35.69
[7 empty] | 38.13 | 35.69
[7 empty] | 38.19 | 35.69
[7 empty] | 38.19 | 35.69
[7 empty] | 38.13 | 35.75
[7 empty] | 38.19 | 35.69
[7 empty] | 38.19 | 35.75
[7 empty] | 38.19 | 35.75
[7 empty] | 38.19 | 35.69
[7 empty] | 38.19 | 35.69
[7 empty] | 38.25 | 35.69
[7 empty] | 38.25 | 35.75
[7 empty] | 38.25 | 35.69
[7 empty] | 38.25 | 35.75
[7 empty] | 38.25 | 35.75
[7 empty] | 38.25 | 35.81
[7 empty] | 38.25 | 35.81
[7 empty] | 38.25 | 35.81
[7 empty] | 38.31 | 35.81
[7 empty] | 38.25 | 35.81
[7 empty] | 38.25 | 35.81
[7 empty] | 38.31 | 35.81
[7 empty] | 38.31 | 35.81
[7 empty] | 38.31 | 35.81
[7 empty] | 38.31 | 35.81
[7 empty] | 38.31 | 35.81
[7 empty] | 38.31 | 35.81
[7 empty] | 38.31 | 35.81
[7 empty] | 38.31 | 35.81
[7 empty] | 38.31 | 35.81
[7 empty] | 38.38 | 35.81
[7 empty] | 38.38 | 35.81
[7 empty] | 38.38 | 35.81
[7 empty] | 38.38 | 35.81
[7 empty] | 38.38 | 35.88
[7 empty] | 38.38 | 35.81
[7 empty] | 38.38 | 35.81
[7 empty] | 38.38 | 35.81
[7 empty] | 38.44 | 35.81
[7 empty] | 38.38 | 35.81
[7 empty] | 38.44 | 35.88
[7 empty] | 38.44 | 35.88
[7 empty] | 38.44 | 35.88
[7 empty] | 38.44 | 35.88
[7 empty] | 38.5 | 35.88
[7 empty] | 38.44 | 35.88
[7 empty] | 38.5 | 35.88
[7 empty] | 38.44 | 35.81
[7 empty] | 38.5 | 35.88
[7 empty] | 38.56 | 35.88
[7 empty] | 38.5 | 35.88
[7 empty] | 38.5 | 35.88
[7 empty] | 38.5 | 35.81
[7 empty] | 38.5 | 35.88
[7 empty] | 38.56 | 35.88
[7 empty] | 38.56 | 35.88
[7 empty] | 38.5 | 35.88
[7 empty] | 38.56 | 35.88
[7 empty] | 38.56 | 35.88
[7 empty] | 38.56 | 35.88
[7 empty] | 38.56 | 35.88
[7 empty] | 38.63 | 35.81
[7 empty] | 38.56 | 35.81
[7 empty] | 38.63 | 35.88
[7 empty] | 38.69 | 35.88
[7 empty] | 38.63 | 35.88
[7 empty] | 38.63 | 35.88
[7 empty] | 38.63 | 35.88
[7 empty] | 38.63 | 35.88
[7 empty] | 38.63 | 35.88
[7 empty] | 38.69 | 35.88
[7 empty] | 38.63 | 35.94
[7 empty] | 38.69 | 35.94
[7 empty] | 38.69 | 35.94
[7 empty] | 38.69 | 35.94
[7 empty] | 38.69 | 35.94
[7 empty] | 38.69 | 35.94
[7 empty] | 38.75 | 36
[7 empty] | 38.69 | 36
[7 empty] | 38.75 | 35.94
[7 empty] | 38.81 | 36
[7 empty] | 38.75 | 36
[7 empty] | 38.81 | 36
[7 empty] | 38.75 | 36
[7 empty] | 38.75 | 36
[7 empty] | 38.81 | 36
[7 empty] | 38.81 | 36.06
[7 empty] | 38.81 | 36.06
[7 empty] | 38.88 | 36.06
[7 empty] | 38.88 | 36
[7 empty] | 38.88 | 36.06
[7 empty] | 38.94 | 36
[7 empty] | 38.88 | 36
[7 empty] | 38.88 | 36.06
[7 empty] | 38.88 | 36.06
[7 empty] | 38.94 | 36.06
[7 empty] | 38.94 | 36.06
[7 empty] | 38.94 | 36.13
[7 empty] | 38.94 | 36.06
[7 empty] | 38.94 | 36.06
[7 empty] | 39 | 36.06
[7 empty] | 38.94 | 36.13
[7 empty] | 39 | 36.13
[7 empty] | 39 | 36.06
[7 empty] | 39 | 36.13
[7 empty] | 39 | 36.13
[7 empty] | 39.06 | 36.13
[7 empty] | 39 | 36.13
[7 empty] | 39.06 | 36.13
[7 empty] | 39.13 | 36.19
[7 empty] | 39.06 | 36.19
[7 empty] | 39.06 | 36.19
[7 empty] | 39.06 | 36.19
[7 empty] | 39.06 | 36.19
[7 empty] | 39.06 | 36.19
[7 empty] | 39.06 | 36.19
[7 empty] | 39.06 | 36.19
[7 empty] | 39.06 | 36.19
[7 empty] | 39.13 | 36.19
[7 empty] | 39.13 | 36.19
[7 empty] | 39.13 | 36.25
[7 empty] | 39.13 | 36.19
[7 empty] | 39.13 | 36.19
[7 empty] | 39.13 | 36.25
[7 empty] | 39.13 | 36.25
[7 empty] | 39.13 | 36.25
[7 empty] | 39.13 | 36.25
[7 empty] | 39.19 | 36.25
[7 empty] | 39.19 | 36.25
[7 empty] | 39.19 | 36.25
[7 empty] | 39.19 | 36.25
[7 empty] | 39.19 | 36.25
[7 empty] | 39.19 | 36.25
[7 empty] | 39.25 | 36.31
[7 empty] | 39.19 | 36.25
[7 empty] | 39.19 | 36.25
[7 empty] | 39.25 | 36.31
[7 empty] | 39.25 | 36.31
[7 empty] | 39.25 | 36.31
[7 empty] | 39.25 | 36.31
[7 empty] | 39.25 | 36.31
[7 empty] | 39.25 | 36.31
[7 empty] | 39.31 | 36.38
[7 empty] | 39.31 | 36.31
[7 empty] | 39.31 | 36.31
[7 empty] | 39.38 | 36.31
[7 empty] | 39.38 | 36.38
[7 empty] | 39.38 | 36.38
[7 empty] | 39.38 | 36.31
[7 empty] | 39.38 | 36.38
[7 empty] | 39.38 | 36.38
[7 empty] | 39.44 | 36.38
[7 empty] | 39.44 | 36.38
[7 empty] | 39.44 | 36.31
[7 empty] | 39.44 | 36.31
[7 empty] | 39.44 | 36.38
[7 empty] | 39.5 | 36.38
[7 empty] | 39.44 | 36.38
[7 empty] | 39.44 | 36.38
[7 empty] | 39.5 | 36.38
[7 empty] | 39.5 | 36.38
[7 empty] | 39.5 | 36.38
[7 empty] | 39.5 | 36.38
[7 empty] | 39.5 | 36.38
[7 empty] | 39.5 | 36.38
[7 empty] | 39.56 | 36.38
[7 empty] | 39.56 | 36.38
[7 empty] | 39.5 | 36.44
[7 empty] | 39.56 | 36.38
[7 empty] | 39.56 | 36.44
[7 empty] | 39.56 | 36.38
[7 empty] | 39.56 | 36.38
[7 empty] | 39.56 | 36.38
[7 empty] | 39.56 | 36.38
[7 empty] | 39.56 | 36.44
[7 empty] | 39.63 | 36.38
[7 empty] | 39.63 | 36.44
[7 empty] | 39.63 | 36.38
[7 empty] | 39.63 | 36.44
[7 empty] | 39.69 | 36.44
[7 empty] | 39.69 | 36.44
[7 empty] | 39.69 | 36.44
[7 empty] | 39.69 | 36.44
[7 empty] | 39.69 | 36.44
[7 empty] | 39.69 | 36.5
[7 empty] | 39.75 | 36.44
[7 empty] | 39.75 | 36.5
[7 empty] | 39.75 | 36.44
[7 empty] | 39.75 | 36.44
[7 empty] | 39.75 | 36.5
[7 empty] | 39.75 | 36.44
[7 empty] | 39.81 | 36.5
[7 empty] | 39.81 | 36.5
[7 empty] | 39.75 | 36.5
[7 empty] | 39.81 | 36.5
[7 empty] | 39.88 | 36.5
[7 empty] | 39.88 | 36.5
[7 empty] | 39.88 | 36.5
[7 empty] | 39.88 | 36.56
[7 empty] | 39.88 | 36.56
[7 empty] | 39.94 | 36.56
[7 empty] | 39.88 | 36.56
[7 empty] | 39.88 | 36.56
[7 empty] | 39.88 | 36.56
[7 empty] | 39.94 | 36.56
[7 empty] | 40 | 36.63
[7 empty] | 39.94 | 36.56
[7 empty] | 39.94 | 36.63
[7 empty] | 40 | 36.69
[7 empty] | 40 | 36.69
[7 empty] | 39.94 | 36.63
[7 empty] | 40 | 36.63
[7 empty] | 40 | 36.69
[7 empty] | 40 | 36.69
[7 empty] | 40.06 | 36.69
[7 empty] | 40.13 | 36.69
[7 empty] | 40.06 | 36.69
[7 empty] | 40.13 | 36.69
[7 empty] | 40.13 | 36.69
[7 empty] | 40.06 | 36.69
[7 empty] | 40.13 | 36.75
[7 empty] | 40.06 | 36.69
[7 empty] | 40.19 | 36.69
[7 empty] | 40.19 | 36.75
[7 empty] | 40.13 | 36.75
[7 empty] | 40.19 | 36.75
[7 empty] | 40.19 | 36.75
[7 empty] | 40.19 | 36.75
[7 empty] | 40.19 | 36.75
[7 empty] | 40.19 | 36.75
[7 empty] | 40.19 | 36.75
[7 empty] | 40.19 | 36.75
[7 empty] | 40.25 | 36.75
[7 empty] | 40.19 | 36.81
[7 empty] | 40.19 | 36.81
[7 empty] | 40.25 | 36.81
[7 empty] | 40.25 | 36.81
[7 empty] | 40.31 | 36.81
[7 empty] | 40.25 | 36.81
[7 empty] | 40.25 | 36.81
[7 empty] | 40.31 | 36.81
[7 empty] | 40.31 | 36.81
[7 empty] | 40.31 | 36.81
[7 empty] | 40.31 | 36.81
[7 empty] | 40.38 | 36.81
[7 empty] | 40.38 | 36.88
[7 empty] | 40.38 | 36.88
[7 empty] | 40.38 | 36.81
[7 empty] | 40.44 | 36.88
[7 empty] | 40.44 | 36.88
[7 empty] | 40.44 | 36.88
[7 empty] | 40.44 | 36.81
[7 empty] | 40.44 | 36.88
[7 empty] | 40.44 | 36.88
[7 empty] | 40.44 | 36.88
[7 empty] | 40.44 | 36.88
[7 empty] | 40.44 | 36.94
[7 empty] | 40.5 | 36.88
[7 empty] | 40.5 | 36.94
[7 empty] | 40.5 | 36.94
[7 empty] | 40.5 | 36.94
[7 empty] | 40.5 | 36.88
[7 empty] | 40.56 | 36.94
[7 empty] | 40.5 | 36.94
[7 empty] | 40.56 | 36.94
[7 empty] | 40.56 | 36.94
[7 empty] | 40.56 | 37
[7 empty] | 40.56 | 36.94
[7 empty] | 40.56 | 36.94
[7 empty] | 40.56 | 36.94
[7 empty] | 40.63 | 36.94
[7 empty] | 40.63 | 36.94
[7 empty] | 40.63 | 36.94
[7 empty] | 40.63 | 37
[7 empty] | 40.63 | 37
[7 empty] | 40.63 | 37
[7 empty] | 40.63 | 37
[7 empty] | 40.69 | 37
[7 empty] | 40.69 | 37.06
[7 empty] | 40.75 | 37
[7 empty] | 40.69 | 37
[7 empty] | 40.75 | 37
[7 empty] | 40.75 | 37.06
[7 empty] | 40.75 | 37.06
[7 empty] | 40.81 | 37
[7 empty] | 40.75 | 37.06
[7 empty] | 40.75 | 37.06
[7 empty] | 40.81 | 37.06
[7 empty] | 40.81 | 37.06
[7 empty] | 40.81 | 37.06
[7 empty] | 40.81 | 37.13
[7 empty] | 40.81 | 37.13
[7 empty] | 40.81 | 37.13
[7 empty] | 40.88 | 37.13
[7 empty] | 40.88 | 37.13
[7 empty] | 40.88 | 37.19
[7 empty] | 40.88 | 37.19
[7 empty] | 40.88 | 37.13
[7 empty] | 40.88 | 37.13
[7 empty] | 40.94 | 37.19
[7 empty] | 40.94 | 37.19
[7 empty] | 40.94 | 37.19
[7 empty] | 40.94 | 37.19
[7 empty] | 40.94 | 37.19
[7 empty] | 40.94 | 37.19
[7 empty] | 40.94 | 37.19
[7 empty] | 41 | 37.19
[7 empty] | 41 | 37.25
[7 empty] | 41 | 37.25
[7 empty] | 41 | 37.31
[7 empty] | 41.06 | 37.31
[7 empty] | 41.06 | 37.31
[7 empty] | 41.06 | 37.31
[7 empty] | 41.06 | 37.31
[7 empty] | 41.06 | 37.31
[7 empty] | 41.13 | 37.31
[7 empty] | 41.13 | 37.31
[7 empty] | 41.13 | 37.31
[7 empty] | 41.13 | 37.31
[7 empty] | 41.19 | 37.38
[7 empty] | 41.19 | 37.38
[7 empty] | 41.19 | 37.38
[7 empty] | 41.19 | 37.31
[7 empty] | 41.19 | 37.38
[7 empty] | 41.19 | 37.38
[7 empty] | 41.19 | 37.44
[7 empty] | 41.19 | 37.44
[7 empty] | 41.25 | 37.44
[7 empty] | 41.25 | 37.44
[7 empty] | 41.25 | 37.44
[7 empty] | 41.25 | 37.44
[7 empty] | 41.31 | 37.44
[7 empty] | 41.31 | 37.5
[7 empty] | 41.31 | 37.5
[7 empty] | 41.31 | 37.5
[7 empty] | 41.31 | 37.44
[7 empty] | 41.31 | 37.56
[7 empty] | 41.38 | 37.5
[7 empty] | 41.38 | 37.5
[7 empty] | 41.38 | 37.5
[7 empty] | 41.38 | 37.56
[7 empty] | 41.38 | 37.56
[7 empty] | 41.38 | 37.56
[7 empty] | 41.44 | 37.56
[7 empty] | 41.44 | 37.56
[7 empty] | 41.44 | 37.56
[7 empty] | 41.44 | 37.63
[7 empty] | 41.5 | 37.63
[7 empty] | 41.5 | 37.63
[7 empty] | 41.44 | 37.63
[7 empty] | 41.44 | 37.63
[7 empty] | 41.5 | 37.63
[7 empty] | 41.5 | 37.69
[7 empty] | 41.5 | 37.69
[7 empty] | 41.5 | 37.69
[7 empty] | 41.56 | 37.69
[7 empty] | 41.56 | 37.69
[7 empty] | 41.5 | 37.69
[7 empty] | 41.56 | 37.69
[7 empty] | 41.63 | 37.75
[7 empty] | 41.63 | 37.75
[7 empty] | 41.63 | 37.75
[7 empty] | 41.63 | 37.75
[7 empty] | 41.63 | 37.75
[7 empty] | 41.63 | 37.75
[7 empty] | 41.63 | 37.75
[7 empty] | 41.69 | 37.75
[7 empty] | 41.69 | 37.75
[7 empty] | 41.69 | 37.75
[7 empty] | 41.69 | 37.81
[7 empty] | 41.69 | 37.81
[7 empty] | 41.69 | 37.81
[7 empty] | 41.75 | 37.81
[7 empty] | 41.75 | 37.81
[7 empty] | 41.75 | 37.81
[7 empty] | 41.75 | 37.81
[7 empty] | 41.81 | 37.81
[7 empty] | 41.81 | 37.81
[7 empty] | 41.81 | 37.81
[7 empty] | 41.81 | 37.81
[7 empty] | 41.81 | 37.88
[7 empty] | 41.88 | 37.88
[7 empty] | 41.88 | 37.88
[7 empty] | 41.88 | 37.81
[7 empty] | 41.88 | 37.88
[7 empty] | 41.88 | 37.88
[7 empty] | 41.88 | 37.88
[7 empty] | 41.88 | 37.94
[7 empty] | 41.94 | 37.94
[7 empty] | 41.94 | 37.94
[7 empty] | 41.94 | 37.88
[7 empty] | 41.94 | 37.94
[7 empty] | 42 | 37.94
[7 empty] | 42 | 38
[7 empty] | 42 | 38
[7 empty] | 42 | 38
[7 empty] | 42 | 38.06
[7 empty] | 42 | 38.06
[7 empty] | 42.06 | 38.06
[7 empty] | 42.06 | 38.06
[7 empty] | 42.06 | 38.06
[7 empty] | 42.06 | 38.06
[7 empty] | 42.06 | 38.06
[7 empty] | 42.13 | 38.13
[7 empty] | 42.06 | 38.13
[7 empty] | 42.13 | 38.13
[7 empty] | 42.19 | 38.13
[7 empty] | 42.13 | 38.19
[7 empty] | 42.13 | 38.19
[7 empty] | 42.13 | 38.19
[7 empty] | 42.19 | 38.25
[7 empty] | 42.19 | 38.25
[7 empty] | 42.25 | 38.25
[7 empty] | 42.25 | 38.25
[7 empty] | 42.25 | 38.31
[7 empty] | 42.25 | 38.38
[7 empty] | 42.25 | 38.31
[7 empty] | 42.25 | 38.31
[7 empty] | 42.31 | 38.31
[7 empty] | 42.31 | 38.31
[7 empty] | 42.31 | 38.38
[7 empty] | 42.31 | 38.38
[7 empty] | 42.31 | 38.44
[7 empty] | 42.31 | 38.44
[7 empty] | 42.31 | 38.44
[7 empty] | 42.38 | 38.5
[7 empty] | 42.44 | 38.5
[7 empty] | 42.44 | 38.5
[7 empty] | 42.44 | 38.56
[7 empty] | 42.5 | 38.56
[7 empty] | 42.44 | 38.56
[7 empty] | 42.44 | 38.56
[7 empty] | 42.44 | 38.63
[7 empty] | 42.44 | 38.63
[7 empty] | 42.5 | 38.69
[7 empty] | 42.5 | 38.69
[7 empty] | 42.5 | 38.69
[7 empty] | 42.44 | 38.69
[7 empty] | 42.5 | 38.75
[7 empty] | 42.5 | 38.75
[7 empty] | 42.5 | 38.75
[7 empty] | 42.56 | 38.75
[7 empty] | 42.56 | 38.75
[7 empty] | 42.56 | 38.81
[7 empty] | 42.56 | 38.81
[7 empty] | 42.56 | 38.81
[7 empty] | 42.56 | 38.88
[7 empty] | 42.56 | 38.88
[7 empty] | 42.56 | 38.88
[7 empty] | 42.63 | 38.94
[7 empty] | 42.63 | 38.94
[7 empty] | 42.69 | 38.94
[7 empty] | 42.69 | 38.94
[7 empty] | 42.69 | 38.94
[7 empty] | 42.69 | 39
[7 empty] | 42.69 | 39
[7 empty] | 42.75 | 39
[7 empty] | 42.75 | 39.06
[7 empty] | 42.75 | 39.06
[7 empty] | 42.75 | 39.06
[7 empty] | 42.75 | 39.06
[7 empty] | 42.75 | 39.13
[7 empty] | 42.81 | 39.13
[7 empty] | 42.81 | 39.13
[7 empty] | 42.81 | 39.13
[7 empty] | 42.81 | 39.19
[7 empty] | 42.81 | 39.19
[7 empty] | 42.81 | 39.25
[7 empty] | 42.81 | 39.25
[7 empty] | 42.88 | 39.25
[7 empty] | 42.88 | 39.25
[7 empty] | 42.88 | 39.31
[7 empty] | 42.94 | 39.31
[7 empty] | 42.88 | 39.31
[7 empty] | 42.88 | 39.38
[7 empty] | 42.94 | 39.38
[7 empty] | 42.94 | 39.38
[7 empty] | 42.94 | 39.38
[7 empty] | 43 | 39.44
[7 empty] | 43 | 39.44
[7 empty] | 42.94 | 39.44
[7 empty] | 43.06 | 39.5
[7 empty] | 43 | 39.5
[7 empty] | 43.06 | 39.5
[7 empty] | 43.06 | 39.5
[7 empty] | 43.06 | 39.56
[7 empty] | 43.06 | 39.56
[7 empty] | 43.06 | 39.56
[7 empty] | 43.06 | 39.56
[7 empty] | 43.13 | 39.63
[7 empty] | 43.06 | 39.63
[7 empty] | 43.13 | 39.63
[7 empty] | 43.13 | 39.63
[7 empty] | 43.19 | 39.69
[7 empty] | 43.13 | 39.69
[7 empty] | 43.13 | 39.69
[7 empty] | 43.19 | 39.69
[7 empty] | 43.13 | 39.75
[7 empty] | 43.19 | 39.75
[7 empty] | 43.19 | 39.75
[7 empty] | 43.25 | 39.81
[7 empty] | 43.25 | 39.88
[7 empty] | 43.19 | 39.88
[7 empty] | 43.25 | 39.88
[7 empty] | 43.25 | 39.88
[7 empty] | 43.25 | 39.88
[7 empty] | 43.31 | 39.94
[7 empty] | 43.31 | 39.94
[7 empty] | 43.31 | 39.94
[7 empty] | 43.31 | 39.94
[7 empty] | 43.38 | 39.94
[7 empty] | 43.38 | 40
[7 empty] | 43.38 | 40
[7 empty] | 43.38 | 40
[7 empty] | 43.38 | 40.06
[7 empty] | 43.44 | 40.06
[7 empty] | 43.44 | 40.06
[7 empty] | 43.44 | 40.06
[7 empty] | 43.44 | 40.06
[7 empty] | 43.44 | 40.06
[7 empty] | 43.44 | 40.13
[7 empty] | 43.44 | 40.13
[7 empty] | 43.5 | 40.13
[7 empty] | 43.5 | 40.19
[7 empty] | 43.5 | 40.19
[7 empty] | 43.56 | 40.19
[7 empty] | 43.5 | 40.19
[7 empty] | 43.56 | 40.25
[7 empty] | 43.56 | 40.25
[7 empty] | 43.56 | 40.31
[7 empty] | 43.56 | 40.31
[7 empty] | 43.63 | 40.31
[7 empty] | 43.63 | 40.31
[7 empty] | 43.63 | 40.31
[7 empty] | 43.69 | 40.38
[7 empty] | 43.63 | 40.38
[7 empty] | 43.69 | 40.38
[7 empty] | 43.69 | 40.38
[7 empty] | 43.69 | 40.44
[7 empty] | 43.69 | 40.44
[7 empty] | 43.75 | 40.5
[7 empty] | 43.75 | 40.44
[7 empty] | 43.75 | 40.5
[7 empty] | 43.75 | 40.5
[7 empty] | 43.75 | 40.56
[7 empty] | 43.81 | 40.56
[7 empty] | 43.75 | 40.56
[7 empty] | 43.81 | 40.56
[7 empty] | 43.81 | 40.56
[7 empty] | 43.81 | 40.63
[7 empty] | 43.88 | 40.56
[7 empty] | 43.81 | 40.63
[7 empty] | 43.81 | 40.63
[7 empty] | 43.88 | 40.63
[7 empty] | 43.88 | 40.63
[7 empty] | 43.88 | 40.63
[7 empty] | 43.88 | 40.69
[7 empty] | 43.94 | 40.69
[7 empty] | 43.94 | 40.75
[7 empty] | 43.94 | 40.69
[7 empty] | 43.94 | 40.75
[7 empty] | 43.94 | 40.75
[7 empty] | 44 | 40.75
[7 empty] | 44 | 40.81
[7 empty] | 44 | 40.81
[7 empty] | 44 | 40.81
[7 empty] | 44 | 40.88
[7 empty] | 44 | 40.81
[7 empty] | 44 | 40.81
[7 empty] | 44 | 40.88
[7 empty] | 44 | 40.88
[7 empty] | 44.06 | 40.88
[7 empty] | 44.06 | 40.94
[7 empty] | 44.06 | 40.94
[7 empty] | 44.06 | 40.94
[7 empty] | 44.13 | 41
[7 empty] | 44.06 | 41
[7 empty] | 44.13 | 41
[7 empty] | 44.13 | 41.06
[7 empty] | 44.19 | 41.06
[7 empty] | 44.13 | 41.06
[7 empty] | 44.19 | 41.06
[7 empty] | 44.19 | 41.06
[7 empty] | 44.13 | 41.06
[7 empty] | 44.25 | 41.13
[7 empty] | 44.19 | 41.13
[7 empty] | 44.19 | 41.13
[7 empty] | 44.25 | 41.19
[7 empty] | 44.25 | 41.19
[7 empty] | 44.31 | 41.19
[7 empty] | 44.31 | 41.19
[7 empty] | 44.31 | 41.25
[7 empty] | 44.31 | 41.25
[7 empty] | 44.38 | 41.25
[7 empty] | 44.31 | 41.25
[7 empty] | 44.31 | 41.25
[7 empty] | 44.38 | 41.31
[7 empty] | 44.38 | 41.31
[7 empty] | 44.38 | 41.31
[7 empty] | 44.38 | 41.31
[7 empty] | 44.38 | 41.38
[7 empty] | 44.44 | 41.38
[7 empty] | 44.44 | 41.38
[7 empty] | 44.5 | 41.38
[7 empty] | 44.5 | 41.38
[7 empty] | 44.5 | 41.44
[7 empty] | 44.5 | 41.44
[7 empty] | 44.44 | 41.44
[7 empty] | 44.5 | 41.44
[7 empty] | 44.5 | 41.5
[7 empty] | 44.5 | 41.5
[7 empty] | 44.56 | 41.5
[7 empty] | 44.5 | 41.5
[7 empty] | 44.56 | 41.5
[7 empty] | 44.56 | 41.56
[7 empty] | 44.56 | 41.56
[7 empty] | 44.56 | 41.56
[7 empty] | 44.56 | 41.56
[7 empty] | 44.63 | 41.63
[7 empty] | 44.63 | 41.63
[7 empty] | 44.63 | 41.63
[7 empty] | 44.63 | 41.63
[7 empty] | 44.63 | 41.63
[7 empty] | 44.63 | 41.63
[7 empty] | 44.69 | 41.63
[7 empty] | 44.63 | 41.69
[7 empty] | 44.63 | 41.69
[7 empty] | 44.69 | 41.69
[7 empty] | 44.69 | 41.69
[7 empty] | 44.69 | 41.69
[7 empty] | 44.75 | 41.75
[7 empty] | 44.75 | 41.75
[7 empty] | 44.75 | 41.75
[7 empty] | 44.81 | 41.75
[7 empty] | 44.75 | 41.75
[7 empty] | 44.81 | 41.75
[7 empty] | 44.81 | 41.81
[7 empty] | 44.81 | 41.81
[7 empty] | 44.81 | 41.81
[7 empty] | 44.81 | 41.81
[7 empty] | 44.81 | 41.88
[7 empty] | 44.81 | 41.88
[7 empty] | 44.88 | 41.88
[7 empty] | 44.88 | 41.88
[7 empty] | 44.88 | 41.88
[7 empty] | 44.88 | 41.94
[7 empty] | 44.94 | 41.94
[7 empty] | 44.94 | 41.94
[7 empty] | 44.94 | 41.94
[7 empty] | 45 | 41.94
[7 empty] | 45 | 41.94
[7 empty] | 45 | 41.94
[7 empty] | 45 | 41.94
[7 empty] | 45 | 41.94
[7 empty] | 45 | 41.94
[7 empty] | 45 | 42
[7 empty] | 45 | 42
[7 empty] | 45.06 | 42
[7 empty] | 45.06 | 42
[7 empty] | 45.06 | 42
[7 empty] | 45.13 | 42
[7 empty] | 45.13 | 42
[7 empty] | 45.13 | 42
[7 empty] | 45.19 | 42.06
[7 empty] | 45.25 | 42.06
[7 empty] | 45.25 | 42.06
[7 empty] | 45.25 | 42.06
[7 empty] | 45.25 | 42.06
[7 empty] | 45.31 | 42.06
[7 empty] | 45.31 | 42.06
[7 empty] | 45.25 | 42.06
[7 empty] | 45.25 | 42.06
[7 empty] | 45.31 | 42.13
[7 empty] | 45.31 | 42.06
[7 empty] | 45.38 | 42.06
[7 empty] | 45.31 | 42.06
[7 empty] | 45.38 | 42.13
[7 empty] | 45.38 | 42.13
[7 empty] | 45.38 | 42.13
[7 empty] | 45.44 | 42.06
[7 empty] | 45.44 | 42.06
[7 empty] | 45.44 | 42.13
[7 empty] | 45.44 | 42.13
[7 empty] | 45.5 | 42.13
[7 empty] | 45.5 | 42.13
[7 empty] | 45.56 | 42.13
[7 empty] | 45.44 | 42.19
[7 empty] | 45.44 | 42.19
[7 empty] | 45.44 | 42.19
[7 empty] | 45.44 | 42.19
[7 empty] | 45.44 | 42.13
[7 empty] | 45.44 | 42.13
[7 empty] | 45.44 | 42.13
[7 empty] | 45.5 | 42.13
[7 empty] | 45.5 | 42.19
[7 empty] | 45.5 | 42.13
[7 empty] | 45.56 | 42.13
[7 empty] | 45.56 | 42.13
[7 empty] | 45.5 | 42.13
[7 empty] | 45.5 | 42.13
[7 empty] | 45.56 | 42.13
[7 empty] | 45.66 | 42.13
[7 empty] | 45.56 | 42.13
[7 empty] | 45.5 | 42.13
[7 empty] | 45.5 | 42.13
[7 empty] | 45.5 | 42.13
[7 empty] | 45.5 | 42.13
[7 empty] | 45.56 | 42.06
[7 empty] | 45.66 | 42.06
[7 empty] | 45.56 | 42.06
[7 empty] | 45.56 | 42.06
[7 empty] | 45.56 | 42.06
[7 empty] | 45.56 | 42.06
[7 empty] | 45.56 | 42.19
[7 empty] | 45.56 | 42.06
[7 empty] | 45.5 | 42.13
[7 empty] | 45.56 | 42.13
[7 empty] | 45.66 | 42.06
[7 empty] | 45.66 | 42.19
[7 empty] | 45.66 | 42.13
[7 empty] | 45.56 | 42.13
[7 empty] | 45.66 | 42.06
[7 empty] | 45.66 | 42.06
[7 empty] | 45.56 | 42.13
[7 empty] | 45.66 | 42.13
[7 empty] | 45.66 | 42.13
[7 empty] | 45.56 | 42.13

## 151 (7)
Wavelength | ecoFlex + normal emittance | ecoFlex + Ag/Ppy emittance | Pure PNIPAm Ibb | Ag/PPy Ibb | Pure PNIPAm Prad | Ag/PPy Prad | Pure PNIPAm Temp | Ag/PPy Temp | Pure PNIPAm Temp (K) | Ag/PPy Temp (K) | Pure PNIPAm Prad SUM | Ag/PPy Prad SUM
7.5 | 0.943997164 | 0.841378 | 29.03341 | 30.25364 | 27.40746 | 25.45474 | 31.44 | 33.44 | 304.59 | 306.59 | 190.9515 | 176.5226
7.51 | 0.951354126 | 0.8448984 | 29.084 | 30.30471 | 27.66918 | 25.6044 | 31.44 | 33.5
7.52 | 0.953561718 | 0.846493 | 29.13429 | 30.35547 | 27.78135 | 25.69569 | 31.44 | 33.5
7.53 | 0.951024984 | 0.8466859 | 29.18428 | 30.40592 | 27.75498 | 25.74426 | 31.44 | 33.44
7.54 | 0.948565984 | 0.8453022 | 29.23397 | 30.45605 | 27.73035 | 25.74457 | 31.5 | 33.5
7.55 | 0.950639011 | 0.8424878 | 29.28336 | 30.50587 | 27.8379 | 25.70082 | 31.5 | 33.44
7.56 | 0.958979085 | 0.8396057 | 29.33245 | 30.55537 | 28.1292 | 25.65447 | 31.5 | 33.44
7.57 | 0.97097737 | 0.8382395 | 29.38123 | 30.60456 | 28.52851 | 25.65395 | 31.5 | 33.44
7.58 | 0.969833872 | 0.8396983 | 29.42972 | 30.65344 | 28.54194 | 25.73964 | 31.5 | 33.44
7.59 | 0.952261514 | 0.8406005 | 29.47791 | 30.702 | 28.07067 | 25.80812 | 31.5 | 33.44
7.6 | 0.947559606 | 0.8416135 | 29.52579 | 30.75025 | 27.97745 | 25.87983 | 31.5 | 33.44
7.61 | 0.957853495 | 0.844772 | 29.57338 | 30.79819 | 28.32696 | 26.01745 | 31.5 | 33.5
7.62 | 0.96644397 | 0.8440971 | 29.62066 | 30.84581 | 28.62671 | 26.03686 | 31.56 | 33.5
7.63 | 0.96668601 | 0.8403781 | 29.66765 | 30.89312 | 28.6793 | 25.9619 | 31.5 | 33.5
7.64 | 0.96449718 | 0.8389547 | 29.71434 | 30.94012 | 28.65939 | 25.95736 | 31.56 | 33.44
7.65 | 0.964694916 | 0.8419308 | 29.76072 | 30.9868 | 28.71002 | 26.08874 | 31.5 | 33.5
7.66 | 0.961029473 | 0.8454158 | 29.80681 | 31.03317 | 28.64522 | 26.23593 | 31.5 | 33.44
7.67 | 0.950785267 | 0.8484368 | 29.8526 | 31.07923 | 28.38341 | 26.36876 | 31.56 | 33.44
7.68 | 0.9436658 | 0.8487154 | 29.89809 | 31.12498 | 28.2138 | 26.41625 | 31.56 | 33.44
7.69 | 0.942607148 | 0.8487135 | 29.94328 | 31.17042 | 28.22475 | 26.45476 | 31.56 | 33.5
7.7 | 0.947017981 | 0.8497958 | 29.98817 | 31.21554 | 28.39934 | 26.52684 | 31.56 | 33.5
7.71 | 0.952900764 | 0.8491194 | 30.03277 | 31.26036 | 28.61825 | 26.54378 | 31.56 | 33.5
7.72 | 0.957600088 | 0.8471275 | 30.07706 | 31.30486 | 28.8018 | 26.51921 | 31.56 | 33.5
7.73 | 0.95996685 | 0.8464969 | 30.12106 | 31.34906 | 28.91522 | 26.53688 | 31.56 | 33.44
7.74 | 0.959181592 | 0.8482769 | 30.16476 | 31.39294 | 28.93349 | 26.62991 | 31.62 | 33.44
7.75 | 0.954488696 | 0.8488855 | 30.20817 | 31.43652 | 28.83336 | 26.686 | 31.56 | 33.44
7.76 | 0.947765299 | 0.8478462 | 30.25128 | 31.47979 | 28.67111 | 26.69002 | 31.62 | 33.44
7.77 | 0.942294508 | 0.8474256 | 30.29409 | 31.52274 | 28.54595 | 26.71318 | 31.56 | 33.44
7.78 | 0.941184432 | 0.8487516 | 30.3366 | 31.56539 | 28.55234 | 26.79118 | 31.56 | 33.44
7.79 | 0.94446826 | 0.8501302 | 30.37882 | 31.60773 | 28.69183 | 26.87069 | 31.56 | 33.5
7.8 | 0.950029358 | 0.8505147 | 30.42074 | 31.64976 | 28.9006 | 26.91859 | 31.56 | 33.5
7.81 | 0.954479535 | 0.8509288 | 30.46237 | 31.69149 | 29.07571 | 26.9672 | 31.62 | 33.5
7.82 | 0.953260424 | 0.8534806 | 30.5037 | 31.73291 | 29.07797 | 27.08342 | 31.62 | 33.44
7.83 | 0.953467335 | 0.8559261 | 30.54474 | 31.77402 | 29.12341 | 27.19621 | 31.62 | 33.44
7.84 | 0.955139076 | 0.8545664 | 30.58548 | 31.81482 | 29.21339 | 27.18788 | 31.62 | 33.5
7.85 | 0.953246825 | 0.8497687 | 30.62593 | 31.85532 | 29.19407 | 27.06966 | 31.69 | 33.44
7.86 | 0.952730867 | 0.845362 | 30.66608 | 31.89551 | 29.21652 | 26.96326 | 31.69 | 33.44
7.87 | 0.958565294 | 0.8445666 | 30.70594 | 31.9354 | 29.43365 | 26.97157 | 31.62 | 33.44
7.88 | 0.9657961 | 0.8463458 | 30.74551 | 31.97499 | 29.6939 | 27.0619 | 31.62 | 33.5
7.89 | 0.959601677 | 0.8477878 | 30.78479 | 32.01427 | 29.54113 | 27.1413 | 31.62 | 33.5
7.9 | 0.955268762 | 0.8506921 | 30.82377 | 32.05324 | 29.44499 | 27.26744 | 31.62 | 33.5
7.91 | 0.955302276 | 0.8535374 | 30.86246 | 32.09191 | 29.48298 | 27.39165 | 31.69 | 33.5
7.92 | 0.956669664 | 0.854341 | 30.90086 | 32.13028 | 29.56192 | 27.45022 | 31.69 | 33.5
7.93 | 0.955402774 | 0.8527858 | 30.93897 | 32.16835 | 29.55918 | 27.43271 | 31.75 | 33.44
7.94 | 0.950022288 | 0.8521559 | 30.97679 | 32.20612 | 29.42864 | 27.44463 | 31.69 | 33.5
7.95 | 0.953284596 | 0.8503727 | 31.01432 | 32.24358 | 29.56547 | 27.41906 | 31.75 | 33.5
7.96 | 0.963354027 | 0.847491 | 31.05156 | 32.28074 | 29.91364 | 27.35764 | 31.69 | 33.5
7.97 | 0.970407567 | 0.8482005 | 31.08851 | 32.31761 | 30.16852 | 27.41181 | 31.69 | 33.5
7.98 | 0.969751704 | 0.8508275 | 31.12517 | 32.35417 | 30.18369 | 27.52782 | 31.75 | 33.5
7.99 | 0.961559055 | 0.850054 | 31.16154 | 32.39043 | 29.96366 | 27.53362 | 31.75 | 33.5
8 | 0.952750167 | 0.843342 | 31.19762 | 32.4264 | 29.72354 | 27.34654 | 31.81 | 33.5
8.01 | 0.944752038 | 0.8434493 | 31.23342 | 32.46207 | 29.50784 | 27.38011 | 31.75 | 33.5
8.02 | 0.941271129 | 0.8480657 | 31.26893 | 32.49743 | 29.43254 | 27.55996 | 31.81 | 33.5
8.03 | 0.943341998 | 0.8527333 | 31.30415 | 32.53251 | 29.53052 | 27.74155 | 31.81 | 33.56
8.04 | 0.949077981 | 0.8538828 | 31.33909 | 32.56728 | 29.74324 | 27.80864 | 31.81 | 33.56
8.05 | 0.948490774 | 0.8532594 | 31.37374 | 32.60176 | 29.7577 | 27.81776 | 31.81 | 33.56
8.06 | 0.949685838 | 0.8505095 | 31.40811 | 32.63594 | 29.82783 | 27.75718 | 31.81 | 33.56
8.07 | 0.956696286 | 0.8439809 | 31.44219 | 32.66983 | 30.08063 | 27.57271 | 31.81 | 33.56
8.08 | 0.963242421 | 0.8367355 | 31.47599 | 32.70342 | 30.31901 | 27.36412 | 31.81 | 33.56
8.09 | 0.962955839 | 0.8325036 | 31.5095 | 32.73672 | 30.34226 | 27.25344 | 31.87 | 33.56
8.1 | 0.955909004 | 0.83506 | 31.54273 | 32.76973 | 30.15198 | 27.36469 | 31.94 | 33.56
8.11 | 0.955136242 | 0.8398178 | 31.57568 | 32.80244 | 30.15908 | 27.54808 | 31.87 | 33.56
8.12 | 0.956962309 | 0.8437943 | 31.60834 | 32.83486 | 30.24799 | 27.70587 | 31.87 | 33.63
8.13 | 0.957876853 | 0.8464372 | 31.64073 | 32.86699 | 30.30792 | 27.81985 | 31.94 | 33.63
8.14 | 0.954591151 | 0.8478765 | 31.67283 | 32.89883 | 30.23461 | 27.89415 | 31.87 | 33.56
8.15 | 0.952895442 | 0.8481539 | 31.70466 | 32.93038 | 30.21122 | 27.93003 | 31.94 | 33.56
8.16 | 0.955994828 | 0.8483032 | 31.7362 | 32.96164 | 30.33964 | 27.96146 | 31.94 | 33.63
8.17 | 0.959414394 | 0.8482034 | 31.76746 | 32.99261 | 30.47816 | 27.98444 | 31.94 | 33.63
8.18 | 0.960678042 | 0.8478435 | 31.79845 | 33.02329 | 30.54807 | 27.99858 | 31.94 | 33.56
8.19 | 0.958206928 | 0.8473479 | 31.82916 | 33.05368 | 30.49892 | 28.00797 | 32 | 33.56
8.2 | 0.953870068 | 0.8467226 | 31.85959 | 33.08378 | 30.38991 | 28.01279 | 32 | 33.56
8.21 | 0.951930657 | 0.847069 | 31.88974 | 33.1136 | 30.35682 | 28.04951 | 31.94 | 33.56
8.22 | 0.953555224 | 0.8485563 | 31.91962 | 33.14313 | 30.43712 | 28.12382 | 32 | 33.56
8.23 | 0.959433017 | 0.851175 | 31.94922 | 33.17238 | 30.65313 | 28.2355 | 32 | 33.56
8.24 | 0.958533543 | 0.8510714 | 31.97854 | 33.20134 | 30.6525 | 28.25671 | 32 | 33.56
8.25 | 0.953447465 | 0.8507703 | 32.00759 | 33.23002 | 30.51756 | 28.27112 | 32 | 33.56
8.26 | 0.948433619 | 0.8516872 | 32.03637 | 33.25842 | 30.38437 | 28.32577 | 32.06 | 33.56
8.27 | 0.946663129 | 0.8545742 | 32.06487 | 33.28653 | 30.35463 | 28.44581 | 32 | 33.56
8.28 | 0.945418176 | 0.8546756 | 32.0931 | 33.31436 | 30.3414 | 28.47297 | 32.06 | 33.56
8.29 | 0.943645478 | 0.849382 | 32.12106 | 33.34191 | 30.31089 | 28.32002 | 32.06 | 33.56
8.3 | 0.942249221 | 0.8447672 | 32.14874 | 33.36918 | 30.29213 | 28.18919 | 32.06 | 33.63
8.31 | 0.942016274 | 0.8443039 | 32.17616 | 33.39617 | 30.31047 | 28.19651 | 32.06 | 33.56
8.32 | 0.945756338 | 0.8493715 | 32.20331 | 33.42287 | 30.45648 | 28.38844 | 32.06 | 33.56
8.33 | 0.953484224 | 0.8484707 | 32.23018 | 33.4493 | 30.73097 | 28.38076 | 32.06 | 33.56
8.34 | 0.958923745 | 0.8450473 | 32.25679 | 33.47546 | 30.9318 | 28.28834 | 32.06 | 33.56
8.35 | 0.959148551 | 0.841206 | 32.28312 | 33.50133 | 30.96431 | 28.18152 | 32.06 | 33.56
8.36 | 0.958117982 | 0.8420731 | 32.30919 | 33.52693 | 30.95602 | 28.23212 | 32.13 | 33.56
8.37 | 0.960297525 | 0.8434455 | 32.335 | 33.55225 | 31.05122 | 28.2995 | 32.13 | 33.5
8.38 | 0.960951404 | 0.8468046 | 32.36053 | 33.5773 | 31.0969 | 28.43341 | 32.13 | 33.56
8.39 | 0.957021193 | 0.8531334 | 32.3858 | 33.60207 | 30.9939 | 28.66705 | 32.06 | 33.56
8.4 | 0.954456426 | 0.857215 | 32.41081 | 33.62657 | 30.93471 | 28.8252 | 32.13 | 33.56
8.41 | 0.95053903 | 0.8543596 | 32.43555 | 33.6508 | 30.83126 | 28.74988 | 32.13 | 33.56
8.42 | 0.945006532 | 0.8471531 | 32.46003 | 33.67475 | 30.67494 | 28.52767 | 32.13 | 33.56
8.43 | 0.937282604 | 0.838147 | 32.48424 | 33.69843 | 30.44691 | 28.24424 | 32.19 | 33.56
8.44 | 0.938021446 | 0.8348433 | 32.50819 | 33.72184 | 30.49338 | 28.15246 | 32.19 | 33.56
8.45 | 0.944030859 | 0.8370507 | 32.53188 | 33.74498 | 30.7111 | 28.24626 | 32.13 | 33.56
8.46 | 0.954273511 | 0.843556 | 32.55531 | 33.76786 | 31.06667 | 28.48508 | 32.13 | 33.56
8.47 | 0.966944492 | 0.8510238 | 32.57848 | 33.79046 | 31.50158 | 28.75649 | 32.19 | 33.56
8.48 | 0.97136101 | 0.8523606 | 32.60139 | 33.81279 | 31.66771 | 28.82069 | 32.19 | 33.56
8.49 | 0.969619264 | 0.850839 | 32.62403 | 33.83486 | 31.63289 | 28.78802 | 32.19 | 33.56
8.5 | 0.962074761 | 0.8476012 | 32.64643 | 33.85666 | 31.4083 | 28.69695 | 32.13 | 33.56
8.51 | 0.957566725 | 0.8521931 | 32.66856 | 33.8782 | 31.28232 | 28.87077 | 32.13 | 33.56
8.52 | 0.95243996 | 0.8582745 | 32.69043 | 33.89947 | 31.13568 | 29.09505 | 32.13 | 33.5
8.53 | 0.946257217 | 0.862798 | 32.71205 | 33.92048 | 30.95402 | 29.26652 | 32.19 | 33.56
8.54 | 0.937664918 | 0.8584986 | 32.73342 | 33.94122 | 30.69298 | 29.13849 | 32.19 | 33.56
8.55 | 0.937799882 | 0.8479937 | 32.75453 | 33.9617 | 30.71719 | 28.79931 | 32.25 | 33.56
8.56 | 0.942752812 | 0.837434 | 32.77538 | 33.98192 | 30.89908 | 28.45762 | 32.19 | 33.56
8.57 | 0.951863844 | 0.82888 | 32.79598 | 34.00188 | 31.21731 | 28.18348 | 32.25 | 33.5
8.58 | 0.957702655 | 0.8294081 | 32.81633 | 34.02158 | 31.42829 | 28.21777 | 32.19 | 33.56
8.59 | 0.961762149 | 0.833038 | 32.83643 | 34.04101 | 31.58083 | 28.35746 | 32.25 | 33.5
8.6 | 0.963161847 | 0.8380733 | 32.85627 | 34.06019 | 31.64591 | 28.54494 | 32.25 | 33.56
8.61 | 0.956783591 | 0.8381831 | 32.87587 | 34.07911 | 31.45509 | 28.56454 | 32.19 | 33.56
8.62 | 0.946866557 | 0.8349405 | 32.89521 | 34.09778 | 31.14738 | 28.46961 | 32.19 | 33.56
8.63 | 0.938770396 | 0.8316799 | 32.91431 | 34.11619 | 30.89898 | 28.37374 | 32.19 | 33.56
8.64 | 0.938647474 | 0.8316304 | 32.93316 | 34.13434 | 30.91262 | 28.38715 | 32.19 | 33.56
8.65 | 0.941699943 | 0.8350333 | 32.95176 | 34.15223 | 31.03067 | 28.51825 | 32.25 | 33.56
8.66 | 0.944845666 | 0.8383847 | 32.97011 | 34.16988 | 31.15166 | 28.6475 | 32.19 | 33.56
8.67 | 0.947298533 | 0.840759 | 32.98821 | 34.18727 | 31.24969 | 28.74325 | 32.25 | 33.56
8.68 | 0.950667323 | 0.8377682 | 33.00608 | 34.2044 | 31.3778 | 28.65536 | 32.25 | 33.56
8.69 | 0.951414151 | 0.8340291 | 33.02369 | 34.22129 | 31.41921 | 28.54155 | 32.25 | 33.56
8.7 | 0.949677626 | 0.8299749 | 33.04106 | 34.23792 | 31.37836 | 28.41662 | 32.25 | 33.5
8.71 | 0.950161539 | 0.829583 | 33.05819 | 34.25431 | 31.41062 | 28.41679 | 32.25 | 33.5
8.72 | 0.948358157 | 0.8284007 | 33.07508 | 34.27044 | 31.36702 | 28.38966 | 32.25 | 33.5
8.73 | 0.945088228 | 0.8269041 | 33.09173 | 34.28633 | 31.2746 | 28.3515 | 32.19 | 33.5
8.74 | 0.942877428 | 0.8271872 | 33.10813 | 34.30197 | 31.21691 | 28.37415 | 32.25 | 33.5
8.75 | 0.948646197 | 0.8318931 | 33.12429 | 34.31736 | 31.42323 | 28.54838 | 32.25 | 33.5
8.76 | 0.958356736 | 0.8384781 | 33.14022 | 34.3325 | 31.76015 | 28.78705 | 32.25 | 33.56
8.77 | 0.96614205 | 0.842512 | 33.1559 | 34.3474 | 32.03331 | 28.9381 | 32.31 | 33.5
8.78 | 0.967571025 | 0.8426667 | 33.17135 | 34.36206 | 32.09564 | 28.95576 | 32.31 | 33.56
8.79 | 0.963973137 | 0.8418848 | 33.18656 | 34.37647 | 31.99095 | 28.94103 | 32.31 | 33.56
8.8 | 0.951852802 | 0.8443246 | 33.20153 | 34.39064 | 31.60297 | 29.03687 | 32.31 | 33.56
8.81 | 0.946340352 | 0.8442237 | 33.21627 | 34.40457 | 31.4339 | 29.04515 | 32.31 | 33.56
8.82 | 0.94664187 | 0.8418373 | 33.23078 | 34.41825 | 31.45764 | 28.97457 | 32.31 | 33.63
8.83 | 0.95846064 | 0.834838 | 33.24505 | 34.4317 | 31.86407 | 28.74489 | 32.31 | 33.56
8.84 | 0.960320636 | 0.8275702 | 33.25908 | 34.44491 | 31.93938 | 28.50558 | 32.31 | 33.56
8.85 | 0.957766894 | 0.82108 | 33.27288 | 34.45787 | 31.86767 | 28.29267 | 32.31 | 33.63
8.86 | 0.953807971 | 0.8180649 | 33.28646 | 34.4706 | 31.74889 | 28.19919 | 32.31 | 33.56
8.87 | 0.959969956 | 0.8212141 | 33.2998 | 34.48309 | 31.9668 | 28.318 | 32.31 | 33.63
8.88 | 0.968990315 | 0.8264798 | 33.31291 | 34.49535 | 32.27988 | 28.50971 | 32.31 | 33.63
8.89 | 0.970034128 | 0.8286807 | 33.32579 | 34.50737 | 32.32715 | 28.59559 | 32.38 | 33.63
8.9 | 0.965116514 | 0.8315569 | 33.33844 | 34.51915 | 32.17548 | 28.70464 | 32.31 | 33.63
8.91 | 0.956999566 | 0.8351923 | 33.35086 | 34.5307 | 31.91676 | 28.83978 | 32.38 | 33.56
8.92 | 0.948925787 | 0.8416717 | 33.36306 | 34.54202 | 31.65907 | 29.07304 | 32.31 | 33.56
8.93 | 0.938130191 | 0.8408328 | 33.37503 | 34.55311 | 31.31012 | 29.05339 | 32.31 | 33.56
8.94 | 0.925942368 | 0.8345011 | 33.38677 | 34.56396 | 30.91423 | 28.84366 | 32.38 | 33.63
8.95 | 0.923355476 | 0.8209182 | 33.39829 | 34.57459 | 30.8385 | 28.38291 | 32.38 | 33.63
8.96 | 0.925986511 | 0.8112158 | 33.40959 | 34.58498 | 30.93683 | 28.05588 | 32.38 | 33.63
8.97 | 0.933705802 | 0.8052975 | 33.42066 | 34.59515 | 31.20507 | 27.85938 | 32.38 | 33.56
8.98 | 0.934047022 | 0.8101292 | 33.43151 | 34.60508 | 31.2266 | 28.03459 | 32.38 | 33.63
8.99 | 0.93486386 | 0.8160816 | 33.44214 | 34.61479 | 31.26385 | 28.2485 | 32.38 | 33.63
9 | 0.93687979 | 0.8229811 | 33.45255 | 34.62428 | 31.34102 | 28.49513 | 32.31 | 33.63
9.01 | 0.950528754 | 0.8241443 | 33.46273 | 34.63353 | 31.80729 | 28.54303 | 32.38 | 33.56
9.02 | 0.964093797 | 0.8240742 | 33.4727 | 34.64257 | 32.27082 | 28.54805 | 32.38 | 33.63
9.03 | 0.971746525 | 0.8235886 | 33.48245 | 34.65138 | 32.53645 | 28.53848 | 32.38 | 33.63
9.04 | 0.97303426 | 0.8265674 | 33.49198 | 34.65996 | 32.58885 | 28.64879 | 32.38 | 33.63
9.05 | 0.971857676 | 0.8304759 | 33.5013 | 34.66832 | 32.55849 | 28.79121 | 32.44 | 33.63
9.06 | 0.971949472 | 0.8309244 | 33.51039 | 34.67647 | 32.57041 | 28.81352 | 32.44 | 33.63
9.07 | 0.96643812 | 0.831953 | 33.51928 | 34.68439 | 32.39431 | 28.85578 | 32.38 | 33.63
9.08 | 0.956294958 | 0.8334611 | 33.52794 | 34.69209 | 32.0626 | 28.91451 | 32.44 | 33.56
9.09 | 0.948717575 | 0.8359723 | 33.5364 | 34.69957 | 31.81657 | 29.00788 | 32.44 | 33.63
9.1 | 0.944394298 | 0.8355672 | 33.54464 | 34.70684 | 31.67937 | 28.9999 | 32.44 | 33.63
9.11 | 0.9455011 | 0.8300585 | 33.55267 | 34.71388 | 31.72408 | 28.81455 | 32.44 | 33.63
9.12 | 0.947017529 | 0.8250134 | 33.56048 | 34.72071 | 31.78237 | 28.64505 | 32.44 | 33.63
9.13 | 0.948210998 | 0.8206215 | 33.56809 | 34.72733 | 31.82963 | 28.49799 | 32.44 | 33.56
9.14 | 0.947128034 | 0.8188466 | 33.57549 | 34.73373 | 31.80028 | 28.4416 | 32.44 | 33.63
9.15 | 0.94305748 | 0.8197212 | 33.58267 | 34.73991 | 31.67039 | 28.47704 | 32.44 | 33.63
9.16 | 0.936582172 | 0.8227283 | 33.58965 | 34.74589 | 31.45947 | 28.58643 | 32.44 | 33.63
9.17 | 0.933046918 | 0.8295001 | 33.59642 | 34.75165 | 31.34704 | 28.8265 | 32.5 | 33.63
9.18 | 0.928918751 | 0.8342583 | 33.60299 | 34.7572 | 31.21445 | 28.99648 | 32.5 | 33.63
9.19 | 0.923097911 | 0.8341474 | 33.60935 | 34.76254 | 31.02472 | 28.99708 | 32.5 | 33.56
9.2 | 0.91743489 | 0.8353164 | 33.6155 | 34.76766 | 30.84003 | 29.042 | 32.5 | 33.56
9.21 | 0.912737846 | 0.837305 | 33.62145 | 34.77258 | 30.68757 | 29.11526 | 32.5 | 33.56
9.22 | 0.922823398 | 0.8433312 | 33.62719 | 34.7773 | 31.03196 | 29.32878 | 32.5 | 33.56
9.23 | 0.938003872 | 0.844882 | 33.63274 | 34.7818 | 31.54764 | 29.38652 | 32.5 | 33.56
9.24 | 0.960266483 | 0.840212 | 33.63808 | 34.7861 | 32.30152 | 29.2277 | 32.5 | 33.63
9.25 | 0.97003101 | 0.8323282 | 33.64322 | 34.79019 | 32.63496 | 28.95686 | 32.5 | 33.56
9.26 | 0.974113989 | 0.8244375 | 33.64815 | 34.79408 | 32.77714 | 28.68554 | 32.5 | 33.63
9.27 | 0.963788467 | 0.8231642 | 33.65289 | 34.79776 | 32.43427 | 28.64427 | 32.56 | 33.63
9.28 | 0.959145172 | 0.8223086 | 33.65743 | 34.80124 | 32.28236 | 28.61736 | 32.56 | 33.63
9.29 | 0.960982983 | 0.8219295 | 33.66178 | 34.80452 | 32.34839 | 28.60686 | 32.56 | 33.63
9.3 | 0.961870556 | 0.8219649 | 33.66592 | 34.80759 | 32.38226 | 28.61062 | 32.63 | 33.63
9.31 | 0.960727576 | 0.823455 | 33.66987 | 34.81047 | 32.34757 | 28.66486 | 32.63 | 33.63
9.32 | 0.948215624 | 0.8334977 | 33.67362 | 34.81314 | 31.92985 | 29.01667 | 32.56 | 33.63
9.33 | 0.937208173 | 0.8443343 | 33.67718 | 34.81562 | 31.56253 | 29.39602 | 32.63 | 33.63
9.34 | 0.927949291 | 0.8560937 | 33.68054 | 34.8179 | 31.25383 | 29.80739 | 32.63 | 33.63
9.35 | 0.924657738 | 0.8566699 | 33.68371 | 34.81998 | 31.1459 | 29.82923 | 32.63 | 33.63
9.36 | 0.923023504 | 0.8531533 | 33.68669 | 34.82186 | 31.09361 | 29.70839 | 32.63 | 33.56
9.37 | 0.921352757 | 0.8404039 | 33.68947 | 34.82355 | 31.03989 | 29.26585 | 32.63 | 33.63
9.38 | 0.922544198 | 0.8314083 | 33.69207 | 34.82505 | 31.08242 | 28.95383 | 32.69 | 33.56
9.39 | 0.927966626 | 0.8279614 | 33.69447 | 34.82635 | 31.26735 | 28.83487 | 32.69 | 33.56
9.4 | 0.942921034 | 0.8302629 | 33.69669 | 34.82745 | 31.77332 | 28.91594 | 32.69 | 33.63
9.41 | 0.96186177 | 0.8349691 | 33.69872 | 34.82837 | 32.41351 | 29.08061 | 32.75 | 33.63
9.42 | 0.969860691 | 0.8362575 | 33.70055 | 34.82909 | 32.68484 | 29.12609 | 32.75 | 33.56
9.43 | 0.972507677 | 0.8366892 | 33.70221 | 34.82962 | 32.77565 | 29.14157 | 32.75 | 33.63
9.44 | 0.962010204 | 0.835017 | 33.70367 | 34.82996 | 32.42328 | 29.08361 | 32.75 | 33.56
9.45 | 0.949831142 | 0.8329496 | 33.70495 | 34.83011 | 32.01401 | 29.01173 | 32.75 | 33.56
9.46 | 0.936394901 | 0.8305866 | 33.70605 | 34.83008 | 31.56217 | 28.9294 | 32.75 | 33.63
9.47 | 0.928406217 | 0.8318847 | 33.70696 | 34.82985 | 31.29375 | 28.97442 | 32.81 | 33.56
9.48 | 0.922808407 | 0.8343452 | 33.70768 | 34.82944 | 31.10573 | 29.05978 | 32.81 | 33.56
9.49 | 0.927717842 | 0.8405798 | 33.70823 | 34.82885 | 31.27173 | 29.27643 | 32.81 | 33.63
9.5 | 0.932525864 | 0.8451655 | 33.70859 | 34.82807 | 31.43413 | 29.43548 | 32.81 | 33.63
9.51 | 0.937170545 | 0.8470956 | 33.70878 | 34.8271 | 31.59087 | 29.50189 | 32.81 | 33.63
9.52 | 0.935004714 | 0.845055 | 33.70878 | 34.82595 | 31.51787 | 29.42985 | 32.88 | 33.63
9.53 | 0.929018406 | 0.840787 | 33.7086 | 34.82462 | 31.31591 | 29.28009 | 32.81 | 33.63
9.54 | 0.936806356 | 0.8382299 | 33.70825 | 34.82311 | 31.5781 | 29.18977 | 32.88 | 33.63
9.55 | 0.947385194 | 0.8371474 | 33.70771 | 34.82141 | 31.93419 | 29.15066 | 32.88 | 33.63
9.56 | 0.965045299 | 0.8440766 | 33.707 | 34.81954 | 32.52879 | 29.39036 | 32.94 | 33.63
9.57 | 0.97315036 | 0.8488311 | 33.70612 | 34.81749 | 32.80112 | 29.55416 | 32.88 | 33.63
9.58 | 0.965316843 | 0.8499579 | 33.70506 | 34.81525 | 32.53606 | 29.5915 | 32.94 | 33.63
9.59 | 0.957925852 | 0.8450507 | 33.70382 | 34.81284 | 32.28576 | 29.41862 | 32.94 | 33.63
9.6 | 0.950821914 | 0.8362293 | 33.70241 | 34.81026 | 32.04499 | 29.10935 | 32.88 | 33.63
9.61 | 0.952991485 | 0.833705 | 33.70083 | 34.80749 | 32.1166 | 29.01918 | 32.94 | 33.63
9.62 | 0.956546656 | 0.8327527 | 33.69907 | 34.80455 | 32.23474 | 28.98358 | 33 | 33.56
9.63 | 0.950854954 | 0.8374203 | 33.69715 | 34.80144 | 32.0411 | 29.14343 | 32.94 | 33.63
9.64 | 0.94656863 | 0.841145 | 33.69505 | 34.79815 | 31.89468 | 29.27029 | 33 | 33.63
9.65 | 0.946233876 | 0.8422181 | 33.69278 | 34.79469 | 31.88125 | 29.30472 | 33 | 33.63
9.66 | 0.949999992 | 0.8426082 | 33.69034 | 34.79106 | 32.00583 | 29.31523 | 33 | 33.63
9.67 | 0.95843383 | 0.8422208 | 33.68774 | 34.78726 | 32.28747 | 29.29855 | 33 | 33.56
9.68 | 0.96252638 | 0.8406456 | 33.68497 | 34.78328 | 32.42267 | 29.24041 | 33 | 33.63
9.69 | 0.964444811 | 0.8384757 | 33.68203 | 34.77914 | 32.48445 | 29.16146 | 33 | 33.63
9.7 | 0.963535096 | 0.833409 | 33.67892 | 34.77482 | 32.45082 | 28.98165 | 33.06 | 33.63
9.71 | 0.962023636 | 0.8280064 | 33.67565 | 34.77034 | 32.39677 | 28.79007 | 33 | 33.56
9.72 | 0.957543429 | 0.8257518 | 33.67221 | 34.76569 | 32.2426 | 28.70783 | 33 | 33.63
9.73 | 0.952928358 | 0.824004 | 33.66861 | 34.76088 | 32.08377 | 28.6431 | 33.06 | 33.63
9.74 | 0.947839715 | 0.8240359 | 33.66485 | 34.7559 | 31.90888 | 28.64011 | 33.06 | 33.63
9.75 | 0.941641465 | 0.8238248 | 33.66092 | 34.75075 | 31.69652 | 28.62853 | 33.06 | 33.63
9.76 | 0.933730292 | 0.8232388 | 33.65683 | 34.74544 | 31.4264 | 28.60379 | 33.13 | 33.63
9.77 | 0.925318846 | 0.8262518 | 33.65258 | 34.73997 | 31.13937 | 28.70396 | 33.13 | 33.63
9.78 | 0.916510656 | 0.832119 | 33.64817 | 34.73433 | 30.83891 | 28.90309 | 33.13 | 33.63
9.79 | 0.917304673 | 0.8384561 | 33.6436 | 34.72853 | 30.86144 | 29.11835 | 33.13 | 33.63
9.8 | 0.921919317 | 0.8449803 | 33.63888 | 34.72257 | 31.01233 | 29.33989 | 33.13 | 33.63
9.81 | 0.9323435 | 0.8429682 | 33.63399 | 34.71645 | 31.35843 | 29.26486 | 33.13 | 33.63
9.82 | 0.943616897 | 0.8396018 | 33.62895 | 34.71017 | 31.73284 | 29.14272 | 33.13 | 33.63
9.83 | 0.949877336 | 0.8327665 | 33.62375 | 34.70373 | 31.93844 | 28.9001 | 33.19 | 33.63
9.84 | 0.954883372 | 0.8265894 | 33.6184 | 34.69714 | 32.10165 | 28.68028 | 33.19 | 33.63
9.85 | 0.952574365 | 0.8242507 | 33.61289 | 34.69038 | 32.01877 | 28.59357 | 33.19 | 33.63
9.86 | 0.948914098 | 0.8232042 | 33.60722 | 34.68347 | 31.89037 | 28.55158 | 33.13 | 33.63
9.87 | 0.941708088 | 0.8255482 | 33.6014 | 34.6764 | 31.64271 | 28.62704 | 33.13 | 33.63
9.88 | 0.936218704 | 0.8288264 | 33.59543 | 34.66918 | 31.45267 | 28.73473 | 33.19 | 33.69
9.89 | 0.933321852 | 0.8335156 | 33.58931 | 34.66181 | 31.34964 | 28.89116 | 33.19 | 33.63
9.9 | 0.932483749 | 0.8379358 | 33.58304 | 34.65428 | 31.31564 | 29.03806 | 33.25 | 33.69
9.91 | 0.933595123 | 0.8421013 | 33.57661 | 34.6466 | 31.34696 | 29.17594 | 33.25 | 33.63
9.92 | 0.936751671 | 0.8444974 | 33.57004 | 34.63876 | 31.44679 | 29.25235 | 33.25 | 33.63
9.93 | 0.941152762 | 0.8458169 | 33.56332 | 34.63078 | 31.58821 | 29.2913 | 33.25 | 33.69
9.94 | 0.9454541 | 0.843604 | 33.55644 | 34.62264 | 31.72608 | 29.2078 | 33.25 | 33.63
9.95 | 0.949717124 | 0.8400343 | 33.54942 | 34.61436 | 31.86246 | 29.07725 | 33.31 | 33.63
9.96 | 0.952267304 | 0.8361789 | 33.54226 | 34.60593 | 31.9412 | 28.93674 | 33.31 | 33.63
9.97 | 0.954431288 | 0.832259 | 33.53495 | 34.59734 | 32.0068 | 28.79395 | 33.25 | 33.63
9.98 | 0.960169193 | 0.8345055 | 33.52749 | 34.58861 | 32.19206 | 28.86439 | 33.31 | 33.69
9.99 | 0.966294528 | 0.8374205 | 33.51989 | 34.57974 | 32.39008 | 28.95778 | 33.31 | 33.69
10 | 0.971114417 | 0.8418101 | 33.51214 | 34.57072 | 32.54412 | 29.10198 | 33.31 | 33.69
10.01 | 0.975466578 | 0.8459027 | 33.50425 | 34.56155 | 32.68227 | 29.23571 | 33.38 | 33.69
10.02 | 0.97181723 | 0.8441065 | 33.49622 | 34.55224 | 32.5522 | 29.16577 | 33.38 | 33.63
10.03 | 0.967531419 | 0.842252 | 33.48804 | 34.54278 | 32.40073 | 29.09373 | 33.38 | 33.63
10.04 | 0.958410883 | 0.8399548 | 33.47973 | 34.53318 | 32.08733 | 29.00631 | 33.44 | 33.69
10.05 | 0.950429741 | 0.8386752 | 33.47127 | 34.52344 | 31.81209 | 28.95396 | 33.38 | 33.75
10.06 | 0.94790456 | 0.8422685 | 33.46267 | 34.51356 | 31.71942 | 29.06969 | 33.44 | 33.69
10.07 | 0.946984045 | 0.8454722 | 33.45394 | 34.50354 | 31.68034 | 29.17178 | 33.38 | 33.69
10.08 | 0.951698959 | 0.8473077 | 33.44506 | 34.49338 | 31.82963 | 29.2265 | 33.5 | 33.69
10.09 | 0.955008378 | 0.8483985 | 33.43605 | 34.48307 | 31.93171 | 29.25539 | 33.44 | 33.69
10.1 | 0.954377646 | 0.8474018 | 33.4269 | 34.47263 | 31.90189 | 29.21217 | 33.44 | 33.63
10.11 | 0.954206318 | 0.8466349 | 33.41762 | 34.46206 | 31.8873 | 29.17678 | 33.5 | 33.75
10.12 | 0.955124619 | 0.846413 | 33.4082 | 34.45134 | 31.90899 | 29.16006 | 33.5 | 33.69
10.13 | 0.956680852 | 0.8453952 | 33.39865 | 34.44049 | 31.95184 | 29.11583 | 33.56 | 33.69
10.14 | 0.959576966 | 0.842706 | 33.38896 | 34.4295 | 32.03927 | 29.01395 | 33.56 | 33.69
10.15 | 0.961154629 | 0.8414178 | 33.37913 | 34.41838 | 32.08251 | 28.96024 | 33.56 | 33.69
10.16 | 0.960181909 | 0.8428397 | 33.36918 | 34.40712 | 32.04048 | 28.99969 | 33.5 | 33.69
10.17 | 0.959086787 | 0.84567 | 33.35909 | 34.39573 | 31.99426 | 29.08744 | 33.56 | 33.69
10.18 | 0.957765601 | 0.8511014 | 33.34887 | 34.38421 | 31.9404 | 29.26445 | 33.56 | 33.75
10.19 | 0.956143762 | 0.854681 | 33.33852 | 34.37256 | 31.87642 | 29.37757 | 33.63 | 33.75
10.2 | 0.953973069 | 0.8548802 | 33.32804 | 34.36077 | 31.79406 | 29.37434 | 33.63 | 33.75
10.21 | 0.953375686 | 0.854144 | 33.31743 | 34.34885 | 31.76403 | 29.33887 | 33.63 | 33.75
10.22 | 0.955716849 | 0.8516609 | 33.3067 | 34.33681 | 31.83177 | 29.24331 | 33.63 | 33.75
10.23 | 0.958661664 | 0.8503516 | 33.29583 | 34.32463 | 31.91944 | 29.188 | 33.63 | 33.75
10.24 | 0.962801622 | 0.8513662 | 33.28484 | 34.31233 | 32.0467 | 29.21235 | 33.63 | 33.69
10.25 | 0.964731864 | 0.8517679 | 33.27372 | 34.29989 | 32.10022 | 29.21555 | 33.69 | 33.69
10.26 | 0.961845947 | 0.8508336 | 33.26247 | 34.28733 | 31.99338 | 29.17282 | 33.69 | 33.69
10.27 | 0.958237072 | 0.8499236 | 33.2511 | 34.27465 | 31.86244 | 29.13083 | 33.69 | 33.75
10.28 | 0.952818292 | 0.8490745 | 33.23961 | 34.26184 | 31.67131 | 29.09085 | 33.69 | 33.75
10.29 | 0.948706823 | 0.849571 | 33.22799 | 34.2489 | 31.52362 | 29.09687 | 33.69 | 33.75
10.3 | 0.948553117 | 0.8541413 | 33.21625 | 34.23584 | 31.50737 | 29.24224 | 33.75 | 33.75
10.31 | 0.949610715 | 0.858148 | 33.20438 | 34.22265 | 31.53124 | 29.3681 | 33.75 | 33.75
10.32 | 0.95542206 | 0.8599423 | 33.1924 | 34.20935 | 31.71275 | 29.41806 | 33.69 | 33.81
10.33 | 0.960973519 | 0.8612377 | 33.18029 | 34.19592 | 31.88538 | 29.45081 | 33.75 | 33.75
10.34 | 0.96504866 | 0.8596984 | 33.16806 | 34.18236 | 32.00879 | 29.38653 | 33.75 | 33.81
10.35 | 0.968577079 | 0.8582411 | 33.15571 | 34.16869 | 32.11386 | 29.32497 | 33.75 | 33.81
10.36 | 0.966447155 | 0.8576309 | 33.14324 | 34.1549 | 32.03119 | 29.2923 | 33.75 | 33.81
10.37 | 0.964275185 | 0.8570102 | 33.13066 | 34.14099 | 31.94707 | 29.25917 | 33.75 | 33.75
10.38 | 0.959845826 | 0.8558289 | 33.11795 | 34.12696 | 31.78813 | 29.20684 | 33.81 | 33.81
10.39 | 0.955416467 | 0.8546477 | 33.10513 | 34.11281 | 31.62919 | 29.15443 | 33.81 | 33.81
10.4 | 0.953988121 | 0.8537289 | 33.09219 | 34.09854 | 31.56956 | 29.11091 | 33.75 | 33.81
10.41 | 0.952750767 | 0.8528268 | 33.07914 | 34.08416 | 31.51617 | 29.06788 | 33.81 | 33.75
10.42 | 0.953519228 | 0.8553302 | 33.06597 | 34.06966 | 31.52904 | 29.14081 | 33.81 | 33.81
10.43 | 0.954631429 | 0.8584172 | 33.05268 | 34.05504 | 31.55313 | 29.23343 | 33.81 | 33.75
10.44 | 0.953532969 | 0.8595828 | 33.03928 | 34.04031 | 31.50405 | 29.26046 | 33.81 | 33.81
10.45 | 0.951731953 | 0.8601376 | 33.02577 | 34.02547 | 31.43168 | 29.26658 | 33.81 | 33.81
10.46 | 0.951275111 | 0.8579347 | 33.01215 | 34.01051 | 31.40363 | 29.17879 | 33.81 | 33.75
10.47 | 0.951524613 | 0.8542825 | 32.99841 | 33.99544 | 31.3988 | 29.04171 | 33.81 | 33.81
10.48 | 0.953253868 | 0.8524188 | 32.98456 | 33.98025 | 31.44266 | 28.96541 | 33.88 | 33.81
10.49 | 0.956224894 | 0.8520558 | 32.9706 | 33.96496 | 31.52731 | 28.94004 | 33.88 | 33.81
10.5 | 0.958684633 | 0.8522233 | 32.95653 | 33.94955 | 31.59492 | 28.9326 | 33.88 | 33.88
10.51 | 0.960447988 | 0.8531132 | 32.94235 | 33.93404 | 31.63942 | 28.94957 | 33.88 | 33.81
10.52 | 0.961632095 | 0.854485 | 32.92806 | 33.91841 | 31.66468 | 28.98277 | 33.88 | 33.88
10.53 | 0.961427939 | 0.8570115 | 32.91367 | 33.90268 | 31.64412 | 29.05499 | 33.88 | 33.81
10.54 | 0.960597579 | 0.8594303 | 32.89916 | 33.88683 | 31.60286 | 29.12337 | 33.94 | 33.75
10.55 | 0.956399619 | 0.8612694 | 32.88455 | 33.87088 | 31.45077 | 29.17196 | 33.88 | 33.81
10.56 | 0.952214268 | 0.8630601 | 32.86983 | 33.85483 | 31.29913 | 29.21875 | 33.94 | 33.88
10.57 | 0.949220266 | 0.8602821 | 32.85501 | 33.83866 | 31.18664 | 29.11079 | 33.94 | 33.81
10.58 | 0.946226263 | 0.857504 | 32.84008 | 33.82239 | 31.07415 | 29.00284 | 33.94 | 33.88
10.59 | 0.945374913 | 0.85578 | 32.82505 | 33.80602 | 31.03198 | 28.93051 | 33.94 | 33.81
10.6 | 0.944885785 | 0.8542342 | 32.80991 | 33.78954 | 31.00162 | 28.86418 | 33.94 | 33.81
10.61 | 0.943522312 | 0.8553921 | 32.79467 | 33.77295 | 30.9425 | 28.88912 | 33.94 | 33.81
10.62 | 0.941768762 | 0.8577562 | 32.77932 | 33.75627 | 30.87054 | 28.95465 | 33.94 | 33.81
10.63 | 0.940869263 | 0.8603029 | 32.76388 | 33.73948 | 30.82653 | 29.02617 | 34 | 33.81
10.64 | 0.940762123 | 0.8630189 | 32.74833 | 33.72259 | 30.80839 | 29.10323 | 33.94 | 33.88
10.65 | 0.94228261 | 0.8649484 | 32.73268 | 33.7056 | 30.84344 | 29.1536 | 33.94 | 33.81
10.66 | 0.94700453 | 0.8653307 | 32.71693 | 33.6885 | 30.98308 | 29.1517 | 33.94 | 33.81
10.67 | 0.951696083 | 0.8657113 | 32.70108 | 33.67131 | 31.12149 | 29.14963 | 33.94 | 33.81
10.68 | 0.956210551 | 0.8660816 | 32.68513 | 33.65402 | 31.25387 | 29.14712 | 34 | 33.81
10.69 | 0.96072502 | 0.8664519 | 32.66909 | 33.63662 | 31.38601 | 29.14452 | 34 | 33.81
10.7 | 0.959323098 | 0.8651148 | 32.65294 | 33.61913 | 31.32472 | 29.08441 | 34 | 33.81
10.71 | 0.957587984 | 0.8636816 | 32.6367 | 33.60155 | 31.25251 | 29.02104 | 34.06 | 33.88
10.72 | 0.955192401 | 0.8608881 | 32.62036 | 33.58386 | 31.15872 | 28.91195 | 34 | 33.88
10.73 | 0.952562217 | 0.8576113 | 32.60393 | 33.56608 | 31.05727 | 28.78665 | 34 | 33.81
10.74 | 0.952269934 | 0.8565073 | 32.58739 | 33.5482 | 31.032 | 28.73428 | 34.06 | 33.81
10.75 | 0.954136026 | 0.8574092 | 32.57077 | 33.53023 | 31.07694 | 28.74913 | 34.06 | 33.81
10.76 | 0.956278549 | 0.8587512 | 32.55405 | 33.51216 | 31.13074 | 28.77861 | 34.06 | 33.81
10.77 | 0.959088653 | 0.861156 | 32.53723 | 33.494 | 31.20609 | 28.84356 | 34.06 | 33.88
10.78 | 0.96177778 | 0.8635186 | 32.52033 | 33.47575 | 31.27733 | 28.90693 | 34.06 | 33.88
10.79 | 0.962444024 | 0.8651741 | 32.50332 | 33.4574 | 31.28263 | 28.94648 | 34.06 | 33.88
10.8 | 0.963110269 | 0.8668296 | 32.48623 | 33.43896 | 31.28782 | 28.98588 | 34.06 | 33.88
10.81 | 0.96114661 | 0.8668283 | 32.46905 | 33.42043 | 31.20752 | 28.96977 | 34.06 | 33.88
10.82 | 0.958568919 | 0.8664401 | 32.45177 | 33.40181 | 31.10726 | 28.94066 | 34.13 | 33.88
10.83 | 0.954796131 | 0.8644342 | 32.43441 | 33.38309 | 30.96825 | 28.85749 | 34.13 | 33.88
10.84 | 0.950067519 | 0.8611346 | 32.41695 | 33.36429 | 30.79829 | 28.73114 | 34.13 | 33.88
10.85 | 0.94592973 | 0.8582965 | 32.39941 | 33.3454 | 30.64756 | 28.62024 | 34.19 | 33.81
10.86 | 0.943230785 | 0.8565825 | 32.38177 | 33.32642 | 30.54348 | 28.54683 | 34.19 | 33.81
10.87 | 0.940541119 | 0.8548632 | 32.36405 | 33.30735 | 30.43972 | 28.47323 | 34.13 | 33.88
10.88 | 0.93838571 | 0.8528337 | 32.34624 | 33.28819 | 30.35325 | 28.38929 | 34.19 | 33.88
10.89 | 0.936230302 | 0.8508041 | 32.32834 | 33.26895 | 30.26678 | 28.30536 | 34.19 | 33.88
10.9 | 0.935382548 | 0.8499951 | 32.31036 | 33.24962 | 30.22255 | 28.26201 | 34.19 | 33.88
10.91 | 0.935009916 | 0.8496296 | 32.29229 | 33.2302 | 30.19361 | 28.23336 | 34.19 | 33.88
10.92 | 0.936609594 | 0.8498283 | 32.27414 | 33.2107 | 30.22827 | 28.22339 | 34.25 | 33.88
10.93 | 0.940716427 | 0.8507441 | 32.2559 | 33.19111 | 30.34365 | 28.23714 | 34.19 | 33.88
10.94 | 0.944494744 | 0.8513758 | 32.23757 | 33.17144 | 30.44822 | 28.24136 | 34.25 | 33.88
10.95 | 0.946211176 | 0.8502246 | 32.21917 | 33.15169 | 30.48614 | 28.18638 | 34.25 | 33.88
10.96 | 0.947927608 | 0.8490734 | 32.20068 | 33.13185 | 30.52391 | 28.13137 | 34.25 | 33.88
10.97 | 0.948364147 | 0.8493283 | 32.1821 | 33.11193 | 30.52035 | 28.1229 | 34.31 | 33.81
10.98 | 0.948528865 | 0.8498818 | 32.16345 | 33.09193 | 30.50796 | 28.12423 | 34.31 | 33.88
10.99 | 0.949745886 | 0.8504779 | 32.14471 | 33.07184 | 30.52931 | 28.12687 | 34.25 | 33.88
11 | 0.952005069 | 0.8511162 | 32.12589 | 33.05168 | 30.58401 | 28.13082 | 34.31 | 33.88
11.01 | 0.953735052 | 0.8517524 | 32.10699 | 33.03144 | 30.62156 | 28.1346 | 34.31 | 33.88
11.02 | 0.952884114 | 0.8523784 | 32.08801 | 33.01111 | 30.57616 | 28.13796 | 34.31 | 33.88
11.03 | 0.952033176 | 0.8530045 | 32.06896 | 32.99071 | 30.53071 | 28.14122 | 34.31 | 33.88
11.04 | 0.951008432 | 0.8529399 | 32.04982 | 32.97023 | 30.47965 | 28.12162 | 34.31 | 33.88
11.05 | 0.949947574 | 0.8527319 | 32.0306 | 32.94967 | 30.42739 | 28.09723 | 34.31 | 33.88
11.06 | 0.951259868 | 0.8524008 | 32.01131 | 32.92903 | 30.45107 | 28.06873 | 34.38 | 33.94
11.07 | 0.955186887 | 0.851934 | 31.99194 | 32.90831 | 30.55828 | 28.03571 | 34.38 | 33.94
11.08 | 0.95883478 | 0.8517104 | 31.97249 | 32.88752 | 30.65634 | 28.01064 | 34.31 | 33.94
11.09 | 0.960303666 | 0.8533845 | 31.95297 | 32.86665 | 30.68455 | 28.04789 | 34.38 | 33.88
11.1 | 0.961772552 | 0.8550585 | 31.93337 | 32.84571 | 30.71264 | 28.08501 | 34.44 | 33.88
11.11 | 0.958515024 | 0.8567651 | 31.91369 | 32.82469 | 30.58975 | 28.12305 | 34.38 | 33.88
11.12 | 0.953607244 | 0.8584829 | 31.89394 | 32.8036 | 30.4143 | 28.16133 | 34.38 | 33.94
11.13 | 0.950367654 | 0.8594752 | 31.87412 | 32.78244 | 30.29213 | 28.17569 | 34.44 | 33.94
11.14 | 0.950110853 | 0.8591702 | 31.85422 | 32.7612 | 30.26504 | 28.14744 | 34.38 | 33.94
11.15 | 0.949854052 | 0.8588651 | 31.83425 | 32.73988 | 30.23789 | 28.11914 | 34.44 | 33.94
11.16 | 0.952323731 | 0.8581291 | 31.81421 | 32.7185 | 30.29742 | 28.07669 | 34.44 | 33.94
11.17 | 0.954889671 | 0.8573778 | 31.79409 | 32.69704 | 30.35985 | 28.03372 | 34.44 | 33.94
11.18 | 0.953628807 | 0.8568713 | 31.7739 | 32.67551 | 30.30051 | 27.99871 | 34.44 | 34
11.19 | 0.949395255 | 0.8565548 | 31.75364 | 32.65392 | 30.14676 | 27.96987 | 34.44 | 33.94
11.2 | 0.945557965 | 0.8559829 | 31.73331 | 32.63225 | 30.00569 | 27.93265 | 34.44 | 33.94
11.21 | 0.943977907 | 0.8539567 | 31.71291 | 32.61051 | 29.93629 | 27.84796 | 34.5 | 33.94
11.22 | 0.942397849 | 0.8519304 | 31.69245 | 32.5887 | 29.86689 | 27.76331 | 34.5 | 33.94
11.23 | 0.944269725 | 0.8521124 | 31.67191 | 32.56682 | 29.90682 | 27.7506 | 34.5 | 34
11.24 | 0.947448219 | 0.8531303 | 31.6513 | 32.54488 | 29.98797 | 27.76502 | 34.5 | 33.94
11.25 | 0.94982121 | 0.8544714 | 31.63062 | 32.52287 | 30.04344 | 27.78986 | 34.5 | 33.94
11.26 | 0.95023148 | 0.8565999 | 31.60988 | 32.50079 | 30.0367 | 27.84017 | 34.5 | 33.94
11.27 | 0.950641749 | 0.8587284 | 31.58907 | 32.47864 | 30.02989 | 27.89033 | 34.56 | 33.94
11.28 | 0.951514328 | 0.8578308 | 31.56819 | 32.45643 | 30.03759 | 27.84212 | 34.5 | 34
11.29 | 0.952471086 | 0.8563822 | 31.54725 | 32.43415 | 30.04784 | 27.77603 | 34.56 | 33.94
11.3 | 0.954922911 | 0.8554916 | 31.52624 | 32.41181 | 30.10513 | 27.72803 | 34.56 | 34
11.31 | 0.959710336 | 0.8554727 | 31.50516 | 32.3894 | 30.23583 | 27.70825 | 34.56 | 34
11.32 | 0.964497762 | 0.8554539 | 31.48402 | 32.36693 | 30.36627 | 27.68841 | 34.56 | 34
11.33 | 0.966627171 | 0.8539097 | 31.46282 | 32.34439 | 30.41281 | 27.61919 | 34.56 | 34.06
11.34 | 0.968537621 | 0.8522399 | 31.44155 | 32.32179 | 30.45232 | 27.54592 | 34.56 | 34.06
11.35 | 0.967954291 | 0.8493386 | 31.42022 | 32.29913 | 30.41333 | 27.43289 | 34.56 | 34
11.36 | 0.96428209 | 0.8449119 | 31.39882 | 32.2764 | 30.27732 | 27.27072 | 34.56 | 34
11.37 | 0.960609888 | 0.8404852 | 31.37736 | 32.25361 | 30.14141 | 27.10869 | 34.63 | 34
11.38 | 0.958967929 | 0.8409495 | 31.35585 | 32.23077 | 30.06925 | 27.10445 | 34.69 | 34
11.39 | 0.957413551 | 0.8416248 | 31.33426 | 32.20786 | 29.99985 | 27.10693 | 34.63 | 34.06
11.4 | 0.957121882 | 0.8433881 | 31.31262 | 32.18489 | 29.97 | 27.14435 | 34.63 | 34.06
11.41 | 0.95831459 | 0.8464306 | 31.29092 | 32.16186 | 29.98654 | 27.22278 | 34.69 | 34.13
11.42 | 0.959507298 | 0.8494731 | 31.26916 | 32.13877 | 30.00298 | 27.30102 | 34.63 | 34.06
11.43 | 0.957979266 | 0.8486381 | 31.24733 | 32.11562 | 29.9343 | 27.25454 | 34.63 | 34.06
11.44 | 0.956306992 | 0.8475976 | 31.22545 | 32.09241 | 29.86112 | 27.20145 | 34.69 | 34.06
11.45 | 0.953787979 | 0.8464784 | 31.20351 | 32.06915 | 29.76153 | 27.14584 | 34.69 | 34.06
11.46 | 0.950139978 | 0.8452544 | 31.18151 | 32.04583 | 29.6268 | 27.08688 | 34.69 | 34.13
11.47 | 0.946491978 | 0.8440304 | 31.15945 | 32.02245 | 29.49217 | 27.02792 | 34.69 | 34.13
11.48 | 0.946780138 | 0.8456682 | 31.13734 | 31.99901 | 29.48021 | 27.06055 | 34.69 | 34.06
11.49 | 0.947523541 | 0.847637 | 31.11517 | 31.97552 | 29.48235 | 27.10363 | 34.69 | 34.06
11.5 | 0.949000925 | 0.8496875 | 31.09294 | 31.95197 | 29.50723 | 27.14919 | 34.75 | 34.06
11.51 | 0.951824384 | 0.8518877 | 31.07065 | 31.92837 | 29.57381 | 27.19938 | 34.75 | 34.13
11.52 | 0.954647843 | 0.8540878 | 31.04831 | 31.90471 | 29.64021 | 27.24942 | 34.75 | 34.13
11.53 | 0.955270942 | 0.8540472 | 31.02592 | 31.88099 | 29.63816 | 27.22787 | 34.75 | 34.13
11.54 | 0.955337385 | 0.8534397 | 31.00347 | 31.85723 | 29.61877 | 27.18822 | 34.75 | 34.13
11.55 | 0.955566514 | 0.8527938 | 30.98096 | 31.83341 | 29.60437 | 27.14733 | 34.75 | 34.13
11.56 | 0.956334361 | 0.8520211 | 30.9584 | 31.80953 | 29.60659 | 27.10239 | 34.75 | 34.13
11.57 | 0.957102208 | 0.8512483 | 30.93579 | 31.78561 | 29.60871 | 27.05744 | 34.81 | 34.13
11.58 | 0.958511755 | 0.8527659 | 30.91313 | 31.76163 | 29.63059 | 27.08523 | 34.75 | 34.13
11.59 | 0.960260291 | 0.8554934 | 30.89041 | 31.7376 | 29.66283 | 27.1513 | 34.81 | 34.13
11.6 | 0.961881823 | 0.8581122 | 30.86764 | 31.71351 | 29.69102 | 27.21375 | 34.81 | 34.13
11.61 | 0.961682331 | 0.8591729 | 30.84481 | 31.68938 | 29.66291 | 27.22666 | 34.81 | 34.13
11.62 | 0.961482839 | 0.8602337 | 30.82194 | 31.6652 | 29.63477 | 27.23947 | 34.81 | 34.19
11.63 | 0.960786229 | 0.8599847 | 30.79902 | 31.64096 | 29.59127 | 27.21074 | 34.88 | 34.19
11.64 | 0.959516391 | 0.8582255 | 30.77604 | 31.61668 | 29.53011 | 27.13424 | 34.81 | 34.19
11.65 | 0.958246553 | 0.8564662 | 30.75301 | 31.59235 | 29.46897 | 27.05778 | 34.88 | 34.19
11.66 | 0.960428797 | 0.8561628 | 30.72994 | 31.56797 | 29.51392 | 27.02732 | 34.88 | 34.19
11.67 | 0.963210672 | 0.8561124 | 30.70681 | 31.54354 | 29.57713 | 27.00481 | 34.94 | 34.13
11.68 | 0.9658841 | 0.8563993 | 30.68364 | 31.51906 | 29.63684 | 26.9929 | 34.88 | 34.19
11.69 | 0.968189915 | 0.8578298 | 30.66042 | 31.49453 | 29.68511 | 27.01695 | 34.94 | 34.19
11.7 | 0.970495729 | 0.8592604 | 30.63715 | 31.46996 | 29.73322 | 27.04089 | 34.94 | 34.19
11.71 | 0.969263694 | 0.8607468 | 30.61383 | 31.44534 | 29.67287 | 27.06647 | 34.88 | 34.19
11.72 | 0.965590826 | 0.8622715 | 30.59046 | 31.42067 | 29.53787 | 27.09315 | 34.94 | 34.19
11.73 | 0.961917958 | 0.8637963 | 30.56705 | 31.39596 | 29.403 | 27.11972 | 35 | 34.25
11.74 | 0.958117887 | 0.8644732 | 30.54359 | 31.37121 | 29.26436 | 27.11957 | 35 | 34.25
11.75 | 0.954310235 | 0.8650995 | 30.52009 | 31.3464 | 29.12563 | 27.11776 | 35.13 | 34.19
11.76 | 0.95188675 | 0.8649559 | 30.49654 | 31.32156 | 29.02925 | 27.09176 | 35.13 | 34.19
11.77 | 0.952956875 | 0.8628689 | 30.47294 | 31.29667 | 29.0394 | 27.00492 | 35.13 | 34.19
11.78 | 0.954027001 | 0.8607819 | 30.4493 | 31.27173 | 29.04946 | 26.91814 | 35.13 | 34.19
11.79 | 0.957795658 | 0.8577949 | 30.42562 | 31.24675 | 29.14152 | 26.80331 | 35.13 | 34.19
11.8 | 0.9632774 | 0.8542367 | 30.40189 | 31.22173 | 29.28545 | 26.67075 | 35.13 | 34.19
11.81 | 0.968759142 | 0.8506784 | 30.37811 | 31.19667 | 29.42908 | 26.53833 | 35.13 | 34.19
11.82 | 0.969669128 | 0.8505322 | 30.3543 | 31.17156 | 29.43362 | 26.51242 | 35.19 | 34.25
11.83 | 0.97022139 | 0.850653 | 30.33044 | 31.14641 | 29.42724 | 26.49479 | 35.13 | 34.19
11.84 | 0.9695709 | 0.8519451 | 30.30654 | 31.12122 | 29.38434 | 26.51357 | 35.13 | 34.19
11.85 | 0.964914622 | 0.8571382 | 30.28259 | 31.09599 | 29.22012 | 26.65356 | 35.19 | 34.19
11.86 | 0.960258343 | 0.8623313 | 30.25861 | 31.07072 | 29.05608 | 26.79325 | 35.25 | 34.19
11.87 | 0.957164805 | 0.867343 | 30.23458 | 31.04541 | 28.93947 | 26.92702 | 35.19 | 34.19
11.88 | 0.955501908 | 0.8721886 | 30.21051 | 31.02005 | 28.8662 | 27.05534 | 35.25 | 34.25
11.89 | 0.953839011 | 0.8770342 | 30.1864 | 30.99466 | 28.79297 | 27.18338 | 35.25 | 34.19
11.9 | 0.953662718 | 0.8786647 | 30.16225 | 30.96923 | 28.76461 | 27.21157 | 35.25 | 34.19
11.91 | 0.953856253 | 0.8794955 | 30.13806 | 30.94376 | 28.74738 | 27.2149 | 35.31 | 34.25
11.92 | 0.953881838 | 0.8800893 | 30.11383 | 30.91825 | 28.72504 | 27.21082 | 35.31 | 34.19
11.93 | 0.951568437 | 0.8773822 | 30.08956 | 30.89271 | 28.63228 | 27.10471 | 35.31 | 34.19
11.94 | 0.949255037 | 0.8746752 | 30.06526 | 30.86712 | 28.5396 | 26.99871 | 35.31 | 34.19
11.95 | 0.947585242 | 0.8718105 | 30.04091 | 30.8415 | 28.46633 | 26.88795 | 35.38 | 34.19
11.96 | 0.94727931 | 0.8686117 | 30.01653 | 30.81585 | 28.43404 | 26.767 | 35.38 | 34.25
11.97 | 0.946973379 | 0.8654129 | 29.99211 | 30.79015 | 28.40173 | 26.64619 | 35.38 | 34.25
11.98 | 0.949801435 | 0.8639687 | 29.96765 | 30.76442 | 28.46332 | 26.5795 | 35.38 | 34.19
11.99 | 0.95507666 | 0.8638946 | 29.94315 | 30.73865 | 28.59801 | 26.55496 | 35.38 | 34.25
12 | 0.960351885 | 0.8638204 | 29.91862 | 30.71285 | 28.7324 | 26.53039 | 35.38 | 34.25
12.01 | 0.96201861 | 0.8647217 | 29.89405 | 30.68701 | 28.75864 | 26.53573 | 35.44 | 34.25
12.02 | 0.962724274 | 0.8658828 | 29.86945 | 30.66114 | 28.75604 | 26.54896 | 35.38 | 34.25
12.03 | 0.963417265 | 0.8670348 | 29.84481 | 30.63524 | 28.753 | 26.56182 | 35.44 | 34.25
12.04 | 0.961573546 | 0.8663726 | 29.82013 | 30.6093 | 28.67425 | 26.51906 | 35.44 | 34.25
12.05 | 0.959729828 | 0.8657105 | 29.79542 | 30.58332 | 28.59556 | 26.4763 | 35.44 | 34.25
12.06 | 0.957876238 | 0.8650041 | 29.77068 | 30.55732 | 28.51663 | 26.4322 | 35.5 | 34.25
12.07 | 0.955984903 | 0.8641287 | 29.7459 | 30.53127 | 28.43663 | 26.38295 | 35.5 | 34.25
12.08 | 0.954093568 | 0.8632534 | 29.72109 | 30.5052 | 28.3567 | 26.33372 | 35.56 | 34.25
12.09 | 0.951781788 | 0.8627006 | 29.69624 | 30.4791 | 28.26434 | 26.29433 | 35.56 | 34.25
12.1 | 0.948830334 | 0.8626385 | 29.67136 | 30.45296 | 28.15309 | 26.26989 | 35.56 | 34.25
12.11 | 0.945878881 | 0.8625764 | 29.64645 | 30.42679 | 28.04195 | 26.24543 | 35.56 | 34.25
12.12 | 0.947906242 | 0.8627557 | 29.62151 | 30.40059 | 28.07841 | 26.22828 | 35.56 | 34.25
12.13 | 0.953647416 | 0.8631152 | 29.59653 | 30.37436 | 28.22465 | 26.21657 | 35.56 | 34.25
12.14 | 0.95938859 | 0.8634747 | 29.57152 | 30.3481 | 28.37058 | 26.20481 | 35.56 | 34.31
12.15 | 0.966015289 | 0.8643977 | 29.54648 | 30.32181 | 28.54235 | 26.2101 | 35.63 | 34.31
12.16 | 0.972960117 | 0.8655232 | 29.52141 | 30.29549 | 28.72315 | 26.22145 | 35.63 | 34.25
12.17 | 0.979904946 | 0.8666486 | 29.49631 | 30.26914 | 28.90358 | 26.23271 | 35.63 | 34.25
12.18 | 0.979834193 | 0.8673655 | 29.47117 | 30.24276 | 28.87686 | 26.23152 | 35.63 | 34.25
12.19 | 0.978854599 | 0.8680294 | 29.44601 | 30.21635 | 28.82336 | 26.22868 | 35.69 | 34.31
12.2 | 0.977875817 | 0.8686694 | 29.42082 | 30.18991 | 28.76991 | 26.22505 | 35.69 | 34.25
12.21 | 0.976934009 | 0.8682228 | 29.3956 | 30.16344 | 28.71756 | 26.18859 | 35.63 | 34.31
12.22 | 0.975992201 | 0.8677763 | 29.37035 | 30.13695 | 28.66523 | 26.15213 | 35.63 | 34.31
12.23 | 0.974995337 | 0.8674976 | 29.34507 | 30.11043 | 28.6113 | 26.12073 | 35.69 | 34.31
12.24 | 0.973671739 | 0.8682153 | 29.31976 | 30.08388 | 28.54782 | 26.11929 | 35.69 | 34.31
12.25 | 0.972348142 | 0.868933 | 29.29442 | 30.05731 | 28.48438 | 26.11779 | 35.75 | 34.31
12.26 | 0.969801317 | 0.8696252 | 29.26906 | 30.03071 | 28.38517 | 26.11546 | 35.75 | 34.31
12.27 | 0.963648403 | 0.8702421 | 29.24367 | 30.00408 | 28.18061 | 26.11081 | 35.75 | 34.31
12.28 | 0.95749549 | 0.870859 | 29.21825 | 29.97742 | 27.97634 | 26.10611 | 35.75 | 34.38
12.29 | 0.952992586 | 0.870543 | 29.1928 | 29.95074 | 27.82052 | 26.07341 | 35.75 | 34.31
12.3 | 0.951571846 | 0.8684845 | 29.16733 | 29.92404 | 27.75481 | 25.98857 | 35.75 | 34.31
12.31 | 0.950151106 | 0.866426 | 29.14183 | 29.89731 | 27.68914 | 25.90381 | 35.81 | 34.38
12.32 | 0.951369708 | 0.8649891 | 29.11631 | 29.87056 | 27.70037 | 25.83771 | 35.81 | 34.38
12.33 | 0.956083156 | 0.8643755 | 29.09075 | 29.84378 | 27.81318 | 25.79623 | 35.88 | 34.31
12.34 | 0.960796605 | 0.8637618 | 29.06518 | 29.81697 | 27.92572 | 25.75477 | 35.88 | 34.38
12.35 | 0.963672985 | 0.8643868 | 29.03958 | 29.79015 | 27.98466 | 25.75021 | 35.81 | 34.38
12.36 | 0.964697235 | 0.8662605 | 29.01395 | 29.7633 | 27.98968 | 25.78277 | 35.88 | 34.38
12.37 | 0.965721484 | 0.8681342 | 28.9883 | 29.73643 | 27.99462 | 25.81521 | 35.88 | 34.38
12.38 | 0.964434036 | 0.8689588 | 28.96263 | 29.70953 | 27.93254 | 25.81636 | 35.88 | 34.38
12.39 | 0.961267792 | 0.8689307 | 28.93693 | 29.68261 | 27.81614 | 25.79213 | 35.94 | 34.38
12.4 | 0.958101548 | 0.8689026 | 28.91121 | 29.65567 | 27.69987 | 25.76789 | 35.94 | 34.44
12.41 | 0.955923071 | 0.8684043 | 28.88546 | 29.62871 | 27.61228 | 25.7297 | 35.94 | 34.38
12.42 | 0.95442747 | 0.8675809 | 28.85969 | 29.60173 | 27.54448 | 25.68189 | 35.94 | 34.44
12.43 | 0.952931868 | 0.8667575 | 28.8339 | 29.57472 | 27.47674 | 25.63411 | 35.94 | 34.44
12.44 | 0.952784955 | 0.8677853 | 28.80809 | 29.54769 | 27.44791 | 25.64105 | 35.94 | 34.44
12.45 | 0.953476479 | 0.869964 | 28.78225 | 29.52065 | 27.4432 | 25.6819 | 36 | 34.44
12.46 | 0.954168003 | 0.8721426 | 28.7564 | 29.49358 | 27.43843 | 25.72261 | 35.94 | 34.44
12.47 | 0.953687244 | 0.8734841 | 28.73052 | 29.46649 | 27.39993 | 25.73851 | 36 | 34.5
12.48 | 0.952511321 | 0.8743293 | 28.70462 | 29.43938 | 27.34147 | 25.73972 | 36 | 34.5
12.49 | 0.951335399 | 0.8751744 | 28.6787 | 29.41226 | 27.28306 | 25.74085 | 36 | 34.5
12.5 | 0.951182111 | 0.8746565 | 28.65275 | 29.38511 | 27.25399 | 25.70188 | 36 | 34.44
12.51 | 0.951643872 | 0.8733189 | 28.62679 | 29.35795 | 27.24251 | 25.63885 | 36 | 34.44
12.52 | 0.952105633 | 0.8719813 | 28.60081 | 29.33076 | 27.23099 | 25.57588 | 36.06 | 34.5
12.53 | 0.954002929 | 0.8714999 | 28.57481 | 29.30356 | 27.26045 | 25.53805 | 36.06 | 34.44
12.54 | 0.956831121 | 0.8715738 | 28.54879 | 29.27634 | 27.31637 | 25.51649 | 36.06 | 34.5
12.55 | 0.959659313 | 0.8716476 | 28.52274 | 29.2491 | 27.37212 | 25.49491 | 36.06 | 34.44
12.56 | 0.961967025 | 0.8717305 | 28.49668 | 29.22185 | 27.41287 | 25.47357 | 36.06 | 34.5
12.57 | 0.963888766 | 0.8718202 | 28.47061 | 29.19457 | 27.4425 | 25.45242 | 36.06 | 34.5
12.58 | 0.965810507 | 0.8719098 | 28.44451 | 29.16728 | 27.47201 | 25.43124 | 36.13 | 34.5
12.59 | 0.965813544 | 0.8737922 | 28.41839 | 29.13998 | 27.44687 | 25.46228 | 36.13 | 34.5
12.6 | 0.964094794 | 0.8772835 | 28.39226 | 29.11265 | 27.37283 | 25.54005 | 36.13 | 34.5
12.61 | 0.962376044 | 0.8807747 | 28.36611 | 29.08531 | 27.29886 | 25.61761 | 36.13 | 34.5
12.62 | 0.958484917 | 0.8839727 | 28.33994 | 29.05796 | 27.16341 | 25.68644 | 36.19 | 34.5
12.63 | 0.952095063 | 0.8868332 | 28.31376 | 29.03059 | 26.95739 | 25.74529 | 36.13 | 34.56
12.64 | 0.945705208 | 0.8896937 | 28.28755 | 29.0032 | 26.75169 | 25.80396 | 36.19 | 34.56
12.65 | 0.94019047 | 0.8902956 | 28.26134 | 28.9758 | 26.57104 | 25.79703 | 36.19 | 34.56
12.66 | 0.936055182 | 0.8873374 | 28.2351 | 28.94838 | 26.42961 | 25.68698 | 36.19 | 34.56
12.67 | 0.931919895 | 0.8843791 | 28.20885 | 28.92095 | 26.28839 | 25.57708 | 36.19 | 34.56
12.68 | 0.929491744 | 0.8815072 | 28.18258 | 28.8935 | 26.19548 | 25.46983 | 36.19 | 34.56
12.69 | 0.931120068 | 0.8788402 | 28.1563 | 28.86605 | 26.2169 | 25.36864 | 36.19 | 34.56
12.7 | 0.932748393 | 0.8761733 | 28.13 | 28.83857 | 26.23821 | 25.26759 | 36.25 | 34.56
12.71 | 0.935197926 | 0.8739314 | 28.10369 | 28.81108 | 26.28251 | 25.17891 | 36.25 | 34.56
12.72 | 0.94116955 | 0.8735127 | 28.07736 | 28.78358 | 26.42556 | 25.14283 | 36.25 | 34.56
12.73 | 0.947141173 | 0.873094 | 28.05102 | 28.75607 | 26.56828 | 25.10675 | 36.31 | 34.56
12.74 | 0.952987149 | 0.8728213 | 28.02466 | 28.72855 | 26.70714 | 25.07489 | 36.31 | 34.56
12.75 | 0.957074689 | 0.8745916 | 27.99829 | 28.70101 | 26.79646 | 25.10166 | 36.31 | 34.56
12.76 | 0.96116223 | 0.876362 | 27.97191 | 28.67346 | 26.88554 | 25.12833 | 36.31 | 34.56
12.77 | 0.96524977 | 0.8781323 | 27.94551 | 28.64589 | 26.9744 | 25.15488 | 36.25 | 34.56
12.78 | 0.962290799 | 0.8796738 | 27.9191 | 28.61832 | 26.86629 | 25.17478 | 36.31 | 34.56
12.79 | 0.958792657 | 0.8811977 | 27.89267 | 28.59073 | 26.74329 | 25.19409 | 36.31 | 34.56
12.8 | 0.955294516 | 0.8827217 | 27.86624 | 28.56313 | 26.62046 | 25.2133 | 36.31 | 34.56
12.81 | 0.95068045 | 0.8812007 | 27.83979 | 28.53553 | 26.46674 | 25.14553 | 36.38 | 34.56
12.82 | 0.945743634 | 0.8787991 | 27.81333 | 28.50791 | 26.30428 | 25.05272 | 36.38 | 34.56
12.83 | 0.940806817 | 0.8763975 | 27.78685 | 28.48028 | 26.14206 | 24.96004 | 36.38 | 34.56
12.84 | 0.938982097 | 0.8745385 | 27.76037 | 28.45264 | 26.06649 | 24.88293 | 36.38 | 34.56
12.85 | 0.939174079 | 0.8730311 | 27.73387 | 28.42498 | 26.04693 | 24.8159 | 36.38 | 34.63
12.86 | 0.939366061 | 0.8715237 | 27.70736 | 28.39732 | 26.02736 | 24.74894 | 36.38 | 34.63
12.87 | 0.941868265 | 0.8715787 | 27.68084 | 28.36965 | 26.07171 | 24.72639 | 36.38 | 34.56
12.88 | 0.94753224 | 0.8737721 | 27.65431 | 28.34198 | 26.20335 | 24.76443 | 36.44 | 34.63
12.89 | 0.953196216 | 0.8759654 | 27.62777 | 28.31429 | 26.33469 | 24.80234 | 36.44 | 34.56
12.9 | 0.95862302 | 0.8780352 | 27.60122 | 28.28659 | 26.45916 | 24.83662 | 36.44 | 34.56
12.91 | 0.963217439 | 0.879671 | 27.57466 | 28.25888 | 26.56039 | 24.85852 | 36.5 | 34.56
12.92 | 0.967811859 | 0.8813069 | 27.54808 | 28.23117 | 26.66136 | 24.88032 | 36.5 | 34.56
12.93 | 0.972363763 | 0.8829339 | 27.5215 | 28.20345 | 26.76091 | 24.90178 | 36.5 | 34.63
12.94 | 0.969001018 | 0.8829095 | 27.49491 | 28.17572 | 26.6426 | 24.87661 | 36.5 | 34.56
12.95 | 0.965638274 | 0.8828851 | 27.46831 | 28.14798 | 26.52445 | 24.85143 | 36.56 | 34.63
12.96 | 0.96227553 | 0.8828607 | 27.4417 | 28.12023 | 26.40648 | 24.82625 | 36.5 | 34.63
12.97 | 0.95898246 | 0.8819587 | 27.41508 | 28.09248 | 26.29058 | 24.77641 | 36.56 | 34.69
12.98 | 0.955709867 | 0.8807989 | 27.38846 | 28.06472 | 26.17542 | 24.71937 | 36.56 | 34.56
12.99 | 0.952437274 | 0.8796391 | 27.36182 | 28.03695 | 26.06042 | 24.6624 | 36.56 | 34.63
13 | 0.953338487 | 0.8779119 | 27.33518 | 28.00918 | 26.05968 | 24.58959 | 36.56 | 34.63
13.01 | 0.95802864 | 0.8756697 | 27.30853 | 27.9814 | 26.16235 | 24.50246 | 36.63 | 34.63
13.02 | 0.962718793 | 0.8734274 | 27.28187 | 27.95361 | 26.26477 | 24.41545 | 36.63 | 34.63
13.03 | 0.966676346 | 0.8715139 | 27.2552 | 27.92582 | 26.34696 | 24.33774 | 36.63 | 34.63
13.04 | 0.968539588 | 0.8705399 | 27.22853 | 27.89802 | 26.37191 | 24.28634 | 36.63 | 34.63
13.05 | 0.970402829 | 0.869566 | 27.20185 | 27.87022 | 26.39675 | 24.23499 | 36.63 | 34.63
13.06 | 0.972266071 | 0.8685921 | 27.17516 | 27.84241 | 26.42149 | 24.18369 | 36.69 | 34.63
13.07 | 0.969955334 | 0.8686671 | 27.14846 | 27.81459 | 26.3328 | 24.16162 | 36.69 | 34.56
13.08 | 0.967549347 | 0.8687662 | 27.12176 | 27.78677 | 26.24164 | 24.14021 | 36.63 | 34.63
13.09 | 0.96514336 | 0.8688652 | 27.09506 | 27.75895 | 26.15061 | 24.11879 | 36.69 | 34.63
13.1 | 0.966194897 | 0.8691035 | 27.06834 | 27.73112 | 26.1533 | 24.10122 | 36.69 | 34.63
13.11 | 0.9688761 | 0.8694075 | 27.04162 | 27.70329 | 26.19998 | 24.08545 | 36.75 | 34.69
13.12 | 0.971557304 | 0.8697116 | 27.0149 | 27.67545 | 26.24652 | 24.06966 | 36.75 | 34.63
13.13 | 0.973523353 | 0.8714974 | 26.98817 | 27.64761 | 26.27361 | 24.09482 | 36.75 | 34.63
13.14 | 0.97424479 | 0.8758621 | 26.96143 | 27.61977 | 26.26704 | 24.19111 | 36.75 | 34.63
13.15 | 0.974966226 | 0.8802269 | 26.93469 | 27.59192 | 26.26042 | 24.28715 | 36.75 | 34.69
13.16 | 0.97559111 | 0.8846148 | 26.90795 | 27.56407 | 26.25116 | 24.38359 | 36.75 | 34.69
13.17 | 0.973418022 | 0.8896755 | 26.8812 | 27.53622 | 26.16664 | 24.4983 | 36.75 | 34.69
13.18 | 0.971244935 | 0.8947363 | 26.85444 | 27.50836 | 26.08224 | 24.61273 | 36.75 | 34.69
13.19 | 0.969071847 | 0.899797 | 26.82769 | 27.4805 | 25.99796 | 24.72687 | 36.81 | 34.69
13.2 | 0.969091792 | 0.9017375 | 26.80092 | 27.45264 | 25.97256 | 24.75507 | 36.75 | 34.69
13.21 | 0.970120956 | 0.9022421 | 26.77416 | 27.42477 | 25.97417 | 24.74379 | 36.75 | 34.63
13.22 | 0.971150119 | 0.9027467 | 26.74739 | 27.39691 | 25.97573 | 24.73247 | 36.81 | 34.69
13.23 | 0.971326927 | 0.9031995 | 26.72062 | 27.36904 | 25.95445 | 24.7197 | 36.81 | 34.69
13.24 | 0.969686149 | 0.9035417 | 26.69384 | 27.34117 | 25.88465 | 24.70389 | 36.81 | 34.69
13.25 | 0.968045371 | 0.9038839 | 26.66706 | 27.3133 | 25.81492 | 24.68805 | 36.88 | 34.69
13.26 | 0.966404593 | 0.9042261 | 26.64028 | 27.28543 | 25.74529 | 24.6722 | 36.81 | 34.75
13.27 | 0.963973078 | 0.9023527 | 26.61349 | 27.25755 | 25.65469 | 24.59593 | 36.81 | 34.75
13.28 | 0.96148788 | 0.9003288 | 26.5867 | 27.22968 | 25.56279 | 24.51566 | 36.88 | 34.69
13.29 | 0.959002682 | 0.8983049 | 26.55992 | 27.2018 | 25.47103 | 24.43551 | 36.88 | 34.69
13.3 | 0.957640439 | 0.8944487 | 26.53312 | 27.17393 | 25.40919 | 24.30568 | 36.88 | 34.69
13.31 | 0.957249279 | 0.889008 | 26.50633 | 27.14605 | 25.37317 | 24.13306 | 36.88 | 34.69
13.32 | 0.956858118 | 0.8835673 | 26.47953 | 27.11818 | 25.33716 | 23.96073 | 36.88 | 34.69
13.33 | 0.956844479 | 0.878846 | 26.45274 | 27.0903 | 25.31116 | 23.8082 | 36.88 | 34.75
13.34 | 0.959635964 | 0.87947 | 26.42594 | 27.06242 | 25.35928 | 23.80059 | 36.88 | 34.75
13.35 | 0.96242745 | 0.8800939 | 26.39914 | 27.03455 | 25.40726 | 23.79294 | 36.88 | 34.75
13.36 | 0.965218935 | 0.8807179 | 26.37234 | 27.00667 | 25.45508 | 23.78526 | 36.81 | 34.75
13.37 | 0.970932209 | 0.8825849 | 26.34554 | 26.9788 | 25.57973 | 23.81108 | 36.88 | 34.75
13.38 | 0.977999333 | 0.8850278 | 26.31874 | 26.95093 | 25.73971 | 23.85232 | 36.94 | 34.75
13.39 | 0.985066457 | 0.8874707 | 26.29193 | 26.92305 | 25.8993 | 23.89342 | 36.94 | 34.75
13.4 | 0.989612898 | 0.8889495 | 26.26513 | 26.89518 | 25.99231 | 23.90846 | 36.88 | 34.75
13.41 | 0.985736825 | 0.8872072 | 26.23833 | 26.86731 | 25.86409 | 23.83688 | 36.94 | 34.75
13.42 | 0.981860752 | 0.8854649 | 26.21153 | 26.83945 | 25.73607 | 23.76539 | 36.94 | 34.81
13.43 | 0.977984679 | 0.8837226 | 26.18472 | 26.81158 | 25.60826 | 23.694 | 36.94 | 34.81
13.44 | 0.969489369 | 0.8849375 | 26.15792 | 26.78372 | 25.35983 | 23.70191 | 36.94 | 34.81
13.45 | 0.959530844 | 0.887089 | 26.13112 | 26.75585 | 25.07362 | 23.73482 | 37 | 34.88
13.46 | 0.949572319 | 0.8892405 | 26.10432 | 26.728 | 24.78794 | 23.76762 | 37 | 34.88
13.47 | 0.942469947 | 0.8915339 | 26.07752 | 26.70014 | 24.57728 | 23.80408 | 37 | 34.88
13.48 | 0.943070207 | 0.8942098 | 26.05072 | 26.67228 | 24.56766 | 23.85062 | 37 | 34.81
13.49 | 0.943670466 | 0.8968857 | 26.02392 | 26.64443 | 24.55801 | 23.89701 | 37 | 34.88
13.5 | 0.944270725 | 0.8995616 | 25.99713 | 26.61658 | 24.54833 | 23.94326 | 36.94 | 34.88
13.51 | 0.946734714 | 0.8985117 | 25.97033 | 26.58874 | 24.58702 | 23.89029 | 37 | 34.88
13.52 | 0.949776351 | 0.8963069 | 25.94354 | 26.5609 | 24.64056 | 23.80671 | 37 | 34.88
13.53 | 0.952817989 | 0.894102 | 25.91675 | 26.53306 | 24.69395 | 23.72326 | 37 | 34.88
13.54 | 0.955699752 | 0.8916624 | 25.88996 | 26.50522 | 24.74303 | 23.63371 | 37 | 34.88
13.55 | 0.958069562 | 0.8884706 | 25.86318 | 26.47739 | 24.77872 | 23.52439 | 37 | 34.88
13.56 | 0.960439372 | 0.8852788 | 25.83639 | 26.44957 | 24.81429 | 23.41524 | 37 | 34.88
13.57 | 0.962809182 | 0.882087 | 25.80961 | 26.42174 | 24.84973 | 23.30628 | 37 | 34.81
13.58 | 0.964120428 | 0.8790825 | 25.78283 | 26.39393 | 24.85776 | 23.20244 | 37.06 | 34.88
13.59 | 0.964965129 | 0.8761605 | 25.75606 | 26.36611 | 24.8537 | 23.10095 | 37.06 | 34.88
13.6 | 0.96580983 | 0.8732386 | 25.72928 | 26.3383 | 24.8496 | 22.99962 | 37.06 | 34.88
13.61 | 0.966170056 | 0.8707818 | 25.70252 | 26.3105 | 24.833 | 22.9107 | 37.06 | 34.88
13.62 | 0.963333552 | 0.8713943 | 25.67575 | 26.2827 | 24.73431 | 22.90259 | 37.06 | 34.88
13.63 | 0.960497049 | 0.8720069 | 25.64899 | 26.2549 | 24.63578 | 22.89446 | 37.06 | 34.88
13.64 | 0.957660546 | 0.8726194 | 25.62223 | 26.22711 | 24.5374 | 22.88629 | 37.06 | 34.94
13.65 | 0.956726875 | 0.8755207 | 25.59547 | 26.19933 | 24.48788 | 22.93806 | 37 | 34.94
13.66 | 0.957347709 | 0.8802919 | 25.56872 | 26.17155 | 24.47816 | 23.03861 | 37 | 34.88
13.67 | 0.957968543 | 0.8850631 | 25.54198 | 26.14378 | 24.46841 | 23.1389 | 37.06 | 34.94
13.68 | 0.958589377 | 0.8898343 | 25.51523 | 26.11601 | 24.45863 | 23.23893 | 37.06 | 34.94
13.69 | 0.960563987 | 0.8928998 | 25.48849 | 26.08825 | 24.48333 | 23.2942 | 37.06 | 34.88
13.7 | 0.962609482 | 0.895876 | 25.46176 | 26.0605 | 24.50973 | 23.34698 | 37.06 | 34.94
13.71 | 0.964654977 | 0.8988522 | 25.43503 | 26.03275 | 24.53603 | 23.3996 | 37.06 | 34.94
13.72 | 0.965293816 | 0.900891 | 25.40831 | 26.00501 | 24.52648 | 23.42768 | 37.06 | 34.94
13.73 | 0.96309043 | 0.9010357 | 25.38159 | 25.97727 | 24.44477 | 23.40645 | 37.13 | 34.94
13.74 | 0.960887043 | 0.9011803 | 25.35488 | 25.94954 | 24.36317 | 23.38522 | 37.13 | 34.88
13.75 | 0.958683657 | 0.901325 | 25.32817 | 25.92182 | 24.2817 | 23.36399 | 37.13 | 34.94
13.76 | 0.954786225 | 0.9013324 | 25.30146 | 25.89411 | 24.15749 | 23.3392 | 37.13 | 34.94
13.77 | 0.95013722 | 0.901279 | 25.27477 | 25.8664 | 24.0145 | 23.31284 | 37.13 | 34.94
13.78 | 0.945488216 | 0.9012255 | 25.24808 | 25.8387 | 23.87176 | 23.2865 | 37.19 | 35
13.79 | 0.940926315 | 0.9012282 | 25.22139 | 25.81101 | 23.73147 | 23.26161 | 37.19 | 34.94
13.8 | 0.938769306 | 0.9027835 | 25.19471 | 25.78332 | 23.65202 | 23.27676 | 37.13 | 35
13.81 | 0.936612296 | 0.9043387 | 25.16804 | 25.75565 | 23.57269 | 23.29183 | 37.13 | 34.94
13.82 | 0.934455286 | 0.905894 | 25.14137 | 25.72798 | 23.49349 | 23.30682 | 37.13 | 34.94
13.83 | 0.934308475 | 0.9074256 | 25.11471 | 25.70032 | 23.46489 | 23.32112 | 37.13 | 35
13.84 | 0.937771042 | 0.9089147 | 25.08805 | 25.67266 | 23.52685 | 23.33426 | 37.13 | 35
13.85 | 0.941233609 | 0.9104038 | 25.06141 | 25.64502 | 23.58864 | 23.34732 | 37.13 | 35
13.86 | 0.944696176 | 0.911893 | 25.03477 | 25.61738 | 23.65025 | 23.36031 | 37.13 | 34.94
13.87 | 0.946418858 | 0.9109709 | 25.00813 | 25.58975 | 23.66817 | 23.31152 | 37.13 | 35
13.88 | 0.947248463 | 0.9088111 | 24.98151 | 25.56213 | 23.66369 | 23.23115 | 37.13 | 34.94
13.89 | 0.948078068 | 0.9066514 | 24.95489 | 25.53452 | 23.65918 | 23.15091 | 37.19 | 35
13.9 | 0.948907673 | 0.9044916 | 24.92827 | 25.50692 | 23.65463 | 23.0708 | 37.19 | 34.94
13.91 | 0.947406494 | 0.900923 | 24.90167 | 25.47933 | 23.592 | 22.95491 | 37.19 | 35
13.92 | 0.945767263 | 0.897271 | 24.87507 | 25.45175 | 23.52603 | 22.83711 | 37.19 | 34.94
13.93 | 0.944128031 | 0.893619 | 24.84848 | 25.42417 | 23.46015 | 22.71952 | 37.25 | 34.94
13.94 | 0.94419113 | 0.8904594 | 24.8219 | 25.39661 | 23.43662 | 22.61465 | 37.25 | 35
13.95 | 0.950760941 | 0.8891821 | 24.79533 | 25.36905 | 23.57443 | 22.55771 | 37.25 | 35
13.96 | 0.957330751 | 0.8879048 | 24.76877 | 25.34151 | 23.7119 | 22.50085 | 37.25 | 34.94
13.97 | 0.963900562 | 0.8866275 | 24.74221 | 25.31397 | 23.84903 | 22.44406 | 37.31 | 34.94
13.98 | 0.970098512 | 0.8870912 | 24.71566 | 25.28645 | 23.97662 | 22.43138 | 37.25 | 34.94
13.99 | 0.975842917 | 0.8896783 | 24.68912 | 25.25893 | 24.0927 | 22.47232 | 37.25 | 34.94
14 | 0.981587323 | 0.8922654 | 24.66259 | 25.23143 | 24.20848 | 22.51313 | 37.25 | 35
[7 empty] | 37.75 | 35.38
[7 empty] | 37.75 | 35.38
[7 empty] | 37.81 | 35.44
[7 empty] | 37.81 | 35.44
[7 empty] | 37.81 | 35.44
[7 empty] | 37.81 | 35.44
[7 empty] | 37.81 | 35.44
[7 empty] | 37.81 | 35.44
[7 empty] | 37.81 | 35.44
[7 empty] | 37.81 | 35.44
[7 empty] | 37.88 | 35.44
[7 empty] | 37.88 | 35.5
[7 empty] | 37.88 | 35.44
[7 empty] | 37.88 | 35.5
[7 empty] | 37.88 | 35.5
[7 empty] | 37.88 | 35.5
[7 empty] | 37.81 | 35.44
[7 empty] | 37.88 | 35.5
[7 empty] | 37.88 | 35.5
[7 empty] | 37.88 | 35.44
[7 empty] | 37.88 | 35.5
[7 empty] | 37.88 | 35.5
[7 empty] | 37.88 | 35.5
[7 empty] | 37.94 | 35.5
[7 empty] | 37.88 | 35.5
[7 empty] | 37.94 | 35.5
[7 empty] | 37.88 | 35.5
[7 empty] | 37.94 | 35.56
[7 empty] | 37.94 | 35.5
[7 empty] | 37.94 | 35.56
[7 empty] | 37.94 | 35.5
[7 empty] | 37.94 | 35.5
[7 empty] | 37.94 | 35.56
[7 empty] | 37.94 | 35.5
[7 empty] | 38 | 35.56
[7 empty] | 38 | 35.5
[7 empty] | 38 | 35.56
[7 empty] | 38 | 35.56
[7 empty] | 38 | 35.56
[7 empty] | 38 | 35.56
[7 empty] | 38 | 35.56
[7 empty] | 38 | 35.56
[7 empty] | 38.06 | 35.56
[7 empty] | 38 | 35.63
[7 empty] | 38 | 35.63
[7 empty] | 38.06 | 35.63
[7 empty] | 38.06 | 35.56
[7 empty] | 38.06 | 35.63
[7 empty] | 38.06 | 35.63
[7 empty] | 38.06 | 35.63
[7 empty] | 38.13 | 35.63
[7 empty] | 38.13 | 35.63
[7 empty] | 38.06 | 35.63
[7 empty] | 38.13 | 35.63
[7 empty] | 38.13 | 35.69
[7 empty] | 38.13 | 35.69
[7 empty] | 38.13 | 35.63
[7 empty] | 38.13 | 35.69
[7 empty] | 38.13 | 35.69
[7 empty] | 38.19 | 35.69
[7 empty] | 38.19 | 35.69
[7 empty] | 38.13 | 35.75
[7 empty] | 38.19 | 35.69
[7 empty] | 38.19 | 35.75
[7 empty] | 38.19 | 35.75
[7 empty] | 38.19 | 35.69
[7 empty] | 38.19 | 35.69
[7 empty] | 38.25 | 35.69
[7 empty] | 38.25 | 35.75
[7 empty] | 38.25 | 35.69
[7 empty] | 38.25 | 35.75
[7 empty] | 38.25 | 35.75
[7 empty] | 38.25 | 35.81
[7 empty] | 38.25 | 35.81
[7 empty] | 38.25 | 35.81
[7 empty] | 38.31 | 35.81
[7 empty] | 38.25 | 35.81
[7 empty] | 38.25 | 35.81
[7 empty] | 38.31 | 35.81
[7 empty] | 38.31 | 35.81
[7 empty] | 38.31 | 35.81
[7 empty] | 38.31 | 35.81
[7 empty] | 38.31 | 35.81
[7 empty] | 38.31 | 35.81
[7 empty] | 38.31 | 35.81
[7 empty] | 38.31 | 35.81
[7 empty] | 38.31 | 35.81
[7 empty] | 38.38 | 35.81
[7 empty] | 38.38 | 35.81
[7 empty] | 38.38 | 35.81
[7 empty] | 38.38 | 35.81
[7 empty] | 38.38 | 35.88
[7 empty] | 38.38 | 35.81
[7 empty] | 38.38 | 35.81
[7 empty] | 38.38 | 35.81
[7 empty] | 38.44 | 35.81
[7 empty] | 38.38 | 35.81
[7 empty] | 38.44 | 35.88
[7 empty] | 38.44 | 35.88
[7 empty] | 38.44 | 35.88
[7 empty] | 38.44 | 35.88
[7 empty] | 38.5 | 35.88
[7 empty] | 38.44 | 35.88
[7 empty] | 38.5 | 35.88
[7 empty] | 38.44 | 35.81
[7 empty] | 38.5 | 35.88
[7 empty] | 38.56 | 35.88
[7 empty] | 38.5 | 35.88
[7 empty] | 38.5 | 35.88
[7 empty] | 38.5 | 35.81
[7 empty] | 38.5 | 35.88
[7 empty] | 38.56 | 35.88
[7 empty] | 38.56 | 35.88
[7 empty] | 38.5 | 35.88
[7 empty] | 38.56 | 35.88
[7 empty] | 38.56 | 35.88
[7 empty] | 38.56 | 35.88
[7 empty] | 38.56 | 35.88
[7 empty] | 38.63 | 35.81
[7 empty] | 38.56 | 35.81
[7 empty] | 38.63 | 35.88
[7 empty] | 38.69 | 35.88
[7 empty] | 38.63 | 35.88
[7 empty] | 38.63 | 35.88
[7 empty] | 38.63 | 35.88
[7 empty] | 38.63 | 35.88
[7 empty] | 38.63 | 35.88
[7 empty] | 38.69 | 35.88
[7 empty] | 38.63 | 35.94
[7 empty] | 38.69 | 35.94
[7 empty] | 38.69 | 35.94
[7 empty] | 38.69 | 35.94
[7 empty] | 38.69 | 35.94
[7 empty] | 38.69 | 35.94
[7 empty] | 38.75 | 36
[7 empty] | 38.69 | 36
[7 empty] | 38.75 | 35.94
[7 empty] | 38.81 | 36
[7 empty] | 38.75 | 36
[7 empty] | 38.81 | 36
[7 empty] | 38.75 | 36
[7 empty] | 38.75 | 36
[7 empty] | 38.81 | 36
[7 empty] | 38.81 | 36.06
[7 empty] | 38.81 | 36.06
[7 empty] | 38.88 | 36.06
[7 empty] | 38.88 | 36
[7 empty] | 38.88 | 36.06
[7 empty] | 38.94 | 36
[7 empty] | 38.88 | 36
[7 empty] | 38.88 | 36.06
[7 empty] | 38.88 | 36.06
[7 empty] | 38.94 | 36.06
[7 empty] | 38.94 | 36.06
[7 empty] | 38.94 | 36.13
[7 empty] | 38.94 | 36.06
[7 empty] | 38.94 | 36.06
[7 empty] | 39 | 36.06
[7 empty] | 38.94 | 36.13
[7 empty] | 39 | 36.13
[7 empty] | 39 | 36.06
[7 empty] | 39 | 36.13
[7 empty] | 39 | 36.13
[7 empty] | 39.06 | 36.13
[7 empty] | 39 | 36.13
[7 empty] | 39.06 | 36.13
[7 empty] | 39.13 | 36.19
[7 empty] | 39.06 | 36.19
[7 empty] | 39.06 | 36.19
[7 empty] | 39.06 | 36.19
[7 empty] | 39.06 | 36.19
[7 empty] | 39.06 | 36.19
[7 empty] | 39.06 | 36.19
[7 empty] | 39.06 | 36.19
[7 empty] | 39.06 | 36.19
[7 empty] | 39.13 | 36.19
[7 empty] | 39.13 | 36.19
[7 empty] | 39.13 | 36.25
[7 empty] | 39.13 | 36.19
[7 empty] | 39.13 | 36.19
[7 empty] | 39.13 | 36.25
[7 empty] | 39.13 | 36.25
[7 empty] | 39.13 | 36.25
[7 empty] | 39.13 | 36.25
[7 empty] | 39.19 | 36.25
[7 empty] | 39.19 | 36.25
[7 empty] | 39.19 | 36.25
[7 empty] | 39.19 | 36.25
[7 empty] | 39.19 | 36.25
[7 empty] | 39.19 | 36.25
[7 empty] | 39.25 | 36.31
[7 empty] | 39.19 | 36.25
[7 empty] | 39.19 | 36.25
[7 empty] | 39.25 | 36.31
[7 empty] | 39.25 | 36.31
[7 empty] | 39.25 | 36.31
[7 empty] | 39.25 | 36.31
[7 empty] | 39.25 | 36.31
[7 empty] | 39.25 | 36.31
[7 empty] | 39.31 | 36.38
[7 empty] | 39.31 | 36.31
[7 empty] | 39.31 | 36.31
[7 empty] | 39.38 | 36.31
[7 empty] | 39.38 | 36.38
[7 empty] | 39.38 | 36.38
[7 empty] | 39.38 | 36.31
[7 empty] | 39.38 | 36.38
[7 empty] | 39.38 | 36.38
[7 empty] | 39.44 | 36.38
[7 empty] | 39.44 | 36.38
[7 empty] | 39.44 | 36.31
[7 empty] | 39.44 | 36.31
[7 empty] | 39.44 | 36.38
[7 empty] | 39.5 | 36.38
[7 empty] | 39.44 | 36.38
[7 empty] | 39.44 | 36.38
[7 empty] | 39.5 | 36.38
[7 empty] | 39.5 | 36.38
[7 empty] | 39.5 | 36.38
[7 empty] | 39.5 | 36.38
[7 empty] | 39.5 | 36.38
[7 empty] | 39.5 | 36.38
[7 empty] | 39.56 | 36.38
[7 empty] | 39.56 | 36.38
[7 empty] | 39.5 | 36.44
[7 empty] | 39.56 | 36.38
[7 empty] | 39.56 | 36.44
[7 empty] | 39.56 | 36.38
[7 empty] | 39.56 | 36.38
[7 empty] | 39.56 | 36.38
[7 empty] | 39.56 | 36.38
[7 empty] | 39.56 | 36.44
[7 empty] | 39.63 | 36.38
[7 empty] | 39.63 | 36.44
[7 empty] | 39.63 | 36.38
[7 empty] | 39.63 | 36.44
[7 empty] | 39.69 | 36.44
[7 empty] | 39.69 | 36.44
[7 empty] | 39.69 | 36.44
[7 empty] | 39.69 | 36.44
[7 empty] | 39.69 | 36.44
[7 empty] | 39.69 | 36.5
[7 empty] | 39.75 | 36.44
[7 empty] | 39.75 | 36.5
[7 empty] | 39.75 | 36.44
[7 empty] | 39.75 | 36.44
[7 empty] | 39.75 | 36.5
[7 empty] | 39.75 | 36.44
[7 empty] | 39.81 | 36.5
[7 empty] | 39.81 | 36.5
[7 empty] | 39.75 | 36.5
[7 empty] | 39.81 | 36.5
[7 empty] | 39.88 | 36.5
[7 empty] | 39.88 | 36.5
[7 empty] | 39.88 | 36.5
[7 empty] | 39.88 | 36.56
[7 empty] | 39.88 | 36.56
[7 empty] | 39.94 | 36.56
[7 empty] | 39.88 | 36.56
[7 empty] | 39.88 | 36.56
[7 empty] | 39.88 | 36.56
[7 empty] | 39.94 | 36.56
[7 empty] | 40 | 36.63
[7 empty] | 39.94 | 36.56
[7 empty] | 39.94 | 36.63
[7 empty] | 40 | 36.69
[7 empty] | 40 | 36.69
[7 empty] | 39.94 | 36.63
[7 empty] | 40 | 36.63
[7 empty] | 40 | 36.69
[7 empty] | 40 | 36.69
[7 empty] | 40.06 | 36.69
[7 empty] | 40.13 | 36.69
[7 empty] | 40.06 | 36.69
[7 empty] | 40.13 | 36.69
[7 empty] | 40.13 | 36.69
[7 empty] | 40.06 | 36.69
[7 empty] | 40.13 | 36.75
[7 empty] | 40.06 | 36.69
[7 empty] | 40.19 | 36.69
[7 empty] | 40.19 | 36.75
[7 empty] | 40.13 | 36.75
[7 empty] | 40.19 | 36.75
[7 empty] | 40.19 | 36.75
[7 empty] | 40.19 | 36.75
[7 empty] | 40.19 | 36.75
[7 empty] | 40.19 | 36.75
[7 empty] | 40.19 | 36.75
[7 empty] | 40.19 | 36.75
[7 empty] | 40.25 | 36.75
[7 empty] | 40.19 | 36.81
[7 empty] | 40.19 | 36.81
[7 empty] | 40.25 | 36.81
[7 empty] | 40.25 | 36.81
[7 empty] | 40.31 | 36.81
[7 empty] | 40.25 | 36.81
[7 empty] | 40.25 | 36.81
[7 empty] | 40.31 | 36.81
[7 empty] | 40.31 | 36.81
[7 empty] | 40.31 | 36.81
[7 empty] | 40.31 | 36.81
[7 empty] | 40.38 | 36.81
[7 empty] | 40.38 | 36.88
[7 empty] | 40.38 | 36.88
[7 empty] | 40.38 | 36.81
[7 empty] | 40.44 | 36.88
[7 empty] | 40.44 | 36.88
[7 empty] | 40.44 | 36.88
[7 empty] | 40.44 | 36.81
[7 empty] | 40.44 | 36.88
[7 empty] | 40.44 | 36.88
[7 empty] | 40.44 | 36.88
[7 empty] | 40.44 | 36.88
[7 empty] | 40.44 | 36.94
[7 empty] | 40.5 | 36.88
[7 empty] | 40.5 | 36.94
[7 empty] | 40.5 | 36.94
[7 empty] | 40.5 | 36.94
[7 empty] | 40.5 | 36.88
[7 empty] | 40.56 | 36.94
[7 empty] | 40.5 | 36.94
[7 empty] | 40.56 | 36.94
[7 empty] | 40.56 | 36.94
[7 empty] | 40.56 | 37
[7 empty] | 40.56 | 36.94
[7 empty] | 40.56 | 36.94
[7 empty] | 40.56 | 36.94
[7 empty] | 40.63 | 36.94
[7 empty] | 40.63 | 36.94
[7 empty] | 40.63 | 36.94
[7 empty] | 40.63 | 37
[7 empty] | 40.63 | 37
[7 empty] | 40.63 | 37
[7 empty] | 40.63 | 37
[7 empty] | 40.69 | 37
[7 empty] | 40.69 | 37.06
[7 empty] | 40.75 | 37
[7 empty] | 40.69 | 37
[7 empty] | 40.75 | 37
[7 empty] | 40.75 | 37.06
[7 empty] | 40.75 | 37.06
[7 empty] | 40.81 | 37
[7 empty] | 40.75 | 37.06
[7 empty] | 40.75 | 37.06
[7 empty] | 40.81 | 37.06
[7 empty] | 40.81 | 37.06
[7 empty] | 40.81 | 37.06
[7 empty] | 40.81 | 37.13
[7 empty] | 40.81 | 37.13
[7 empty] | 40.81 | 37.13
[7 empty] | 40.88 | 37.13
[7 empty] | 40.88 | 37.13
[7 empty] | 40.88 | 37.19
[7 empty] | 40.88 | 37.19
[7 empty] | 40.88 | 37.13
[7 empty] | 40.88 | 37.13
[7 empty] | 40.94 | 37.19
[7 empty] | 40.94 | 37.19
[7 empty] | 40.94 | 37.19
[7 empty] | 40.94 | 37.19
[7 empty] | 40.94 | 37.19
[7 empty] | 40.94 | 37.19
[7 empty] | 40.94 | 37.19
[7 empty] | 41 | 37.19
[7 empty] | 41 | 37.25
[7 empty] | 41 | 37.25
[7 empty] | 41 | 37.31
[7 empty] | 41.06 | 37.31
[7 empty] | 41.06 | 37.31
[7 empty] | 41.06 | 37.31
[7 empty] | 41.06 | 37.31
[7 empty] | 41.06 | 37.31
[7 empty] | 41.13 | 37.31
[7 empty] | 41.13 | 37.31
[7 empty] | 41.13 | 37.31
[7 empty] | 41.13 | 37.31
[7 empty] | 41.19 | 37.38
[7 empty] | 41.19 | 37.38
[7 empty] | 41.19 | 37.38
[7 empty] | 41.19 | 37.31
[7 empty] | 41.19 | 37.38
[7 empty] | 41.19 | 37.38
[7 empty] | 41.19 | 37.44
[7 empty] | 41.19 | 37.44
[7 empty] | 41.25 | 37.44
[7 empty] | 41.25 | 37.44
[7 empty] | 41.25 | 37.44
[7 empty] | 41.25 | 37.44
[7 empty] | 41.31 | 37.44
[7 empty] | 41.31 | 37.5
[7 empty] | 41.31 | 37.5
[7 empty] | 41.31 | 37.5
[7 empty] | 41.31 | 37.44
[7 empty] | 41.31 | 37.56
[7 empty] | 41.38 | 37.5
[7 empty] | 41.38 | 37.5
[7 empty] | 41.38 | 37.5
[7 empty] | 41.38 | 37.56
[7 empty] | 41.38 | 37.56
[7 empty] | 41.38 | 37.56
[7 empty] | 41.44 | 37.56
[7 empty] | 41.44 | 37.56
[7 empty] | 41.44 | 37.56
[7 empty] | 41.44 | 37.63
[7 empty] | 41.5 | 37.63
[7 empty] | 41.5 | 37.63
[7 empty] | 41.44 | 37.63
[7 empty] | 41.44 | 37.63
[7 empty] | 41.5 | 37.63
[7 empty] | 41.5 | 37.69
[7 empty] | 41.5 | 37.69
[7 empty] | 41.5 | 37.69
[7 empty] | 41.56 | 37.69
[7 empty] | 41.56 | 37.69
[7 empty] | 41.5 | 37.69
[7 empty] | 41.56 | 37.69
[7 empty] | 41.63 | 37.75
[7 empty] | 41.63 | 37.75
[7 empty] | 41.63 | 37.75
[7 empty] | 41.63 | 37.75
[7 empty] | 41.63 | 37.75
[7 empty] | 41.63 | 37.75
[7 empty] | 41.63 | 37.75
[7 empty] | 41.69 | 37.75
[7 empty] | 41.69 | 37.75
[7 empty] | 41.69 | 37.75
[7 empty] | 41.69 | 37.81
[7 empty] | 41.69 | 37.81
[7 empty] | 41.69 | 37.81
[7 empty] | 41.75 | 37.81
[7 empty] | 41.75 | 37.81
[7 empty] | 41.75 | 37.81
[7 empty] | 41.75 | 37.81
[7 empty] | 41.81 | 37.81
[7 empty] | 41.81 | 37.81
[7 empty] | 41.81 | 37.81
[7 empty] | 41.81 | 37.81
[7 empty] | 41.81 | 37.88
[7 empty] | 41.88 | 37.88
[7 empty] | 41.88 | 37.88
[7 empty] | 41.88 | 37.81
[7 empty] | 41.88 | 37.88
[7 empty] | 41.88 | 37.88
[7 empty] | 41.88 | 37.88
[7 empty] | 41.88 | 37.94
[7 empty] | 41.94 | 37.94
[7 empty] | 41.94 | 37.94
[7 empty] | 41.94 | 37.88
[7 empty] | 41.94 | 37.94
[7 empty] | 42 | 37.94
[7 empty] | 42 | 38
[7 empty] | 42 | 38
[7 empty] | 42 | 38
[7 empty] | 42 | 38.06
[7 empty] | 42 | 38.06
[7 empty] | 42.06 | 38.06
[7 empty] | 42.06 | 38.06
[7 empty] | 42.06 | 38.06
[7 empty] | 42.06 | 38.06
[7 empty] | 42.06 | 38.06
[7 empty] | 42.13 | 38.13
[7 empty] | 42.06 | 38.13
[7 empty] | 42.13 | 38.13
[7 empty] | 42.19 | 38.13
[7 empty] | 42.13 | 38.19
[7 empty] | 42.13 | 38.19
[7 empty] | 42.13 | 38.19
[7 empty] | 42.19 | 38.25
[7 empty] | 42.19 | 38.25
[7 empty] | 42.25 | 38.25
[7 empty] | 42.25 | 38.25
[7 empty] | 42.25 | 38.31
[7 empty] | 42.25 | 38.38
[7 empty] | 42.25 | 38.31
[7 empty] | 42.25 | 38.31
[7 empty] | 42.31 | 38.31
[7 empty] | 42.31 | 38.31
[7 empty] | 42.31 | 38.38
[7 empty] | 42.31 | 38.38
[7 empty] | 42.31 | 38.44
[7 empty] | 42.31 | 38.44
[7 empty] | 42.31 | 38.44
[7 empty] | 42.38 | 38.5
[7 empty] | 42.44 | 38.5
[7 empty] | 42.44 | 38.5
[7 empty] | 42.44 | 38.56
[7 empty] | 42.5 | 38.56
[7 empty] | 42.44 | 38.56
[7 empty] | 42.44 | 38.56
[7 empty] | 42.44 | 38.63
[7 empty] | 42.44 | 38.63
[7 empty] | 42.5 | 38.69
[7 empty] | 42.5 | 38.69
[7 empty] | 42.5 | 38.69
[7 empty] | 42.44 | 38.69
[7 empty] | 42.5 | 38.75
[7 empty] | 42.5 | 38.75
[7 empty] | 42.5 | 38.75
[7 empty] | 42.56 | 38.75
[7 empty] | 42.56 | 38.75
[7 empty] | 42.56 | 38.81
[7 empty] | 42.56 | 38.81
[7 empty] | 42.56 | 38.81
[7 empty] | 42.56 | 38.88
[7 empty] | 42.56 | 38.88
[7 empty] | 42.56 | 38.88
[7 empty] | 42.63 | 38.94
[7 empty] | 42.63 | 38.94
[7 empty] | 42.69 | 38.94
[7 empty] | 42.69 | 38.94
[7 empty] | 42.69 | 38.94
[7 empty] | 42.69 | 39
[7 empty] | 42.69 | 39
[7 empty] | 42.75 | 39
[7 empty] | 42.75 | 39.06
[7 empty] | 42.75 | 39.06
[7 empty] | 42.75 | 39.06
[7 empty] | 42.75 | 39.06
[7 empty] | 42.75 | 39.13
[7 empty] | 42.81 | 39.13
[7 empty] | 42.81 | 39.13
[7 empty] | 42.81 | 39.13
[7 empty] | 42.81 | 39.19
[7 empty] | 42.81 | 39.19
[7 empty] | 42.81 | 39.25
[7 empty] | 42.81 | 39.25
[7 empty] | 42.88 | 39.25
[7 empty] | 42.88 | 39.25
[7 empty] | 42.88 | 39.31
[7 empty] | 42.94 | 39.31
[7 empty] | 42.88 | 39.31
[7 empty] | 42.88 | 39.38
[7 empty] | 42.94 | 39.38
[7 empty] | 42.94 | 39.38
[7 empty] | 42.94 | 39.38
[7 empty] | 43 | 39.44
[7 empty] | 43 | 39.44
[7 empty] | 42.94 | 39.44
[7 empty] | 43.06 | 39.5
[7 empty] | 43 | 39.5
[7 empty] | 43.06 | 39.5
[7 empty] | 43.06 | 39.5
[7 empty] | 43.06 | 39.56
[7 empty] | 43.06 | 39.56
[7 empty] | 43.06 | 39.56
[7 empty] | 43.06 | 39.56
[7 empty] | 43.13 | 39.63
[7 empty] | 43.06 | 39.63
[7 empty] | 43.13 | 39.63
[7 empty] | 43.13 | 39.63
[7 empty] | 43.19 | 39.69
[7 empty] | 43.13 | 39.69
[7 empty] | 43.13 | 39.69
[7 empty] | 43.19 | 39.69
[7 empty] | 43.13 | 39.75
[7 empty] | 43.19 | 39.75
[7 empty] | 43.19 | 39.75
[7 empty] | 43.25 | 39.81
[7 empty] | 43.25 | 39.88
[7 empty] | 43.19 | 39.88
[7 empty] | 43.25 | 39.88
[7 empty] | 43.25 | 39.88
[7 empty] | 43.25 | 39.88
[7 empty] | 43.31 | 39.94
[7 empty] | 43.31 | 39.94
[7 empty] | 43.31 | 39.94
[7 empty] | 43.31 | 39.94
[7 empty] | 43.38 | 39.94
[7 empty] | 43.38 | 40
[7 empty] | 43.38 | 40
[7 empty] | 43.38 | 40
[7 empty] | 43.38 | 40.06
[7 empty] | 43.44 | 40.06
[7 empty] | 43.44 | 40.06
[7 empty] | 43.44 | 40.06
[7 empty] | 43.44 | 40.06
[7 empty] | 43.44 | 40.06
[7 empty] | 43.44 | 40.13
[7 empty] | 43.44 | 40.13
[7 empty] | 43.5 | 40.13
[7 empty] | 43.5 | 40.19
[7 empty] | 43.5 | 40.19
[7 empty] | 43.56 | 40.19
[7 empty] | 43.5 | 40.19
[7 empty] | 43.56 | 40.25
[7 empty] | 43.56 | 40.25
[7 empty] | 43.56 | 40.31
[7 empty] | 43.56 | 40.31
[7 empty] | 43.63 | 40.31
[7 empty] | 43.63 | 40.31
[7 empty] | 43.63 | 40.31
[7 empty] | 43.69 | 40.38
[7 empty] | 43.63 | 40.38
[7 empty] | 43.69 | 40.38
[7 empty] | 43.69 | 40.38
[7 empty] | 43.69 | 40.44
[7 empty] | 43.69 | 40.44
[7 empty] | 43.75 | 40.5
[7 empty] | 43.75 | 40.44
[7 empty] | 43.75 | 40.5
[7 empty] | 43.75 | 40.5
[7 empty] | 43.75 | 40.56
[7 empty] | 43.81 | 40.56
[7 empty] | 43.75 | 40.56
[7 empty] | 43.81 | 40.56
[7 empty] | 43.81 | 40.56
[7 empty] | 43.81 | 40.63
[7 empty] | 43.88 | 40.56
[7 empty] | 43.81 | 40.63
[7 empty] | 43.81 | 40.63
[7 empty] | 43.88 | 40.63
[7 empty] | 43.88 | 40.63
[7 empty] | 43.88 | 40.63
[7 empty] | 43.88 | 40.69
[7 empty] | 43.94 | 40.69
[7 empty] | 43.94 | 40.75
[7 empty] | 43.94 | 40.69
[7 empty] | 43.94 | 40.75
[7 empty] | 43.94 | 40.75
[7 empty] | 44 | 40.75
[7 empty] | 44 | 40.81
[7 empty] | 44 | 40.81
[7 empty] | 44 | 40.81
[7 empty] | 44 | 40.88
[7 empty] | 44 | 40.81
[7 empty] | 44 | 40.81
[7 empty] | 44 | 40.88
[7 empty] | 44 | 40.88
[7 empty] | 44.06 | 40.88
[7 empty] | 44.06 | 40.94
[7 empty] | 44.06 | 40.94
[7 empty] | 44.06 | 40.94
[7 empty] | 44.13 | 41
[7 empty] | 44.06 | 41
[7 empty] | 44.13 | 41
[7 empty] | 44.13 | 41.06
[7 empty] | 44.19 | 41.06
[7 empty] | 44.13 | 41.06
[7 empty] | 44.19 | 41.06
[7 empty] | 44.19 | 41.06
[7 empty] | 44.13 | 41.06
[7 empty] | 44.25 | 41.13
[7 empty] | 44.19 | 41.13
[7 empty] | 44.19 | 41.13
[7 empty] | 44.25 | 41.19
[7 empty] | 44.25 | 41.19
[7 empty] | 44.31 | 41.19
[7 empty] | 44.31 | 41.19
[7 empty] | 44.31 | 41.25
[7 empty] | 44.31 | 41.25
[7 empty] | 44.38 | 41.25
[7 empty] | 44.31 | 41.25
[7 empty] | 44.31 | 41.25
[7 empty] | 44.38 | 41.31
[7 empty] | 44.38 | 41.31
[7 empty] | 44.38 | 41.31
[7 empty] | 44.38 | 41.31
[7 empty] | 44.38 | 41.38
[7 empty] | 44.44 | 41.38
[7 empty] | 44.44 | 41.38
[7 empty] | 44.5 | 41.38
[7 empty] | 44.5 | 41.38
[7 empty] | 44.5 | 41.44
[7 empty] | 44.5 | 41.44
[7 empty] | 44.44 | 41.44
[7 empty] | 44.5 | 41.44
[7 empty] | 44.5 | 41.5
[7 empty] | 44.5 | 41.5
[7 empty] | 44.56 | 41.5
[7 empty] | 44.5 | 41.5
[7 empty] | 44.56 | 41.5
[7 empty] | 44.56 | 41.56
[7 empty] | 44.56 | 41.56
[7 empty] | 44.56 | 41.56
[7 empty] | 44.56 | 41.56
[7 empty] | 44.63 | 41.63
[7 empty] | 44.63 | 41.63
[7 empty] | 44.63 | 41.63
[7 empty] | 44.63 | 41.63
[7 empty] | 44.63 | 41.63
[7 empty] | 44.63 | 41.63
[7 empty] | 44.69 | 41.63
[7 empty] | 44.63 | 41.69
[7 empty] | 44.63 | 41.69
[7 empty] | 44.69 | 41.69
[7 empty] | 44.69 | 41.69
[7 empty] | 44.69 | 41.69
[7 empty] | 44.75 | 41.75
[7 empty] | 44.75 | 41.75
[7 empty] | 44.75 | 41.75
[7 empty] | 44.81 | 41.75
[7 empty] | 44.75 | 41.75
[7 empty] | 44.81 | 41.75
[7 empty] | 44.81 | 41.81
[7 empty] | 44.81 | 41.81
[7 empty] | 44.81 | 41.81
[7 empty] | 44.81 | 41.81
[7 empty] | 44.81 | 41.88
[7 empty] | 44.81 | 41.88
[7 empty] | 44.88 | 41.88
[7 empty] | 44.88 | 41.88
[7 empty] | 44.88 | 41.88
[7 empty] | 44.88 | 41.94
[7 empty] | 44.94 | 41.94
[7 empty] | 44.94 | 41.94
[7 empty] | 44.94 | 41.94
[7 empty] | 45 | 41.94
[7 empty] | 45 | 41.94
[7 empty] | 45 | 41.94
[7 empty] | 45 | 41.94
[7 empty] | 45 | 41.94
[7 empty] | 45 | 41.94
[7 empty] | 45 | 42
[7 empty] | 45 | 42
[7 empty] | 45.06 | 42
[7 empty] | 45.06 | 42
[7 empty] | 45.06 | 42
[7 empty] | 45.13 | 42
[7 empty] | 45.13 | 42
[7 empty] | 45.13 | 42
[7 empty] | 45.19 | 42.06
[7 empty] | 45.25 | 42.06
[7 empty] | 45.25 | 42.06
[7 empty] | 45.25 | 42.06
[7 empty] | 45.25 | 42.06
[7 empty] | 45.31 | 42.06
[7 empty] | 45.31 | 42.06
[7 empty] | 45.25 | 42.06
[7 empty] | 45.25 | 42.06
[7 empty] | 45.31 | 42.13
[7 empty] | 45.31 | 42.06
[7 empty] | 45.38 | 42.06
[7 empty] | 45.31 | 42.06
[7 empty] | 45.38 | 42.13
[7 empty] | 45.38 | 42.13
[7 empty] | 45.38 | 42.13
[7 empty] | 45.44 | 42.06
[7 empty] | 45.44 | 42.06
[7 empty] | 45.44 | 42.13
[7 empty] | 45.44 | 42.13
[7 empty] | 45.5 | 42.13
[7 empty] | 45.5 | 42.13
[7 empty] | 45.56 | 42.13
[7 empty] | 45.44 | 42.19
[7 empty] | 45.44 | 42.19
[7 empty] | 45.44 | 42.19
[7 empty] | 45.44 | 42.19
[7 empty] | 45.44 | 42.13
[7 empty] | 45.44 | 42.13
[7 empty] | 45.44 | 42.13
[7 empty] | 45.5 | 42.13
[7 empty] | 45.5 | 42.19
[7 empty] | 45.5 | 42.13
[7 empty] | 45.56 | 42.13
[7 empty] | 45.56 | 42.13
[7 empty] | 45.5 | 42.13
[7 empty] | 45.5 | 42.13
[7 empty] | 45.56 | 42.13
[7 empty] | 45.66 | 42.13
[7 empty] | 45.56 | 42.13
[7 empty] | 45.5 | 42.13
[7 empty] | 45.5 | 42.13
[7 empty] | 45.5 | 42.13
[7 empty] | 45.5 | 42.13
[7 empty] | 45.56 | 42.06
[7 empty] | 45.66 | 42.06
[7 empty] | 45.56 | 42.06
[7 empty] | 45.56 | 42.06
[7 empty] | 45.56 | 42.06
[7 empty] | 45.56 | 42.06
[7 empty] | 45.56 | 42.19
[7 empty] | 45.56 | 42.06
[7 empty] | 45.5 | 42.13
[7 empty] | 45.56 | 42.13
[7 empty] | 45.66 | 42.06
[7 empty] | 45.66 | 42.19
[7 empty] | 45.66 | 42.13
[7 empty] | 45.56 | 42.13
[7 empty] | 45.66 | 42.06
[7 empty] | 45.66 | 42.06
[7 empty] | 45.56 | 42.13
[7 empty] | 45.66 | 42.13
[7 empty] | 45.66 | 42.13
[7 empty] | 45.56 | 42.13

## 151 (8)
Wavelength | ecoFlex + normal emittance | ecoFlex + Ag/Ppy emittance | Pure PNIPAm Ibb | Ag/PPy Ibb | Pure PNIPAm Prad | Ag/PPy Prad | Pure PNIPAm Temp | Ag/PPy Temp | Pure PNIPAm Temp (K) | Ag/PPy Temp (K) | Pure PNIPAm Prad SUM | Ag/PPy Prad SUM
7.5 | 0.943997164 | 0.841378 | 29.03341 | 30.25364 | 27.40746 | 25.45474 | 31.44 | 33.44 | 304.59 | 306.59 | 190.9515 | 176.5226
7.51 | 0.951354126 | 0.8448984 | 29.084 | 30.30471 | 27.66918 | 25.6044 | 31.44 | 33.5
7.52 | 0.953561718 | 0.846493 | 29.13429 | 30.35547 | 27.78135 | 25.69569 | 31.44 | 33.5
7.53 | 0.951024984 | 0.8466859 | 29.18428 | 30.40592 | 27.75498 | 25.74426 | 31.44 | 33.44
7.54 | 0.948565984 | 0.8453022 | 29.23397 | 30.45605 | 27.73035 | 25.74457 | 31.5 | 33.5
7.55 | 0.950639011 | 0.8424878 | 29.28336 | 30.50587 | 27.8379 | 25.70082 | 31.5 | 33.44
7.56 | 0.958979085 | 0.8396057 | 29.33245 | 30.55537 | 28.1292 | 25.65447 | 31.5 | 33.44
7.57 | 0.97097737 | 0.8382395 | 29.38123 | 30.60456 | 28.52851 | 25.65395 | 31.5 | 33.44
7.58 | 0.969833872 | 0.8396983 | 29.42972 | 30.65344 | 28.54194 | 25.73964 | 31.5 | 33.44
7.59 | 0.952261514 | 0.8406005 | 29.47791 | 30.702 | 28.07067 | 25.80812 | 31.5 | 33.44
7.6 | 0.947559606 | 0.8416135 | 29.52579 | 30.75025 | 27.97745 | 25.87983 | 31.5 | 33.44
7.61 | 0.957853495 | 0.844772 | 29.57338 | 30.79819 | 28.32696 | 26.01745 | 31.5 | 33.5
7.62 | 0.96644397 | 0.8440971 | 29.62066 | 30.84581 | 28.62671 | 26.03686 | 31.56 | 33.5
7.63 | 0.96668601 | 0.8403781 | 29.66765 | 30.89312 | 28.6793 | 25.9619 | 31.5 | 33.5
7.64 | 0.96449718 | 0.8389547 | 29.71434 | 30.94012 | 28.65939 | 25.95736 | 31.56 | 33.44
7.65 | 0.964694916 | 0.8419308 | 29.76072 | 30.9868 | 28.71002 | 26.08874 | 31.5 | 33.5
7.66 | 0.961029473 | 0.8454158 | 29.80681 | 31.03317 | 28.64522 | 26.23593 | 31.5 | 33.44
7.67 | 0.950785267 | 0.8484368 | 29.8526 | 31.07923 | 28.38341 | 26.36876 | 31.56 | 33.44
7.68 | 0.9436658 | 0.8487154 | 29.89809 | 31.12498 | 28.2138 | 26.41625 | 31.56 | 33.44
7.69 | 0.942607148 | 0.8487135 | 29.94328 | 31.17042 | 28.22475 | 26.45476 | 31.56 | 33.5
7.7 | 0.947017981 | 0.8497958 | 29.98817 | 31.21554 | 28.39934 | 26.52684 | 31.56 | 33.5
7.71 | 0.952900764 | 0.8491194 | 30.03277 | 31.26036 | 28.61825 | 26.54378 | 31.56 | 33.5
7.72 | 0.957600088 | 0.8471275 | 30.07706 | 31.30486 | 28.8018 | 26.51921 | 31.56 | 33.5
7.73 | 0.95996685 | 0.8464969 | 30.12106 | 31.34906 | 28.91522 | 26.53688 | 31.56 | 33.44
7.74 | 0.959181592 | 0.8482769 | 30.16476 | 31.39294 | 28.93349 | 26.62991 | 31.62 | 33.44
7.75 | 0.954488696 | 0.8488855 | 30.20817 | 31.43652 | 28.83336 | 26.686 | 31.56 | 33.44
7.76 | 0.947765299 | 0.8478462 | 30.25128 | 31.47979 | 28.67111 | 26.69002 | 31.62 | 33.44
7.77 | 0.942294508 | 0.8474256 | 30.29409 | 31.52274 | 28.54595 | 26.71318 | 31.56 | 33.44
7.78 | 0.941184432 | 0.8487516 | 30.3366 | 31.56539 | 28.55234 | 26.79118 | 31.56 | 33.44
7.79 | 0.94446826 | 0.8501302 | 30.37882 | 31.60773 | 28.69183 | 26.87069 | 31.56 | 33.5
7.8 | 0.950029358 | 0.8505147 | 30.42074 | 31.64976 | 28.9006 | 26.91859 | 31.56 | 33.5
7.81 | 0.954479535 | 0.8509288 | 30.46237 | 31.69149 | 29.07571 | 26.9672 | 31.62 | 33.5
7.82 | 0.953260424 | 0.8534806 | 30.5037 | 31.73291 | 29.07797 | 27.08342 | 31.62 | 33.44
7.83 | 0.953467335 | 0.8559261 | 30.54474 | 31.77402 | 29.12341 | 27.19621 | 31.62 | 33.44
7.84 | 0.955139076 | 0.8545664 | 30.58548 | 31.81482 | 29.21339 | 27.18788 | 31.62 | 33.5
7.85 | 0.953246825 | 0.8497687 | 30.62593 | 31.85532 | 29.19407 | 27.06966 | 31.69 | 33.44
7.86 | 0.952730867 | 0.845362 | 30.66608 | 31.89551 | 29.21652 | 26.96326 | 31.69 | 33.44
7.87 | 0.958565294 | 0.8445666 | 30.70594 | 31.9354 | 29.43365 | 26.97157 | 31.62 | 33.44
7.88 | 0.9657961 | 0.8463458 | 30.74551 | 31.97499 | 29.6939 | 27.0619 | 31.62 | 33.5
7.89 | 0.959601677 | 0.8477878 | 30.78479 | 32.01427 | 29.54113 | 27.1413 | 31.62 | 33.5
7.9 | 0.955268762 | 0.8506921 | 30.82377 | 32.05324 | 29.44499 | 27.26744 | 31.62 | 33.5
7.91 | 0.955302276 | 0.8535374 | 30.86246 | 32.09191 | 29.48298 | 27.39165 | 31.69 | 33.5
7.92 | 0.956669664 | 0.854341 | 30.90086 | 32.13028 | 29.56192 | 27.45022 | 31.69 | 33.5
7.93 | 0.955402774 | 0.8527858 | 30.93897 | 32.16835 | 29.55918 | 27.43271 | 31.75 | 33.44
7.94 | 0.950022288 | 0.8521559 | 30.97679 | 32.20612 | 29.42864 | 27.44463 | 31.69 | 33.5
7.95 | 0.953284596 | 0.8503727 | 31.01432 | 32.24358 | 29.56547 | 27.41906 | 31.75 | 33.5
7.96 | 0.963354027 | 0.847491 | 31.05156 | 32.28074 | 29.91364 | 27.35764 | 31.69 | 33.5
7.97 | 0.970407567 | 0.8482005 | 31.08851 | 32.31761 | 30.16852 | 27.41181 | 31.69 | 33.5
7.98 | 0.969751704 | 0.8508275 | 31.12517 | 32.35417 | 30.18369 | 27.52782 | 31.75 | 33.5
7.99 | 0.961559055 | 0.850054 | 31.16154 | 32.39043 | 29.96366 | 27.53362 | 31.75 | 33.5
8 | 0.952750167 | 0.843342 | 31.19762 | 32.4264 | 29.72354 | 27.34654 | 31.81 | 33.5
8.01 | 0.944752038 | 0.8434493 | 31.23342 | 32.46207 | 29.50784 | 27.38011 | 31.75 | 33.5
8.02 | 0.941271129 | 0.8480657 | 31.26893 | 32.49743 | 29.43254 | 27.55996 | 31.81 | 33.5
8.03 | 0.943341998 | 0.8527333 | 31.30415 | 32.53251 | 29.53052 | 27.74155 | 31.81 | 33.56
8.04 | 0.949077981 | 0.8538828 | 31.33909 | 32.56728 | 29.74324 | 27.80864 | 31.81 | 33.56
8.05 | 0.948490774 | 0.8532594 | 31.37374 | 32.60176 | 29.7577 | 27.81776 | 31.81 | 33.56
8.06 | 0.949685838 | 0.8505095 | 31.40811 | 32.63594 | 29.82783 | 27.75718 | 31.81 | 33.56
8.07 | 0.956696286 | 0.8439809 | 31.44219 | 32.66983 | 30.08063 | 27.57271 | 31.81 | 33.56
8.08 | 0.963242421 | 0.8367355 | 31.47599 | 32.70342 | 30.31901 | 27.36412 | 31.81 | 33.56
8.09 | 0.962955839 | 0.8325036 | 31.5095 | 32.73672 | 30.34226 | 27.25344 | 31.87 | 33.56
8.1 | 0.955909004 | 0.83506 | 31.54273 | 32.76973 | 30.15198 | 27.36469 | 31.94 | 33.56
8.11 | 0.955136242 | 0.8398178 | 31.57568 | 32.80244 | 30.15908 | 27.54808 | 31.87 | 33.56
8.12 | 0.956962309 | 0.8437943 | 31.60834 | 32.83486 | 30.24799 | 27.70587 | 31.87 | 33.63
8.13 | 0.957876853 | 0.8464372 | 31.64073 | 32.86699 | 30.30792 | 27.81985 | 31.94 | 33.63
8.14 | 0.954591151 | 0.8478765 | 31.67283 | 32.89883 | 30.23461 | 27.89415 | 31.87 | 33.56
8.15 | 0.952895442 | 0.8481539 | 31.70466 | 32.93038 | 30.21122 | 27.93003 | 31.94 | 33.56
8.16 | 0.955994828 | 0.8483032 | 31.7362 | 32.96164 | 30.33964 | 27.96146 | 31.94 | 33.63
8.17 | 0.959414394 | 0.8482034 | 31.76746 | 32.99261 | 30.47816 | 27.98444 | 31.94 | 33.63
8.18 | 0.960678042 | 0.8478435 | 31.79845 | 33.02329 | 30.54807 | 27.99858 | 31.94 | 33.56
8.19 | 0.958206928 | 0.8473479 | 31.82916 | 33.05368 | 30.49892 | 28.00797 | 32 | 33.56
8.2 | 0.953870068 | 0.8467226 | 31.85959 | 33.08378 | 30.38991 | 28.01279 | 32 | 33.56
8.21 | 0.951930657 | 0.847069 | 31.88974 | 33.1136 | 30.35682 | 28.04951 | 31.94 | 33.56
8.22 | 0.953555224 | 0.8485563 | 31.91962 | 33.14313 | 30.43712 | 28.12382 | 32 | 33.56
8.23 | 0.959433017 | 0.851175 | 31.94922 | 33.17238 | 30.65313 | 28.2355 | 32 | 33.56
8.24 | 0.958533543 | 0.8510714 | 31.97854 | 33.20134 | 30.6525 | 28.25671 | 32 | 33.56
8.25 | 0.953447465 | 0.8507703 | 32.00759 | 33.23002 | 30.51756 | 28.27112 | 32 | 33.56
8.26 | 0.948433619 | 0.8516872 | 32.03637 | 33.25842 | 30.38437 | 28.32577 | 32.06 | 33.56
8.27 | 0.946663129 | 0.8545742 | 32.06487 | 33.28653 | 30.35463 | 28.44581 | 32 | 33.56
8.28 | 0.945418176 | 0.8546756 | 32.0931 | 33.31436 | 30.3414 | 28.47297 | 32.06 | 33.56
8.29 | 0.943645478 | 0.849382 | 32.12106 | 33.34191 | 30.31089 | 28.32002 | 32.06 | 33.56
8.3 | 0.942249221 | 0.8447672 | 32.14874 | 33.36918 | 30.29213 | 28.18919 | 32.06 | 33.63
8.31 | 0.942016274 | 0.8443039 | 32.17616 | 33.39617 | 30.31047 | 28.19651 | 32.06 | 33.56
8.32 | 0.945756338 | 0.8493715 | 32.20331 | 33.42287 | 30.45648 | 28.38844 | 32.06 | 33.56
8.33 | 0.953484224 | 0.8484707 | 32.23018 | 33.4493 | 30.73097 | 28.38076 | 32.06 | 33.56
8.34 | 0.958923745 | 0.8450473 | 32.25679 | 33.47546 | 30.9318 | 28.28834 | 32.06 | 33.56
8.35 | 0.959148551 | 0.841206 | 32.28312 | 33.50133 | 30.96431 | 28.18152 | 32.06 | 33.56
8.36 | 0.958117982 | 0.8420731 | 32.30919 | 33.52693 | 30.95602 | 28.23212 | 32.13 | 33.56
8.37 | 0.960297525 | 0.8434455 | 32.335 | 33.55225 | 31.05122 | 28.2995 | 32.13 | 33.5
8.38 | 0.960951404 | 0.8468046 | 32.36053 | 33.5773 | 31.0969 | 28.43341 | 32.13 | 33.56
8.39 | 0.957021193 | 0.8531334 | 32.3858 | 33.60207 | 30.9939 | 28.66705 | 32.06 | 33.56
8.4 | 0.954456426 | 0.857215 | 32.41081 | 33.62657 | 30.93471 | 28.8252 | 32.13 | 33.56
8.41 | 0.95053903 | 0.8543596 | 32.43555 | 33.6508 | 30.83126 | 28.74988 | 32.13 | 33.56
8.42 | 0.945006532 | 0.8471531 | 32.46003 | 33.67475 | 30.67494 | 28.52767 | 32.13 | 33.56
8.43 | 0.937282604 | 0.838147 | 32.48424 | 33.69843 | 30.44691 | 28.24424 | 32.19 | 33.56
8.44 | 0.938021446 | 0.8348433 | 32.50819 | 33.72184 | 30.49338 | 28.15246 | 32.19 | 33.56
8.45 | 0.944030859 | 0.8370507 | 32.53188 | 33.74498 | 30.7111 | 28.24626 | 32.13 | 33.56
8.46 | 0.954273511 | 0.843556 | 32.55531 | 33.76786 | 31.06667 | 28.48508 | 32.13 | 33.56
8.47 | 0.966944492 | 0.8510238 | 32.57848 | 33.79046 | 31.50158 | 28.75649 | 32.19 | 33.56
8.48 | 0.97136101 | 0.8523606 | 32.60139 | 33.81279 | 31.66771 | 28.82069 | 32.19 | 33.56
8.49 | 0.969619264 | 0.850839 | 32.62403 | 33.83486 | 31.63289 | 28.78802 | 32.19 | 33.56
8.5 | 0.962074761 | 0.8476012 | 32.64643 | 33.85666 | 31.4083 | 28.69695 | 32.13 | 33.56
8.51 | 0.957566725 | 0.8521931 | 32.66856 | 33.8782 | 31.28232 | 28.87077 | 32.13 | 33.56
8.52 | 0.95243996 | 0.8582745 | 32.69043 | 33.89947 | 31.13568 | 29.09505 | 32.13 | 33.5
8.53 | 0.946257217 | 0.862798 | 32.71205 | 33.92048 | 30.95402 | 29.26652 | 32.19 | 33.56
8.54 | 0.937664918 | 0.8584986 | 32.73342 | 33.94122 | 30.69298 | 29.13849 | 32.19 | 33.56
8.55 | 0.937799882 | 0.8479937 | 32.75453 | 33.9617 | 30.71719 | 28.79931 | 32.25 | 33.56
8.56 | 0.942752812 | 0.837434 | 32.77538 | 33.98192 | 30.89908 | 28.45762 | 32.19 | 33.56
8.57 | 0.951863844 | 0.82888 | 32.79598 | 34.00188 | 31.21731 | 28.18348 | 32.25 | 33.5
8.58 | 0.957702655 | 0.8294081 | 32.81633 | 34.02158 | 31.42829 | 28.21777 | 32.19 | 33.56
8.59 | 0.961762149 | 0.833038 | 32.83643 | 34.04101 | 31.58083 | 28.35746 | 32.25 | 33.5
8.6 | 0.963161847 | 0.8380733 | 32.85627 | 34.06019 | 31.64591 | 28.54494 | 32.25 | 33.56
8.61 | 0.956783591 | 0.8381831 | 32.87587 | 34.07911 | 31.45509 | 28.56454 | 32.19 | 33.56
8.62 | 0.946866557 | 0.8349405 | 32.89521 | 34.09778 | 31.14738 | 28.46961 | 32.19 | 33.56
8.63 | 0.938770396 | 0.8316799 | 32.91431 | 34.11619 | 30.89898 | 28.37374 | 32.19 | 33.56
8.64 | 0.938647474 | 0.8316304 | 32.93316 | 34.13434 | 30.91262 | 28.38715 | 32.19 | 33.56
8.65 | 0.941699943 | 0.8350333 | 32.95176 | 34.15223 | 31.03067 | 28.51825 | 32.25 | 33.56
8.66 | 0.944845666 | 0.8383847 | 32.97011 | 34.16988 | 31.15166 | 28.6475 | 32.19 | 33.56
8.67 | 0.947298533 | 0.840759 | 32.98821 | 34.18727 | 31.24969 | 28.74325 | 32.25 | 33.56
8.68 | 0.950667323 | 0.8377682 | 33.00608 | 34.2044 | 31.3778 | 28.65536 | 32.25 | 33.56
8.69 | 0.951414151 | 0.8340291 | 33.02369 | 34.22129 | 31.41921 | 28.54155 | 32.25 | 33.56
8.7 | 0.949677626 | 0.8299749 | 33.04106 | 34.23792 | 31.37836 | 28.41662 | 32.25 | 33.5
8.71 | 0.950161539 | 0.829583 | 33.05819 | 34.25431 | 31.41062 | 28.41679 | 32.25 | 33.5
8.72 | 0.948358157 | 0.8284007 | 33.07508 | 34.27044 | 31.36702 | 28.38966 | 32.25 | 33.5
8.73 | 0.945088228 | 0.8269041 | 33.09173 | 34.28633 | 31.2746 | 28.3515 | 32.19 | 33.5
8.74 | 0.942877428 | 0.8271872 | 33.10813 | 34.30197 | 31.21691 | 28.37415 | 32.25 | 33.5
8.75 | 0.948646197 | 0.8318931 | 33.12429 | 34.31736 | 31.42323 | 28.54838 | 32.25 | 33.5
8.76 | 0.958356736 | 0.8384781 | 33.14022 | 34.3325 | 31.76015 | 28.78705 | 32.25 | 33.56
8.77 | 0.96614205 | 0.842512 | 33.1559 | 34.3474 | 32.03331 | 28.9381 | 32.31 | 33.5
8.78 | 0.967571025 | 0.8426667 | 33.17135 | 34.36206 | 32.09564 | 28.95576 | 32.31 | 33.56
8.79 | 0.963973137 | 0.8418848 | 33.18656 | 34.37647 | 31.99095 | 28.94103 | 32.31 | 33.56
8.8 | 0.951852802 | 0.8443246 | 33.20153 | 34.39064 | 31.60297 | 29.03687 | 32.31 | 33.56
8.81 | 0.946340352 | 0.8442237 | 33.21627 | 34.40457 | 31.4339 | 29.04515 | 32.31 | 33.56
8.82 | 0.94664187 | 0.8418373 | 33.23078 | 34.41825 | 31.45764 | 28.97457 | 32.31 | 33.63
8.83 | 0.95846064 | 0.834838 | 33.24505 | 34.4317 | 31.86407 | 28.74489 | 32.31 | 33.56
8.84 | 0.960320636 | 0.8275702 | 33.25908 | 34.44491 | 31.93938 | 28.50558 | 32.31 | 33.56
8.85 | 0.957766894 | 0.82108 | 33.27288 | 34.45787 | 31.86767 | 28.29267 | 32.31 | 33.63
8.86 | 0.953807971 | 0.8180649 | 33.28646 | 34.4706 | 31.74889 | 28.19919 | 32.31 | 33.56
8.87 | 0.959969956 | 0.8212141 | 33.2998 | 34.48309 | 31.9668 | 28.318 | 32.31 | 33.63
8.88 | 0.968990315 | 0.8264798 | 33.31291 | 34.49535 | 32.27988 | 28.50971 | 32.31 | 33.63
8.89 | 0.970034128 | 0.8286807 | 33.32579 | 34.50737 | 32.32715 | 28.59559 | 32.38 | 33.63
8.9 | 0.965116514 | 0.8315569 | 33.33844 | 34.51915 | 32.17548 | 28.70464 | 32.31 | 33.63
8.91 | 0.956999566 | 0.8351923 | 33.35086 | 34.5307 | 31.91676 | 28.83978 | 32.38 | 33.56
8.92 | 0.948925787 | 0.8416717 | 33.36306 | 34.54202 | 31.65907 | 29.07304 | 32.31 | 33.56
8.93 | 0.938130191 | 0.8408328 | 33.37503 | 34.55311 | 31.31012 | 29.05339 | 32.31 | 33.56
8.94 | 0.925942368 | 0.8345011 | 33.38677 | 34.56396 | 30.91423 | 28.84366 | 32.38 | 33.63
8.95 | 0.923355476 | 0.8209182 | 33.39829 | 34.57459 | 30.8385 | 28.38291 | 32.38 | 33.63
8.96 | 0.925986511 | 0.8112158 | 33.40959 | 34.58498 | 30.93683 | 28.05588 | 32.38 | 33.63
8.97 | 0.933705802 | 0.8052975 | 33.42066 | 34.59515 | 31.20507 | 27.85938 | 32.38 | 33.56
8.98 | 0.934047022 | 0.8101292 | 33.43151 | 34.60508 | 31.2266 | 28.03459 | 32.38 | 33.63
8.99 | 0.93486386 | 0.8160816 | 33.44214 | 34.61479 | 31.26385 | 28.2485 | 32.38 | 33.63
9 | 0.93687979 | 0.8229811 | 33.45255 | 34.62428 | 31.34102 | 28.49513 | 32.31 | 33.63
9.01 | 0.950528754 | 0.8241443 | 33.46273 | 34.63353 | 31.80729 | 28.54303 | 32.38 | 33.56
9.02 | 0.964093797 | 0.8240742 | 33.4727 | 34.64257 | 32.27082 | 28.54805 | 32.38 | 33.63
9.03 | 0.971746525 | 0.8235886 | 33.48245 | 34.65138 | 32.53645 | 28.53848 | 32.38 | 33.63
9.04 | 0.97303426 | 0.8265674 | 33.49198 | 34.65996 | 32.58885 | 28.64879 | 32.38 | 33.63
9.05 | 0.971857676 | 0.8304759 | 33.5013 | 34.66832 | 32.55849 | 28.79121 | 32.44 | 33.63
9.06 | 0.971949472 | 0.8309244 | 33.51039 | 34.67647 | 32.57041 | 28.81352 | 32.44 | 33.63
9.07 | 0.96643812 | 0.831953 | 33.51928 | 34.68439 | 32.39431 | 28.85578 | 32.38 | 33.63
9.08 | 0.956294958 | 0.8334611 | 33.52794 | 34.69209 | 32.0626 | 28.91451 | 32.44 | 33.56
9.09 | 0.948717575 | 0.8359723 | 33.5364 | 34.69957 | 31.81657 | 29.00788 | 32.44 | 33.63
9.1 | 0.944394298 | 0.8355672 | 33.54464 | 34.70684 | 31.67937 | 28.9999 | 32.44 | 33.63
9.11 | 0.9455011 | 0.8300585 | 33.55267 | 34.71388 | 31.72408 | 28.81455 | 32.44 | 33.63
9.12 | 0.947017529 | 0.8250134 | 33.56048 | 34.72071 | 31.78237 | 28.64505 | 32.44 | 33.63
9.13 | 0.948210998 | 0.8206215 | 33.56809 | 34.72733 | 31.82963 | 28.49799 | 32.44 | 33.56
9.14 | 0.947128034 | 0.8188466 | 33.57549 | 34.73373 | 31.80028 | 28.4416 | 32.44 | 33.63
9.15 | 0.94305748 | 0.8197212 | 33.58267 | 34.73991 | 31.67039 | 28.47704 | 32.44 | 33.63
9.16 | 0.936582172 | 0.8227283 | 33.58965 | 34.74589 | 31.45947 | 28.58643 | 32.44 | 33.63
9.17 | 0.933046918 | 0.8295001 | 33.59642 | 34.75165 | 31.34704 | 28.8265 | 32.5 | 33.63
9.18 | 0.928918751 | 0.8342583 | 33.60299 | 34.7572 | 31.21445 | 28.99648 | 32.5 | 33.63
9.19 | 0.923097911 | 0.8341474 | 33.60935 | 34.76254 | 31.02472 | 28.99708 | 32.5 | 33.56
9.2 | 0.91743489 | 0.8353164 | 33.6155 | 34.76766 | 30.84003 | 29.042 | 32.5 | 33.56
9.21 | 0.912737846 | 0.837305 | 33.62145 | 34.77258 | 30.68757 | 29.11526 | 32.5 | 33.56
9.22 | 0.922823398 | 0.8433312 | 33.62719 | 34.7773 | 31.03196 | 29.32878 | 32.5 | 33.56
9.23 | 0.938003872 | 0.844882 | 33.63274 | 34.7818 | 31.54764 | 29.38652 | 32.5 | 33.56
9.24 | 0.960266483 | 0.840212 | 33.63808 | 34.7861 | 32.30152 | 29.2277 | 32.5 | 33.63
9.25 | 0.97003101 | 0.8323282 | 33.64322 | 34.79019 | 32.63496 | 28.95686 | 32.5 | 33.56
9.26 | 0.974113989 | 0.8244375 | 33.64815 | 34.79408 | 32.77714 | 28.68554 | 32.5 | 33.63
9.27 | 0.963788467 | 0.8231642 | 33.65289 | 34.79776 | 32.43427 | 28.64427 | 32.56 | 33.63
9.28 | 0.959145172 | 0.8223086 | 33.65743 | 34.80124 | 32.28236 | 28.61736 | 32.56 | 33.63
9.29 | 0.960982983 | 0.8219295 | 33.66178 | 34.80452 | 32.34839 | 28.60686 | 32.56 | 33.63
9.3 | 0.961870556 | 0.8219649 | 33.66592 | 34.80759 | 32.38226 | 28.61062 | 32.63 | 33.63
9.31 | 0.960727576 | 0.823455 | 33.66987 | 34.81047 | 32.34757 | 28.66486 | 32.63 | 33.63
9.32 | 0.948215624 | 0.8334977 | 33.67362 | 34.81314 | 31.92985 | 29.01667 | 32.56 | 33.63
9.33 | 0.937208173 | 0.8443343 | 33.67718 | 34.81562 | 31.56253 | 29.39602 | 32.63 | 33.63
9.34 | 0.927949291 | 0.8560937 | 33.68054 | 34.8179 | 31.25383 | 29.80739 | 32.63 | 33.63
9.35 | 0.924657738 | 0.8566699 | 33.68371 | 34.81998 | 31.1459 | 29.82923 | 32.63 | 33.63
9.36 | 0.923023504 | 0.8531533 | 33.68669 | 34.82186 | 31.09361 | 29.70839 | 32.63 | 33.56
9.37 | 0.921352757 | 0.8404039 | 33.68947 | 34.82355 | 31.03989 | 29.26585 | 32.63 | 33.63
9.38 | 0.922544198 | 0.8314083 | 33.69207 | 34.82505 | 31.08242 | 28.95383 | 32.69 | 33.56
9.39 | 0.927966626 | 0.8279614 | 33.69447 | 34.82635 | 31.26735 | 28.83487 | 32.69 | 33.56
9.4 | 0.942921034 | 0.8302629 | 33.69669 | 34.82745 | 31.77332 | 28.91594 | 32.69 | 33.63
9.41 | 0.96186177 | 0.8349691 | 33.69872 | 34.82837 | 32.41351 | 29.08061 | 32.75 | 33.63
9.42 | 0.969860691 | 0.8362575 | 33.70055 | 34.82909 | 32.68484 | 29.12609 | 32.75 | 33.56
9.43 | 0.972507677 | 0.8366892 | 33.70221 | 34.82962 | 32.77565 | 29.14157 | 32.75 | 33.63
9.44 | 0.962010204 | 0.835017 | 33.70367 | 34.82996 | 32.42328 | 29.08361 | 32.75 | 33.56
9.45 | 0.949831142 | 0.8329496 | 33.70495 | 34.83011 | 32.01401 | 29.01173 | 32.75 | 33.56
9.46 | 0.936394901 | 0.8305866 | 33.70605 | 34.83008 | 31.56217 | 28.9294 | 32.75 | 33.63
9.47 | 0.928406217 | 0.8318847 | 33.70696 | 34.82985 | 31.29375 | 28.97442 | 32.81 | 33.56
9.48 | 0.922808407 | 0.8343452 | 33.70768 | 34.82944 | 31.10573 | 29.05978 | 32.81 | 33.56
9.49 | 0.927717842 | 0.8405798 | 33.70823 | 34.82885 | 31.27173 | 29.27643 | 32.81 | 33.63
9.5 | 0.932525864 | 0.8451655 | 33.70859 | 34.82807 | 31.43413 | 29.43548 | 32.81 | 33.63
9.51 | 0.937170545 | 0.8470956 | 33.70878 | 34.8271 | 31.59087 | 29.50189 | 32.81 | 33.63
9.52 | 0.935004714 | 0.845055 | 33.70878 | 34.82595 | 31.51787 | 29.42985 | 32.88 | 33.63
9.53 | 0.929018406 | 0.840787 | 33.7086 | 34.82462 | 31.31591 | 29.28009 | 32.81 | 33.63
9.54 | 0.936806356 | 0.8382299 | 33.70825 | 34.82311 | 31.5781 | 29.18977 | 32.88 | 33.63
9.55 | 0.947385194 | 0.8371474 | 33.70771 | 34.82141 | 31.93419 | 29.15066 | 32.88 | 33.63
9.56 | 0.965045299 | 0.8440766 | 33.707 | 34.81954 | 32.52879 | 29.39036 | 32.94 | 33.63
9.57 | 0.97315036 | 0.8488311 | 33.70612 | 34.81749 | 32.80112 | 29.55416 | 32.88 | 33.63
9.58 | 0.965316843 | 0.8499579 | 33.70506 | 34.81525 | 32.53606 | 29.5915 | 32.94 | 33.63
9.59 | 0.957925852 | 0.8450507 | 33.70382 | 34.81284 | 32.28576 | 29.41862 | 32.94 | 33.63
9.6 | 0.950821914 | 0.8362293 | 33.70241 | 34.81026 | 32.04499 | 29.10935 | 32.88 | 33.63
9.61 | 0.952991485 | 0.833705 | 33.70083 | 34.80749 | 32.1166 | 29.01918 | 32.94 | 33.63
9.62 | 0.956546656 | 0.8327527 | 33.69907 | 34.80455 | 32.23474 | 28.98358 | 33 | 33.56
9.63 | 0.950854954 | 0.8374203 | 33.69715 | 34.80144 | 32.0411 | 29.14343 | 32.94 | 33.63
9.64 | 0.94656863 | 0.841145 | 33.69505 | 34.79815 | 31.89468 | 29.27029 | 33 | 33.63
9.65 | 0.946233876 | 0.8422181 | 33.69278 | 34.79469 | 31.88125 | 29.30472 | 33 | 33.63
9.66 | 0.949999992 | 0.8426082 | 33.69034 | 34.79106 | 32.00583 | 29.31523 | 33 | 33.63
9.67 | 0.95843383 | 0.8422208 | 33.68774 | 34.78726 | 32.28747 | 29.29855 | 33 | 33.56
9.68 | 0.96252638 | 0.8406456 | 33.68497 | 34.78328 | 32.42267 | 29.24041 | 33 | 33.63
9.69 | 0.964444811 | 0.8384757 | 33.68203 | 34.77914 | 32.48445 | 29.16146 | 33 | 33.63
9.7 | 0.963535096 | 0.833409 | 33.67892 | 34.77482 | 32.45082 | 28.98165 | 33.06 | 33.63
9.71 | 0.962023636 | 0.8280064 | 33.67565 | 34.77034 | 32.39677 | 28.79007 | 33 | 33.56
9.72 | 0.957543429 | 0.8257518 | 33.67221 | 34.76569 | 32.2426 | 28.70783 | 33 | 33.63
9.73 | 0.952928358 | 0.824004 | 33.66861 | 34.76088 | 32.08377 | 28.6431 | 33.06 | 33.63
9.74 | 0.947839715 | 0.8240359 | 33.66485 | 34.7559 | 31.90888 | 28.64011 | 33.06 | 33.63
9.75 | 0.941641465 | 0.8238248 | 33.66092 | 34.75075 | 31.69652 | 28.62853 | 33.06 | 33.63
9.76 | 0.933730292 | 0.8232388 | 33.65683 | 34.74544 | 31.4264 | 28.60379 | 33.13 | 33.63
9.77 | 0.925318846 | 0.8262518 | 33.65258 | 34.73997 | 31.13937 | 28.70396 | 33.13 | 33.63
9.78 | 0.916510656 | 0.832119 | 33.64817 | 34.73433 | 30.83891 | 28.90309 | 33.13 | 33.63
9.79 | 0.917304673 | 0.8384561 | 33.6436 | 34.72853 | 30.86144 | 29.11835 | 33.13 | 33.63
9.8 | 0.921919317 | 0.8449803 | 33.63888 | 34.72257 | 31.01233 | 29.33989 | 33.13 | 33.63
9.81 | 0.9323435 | 0.8429682 | 33.63399 | 34.71645 | 31.35843 | 29.26486 | 33.13 | 33.63
9.82 | 0.943616897 | 0.8396018 | 33.62895 | 34.71017 | 31.73284 | 29.14272 | 33.13 | 33.63
9.83 | 0.949877336 | 0.8327665 | 33.62375 | 34.70373 | 31.93844 | 28.9001 | 33.19 | 33.63
9.84 | 0.954883372 | 0.8265894 | 33.6184 | 34.69714 | 32.10165 | 28.68028 | 33.19 | 33.63
9.85 | 0.952574365 | 0.8242507 | 33.61289 | 34.69038 | 32.01877 | 28.59357 | 33.19 | 33.63
9.86 | 0.948914098 | 0.8232042 | 33.60722 | 34.68347 | 31.89037 | 28.55158 | 33.13 | 33.63
9.87 | 0.941708088 | 0.8255482 | 33.6014 | 34.6764 | 31.64271 | 28.62704 | 33.13 | 33.63
9.88 | 0.936218704 | 0.8288264 | 33.59543 | 34.66918 | 31.45267 | 28.73473 | 33.19 | 33.69
9.89 | 0.933321852 | 0.8335156 | 33.58931 | 34.66181 | 31.34964 | 28.89116 | 33.19 | 33.63
9.9 | 0.932483749 | 0.8379358 | 33.58304 | 34.65428 | 31.31564 | 29.03806 | 33.25 | 33.69
9.91 | 0.933595123 | 0.8421013 | 33.57661 | 34.6466 | 31.34696 | 29.17594 | 33.25 | 33.63
9.92 | 0.936751671 | 0.8444974 | 33.57004 | 34.63876 | 31.44679 | 29.25235 | 33.25 | 33.63
9.93 | 0.941152762 | 0.8458169 | 33.56332 | 34.63078 | 31.58821 | 29.2913 | 33.25 | 33.69
9.94 | 0.9454541 | 0.843604 | 33.55644 | 34.62264 | 31.72608 | 29.2078 | 33.25 | 33.63
9.95 | 0.949717124 | 0.8400343 | 33.54942 | 34.61436 | 31.86246 | 29.07725 | 33.31 | 33.63
9.96 | 0.952267304 | 0.8361789 | 33.54226 | 34.60593 | 31.9412 | 28.93674 | 33.31 | 33.63
9.97 | 0.954431288 | 0.832259 | 33.53495 | 34.59734 | 32.0068 | 28.79395 | 33.25 | 33.63
9.98 | 0.960169193 | 0.8345055 | 33.52749 | 34.58861 | 32.19206 | 28.86439 | 33.31 | 33.69
9.99 | 0.966294528 | 0.8374205 | 33.51989 | 34.57974 | 32.39008 | 28.95778 | 33.31 | 33.69
10 | 0.971114417 | 0.8418101 | 33.51214 | 34.57072 | 32.54412 | 29.10198 | 33.31 | 33.69
10.01 | 0.975466578 | 0.8459027 | 33.50425 | 34.56155 | 32.68227 | 29.23571 | 33.38 | 33.69
10.02 | 0.97181723 | 0.8441065 | 33.49622 | 34.55224 | 32.5522 | 29.16577 | 33.38 | 33.63
10.03 | 0.967531419 | 0.842252 | 33.48804 | 34.54278 | 32.40073 | 29.09373 | 33.38 | 33.63
10.04 | 0.958410883 | 0.8399548 | 33.47973 | 34.53318 | 32.08733 | 29.00631 | 33.44 | 33.69
10.05 | 0.950429741 | 0.8386752 | 33.47127 | 34.52344 | 31.81209 | 28.95396 | 33.38 | 33.75
10.06 | 0.94790456 | 0.8422685 | 33.46267 | 34.51356 | 31.71942 | 29.06969 | 33.44 | 33.69
10.07 | 0.946984045 | 0.8454722 | 33.45394 | 34.50354 | 31.68034 | 29.17178 | 33.38 | 33.69
10.08 | 0.951698959 | 0.8473077 | 33.44506 | 34.49338 | 31.82963 | 29.2265 | 33.5 | 33.69
10.09 | 0.955008378 | 0.8483985 | 33.43605 | 34.48307 | 31.93171 | 29.25539 | 33.44 | 33.69
10.1 | 0.954377646 | 0.8474018 | 33.4269 | 34.47263 | 31.90189 | 29.21217 | 33.44 | 33.63
10.11 | 0.954206318 | 0.8466349 | 33.41762 | 34.46206 | 31.8873 | 29.17678 | 33.5 | 33.75
10.12 | 0.955124619 | 0.846413 | 33.4082 | 34.45134 | 31.90899 | 29.16006 | 33.5 | 33.69
10.13 | 0.956680852 | 0.8453952 | 33.39865 | 34.44049 | 31.95184 | 29.11583 | 33.56 | 33.69
10.14 | 0.959576966 | 0.842706 | 33.38896 | 34.4295 | 32.03927 | 29.01395 | 33.56 | 33.69
10.15 | 0.961154629 | 0.8414178 | 33.37913 | 34.41838 | 32.08251 | 28.96024 | 33.56 | 33.69
10.16 | 0.960181909 | 0.8428397 | 33.36918 | 34.40712 | 32.04048 | 28.99969 | 33.5 | 33.69
10.17 | 0.959086787 | 0.84567 | 33.35909 | 34.39573 | 31.99426 | 29.08744 | 33.56 | 33.69
10.18 | 0.957765601 | 0.8511014 | 33.34887 | 34.38421 | 31.9404 | 29.26445 | 33.56 | 33.75
10.19 | 0.956143762 | 0.854681 | 33.33852 | 34.37256 | 31.87642 | 29.37757 | 33.63 | 33.75
10.2 | 0.953973069 | 0.8548802 | 33.32804 | 34.36077 | 31.79406 | 29.37434 | 33.63 | 33.75
10.21 | 0.953375686 | 0.854144 | 33.31743 | 34.34885 | 31.76403 | 29.33887 | 33.63 | 33.75
10.22 | 0.955716849 | 0.8516609 | 33.3067 | 34.33681 | 31.83177 | 29.24331 | 33.63 | 33.75
10.23 | 0.958661664 | 0.8503516 | 33.29583 | 34.32463 | 31.91944 | 29.188 | 33.63 | 33.75
10.24 | 0.962801622 | 0.8513662 | 33.28484 | 34.31233 | 32.0467 | 29.21235 | 33.63 | 33.69
10.25 | 0.964731864 | 0.8517679 | 33.27372 | 34.29989 | 32.10022 | 29.21555 | 33.69 | 33.69
10.26 | 0.961845947 | 0.8508336 | 33.26247 | 34.28733 | 31.99338 | 29.17282 | 33.69 | 33.69
10.27 | 0.958237072 | 0.8499236 | 33.2511 | 34.27465 | 31.86244 | 29.13083 | 33.69 | 33.75
10.28 | 0.952818292 | 0.8490745 | 33.23961 | 34.26184 | 31.67131 | 29.09085 | 33.69 | 33.75
10.29 | 0.948706823 | 0.849571 | 33.22799 | 34.2489 | 31.52362 | 29.09687 | 33.69 | 33.75
10.3 | 0.948553117 | 0.8541413 | 33.21625 | 34.23584 | 31.50737 | 29.24224 | 33.75 | 33.75
10.31 | 0.949610715 | 0.858148 | 33.20438 | 34.22265 | 31.53124 | 29.3681 | 33.75 | 33.75
10.32 | 0.95542206 | 0.8599423 | 33.1924 | 34.20935 | 31.71275 | 29.41806 | 33.69 | 33.81
10.33 | 0.960973519 | 0.8612377 | 33.18029 | 34.19592 | 31.88538 | 29.45081 | 33.75 | 33.75
10.34 | 0.96504866 | 0.8596984 | 33.16806 | 34.18236 | 32.00879 | 29.38653 | 33.75 | 33.81
10.35 | 0.968577079 | 0.8582411 | 33.15571 | 34.16869 | 32.11386 | 29.32497 | 33.75 | 33.81
10.36 | 0.966447155 | 0.8576309 | 33.14324 | 34.1549 | 32.03119 | 29.2923 | 33.75 | 33.81
10.37 | 0.964275185 | 0.8570102 | 33.13066 | 34.14099 | 31.94707 | 29.25917 | 33.75 | 33.75
10.38 | 0.959845826 | 0.8558289 | 33.11795 | 34.12696 | 31.78813 | 29.20684 | 33.81 | 33.81
10.39 | 0.955416467 | 0.8546477 | 33.10513 | 34.11281 | 31.62919 | 29.15443 | 33.81 | 33.81
10.4 | 0.953988121 | 0.8537289 | 33.09219 | 34.09854 | 31.56956 | 29.11091 | 33.75 | 33.81
10.41 | 0.952750767 | 0.8528268 | 33.07914 | 34.08416 | 31.51617 | 29.06788 | 33.81 | 33.75
10.42 | 0.953519228 | 0.8553302 | 33.06597 | 34.06966 | 31.52904 | 29.14081 | 33.81 | 33.81
10.43 | 0.954631429 | 0.8584172 | 33.05268 | 34.05504 | 31.55313 | 29.23343 | 33.81 | 33.75
10.44 | 0.953532969 | 0.8595828 | 33.03928 | 34.04031 | 31.50405 | 29.26046 | 33.81 | 33.81
10.45 | 0.951731953 | 0.8601376 | 33.02577 | 34.02547 | 31.43168 | 29.26658 | 33.81 | 33.81
10.46 | 0.951275111 | 0.8579347 | 33.01215 | 34.01051 | 31.40363 | 29.17879 | 33.81 | 33.75
10.47 | 0.951524613 | 0.8542825 | 32.99841 | 33.99544 | 31.3988 | 29.04171 | 33.81 | 33.81
10.48 | 0.953253868 | 0.8524188 | 32.98456 | 33.98025 | 31.44266 | 28.96541 | 33.88 | 33.81
10.49 | 0.956224894 | 0.8520558 | 32.9706 | 33.96496 | 31.52731 | 28.94004 | 33.88 | 33.81
10.5 | 0.958684633 | 0.8522233 | 32.95653 | 33.94955 | 31.59492 | 28.9326 | 33.88 | 33.88
10.51 | 0.960447988 | 0.8531132 | 32.94235 | 33.93404 | 31.63942 | 28.94957 | 33.88 | 33.81
10.52 | 0.961632095 | 0.854485 | 32.92806 | 33.91841 | 31.66468 | 28.98277 | 33.88 | 33.88
10.53 | 0.961427939 | 0.8570115 | 32.91367 | 33.90268 | 31.64412 | 29.05499 | 33.88 | 33.81
10.54 | 0.960597579 | 0.8594303 | 32.89916 | 33.88683 | 31.60286 | 29.12337 | 33.94 | 33.75
10.55 | 0.956399619 | 0.8612694 | 32.88455 | 33.87088 | 31.45077 | 29.17196 | 33.88 | 33.81
10.56 | 0.952214268 | 0.8630601 | 32.86983 | 33.85483 | 31.29913 | 29.21875 | 33.94 | 33.88
10.57 | 0.949220266 | 0.8602821 | 32.85501 | 33.83866 | 31.18664 | 29.11079 | 33.94 | 33.81
10.58 | 0.946226263 | 0.857504 | 32.84008 | 33.82239 | 31.07415 | 29.00284 | 33.94 | 33.88
10.59 | 0.945374913 | 0.85578 | 32.82505 | 33.80602 | 31.03198 | 28.93051 | 33.94 | 33.81
10.6 | 0.944885785 | 0.8542342 | 32.80991 | 33.78954 | 31.00162 | 28.86418 | 33.94 | 33.81
10.61 | 0.943522312 | 0.8553921 | 32.79467 | 33.77295 | 30.9425 | 28.88912 | 33.94 | 33.81
10.62 | 0.941768762 | 0.8577562 | 32.77932 | 33.75627 | 30.87054 | 28.95465 | 33.94 | 33.81
10.63 | 0.940869263 | 0.8603029 | 32.76388 | 33.73948 | 30.82653 | 29.02617 | 34 | 33.81
10.64 | 0.940762123 | 0.8630189 | 32.74833 | 33.72259 | 30.80839 | 29.10323 | 33.94 | 33.88
10.65 | 0.94228261 | 0.8649484 | 32.73268 | 33.7056 | 30.84344 | 29.1536 | 33.94 | 33.81
10.66 | 0.94700453 | 0.8653307 | 32.71693 | 33.6885 | 30.98308 | 29.1517 | 33.94 | 33.81
10.67 | 0.951696083 | 0.8657113 | 32.70108 | 33.67131 | 31.12149 | 29.14963 | 33.94 | 33.81
10.68 | 0.956210551 | 0.8660816 | 32.68513 | 33.65402 | 31.25387 | 29.14712 | 34 | 33.81
10.69 | 0.96072502 | 0.8664519 | 32.66909 | 33.63662 | 31.38601 | 29.14452 | 34 | 33.81
10.7 | 0.959323098 | 0.8651148 | 32.65294 | 33.61913 | 31.32472 | 29.08441 | 34 | 33.81
10.71 | 0.957587984 | 0.8636816 | 32.6367 | 33.60155 | 31.25251 | 29.02104 | 34.06 | 33.88
10.72 | 0.955192401 | 0.8608881 | 32.62036 | 33.58386 | 31.15872 | 28.91195 | 34 | 33.88
10.73 | 0.952562217 | 0.8576113 | 32.60393 | 33.56608 | 31.05727 | 28.78665 | 34 | 33.81
10.74 | 0.952269934 | 0.8565073 | 32.58739 | 33.5482 | 31.032 | 28.73428 | 34.06 | 33.81
10.75 | 0.954136026 | 0.8574092 | 32.57077 | 33.53023 | 31.07694 | 28.74913 | 34.06 | 33.81
10.76 | 0.956278549 | 0.8587512 | 32.55405 | 33.51216 | 31.13074 | 28.77861 | 34.06 | 33.81
10.77 | 0.959088653 | 0.861156 | 32.53723 | 33.494 | 31.20609 | 28.84356 | 34.06 | 33.88
10.78 | 0.96177778 | 0.8635186 | 32.52033 | 33.47575 | 31.27733 | 28.90693 | 34.06 | 33.88
10.79 | 0.962444024 | 0.8651741 | 32.50332 | 33.4574 | 31.28263 | 28.94648 | 34.06 | 33.88
10.8 | 0.963110269 | 0.8668296 | 32.48623 | 33.43896 | 31.28782 | 28.98588 | 34.06 | 33.88
10.81 | 0.96114661 | 0.8668283 | 32.46905 | 33.42043 | 31.20752 | 28.96977 | 34.06 | 33.88
10.82 | 0.958568919 | 0.8664401 | 32.45177 | 33.40181 | 31.10726 | 28.94066 | 34.13 | 33.88
10.83 | 0.954796131 | 0.8644342 | 32.43441 | 33.38309 | 30.96825 | 28.85749 | 34.13 | 33.88
10.84 | 0.950067519 | 0.8611346 | 32.41695 | 33.36429 | 30.79829 | 28.73114 | 34.13 | 33.88
10.85 | 0.94592973 | 0.8582965 | 32.39941 | 33.3454 | 30.64756 | 28.62024 | 34.19 | 33.81
10.86 | 0.943230785 | 0.8565825 | 32.38177 | 33.32642 | 30.54348 | 28.54683 | 34.19 | 33.81
10.87 | 0.940541119 | 0.8548632 | 32.36405 | 33.30735 | 30.43972 | 28.47323 | 34.13 | 33.88
10.88 | 0.93838571 | 0.8528337 | 32.34624 | 33.28819 | 30.35325 | 28.38929 | 34.19 | 33.88
10.89 | 0.936230302 | 0.8508041 | 32.32834 | 33.26895 | 30.26678 | 28.30536 | 34.19 | 33.88
10.9 | 0.935382548 | 0.8499951 | 32.31036 | 33.24962 | 30.22255 | 28.26201 | 34.19 | 33.88
10.91 | 0.935009916 | 0.8496296 | 32.29229 | 33.2302 | 30.19361 | 28.23336 | 34.19 | 33.88
10.92 | 0.936609594 | 0.8498283 | 32.27414 | 33.2107 | 30.22827 | 28.22339 | 34.25 | 33.88
10.93 | 0.940716427 | 0.8507441 | 32.2559 | 33.19111 | 30.34365 | 28.23714 | 34.19 | 33.88
10.94 | 0.944494744 | 0.8513758 | 32.23757 | 33.17144 | 30.44822 | 28.24136 | 34.25 | 33.88
10.95 | 0.946211176 | 0.8502246 | 32.21917 | 33.15169 | 30.48614 | 28.18638 | 34.25 | 33.88
10.96 | 0.947927608 | 0.8490734 | 32.20068 | 33.13185 | 30.52391 | 28.13137 | 34.25 | 33.88
10.97 | 0.948364147 | 0.8493283 | 32.1821 | 33.11193 | 30.52035 | 28.1229 | 34.31 | 33.81
10.98 | 0.948528865 | 0.8498818 | 32.16345 | 33.09193 | 30.50796 | 28.12423 | 34.31 | 33.88
10.99 | 0.949745886 | 0.8504779 | 32.14471 | 33.07184 | 30.52931 | 28.12687 | 34.25 | 33.88
11 | 0.952005069 | 0.8511162 | 32.12589 | 33.05168 | 30.58401 | 28.13082 | 34.31 | 33.88
11.01 | 0.953735052 | 0.8517524 | 32.10699 | 33.03144 | 30.62156 | 28.1346 | 34.31 | 33.88
11.02 | 0.952884114 | 0.8523784 | 32.08801 | 33.01111 | 30.57616 | 28.13796 | 34.31 | 33.88
11.03 | 0.952033176 | 0.8530045 | 32.06896 | 32.99071 | 30.53071 | 28.14122 | 34.31 | 33.88
11.04 | 0.951008432 | 0.8529399 | 32.04982 | 32.97023 | 30.47965 | 28.12162 | 34.31 | 33.88
11.05 | 0.949947574 | 0.8527319 | 32.0306 | 32.94967 | 30.42739 | 28.09723 | 34.31 | 33.88
11.06 | 0.951259868 | 0.8524008 | 32.01131 | 32.92903 | 30.45107 | 28.06873 | 34.38 | 33.94
11.07 | 0.955186887 | 0.851934 | 31.99194 | 32.90831 | 30.55828 | 28.03571 | 34.38 | 33.94
11.08 | 0.95883478 | 0.8517104 | 31.97249 | 32.88752 | 30.65634 | 28.01064 | 34.31 | 33.94
11.09 | 0.960303666 | 0.8533845 | 31.95297 | 32.86665 | 30.68455 | 28.04789 | 34.38 | 33.88
11.1 | 0.961772552 | 0.8550585 | 31.93337 | 32.84571 | 30.71264 | 28.08501 | 34.44 | 33.88
11.11 | 0.958515024 | 0.8567651 | 31.91369 | 32.82469 | 30.58975 | 28.12305 | 34.38 | 33.88
11.12 | 0.953607244 | 0.8584829 | 31.89394 | 32.8036 | 30.4143 | 28.16133 | 34.38 | 33.94
11.13 | 0.950367654 | 0.8594752 | 31.87412 | 32.78244 | 30.29213 | 28.17569 | 34.44 | 33.94
11.14 | 0.950110853 | 0.8591702 | 31.85422 | 32.7612 | 30.26504 | 28.14744 | 34.38 | 33.94
11.15 | 0.949854052 | 0.8588651 | 31.83425 | 32.73988 | 30.23789 | 28.11914 | 34.44 | 33.94
11.16 | 0.952323731 | 0.8581291 | 31.81421 | 32.7185 | 30.29742 | 28.07669 | 34.44 | 33.94
11.17 | 0.954889671 | 0.8573778 | 31.79409 | 32.69704 | 30.35985 | 28.03372 | 34.44 | 33.94
11.18 | 0.953628807 | 0.8568713 | 31.7739 | 32.67551 | 30.30051 | 27.99871 | 34.44 | 34
11.19 | 0.949395255 | 0.8565548 | 31.75364 | 32.65392 | 30.14676 | 27.96987 | 34.44 | 33.94
11.2 | 0.945557965 | 0.8559829 | 31.73331 | 32.63225 | 30.00569 | 27.93265 | 34.44 | 33.94
11.21 | 0.943977907 | 0.8539567 | 31.71291 | 32.61051 | 29.93629 | 27.84796 | 34.5 | 33.94
11.22 | 0.942397849 | 0.8519304 | 31.69245 | 32.5887 | 29.86689 | 27.76331 | 34.5 | 33.94
11.23 | 0.944269725 | 0.8521124 | 31.67191 | 32.56682 | 29.90682 | 27.7506 | 34.5 | 34
11.24 | 0.947448219 | 0.8531303 | 31.6513 | 32.54488 | 29.98797 | 27.76502 | 34.5 | 33.94
11.25 | 0.94982121 | 0.8544714 | 31.63062 | 32.52287 | 30.04344 | 27.78986 | 34.5 | 33.94
11.26 | 0.95023148 | 0.8565999 | 31.60988 | 32.50079 | 30.0367 | 27.84017 | 34.5 | 33.94
11.27 | 0.950641749 | 0.8587284 | 31.58907 | 32.47864 | 30.02989 | 27.89033 | 34.56 | 33.94
11.28 | 0.951514328 | 0.8578308 | 31.56819 | 32.45643 | 30.03759 | 27.84212 | 34.5 | 34
11.29 | 0.952471086 | 0.8563822 | 31.54725 | 32.43415 | 30.04784 | 27.77603 | 34.56 | 33.94
11.3 | 0.954922911 | 0.8554916 | 31.52624 | 32.41181 | 30.10513 | 27.72803 | 34.56 | 34
11.31 | 0.959710336 | 0.8554727 | 31.50516 | 32.3894 | 30.23583 | 27.70825 | 34.56 | 34
11.32 | 0.964497762 | 0.8554539 | 31.48402 | 32.36693 | 30.36627 | 27.68841 | 34.56 | 34
11.33 | 0.966627171 | 0.8539097 | 31.46282 | 32.34439 | 30.41281 | 27.61919 | 34.56 | 34.06
11.34 | 0.968537621 | 0.8522399 | 31.44155 | 32.32179 | 30.45232 | 27.54592 | 34.56 | 34.06
11.35 | 0.967954291 | 0.8493386 | 31.42022 | 32.29913 | 30.41333 | 27.43289 | 34.56 | 34
11.36 | 0.96428209 | 0.8449119 | 31.39882 | 32.2764 | 30.27732 | 27.27072 | 34.56 | 34
11.37 | 0.960609888 | 0.8404852 | 31.37736 | 32.25361 | 30.14141 | 27.10869 | 34.63 | 34
11.38 | 0.958967929 | 0.8409495 | 31.35585 | 32.23077 | 30.06925 | 27.10445 | 34.69 | 34
11.39 | 0.957413551 | 0.8416248 | 31.33426 | 32.20786 | 29.99985 | 27.10693 | 34.63 | 34.06
11.4 | 0.957121882 | 0.8433881 | 31.31262 | 32.18489 | 29.97 | 27.14435 | 34.63 | 34.06
11.41 | 0.95831459 | 0.8464306 | 31.29092 | 32.16186 | 29.98654 | 27.22278 | 34.69 | 34.13
11.42 | 0.959507298 | 0.8494731 | 31.26916 | 32.13877 | 30.00298 | 27.30102 | 34.63 | 34.06
11.43 | 0.957979266 | 0.8486381 | 31.24733 | 32.11562 | 29.9343 | 27.25454 | 34.63 | 34.06
11.44 | 0.956306992 | 0.8475976 | 31.22545 | 32.09241 | 29.86112 | 27.20145 | 34.69 | 34.06
11.45 | 0.953787979 | 0.8464784 | 31.20351 | 32.06915 | 29.76153 | 27.14584 | 34.69 | 34.06
11.46 | 0.950139978 | 0.8452544 | 31.18151 | 32.04583 | 29.6268 | 27.08688 | 34.69 | 34.13
11.47 | 0.946491978 | 0.8440304 | 31.15945 | 32.02245 | 29.49217 | 27.02792 | 34.69 | 34.13
11.48 | 0.946780138 | 0.8456682 | 31.13734 | 31.99901 | 29.48021 | 27.06055 | 34.69 | 34.06
11.49 | 0.947523541 | 0.847637 | 31.11517 | 31.97552 | 29.48235 | 27.10363 | 34.69 | 34.06
11.5 | 0.949000925 | 0.8496875 | 31.09294 | 31.95197 | 29.50723 | 27.14919 | 34.75 | 34.06
11.51 | 0.951824384 | 0.8518877 | 31.07065 | 31.92837 | 29.57381 | 27.19938 | 34.75 | 34.13
11.52 | 0.954647843 | 0.8540878 | 31.04831 | 31.90471 | 29.64021 | 27.24942 | 34.75 | 34.13
11.53 | 0.955270942 | 0.8540472 | 31.02592 | 31.88099 | 29.63816 | 27.22787 | 34.75 | 34.13
11.54 | 0.955337385 | 0.8534397 | 31.00347 | 31.85723 | 29.61877 | 27.18822 | 34.75 | 34.13
11.55 | 0.955566514 | 0.8527938 | 30.98096 | 31.83341 | 29.60437 | 27.14733 | 34.75 | 34.13
11.56 | 0.956334361 | 0.8520211 | 30.9584 | 31.80953 | 29.60659 | 27.10239 | 34.75 | 34.13
11.57 | 0.957102208 | 0.8512483 | 30.93579 | 31.78561 | 29.60871 | 27.05744 | 34.81 | 34.13
11.58 | 0.958511755 | 0.8527659 | 30.91313 | 31.76163 | 29.63059 | 27.08523 | 34.75 | 34.13
11.59 | 0.960260291 | 0.8554934 | 30.89041 | 31.7376 | 29.66283 | 27.1513 | 34.81 | 34.13
11.6 | 0.961881823 | 0.8581122 | 30.86764 | 31.71351 | 29.69102 | 27.21375 | 34.81 | 34.13
11.61 | 0.961682331 | 0.8591729 | 30.84481 | 31.68938 | 29.66291 | 27.22666 | 34.81 | 34.13
11.62 | 0.961482839 | 0.8602337 | 30.82194 | 31.6652 | 29.63477 | 27.23947 | 34.81 | 34.19
11.63 | 0.960786229 | 0.8599847 | 30.79902 | 31.64096 | 29.59127 | 27.21074 | 34.88 | 34.19
11.64 | 0.959516391 | 0.8582255 | 30.77604 | 31.61668 | 29.53011 | 27.13424 | 34.81 | 34.19
11.65 | 0.958246553 | 0.8564662 | 30.75301 | 31.59235 | 29.46897 | 27.05778 | 34.88 | 34.19
11.66 | 0.960428797 | 0.8561628 | 30.72994 | 31.56797 | 29.51392 | 27.02732 | 34.88 | 34.19
11.67 | 0.963210672 | 0.8561124 | 30.70681 | 31.54354 | 29.57713 | 27.00481 | 34.94 | 34.13
11.68 | 0.9658841 | 0.8563993 | 30.68364 | 31.51906 | 29.63684 | 26.9929 | 34.88 | 34.19
11.69 | 0.968189915 | 0.8578298 | 30.66042 | 31.49453 | 29.68511 | 27.01695 | 34.94 | 34.19
11.7 | 0.970495729 | 0.8592604 | 30.63715 | 31.46996 | 29.73322 | 27.04089 | 34.94 | 34.19
11.71 | 0.969263694 | 0.8607468 | 30.61383 | 31.44534 | 29.67287 | 27.06647 | 34.88 | 34.19
11.72 | 0.965590826 | 0.8622715 | 30.59046 | 31.42067 | 29.53787 | 27.09315 | 34.94 | 34.19
11.73 | 0.961917958 | 0.8637963 | 30.56705 | 31.39596 | 29.403 | 27.11972 | 35 | 34.25
11.74 | 0.958117887 | 0.8644732 | 30.54359 | 31.37121 | 29.26436 | 27.11957 | 35 | 34.25
11.75 | 0.954310235 | 0.8650995 | 30.52009 | 31.3464 | 29.12563 | 27.11776 | 35.13 | 34.19
11.76 | 0.95188675 | 0.8649559 | 30.49654 | 31.32156 | 29.02925 | 27.09176 | 35.13 | 34.19
11.77 | 0.952956875 | 0.8628689 | 30.47294 | 31.29667 | 29.0394 | 27.00492 | 35.13 | 34.19
11.78 | 0.954027001 | 0.8607819 | 30.4493 | 31.27173 | 29.04946 | 26.91814 | 35.13 | 34.19
11.79 | 0.957795658 | 0.8577949 | 30.42562 | 31.24675 | 29.14152 | 26.80331 | 35.13 | 34.19
11.8 | 0.9632774 | 0.8542367 | 30.40189 | 31.22173 | 29.28545 | 26.67075 | 35.13 | 34.19
11.81 | 0.968759142 | 0.8506784 | 30.37811 | 31.19667 | 29.42908 | 26.53833 | 35.13 | 34.19
11.82 | 0.969669128 | 0.8505322 | 30.3543 | 31.17156 | 29.43362 | 26.51242 | 35.19 | 34.25
11.83 | 0.97022139 | 0.850653 | 30.33044 | 31.14641 | 29.42724 | 26.49479 | 35.13 | 34.19
11.84 | 0.9695709 | 0.8519451 | 30.30654 | 31.12122 | 29.38434 | 26.51357 | 35.13 | 34.19
11.85 | 0.964914622 | 0.8571382 | 30.28259 | 31.09599 | 29.22012 | 26.65356 | 35.19 | 34.19
11.86 | 0.960258343 | 0.8623313 | 30.25861 | 31.07072 | 29.05608 | 26.79325 | 35.25 | 34.19
11.87 | 0.957164805 | 0.867343 | 30.23458 | 31.04541 | 28.93947 | 26.92702 | 35.19 | 34.19
11.88 | 0.955501908 | 0.8721886 | 30.21051 | 31.02005 | 28.8662 | 27.05534 | 35.25 | 34.25
11.89 | 0.953839011 | 0.8770342 | 30.1864 | 30.99466 | 28.79297 | 27.18338 | 35.25 | 34.19
11.9 | 0.953662718 | 0.8786647 | 30.16225 | 30.96923 | 28.76461 | 27.21157 | 35.25 | 34.19
11.91 | 0.953856253 | 0.8794955 | 30.13806 | 30.94376 | 28.74738 | 27.2149 | 35.31 | 34.25
11.92 | 0.953881838 | 0.8800893 | 30.11383 | 30.91825 | 28.72504 | 27.21082 | 35.31 | 34.19
11.93 | 0.951568437 | 0.8773822 | 30.08956 | 30.89271 | 28.63228 | 27.10471 | 35.31 | 34.19
11.94 | 0.949255037 | 0.8746752 | 30.06526 | 30.86712 | 28.5396 | 26.99871 | 35.31 | 34.19
11.95 | 0.947585242 | 0.8718105 | 30.04091 | 30.8415 | 28.46633 | 26.88795 | 35.38 | 34.19
11.96 | 0.94727931 | 0.8686117 | 30.01653 | 30.81585 | 28.43404 | 26.767 | 35.38 | 34.25
11.97 | 0.946973379 | 0.8654129 | 29.99211 | 30.79015 | 28.40173 | 26.64619 | 35.38 | 34.25
11.98 | 0.949801435 | 0.8639687 | 29.96765 | 30.76442 | 28.46332 | 26.5795 | 35.38 | 34.19
11.99 | 0.95507666 | 0.8638946 | 29.94315 | 30.73865 | 28.59801 | 26.55496 | 35.38 | 34.25
12 | 0.960351885 | 0.8638204 | 29.91862 | 30.71285 | 28.7324 | 26.53039 | 35.38 | 34.25
12.01 | 0.96201861 | 0.8647217 | 29.89405 | 30.68701 | 28.75864 | 26.53573 | 35.44 | 34.25
12.02 | 0.962724274 | 0.8658828 | 29.86945 | 30.66114 | 28.75604 | 26.54896 | 35.38 | 34.25
12.03 | 0.963417265 | 0.8670348 | 29.84481 | 30.63524 | 28.753 | 26.56182 | 35.44 | 34.25
12.04 | 0.961573546 | 0.8663726 | 29.82013 | 30.6093 | 28.67425 | 26.51906 | 35.44 | 34.25
12.05 | 0.959729828 | 0.8657105 | 29.79542 | 30.58332 | 28.59556 | 26.4763 | 35.44 | 34.25
12.06 | 0.957876238 | 0.8650041 | 29.77068 | 30.55732 | 28.51663 | 26.4322 | 35.5 | 34.25
12.07 | 0.955984903 | 0.8641287 | 29.7459 | 30.53127 | 28.43663 | 26.38295 | 35.5 | 34.25
12.08 | 0.954093568 | 0.8632534 | 29.72109 | 30.5052 | 28.3567 | 26.33372 | 35.56 | 34.25
12.09 | 0.951781788 | 0.8627006 | 29.69624 | 30.4791 | 28.26434 | 26.29433 | 35.56 | 34.25
12.1 | 0.948830334 | 0.8626385 | 29.67136 | 30.45296 | 28.15309 | 26.26989 | 35.56 | 34.25
12.11 | 0.945878881 | 0.8625764 | 29.64645 | 30.42679 | 28.04195 | 26.24543 | 35.56 | 34.25
12.12 | 0.947906242 | 0.8627557 | 29.62151 | 30.40059 | 28.07841 | 26.22828 | 35.56 | 34.25
12.13 | 0.953647416 | 0.8631152 | 29.59653 | 30.37436 | 28.22465 | 26.21657 | 35.56 | 34.25
12.14 | 0.95938859 | 0.8634747 | 29.57152 | 30.3481 | 28.37058 | 26.20481 | 35.56 | 34.31
12.15 | 0.966015289 | 0.8643977 | 29.54648 | 30.32181 | 28.54235 | 26.2101 | 35.63 | 34.31
12.16 | 0.972960117 | 0.8655232 | 29.52141 | 30.29549 | 28.72315 | 26.22145 | 35.63 | 34.25
12.17 | 0.979904946 | 0.8666486 | 29.49631 | 30.26914 | 28.90358 | 26.23271 | 35.63 | 34.25
12.18 | 0.979834193 | 0.8673655 | 29.47117 | 30.24276 | 28.87686 | 26.23152 | 35.63 | 34.25
12.19 | 0.978854599 | 0.8680294 | 29.44601 | 30.21635 | 28.82336 | 26.22868 | 35.69 | 34.31
12.2 | 0.977875817 | 0.8686694 | 29.42082 | 30.18991 | 28.76991 | 26.22505 | 35.69 | 34.25
12.21 | 0.976934009 | 0.8682228 | 29.3956 | 30.16344 | 28.71756 | 26.18859 | 35.63 | 34.31
12.22 | 0.975992201 | 0.8677763 | 29.37035 | 30.13695 | 28.66523 | 26.15213 | 35.63 | 34.31
12.23 | 0.974995337 | 0.8674976 | 29.34507 | 30.11043 | 28.6113 | 26.12073 | 35.69 | 34.31
12.24 | 0.973671739 | 0.8682153 | 29.31976 | 30.08388 | 28.54782 | 26.11929 | 35.69 | 34.31
12.25 | 0.972348142 | 0.868933 | 29.29442 | 30.05731 | 28.48438 | 26.11779 | 35.75 | 34.31
12.26 | 0.969801317 | 0.8696252 | 29.26906 | 30.03071 | 28.38517 | 26.11546 | 35.75 | 34.31
12.27 | 0.963648403 | 0.8702421 | 29.24367 | 30.00408 | 28.18061 | 26.11081 | 35.75 | 34.31
12.28 | 0.95749549 | 0.870859 | 29.21825 | 29.97742 | 27.97634 | 26.10611 | 35.75 | 34.38
12.29 | 0.952992586 | 0.870543 | 29.1928 | 29.95074 | 27.82052 | 26.07341 | 35.75 | 34.31
12.3 | 0.951571846 | 0.8684845 | 29.16733 | 29.92404 | 27.75481 | 25.98857 | 35.75 | 34.31
12.31 | 0.950151106 | 0.866426 | 29.14183 | 29.89731 | 27.68914 | 25.90381 | 35.81 | 34.38
12.32 | 0.951369708 | 0.8649891 | 29.11631 | 29.87056 | 27.70037 | 25.83771 | 35.81 | 34.38
12.33 | 0.956083156 | 0.8643755 | 29.09075 | 29.84378 | 27.81318 | 25.79623 | 35.88 | 34.31
12.34 | 0.960796605 | 0.8637618 | 29.06518 | 29.81697 | 27.92572 | 25.75477 | 35.88 | 34.38
12.35 | 0.963672985 | 0.8643868 | 29.03958 | 29.79015 | 27.98466 | 25.75021 | 35.81 | 34.38
12.36 | 0.964697235 | 0.8662605 | 29.01395 | 29.7633 | 27.98968 | 25.78277 | 35.88 | 34.38
12.37 | 0.965721484 | 0.8681342 | 28.9883 | 29.73643 | 27.99462 | 25.81521 | 35.88 | 34.38
12.38 | 0.964434036 | 0.8689588 | 28.96263 | 29.70953 | 27.93254 | 25.81636 | 35.88 | 34.38
12.39 | 0.961267792 | 0.8689307 | 28.93693 | 29.68261 | 27.81614 | 25.79213 | 35.94 | 34.38
12.4 | 0.958101548 | 0.8689026 | 28.91121 | 29.65567 | 27.69987 | 25.76789 | 35.94 | 34.44
12.41 | 0.955923071 | 0.8684043 | 28.88546 | 29.62871 | 27.61228 | 25.7297 | 35.94 | 34.38
12.42 | 0.95442747 | 0.8675809 | 28.85969 | 29.60173 | 27.54448 | 25.68189 | 35.94 | 34.44
12.43 | 0.952931868 | 0.8667575 | 28.8339 | 29.57472 | 27.47674 | 25.63411 | 35.94 | 34.44
12.44 | 0.952784955 | 0.8677853 | 28.80809 | 29.54769 | 27.44791 | 25.64105 | 35.94 | 34.44
12.45 | 0.953476479 | 0.869964 | 28.78225 | 29.52065 | 27.4432 | 25.6819 | 36 | 34.44
12.46 | 0.954168003 | 0.8721426 | 28.7564 | 29.49358 | 27.43843 | 25.72261 | 35.94 | 34.44
12.47 | 0.953687244 | 0.8734841 | 28.73052 | 29.46649 | 27.39993 | 25.73851 | 36 | 34.5
12.48 | 0.952511321 | 0.8743293 | 28.70462 | 29.43938 | 27.34147 | 25.73972 | 36 | 34.5
12.49 | 0.951335399 | 0.8751744 | 28.6787 | 29.41226 | 27.28306 | 25.74085 | 36 | 34.5
12.5 | 0.951182111 | 0.8746565 | 28.65275 | 29.38511 | 27.25399 | 25.70188 | 36 | 34.44
12.51 | 0.951643872 | 0.8733189 | 28.62679 | 29.35795 | 27.24251 | 25.63885 | 36 | 34.44
12.52 | 0.952105633 | 0.8719813 | 28.60081 | 29.33076 | 27.23099 | 25.57588 | 36.06 | 34.5
12.53 | 0.954002929 | 0.8714999 | 28.57481 | 29.30356 | 27.26045 | 25.53805 | 36.06 | 34.44
12.54 | 0.956831121 | 0.8715738 | 28.54879 | 29.27634 | 27.31637 | 25.51649 | 36.06 | 34.5
12.55 | 0.959659313 | 0.8716476 | 28.52274 | 29.2491 | 27.37212 | 25.49491 | 36.06 | 34.44
12.56 | 0.961967025 | 0.8717305 | 28.49668 | 29.22185 | 27.41287 | 25.47357 | 36.06 | 34.5
12.57 | 0.963888766 | 0.8718202 | 28.47061 | 29.19457 | 27.4425 | 25.45242 | 36.06 | 34.5
12.58 | 0.965810507 | 0.8719098 | 28.44451 | 29.16728 | 27.47201 | 25.43124 | 36.13 | 34.5
12.59 | 0.965813544 | 0.8737922 | 28.41839 | 29.13998 | 27.44687 | 25.46228 | 36.13 | 34.5
12.6 | 0.964094794 | 0.8772835 | 28.39226 | 29.11265 | 27.37283 | 25.54005 | 36.13 | 34.5
12.61 | 0.962376044 | 0.8807747 | 28.36611 | 29.08531 | 27.29886 | 25.61761 | 36.13 | 34.5
12.62 | 0.958484917 | 0.8839727 | 28.33994 | 29.05796 | 27.16341 | 25.68644 | 36.19 | 34.5
12.63 | 0.952095063 | 0.8868332 | 28.31376 | 29.03059 | 26.95739 | 25.74529 | 36.13 | 34.56
12.64 | 0.945705208 | 0.8896937 | 28.28755 | 29.0032 | 26.75169 | 25.80396 | 36.19 | 34.56
12.65 | 0.94019047 | 0.8902956 | 28.26134 | 28.9758 | 26.57104 | 25.79703 | 36.19 | 34.56
12.66 | 0.936055182 | 0.8873374 | 28.2351 | 28.94838 | 26.42961 | 25.68698 | 36.19 | 34.56
12.67 | 0.931919895 | 0.8843791 | 28.20885 | 28.92095 | 26.28839 | 25.57708 | 36.19 | 34.56
12.68 | 0.929491744 | 0.8815072 | 28.18258 | 28.8935 | 26.19548 | 25.46983 | 36.19 | 34.56
12.69 | 0.931120068 | 0.8788402 | 28.1563 | 28.86605 | 26.2169 | 25.36864 | 36.19 | 34.56
12.7 | 0.932748393 | 0.8761733 | 28.13 | 28.83857 | 26.23821 | 25.26759 | 36.25 | 34.56
12.71 | 0.935197926 | 0.8739314 | 28.10369 | 28.81108 | 26.28251 | 25.17891 | 36.25 | 34.56
12.72 | 0.94116955 | 0.8735127 | 28.07736 | 28.78358 | 26.42556 | 25.14283 | 36.25 | 34.56
12.73 | 0.947141173 | 0.873094 | 28.05102 | 28.75607 | 26.56828 | 25.10675 | 36.31 | 34.56
12.74 | 0.952987149 | 0.8728213 | 28.02466 | 28.72855 | 26.70714 | 25.07489 | 36.31 | 34.56
12.75 | 0.957074689 | 0.8745916 | 27.99829 | 28.70101 | 26.79646 | 25.10166 | 36.31 | 34.56
12.76 | 0.96116223 | 0.876362 | 27.97191 | 28.67346 | 26.88554 | 25.12833 | 36.31 | 34.56
12.77 | 0.96524977 | 0.8781323 | 27.94551 | 28.64589 | 26.9744 | 25.15488 | 36.25 | 34.56
12.78 | 0.962290799 | 0.8796738 | 27.9191 | 28.61832 | 26.86629 | 25.17478 | 36.31 | 34.56
12.79 | 0.958792657 | 0.8811977 | 27.89267 | 28.59073 | 26.74329 | 25.19409 | 36.31 | 34.56
12.8 | 0.955294516 | 0.8827217 | 27.86624 | 28.56313 | 26.62046 | 25.2133 | 36.31 | 34.56
12.81 | 0.95068045 | 0.8812007 | 27.83979 | 28.53553 | 26.46674 | 25.14553 | 36.38 | 34.56
12.82 | 0.945743634 | 0.8787991 | 27.81333 | 28.50791 | 26.30428 | 25.05272 | 36.38 | 34.56
12.83 | 0.940806817 | 0.8763975 | 27.78685 | 28.48028 | 26.14206 | 24.96004 | 36.38 | 34.56
12.84 | 0.938982097 | 0.8745385 | 27.76037 | 28.45264 | 26.06649 | 24.88293 | 36.38 | 34.56
12.85 | 0.939174079 | 0.8730311 | 27.73387 | 28.42498 | 26.04693 | 24.8159 | 36.38 | 34.63
12.86 | 0.939366061 | 0.8715237 | 27.70736 | 28.39732 | 26.02736 | 24.74894 | 36.38 | 34.63
12.87 | 0.941868265 | 0.8715787 | 27.68084 | 28.36965 | 26.07171 | 24.72639 | 36.38 | 34.56
12.88 | 0.94753224 | 0.8737721 | 27.65431 | 28.34198 | 26.20335 | 24.76443 | 36.44 | 34.63
12.89 | 0.953196216 | 0.8759654 | 27.62777 | 28.31429 | 26.33469 | 24.80234 | 36.44 | 34.56
12.9 | 0.95862302 | 0.8780352 | 27.60122 | 28.28659 | 26.45916 | 24.83662 | 36.44 | 34.56
12.91 | 0.963217439 | 0.879671 | 27.57466 | 28.25888 | 26.56039 | 24.85852 | 36.5 | 34.56
12.92 | 0.967811859 | 0.8813069 | 27.54808 | 28.23117 | 26.66136 | 24.88032 | 36.5 | 34.56
12.93 | 0.972363763 | 0.8829339 | 27.5215 | 28.20345 | 26.76091 | 24.90178 | 36.5 | 34.63
12.94 | 0.969001018 | 0.8829095 | 27.49491 | 28.17572 | 26.6426 | 24.87661 | 36.5 | 34.56
12.95 | 0.965638274 | 0.8828851 | 27.46831 | 28.14798 | 26.52445 | 24.85143 | 36.56 | 34.63
12.96 | 0.96227553 | 0.8828607 | 27.4417 | 28.12023 | 26.40648 | 24.82625 | 36.5 | 34.63
12.97 | 0.95898246 | 0.8819587 | 27.41508 | 28.09248 | 26.29058 | 24.77641 | 36.56 | 34.69
12.98 | 0.955709867 | 0.8807989 | 27.38846 | 28.06472 | 26.17542 | 24.71937 | 36.56 | 34.56
12.99 | 0.952437274 | 0.8796391 | 27.36182 | 28.03695 | 26.06042 | 24.6624 | 36.56 | 34.63
13 | 0.953338487 | 0.8779119 | 27.33518 | 28.00918 | 26.05968 | 24.58959 | 36.56 | 34.63
13.01 | 0.95802864 | 0.8756697 | 27.30853 | 27.9814 | 26.16235 | 24.50246 | 36.63 | 34.63
13.02 | 0.962718793 | 0.8734274 | 27.28187 | 27.95361 | 26.26477 | 24.41545 | 36.63 | 34.63
13.03 | 0.966676346 | 0.8715139 | 27.2552 | 27.92582 | 26.34696 | 24.33774 | 36.63 | 34.63
13.04 | 0.968539588 | 0.8705399 | 27.22853 | 27.89802 | 26.37191 | 24.28634 | 36.63 | 34.63
13.05 | 0.970402829 | 0.869566 | 27.20185 | 27.87022 | 26.39675 | 24.23499 | 36.63 | 34.63
13.06 | 0.972266071 | 0.8685921 | 27.17516 | 27.84241 | 26.42149 | 24.18369 | 36.69 | 34.63
13.07 | 0.969955334 | 0.8686671 | 27.14846 | 27.81459 | 26.3328 | 24.16162 | 36.69 | 34.56
13.08 | 0.967549347 | 0.8687662 | 27.12176 | 27.78677 | 26.24164 | 24.14021 | 36.63 | 34.63
13.09 | 0.96514336 | 0.8688652 | 27.09506 | 27.75895 | 26.15061 | 24.11879 | 36.69 | 34.63
13.1 | 0.966194897 | 0.8691035 | 27.06834 | 27.73112 | 26.1533 | 24.10122 | 36.69 | 34.63
13.11 | 0.9688761 | 0.8694075 | 27.04162 | 27.70329 | 26.19998 | 24.08545 | 36.75 | 34.69
13.12 | 0.971557304 | 0.8697116 | 27.0149 | 27.67545 | 26.24652 | 24.06966 | 36.75 | 34.63
13.13 | 0.973523353 | 0.8714974 | 26.98817 | 27.64761 | 26.27361 | 24.09482 | 36.75 | 34.63
13.14 | 0.97424479 | 0.8758621 | 26.96143 | 27.61977 | 26.26704 | 24.19111 | 36.75 | 34.63
13.15 | 0.974966226 | 0.8802269 | 26.93469 | 27.59192 | 26.26042 | 24.28715 | 36.75 | 34.69
13.16 | 0.97559111 | 0.8846148 | 26.90795 | 27.56407 | 26.25116 | 24.38359 | 36.75 | 34.69
13.17 | 0.973418022 | 0.8896755 | 26.8812 | 27.53622 | 26.16664 | 24.4983 | 36.75 | 34.69
13.18 | 0.971244935 | 0.8947363 | 26.85444 | 27.50836 | 26.08224 | 24.61273 | 36.75 | 34.69
13.19 | 0.969071847 | 0.899797 | 26.82769 | 27.4805 | 25.99796 | 24.72687 | 36.81 | 34.69
13.2 | 0.969091792 | 0.9017375 | 26.80092 | 27.45264 | 25.97256 | 24.75507 | 36.75 | 34.69
13.21 | 0.970120956 | 0.9022421 | 26.77416 | 27.42477 | 25.97417 | 24.74379 | 36.75 | 34.63
13.22 | 0.971150119 | 0.9027467 | 26.74739 | 27.39691 | 25.97573 | 24.73247 | 36.81 | 34.69
13.23 | 0.971326927 | 0.9031995 | 26.72062 | 27.36904 | 25.95445 | 24.7197 | 36.81 | 34.69
13.24 | 0.969686149 | 0.9035417 | 26.69384 | 27.34117 | 25.88465 | 24.70389 | 36.81 | 34.69
13.25 | 0.968045371 | 0.9038839 | 26.66706 | 27.3133 | 25.81492 | 24.68805 | 36.88 | 34.69
13.26 | 0.966404593 | 0.9042261 | 26.64028 | 27.28543 | 25.74529 | 24.6722 | 36.81 | 34.75
13.27 | 0.963973078 | 0.9023527 | 26.61349 | 27.25755 | 25.65469 | 24.59593 | 36.81 | 34.75
13.28 | 0.96148788 | 0.9003288 | 26.5867 | 27.22968 | 25.56279 | 24.51566 | 36.88 | 34.69
13.29 | 0.959002682 | 0.8983049 | 26.55992 | 27.2018 | 25.47103 | 24.43551 | 36.88 | 34.69
13.3 | 0.957640439 | 0.8944487 | 26.53312 | 27.17393 | 25.40919 | 24.30568 | 36.88 | 34.69
13.31 | 0.957249279 | 0.889008 | 26.50633 | 27.14605 | 25.37317 | 24.13306 | 36.88 | 34.69
13.32 | 0.956858118 | 0.8835673 | 26.47953 | 27.11818 | 25.33716 | 23.96073 | 36.88 | 34.69
13.33 | 0.956844479 | 0.878846 | 26.45274 | 27.0903 | 25.31116 | 23.8082 | 36.88 | 34.75
13.34 | 0.959635964 | 0.87947 | 26.42594 | 27.06242 | 25.35928 | 23.80059 | 36.88 | 34.75
13.35 | 0.96242745 | 0.8800939 | 26.39914 | 27.03455 | 25.40726 | 23.79294 | 36.88 | 34.75
13.36 | 0.965218935 | 0.8807179 | 26.37234 | 27.00667 | 25.45508 | 23.78526 | 36.81 | 34.75
13.37 | 0.970932209 | 0.8825849 | 26.34554 | 26.9788 | 25.57973 | 23.81108 | 36.88 | 34.75
13.38 | 0.977999333 | 0.8850278 | 26.31874 | 26.95093 | 25.73971 | 23.85232 | 36.94 | 34.75
13.39 | 0.985066457 | 0.8874707 | 26.29193 | 26.92305 | 25.8993 | 23.89342 | 36.94 | 34.75
13.4 | 0.989612898 | 0.8889495 | 26.26513 | 26.89518 | 25.99231 | 23.90846 | 36.88 | 34.75
13.41 | 0.985736825 | 0.8872072 | 26.23833 | 26.86731 | 25.86409 | 23.83688 | 36.94 | 34.75
13.42 | 0.981860752 | 0.8854649 | 26.21153 | 26.83945 | 25.73607 | 23.76539 | 36.94 | 34.81
13.43 | 0.977984679 | 0.8837226 | 26.18472 | 26.81158 | 25.60826 | 23.694 | 36.94 | 34.81
13.44 | 0.969489369 | 0.8849375 | 26.15792 | 26.78372 | 25.35983 | 23.70191 | 36.94 | 34.81
13.45 | 0.959530844 | 0.887089 | 26.13112 | 26.75585 | 25.07362 | 23.73482 | 37 | 34.88
13.46 | 0.949572319 | 0.8892405 | 26.10432 | 26.728 | 24.78794 | 23.76762 | 37 | 34.88
13.47 | 0.942469947 | 0.8915339 | 26.07752 | 26.70014 | 24.57728 | 23.80408 | 37 | 34.88
13.48 | 0.943070207 | 0.8942098 | 26.05072 | 26.67228 | 24.56766 | 23.85062 | 37 | 34.81
13.49 | 0.943670466 | 0.8968857 | 26.02392 | 26.64443 | 24.55801 | 23.89701 | 37 | 34.88
13.5 | 0.944270725 | 0.8995616 | 25.99713 | 26.61658 | 24.54833 | 23.94326 | 36.94 | 34.88
13.51 | 0.946734714 | 0.8985117 | 25.97033 | 26.58874 | 24.58702 | 23.89029 | 37 | 34.88
13.52 | 0.949776351 | 0.8963069 | 25.94354 | 26.5609 | 24.64056 | 23.80671 | 37 | 34.88
13.53 | 0.952817989 | 0.894102 | 25.91675 | 26.53306 | 24.69395 | 23.72326 | 37 | 34.88
13.54 | 0.955699752 | 0.8916624 | 25.88996 | 26.50522 | 24.74303 | 23.63371 | 37 | 34.88
13.55 | 0.958069562 | 0.8884706 | 25.86318 | 26.47739 | 24.77872 | 23.52439 | 37 | 34.88
13.56 | 0.960439372 | 0.8852788 | 25.83639 | 26.44957 | 24.81429 | 23.41524 | 37 | 34.88
13.57 | 0.962809182 | 0.882087 | 25.80961 | 26.42174 | 24.84973 | 23.30628 | 37 | 34.81
13.58 | 0.964120428 | 0.8790825 | 25.78283 | 26.39393 | 24.85776 | 23.20244 | 37.06 | 34.88
13.59 | 0.964965129 | 0.8761605 | 25.75606 | 26.36611 | 24.8537 | 23.10095 | 37.06 | 34.88
13.6 | 0.96580983 | 0.8732386 | 25.72928 | 26.3383 | 24.8496 | 22.99962 | 37.06 | 34.88
13.61 | 0.966170056 | 0.8707818 | 25.70252 | 26.3105 | 24.833 | 22.9107 | 37.06 | 34.88
13.62 | 0.963333552 | 0.8713943 | 25.67575 | 26.2827 | 24.73431 | 22.90259 | 37.06 | 34.88
13.63 | 0.960497049 | 0.8720069 | 25.64899 | 26.2549 | 24.63578 | 22.89446 | 37.06 | 34.88
13.64 | 0.957660546 | 0.8726194 | 25.62223 | 26.22711 | 24.5374 | 22.88629 | 37.06 | 34.94
13.65 | 0.956726875 | 0.8755207 | 25.59547 | 26.19933 | 24.48788 | 22.93806 | 37 | 34.94
13.66 | 0.957347709 | 0.8802919 | 25.56872 | 26.17155 | 24.47816 | 23.03861 | 37 | 34.88
13.67 | 0.957968543 | 0.8850631 | 25.54198 | 26.14378 | 24.46841 | 23.1389 | 37.06 | 34.94
13.68 | 0.958589377 | 0.8898343 | 25.51523 | 26.11601 | 24.45863 | 23.23893 | 37.06 | 34.94
13.69 | 0.960563987 | 0.8928998 | 25.48849 | 26.08825 | 24.48333 | 23.2942 | 37.06 | 34.88
13.7 | 0.962609482 | 0.895876 | 25.46176 | 26.0605 | 24.50973 | 23.34698 | 37.06 | 34.94
13.71 | 0.964654977 | 0.8988522 | 25.43503 | 26.03275 | 24.53603 | 23.3996 | 37.06 | 34.94
13.72 | 0.965293816 | 0.900891 | 25.40831 | 26.00501 | 24.52648 | 23.42768 | 37.06 | 34.94
13.73 | 0.96309043 | 0.9010357 | 25.38159 | 25.97727 | 24.44477 | 23.40645 | 37.13 | 34.94
13.74 | 0.960887043 | 0.9011803 | 25.35488 | 25.94954 | 24.36317 | 23.38522 | 37.13 | 34.88
13.75 | 0.958683657 | 0.901325 | 25.32817 | 25.92182 | 24.2817 | 23.36399 | 37.13 | 34.94
13.76 | 0.954786225 | 0.9013324 | 25.30146 | 25.89411 | 24.15749 | 23.3392 | 37.13 | 34.94
13.77 | 0.95013722 | 0.901279 | 25.27477 | 25.8664 | 24.0145 | 23.31284 | 37.13 | 34.94
13.78 | 0.945488216 | 0.9012255 | 25.24808 | 25.8387 | 23.87176 | 23.2865 | 37.19 | 35
13.79 | 0.940926315 | 0.9012282 | 25.22139 | 25.81101 | 23.73147 | 23.26161 | 37.19 | 34.94
13.8 | 0.938769306 | 0.9027835 | 25.19471 | 25.78332 | 23.65202 | 23.27676 | 37.13 | 35
13.81 | 0.936612296 | 0.9043387 | 25.16804 | 25.75565 | 23.57269 | 23.29183 | 37.13 | 34.94
13.82 | 0.934455286 | 0.905894 | 25.14137 | 25.72798 | 23.49349 | 23.30682 | 37.13 | 34.94
13.83 | 0.934308475 | 0.9074256 | 25.11471 | 25.70032 | 23.46489 | 23.32112 | 37.13 | 35
13.84 | 0.937771042 | 0.9089147 | 25.08805 | 25.67266 | 23.52685 | 23.33426 | 37.13 | 35
13.85 | 0.941233609 | 0.9104038 | 25.06141 | 25.64502 | 23.58864 | 23.34732 | 37.13 | 35
13.86 | 0.944696176 | 0.911893 | 25.03477 | 25.61738 | 23.65025 | 23.36031 | 37.13 | 34.94
13.87 | 0.946418858 | 0.9109709 | 25.00813 | 25.58975 | 23.66817 | 23.31152 | 37.13 | 35
13.88 | 0.947248463 | 0.9088111 | 24.98151 | 25.56213 | 23.66369 | 23.23115 | 37.13 | 34.94
13.89 | 0.948078068 | 0.9066514 | 24.95489 | 25.53452 | 23.65918 | 23.15091 | 37.19 | 35
13.9 | 0.948907673 | 0.9044916 | 24.92827 | 25.50692 | 23.65463 | 23.0708 | 37.19 | 34.94
13.91 | 0.947406494 | 0.900923 | 24.90167 | 25.47933 | 23.592 | 22.95491 | 37.19 | 35
13.92 | 0.945767263 | 0.897271 | 24.87507 | 25.45175 | 23.52603 | 22.83711 | 37.19 | 34.94
13.93 | 0.944128031 | 0.893619 | 24.84848 | 25.42417 | 23.46015 | 22.71952 | 37.25 | 34.94
13.94 | 0.94419113 | 0.8904594 | 24.8219 | 25.39661 | 23.43662 | 22.61465 | 37.25 | 35
13.95 | 0.950760941 | 0.8891821 | 24.79533 | 25.36905 | 23.57443 | 22.55771 | 37.25 | 35
13.96 | 0.957330751 | 0.8879048 | 24.76877 | 25.34151 | 23.7119 | 22.50085 | 37.25 | 34.94
13.97 | 0.963900562 | 0.8866275 | 24.74221 | 25.31397 | 23.84903 | 22.44406 | 37.31 | 34.94
13.98 | 0.970098512 | 0.8870912 | 24.71566 | 25.28645 | 23.97662 | 22.43138 | 37.25 | 34.94
13.99 | 0.975842917 | 0.8896783 | 24.68912 | 25.25893 | 24.0927 | 22.47232 | 37.25 | 34.94
14 | 0.981587323 | 0.8922654 | 24.66259 | 25.23143 | 24.20848 | 22.51313 | 37.25 | 35
[7 empty] | 37.75 | 35.38
[7 empty] | 37.75 | 35.38
[7 empty] | 37.81 | 35.44
[7 empty] | 37.81 | 35.44
[7 empty] | 37.81 | 35.44
[7 empty] | 37.81 | 35.44
[7 empty] | 37.81 | 35.44
[7 empty] | 37.81 | 35.44
[7 empty] | 37.81 | 35.44
[7 empty] | 37.81 | 35.44
[7 empty] | 37.88 | 35.44
[7 empty] | 37.88 | 35.5
[7 empty] | 37.88 | 35.44
[7 empty] | 37.88 | 35.5
[7 empty] | 37.88 | 35.5
[7 empty] | 37.88 | 35.5
[7 empty] | 37.81 | 35.44
[7 empty] | 37.88 | 35.5
[7 empty] | 37.88 | 35.5
[7 empty] | 37.88 | 35.44
[7 empty] | 37.88 | 35.5
[7 empty] | 37.88 | 35.5
[7 empty] | 37.88 | 35.5
[7 empty] | 37.94 | 35.5
[7 empty] | 37.88 | 35.5
[7 empty] | 37.94 | 35.5
[7 empty] | 37.88 | 35.5
[7 empty] | 37.94 | 35.56
[7 empty] | 37.94 | 35.5
[7 empty] | 37.94 | 35.56
[7 empty] | 37.94 | 35.5
[7 empty] | 37.94 | 35.5
[7 empty] | 37.94 | 35.56
[7 empty] | 37.94 | 35.5
[7 empty] | 38 | 35.56
[7 empty] | 38 | 35.5
[7 empty] | 38 | 35.56
[7 empty] | 38 | 35.56
[7 empty] | 38 | 35.56
[7 empty] | 38 | 35.56
[7 empty] | 38 | 35.56
[7 empty] | 38 | 35.56
[7 empty] | 38.06 | 35.56
[7 empty] | 38 | 35.63
[7 empty] | 38 | 35.63
[7 empty] | 38.06 | 35.63
[7 empty] | 38.06 | 35.56
[7 empty] | 38.06 | 35.63
[7 empty] | 38.06 | 35.63
[7 empty] | 38.06 | 35.63
[7 empty] | 38.13 | 35.63
[7 empty] | 38.13 | 35.63
[7 empty] | 38.06 | 35.63
[7 empty] | 38.13 | 35.63
[7 empty] | 38.13 | 35.69
[7 empty] | 38.13 | 35.69
[7 empty] | 38.13 | 35.63
[7 empty] | 38.13 | 35.69
[7 empty] | 38.13 | 35.69
[7 empty] | 38.19 | 35.69
[7 empty] | 38.19 | 35.69
[7 empty] | 38.13 | 35.75
[7 empty] | 38.19 | 35.69
[7 empty] | 38.19 | 35.75
[7 empty] | 38.19 | 35.75
[7 empty] | 38.19 | 35.69
[7 empty] | 38.19 | 35.69
[7 empty] | 38.25 | 35.69
[7 empty] | 38.25 | 35.75
[7 empty] | 38.25 | 35.69
[7 empty] | 38.25 | 35.75
[7 empty] | 38.25 | 35.75
[7 empty] | 38.25 | 35.81
[7 empty] | 38.25 | 35.81
[7 empty] | 38.25 | 35.81
[7 empty] | 38.31 | 35.81
[7 empty] | 38.25 | 35.81
[7 empty] | 38.25 | 35.81
[7 empty] | 38.31 | 35.81
[7 empty] | 38.31 | 35.81
[7 empty] | 38.31 | 35.81
[7 empty] | 38.31 | 35.81
[7 empty] | 38.31 | 35.81
[7 empty] | 38.31 | 35.81
[7 empty] | 38.31 | 35.81
[7 empty] | 38.31 | 35.81
[7 empty] | 38.31 | 35.81
[7 empty] | 38.38 | 35.81
[7 empty] | 38.38 | 35.81
[7 empty] | 38.38 | 35.81
[7 empty] | 38.38 | 35.81
[7 empty] | 38.38 | 35.88
[7 empty] | 38.38 | 35.81
[7 empty] | 38.38 | 35.81
[7 empty] | 38.38 | 35.81
[7 empty] | 38.44 | 35.81
[7 empty] | 38.38 | 35.81
[7 empty] | 38.44 | 35.88
[7 empty] | 38.44 | 35.88
[7 empty] | 38.44 | 35.88
[7 empty] | 38.44 | 35.88
[7 empty] | 38.5 | 35.88
[7 empty] | 38.44 | 35.88
[7 empty] | 38.5 | 35.88
[7 empty] | 38.44 | 35.81
[7 empty] | 38.5 | 35.88
[7 empty] | 38.56 | 35.88
[7 empty] | 38.5 | 35.88
[7 empty] | 38.5 | 35.88
[7 empty] | 38.5 | 35.81
[7 empty] | 38.5 | 35.88
[7 empty] | 38.56 | 35.88
[7 empty] | 38.56 | 35.88
[7 empty] | 38.5 | 35.88
[7 empty] | 38.56 | 35.88
[7 empty] | 38.56 | 35.88
[7 empty] | 38.56 | 35.88
[7 empty] | 38.56 | 35.88
[7 empty] | 38.63 | 35.81
[7 empty] | 38.56 | 35.81
[7 empty] | 38.63 | 35.88
[7 empty] | 38.69 | 35.88
[7 empty] | 38.63 | 35.88
[7 empty] | 38.63 | 35.88
[7 empty] | 38.63 | 35.88
[7 empty] | 38.63 | 35.88
[7 empty] | 38.63 | 35.88
[7 empty] | 38.69 | 35.88
[7 empty] | 38.63 | 35.94
[7 empty] | 38.69 | 35.94
[7 empty] | 38.69 | 35.94
[7 empty] | 38.69 | 35.94
[7 empty] | 38.69 | 35.94
[7 empty] | 38.69 | 35.94
[7 empty] | 38.75 | 36
[7 empty] | 38.69 | 36
[7 empty] | 38.75 | 35.94
[7 empty] | 38.81 | 36
[7 empty] | 38.75 | 36
[7 empty] | 38.81 | 36
[7 empty] | 38.75 | 36
[7 empty] | 38.75 | 36
[7 empty] | 38.81 | 36
[7 empty] | 38.81 | 36.06
[7 empty] | 38.81 | 36.06
[7 empty] | 38.88 | 36.06
[7 empty] | 38.88 | 36
[7 empty] | 38.88 | 36.06
[7 empty] | 38.94 | 36
[7 empty] | 38.88 | 36
[7 empty] | 38.88 | 36.06
[7 empty] | 38.88 | 36.06
[7 empty] | 38.94 | 36.06
[7 empty] | 38.94 | 36.06
[7 empty] | 38.94 | 36.13
[7 empty] | 38.94 | 36.06
[7 empty] | 38.94 | 36.06
[7 empty] | 39 | 36.06
[7 empty] | 38.94 | 36.13
[7 empty] | 39 | 36.13
[7 empty] | 39 | 36.06
[7 empty] | 39 | 36.13
[7 empty] | 39 | 36.13
[7 empty] | 39.06 | 36.13
[7 empty] | 39 | 36.13
[7 empty] | 39.06 | 36.13
[7 empty] | 39.13 | 36.19
[7 empty] | 39.06 | 36.19
[7 empty] | 39.06 | 36.19
[7 empty] | 39.06 | 36.19
[7 empty] | 39.06 | 36.19
[7 empty] | 39.06 | 36.19
[7 empty] | 39.06 | 36.19
[7 empty] | 39.06 | 36.19
[7 empty] | 39.06 | 36.19
[7 empty] | 39.13 | 36.19
[7 empty] | 39.13 | 36.19
[7 empty] | 39.13 | 36.25
[7 empty] | 39.13 | 36.19
[7 empty] | 39.13 | 36.19
[7 empty] | 39.13 | 36.25
[7 empty] | 39.13 | 36.25
[7 empty] | 39.13 | 36.25
[7 empty] | 39.13 | 36.25
[7 empty] | 39.19 | 36.25
[7 empty] | 39.19 | 36.25
[7 empty] | 39.19 | 36.25
[7 empty] | 39.19 | 36.25
[7 empty] | 39.19 | 36.25
[7 empty] | 39.19 | 36.25
[7 empty] | 39.25 | 36.31
[7 empty] | 39.19 | 36.25
[7 empty] | 39.19 | 36.25
[7 empty] | 39.25 | 36.31
[7 empty] | 39.25 | 36.31
[7 empty] | 39.25 | 36.31
[7 empty] | 39.25 | 36.31
[7 empty] | 39.25 | 36.31
[7 empty] | 39.25 | 36.31
[7 empty] | 39.31 | 36.38
[7 empty] | 39.31 | 36.31
[7 empty] | 39.31 | 36.31
[7 empty] | 39.38 | 36.31
[7 empty] | 39.38 | 36.38
[7 empty] | 39.38 | 36.38
[7 empty] | 39.38 | 36.31
[7 empty] | 39.38 | 36.38
[7 empty] | 39.38 | 36.38
[7 empty] | 39.44 | 36.38
[7 empty] | 39.44 | 36.38
[7 empty] | 39.44 | 36.31
[7 empty] | 39.44 | 36.31
[7 empty] | 39.44 | 36.38
[7 empty] | 39.5 | 36.38
[7 empty] | 39.44 | 36.38
[7 empty] | 39.44 | 36.38
[7 empty] | 39.5 | 36.38
[7 empty] | 39.5 | 36.38
[7 empty] | 39.5 | 36.38
[7 empty] | 39.5 | 36.38
[7 empty] | 39.5 | 36.38
[7 empty] | 39.5 | 36.38
[7 empty] | 39.56 | 36.38
[7 empty] | 39.56 | 36.38
[7 empty] | 39.5 | 36.44
[7 empty] | 39.56 | 36.38
[7 empty] | 39.56 | 36.44
[7 empty] | 39.56 | 36.38
[7 empty] | 39.56 | 36.38
[7 empty] | 39.56 | 36.38
[7 empty] | 39.56 | 36.38
[7 empty] | 39.56 | 36.44
[7 empty] | 39.63 | 36.38
[7 empty] | 39.63 | 36.44
[7 empty] | 39.63 | 36.38
[7 empty] | 39.63 | 36.44
[7 empty] | 39.69 | 36.44
[7 empty] | 39.69 | 36.44
[7 empty] | 39.69 | 36.44
[7 empty] | 39.69 | 36.44
[7 empty] | 39.69 | 36.44
[7 empty] | 39.69 | 36.5
[7 empty] | 39.75 | 36.44
[7 empty] | 39.75 | 36.5
[7 empty] | 39.75 | 36.44
[7 empty] | 39.75 | 36.44
[7 empty] | 39.75 | 36.5
[7 empty] | 39.75 | 36.44
[7 empty] | 39.81 | 36.5
[7 empty] | 39.81 | 36.5
[7 empty] | 39.75 | 36.5
[7 empty] | 39.81 | 36.5
[7 empty] | 39.88 | 36.5
[7 empty] | 39.88 | 36.5
[7 empty] | 39.88 | 36.5
[7 empty] | 39.88 | 36.56
[7 empty] | 39.88 | 36.56
[7 empty] | 39.94 | 36.56
[7 empty] | 39.88 | 36.56
[7 empty] | 39.88 | 36.56
[7 empty] | 39.88 | 36.56
[7 empty] | 39.94 | 36.56
[7 empty] | 40 | 36.63
[7 empty] | 39.94 | 36.56
[7 empty] | 39.94 | 36.63
[7 empty] | 40 | 36.69
[7 empty] | 40 | 36.69
[7 empty] | 39.94 | 36.63
[7 empty] | 40 | 36.63
[7 empty] | 40 | 36.69
[7 empty] | 40 | 36.69
[7 empty] | 40.06 | 36.69
[7 empty] | 40.13 | 36.69
[7 empty] | 40.06 | 36.69
[7 empty] | 40.13 | 36.69
[7 empty] | 40.13 | 36.69
[7 empty] | 40.06 | 36.69
[7 empty] | 40.13 | 36.75
[7 empty] | 40.06 | 36.69
[7 empty] | 40.19 | 36.69
[7 empty] | 40.19 | 36.75
[7 empty] | 40.13 | 36.75
[7 empty] | 40.19 | 36.75
[7 empty] | 40.19 | 36.75
[7 empty] | 40.19 | 36.75
[7 empty] | 40.19 | 36.75
[7 empty] | 40.19 | 36.75
[7 empty] | 40.19 | 36.75
[7 empty] | 40.19 | 36.75
[7 empty] | 40.25 | 36.75
[7 empty] | 40.19 | 36.81
[7 empty] | 40.19 | 36.81
[7 empty] | 40.25 | 36.81
[7 empty] | 40.25 | 36.81
[7 empty] | 40.31 | 36.81
[7 empty] | 40.25 | 36.81
[7 empty] | 40.25 | 36.81
[7 empty] | 40.31 | 36.81
[7 empty] | 40.31 | 36.81
[7 empty] | 40.31 | 36.81
[7 empty] | 40.31 | 36.81
[7 empty] | 40.38 | 36.81
[7 empty] | 40.38 | 36.88
[7 empty] | 40.38 | 36.88
[7 empty] | 40.38 | 36.81
[7 empty] | 40.44 | 36.88
[7 empty] | 40.44 | 36.88
[7 empty] | 40.44 | 36.88
[7 empty] | 40.44 | 36.81
[7 empty] | 40.44 | 36.88
[7 empty] | 40.44 | 36.88
[7 empty] | 40.44 | 36.88
[7 empty] | 40.44 | 36.88
[7 empty] | 40.44 | 36.94
[7 empty] | 40.5 | 36.88
[7 empty] | 40.5 | 36.94
[7 empty] | 40.5 | 36.94
[7 empty] | 40.5 | 36.94
[7 empty] | 40.5 | 36.88
[7 empty] | 40.56 | 36.94
[7 empty] | 40.5 | 36.94
[7 empty] | 40.56 | 36.94
[7 empty] | 40.56 | 36.94
[7 empty] | 40.56 | 37
[7 empty] | 40.56 | 36.94
[7 empty] | 40.56 | 36.94
[7 empty] | 40.56 | 36.94
[7 empty] | 40.63 | 36.94
[7 empty] | 40.63 | 36.94
[7 empty] | 40.63 | 36.94
[7 empty] | 40.63 | 37
[7 empty] | 40.63 | 37
[7 empty] | 40.63 | 37
[7 empty] | 40.63 | 37
[7 empty] | 40.69 | 37
[7 empty] | 40.69 | 37.06
[7 empty] | 40.75 | 37
[7 empty] | 40.69 | 37
[7 empty] | 40.75 | 37
[7 empty] | 40.75 | 37.06
[7 empty] | 40.75 | 37.06
[7 empty] | 40.81 | 37
[7 empty] | 40.75 | 37.06
[7 empty] | 40.75 | 37.06
[7 empty] | 40.81 | 37.06
[7 empty] | 40.81 | 37.06
[7 empty] | 40.81 | 37.06
[7 empty] | 40.81 | 37.13
[7 empty] | 40.81 | 37.13
[7 empty] | 40.81 | 37.13
[7 empty] | 40.88 | 37.13
[7 empty] | 40.88 | 37.13
[7 empty] | 40.88 | 37.19
[7 empty] | 40.88 | 37.19
[7 empty] | 40.88 | 37.13
[7 empty] | 40.88 | 37.13
[7 empty] | 40.94 | 37.19
[7 empty] | 40.94 | 37.19
[7 empty] | 40.94 | 37.19
[7 empty] | 40.94 | 37.19
[7 empty] | 40.94 | 37.19
[7 empty] | 40.94 | 37.19
[7 empty] | 40.94 | 37.19
[7 empty] | 41 | 37.19
[7 empty] | 41 | 37.25
[7 empty] | 41 | 37.25
[7 empty] | 41 | 37.31
[7 empty] | 41.06 | 37.31
[7 empty] | 41.06 | 37.31
[7 empty] | 41.06 | 37.31
[7 empty] | 41.06 | 37.31
[7 empty] | 41.06 | 37.31
[7 empty] | 41.13 | 37.31
[7 empty] | 41.13 | 37.31
[7 empty] | 41.13 | 37.31
[7 empty] | 41.13 | 37.31
[7 empty] | 41.19 | 37.38
[7 empty] | 41.19 | 37.38
[7 empty] | 41.19 | 37.38
[7 empty] | 41.19 | 37.31
[7 empty] | 41.19 | 37.38
[7 empty] | 41.19 | 37.38
[7 empty] | 41.19 | 37.44
[7 empty] | 41.19 | 37.44
[7 empty] | 41.25 | 37.44
[7 empty] | 41.25 | 37.44
[7 empty] | 41.25 | 37.44
[7 empty] | 41.25 | 37.44
[7 empty] | 41.31 | 37.44
[7 empty] | 41.31 | 37.5
[7 empty] | 41.31 | 37.5
[7 empty] | 41.31 | 37.5
[7 empty] | 41.31 | 37.44
[7 empty] | 41.31 | 37.56
[7 empty] | 41.38 | 37.5
[7 empty] | 41.38 | 37.5
[7 empty] | 41.38 | 37.5
[7 empty] | 41.38 | 37.56
[7 empty] | 41.38 | 37.56
[7 empty] | 41.38 | 37.56
[7 empty] | 41.44 | 37.56
[7 empty] | 41.44 | 37.56
[7 empty] | 41.44 | 37.56
[7 empty] | 41.44 | 37.63
[7 empty] | 41.5 | 37.63
[7 empty] | 41.5 | 37.63
[7 empty] | 41.44 | 37.63
[7 empty] | 41.44 | 37.63
[7 empty] | 41.5 | 37.63
[7 empty] | 41.5 | 37.69
[7 empty] | 41.5 | 37.69
[7 empty] | 41.5 | 37.69
[7 empty] | 41.56 | 37.69
[7 empty] | 41.56 | 37.69
[7 empty] | 41.5 | 37.69
[7 empty] | 41.56 | 37.69
[7 empty] | 41.63 | 37.75
[7 empty] | 41.63 | 37.75
[7 empty] | 41.63 | 37.75
[7 empty] | 41.63 | 37.75
[7 empty] | 41.63 | 37.75
[7 empty] | 41.63 | 37.75
[7 empty] | 41.63 | 37.75
[7 empty] | 41.69 | 37.75
[7 empty] | 41.69 | 37.75
[7 empty] | 41.69 | 37.75
[7 empty] | 41.69 | 37.81
[7 empty] | 41.69 | 37.81
[7 empty] | 41.69 | 37.81
[7 empty] | 41.75 | 37.81
[7 empty] | 41.75 | 37.81
[7 empty] | 41.75 | 37.81
[7 empty] | 41.75 | 37.81
[7 empty] | 41.81 | 37.81
[7 empty] | 41.81 | 37.81
[7 empty] | 41.81 | 37.81
[7 empty] | 41.81 | 37.81
[7 empty] | 41.81 | 37.88
[7 empty] | 41.88 | 37.88
[7 empty] | 41.88 | 37.88
[7 empty] | 41.88 | 37.81
[7 empty] | 41.88 | 37.88
[7 empty] | 41.88 | 37.88
[7 empty] | 41.88 | 37.88
[7 empty] | 41.88 | 37.94
[7 empty] | 41.94 | 37.94
[7 empty] | 41.94 | 37.94
[7 empty] | 41.94 | 37.88
[7 empty] | 41.94 | 37.94
[7 empty] | 42 | 37.94
[7 empty] | 42 | 38
[7 empty] | 42 | 38
[7 empty] | 42 | 38
[7 empty] | 42 | 38.06
[7 empty] | 42 | 38.06
[7 empty] | 42.06 | 38.06
[7 empty] | 42.06 | 38.06
[7 empty] | 42.06 | 38.06
[7 empty] | 42.06 | 38.06
[7 empty] | 42.06 | 38.06
[7 empty] | 42.13 | 38.13
[7 empty] | 42.06 | 38.13
[7 empty] | 42.13 | 38.13
[7 empty] | 42.19 | 38.13
[7 empty] | 42.13 | 38.19
[7 empty] | 42.13 | 38.19
[7 empty] | 42.13 | 38.19
[7 empty] | 42.19 | 38.25
[7 empty] | 42.19 | 38.25
[7 empty] | 42.25 | 38.25
[7 empty] | 42.25 | 38.25
[7 empty] | 42.25 | 38.31
[7 empty] | 42.25 | 38.38
[7 empty] | 42.25 | 38.31
[7 empty] | 42.25 | 38.31
[7 empty] | 42.31 | 38.31
[7 empty] | 42.31 | 38.31
[7 empty] | 42.31 | 38.38
[7 empty] | 42.31 | 38.38
[7 empty] | 42.31 | 38.44
[7 empty] | 42.31 | 38.44
[7 empty] | 42.31 | 38.44
[7 empty] | 42.38 | 38.5
[7 empty] | 42.44 | 38.5
[7 empty] | 42.44 | 38.5
[7 empty] | 42.44 | 38.56
[7 empty] | 42.5 | 38.56
[7 empty] | 42.44 | 38.56
[7 empty] | 42.44 | 38.56
[7 empty] | 42.44 | 38.63
[7 empty] | 42.44 | 38.63
[7 empty] | 42.5 | 38.69
[7 empty] | 42.5 | 38.69
[7 empty] | 42.5 | 38.69
[7 empty] | 42.44 | 38.69
[7 empty] | 42.5 | 38.75
[7 empty] | 42.5 | 38.75
[7 empty] | 42.5 | 38.75
[7 empty] | 42.56 | 38.75
[7 empty] | 42.56 | 38.75
[7 empty] | 42.56 | 38.81
[7 empty] | 42.56 | 38.81
[7 empty] | 42.56 | 38.81
[7 empty] | 42.56 | 38.88
[7 empty] | 42.56 | 38.88
[7 empty] | 42.56 | 38.88
[7 empty] | 42.63 | 38.94
[7 empty] | 42.63 | 38.94
[7 empty] | 42.69 | 38.94
[7 empty] | 42.69 | 38.94
[7 empty] | 42.69 | 38.94
[7 empty] | 42.69 | 39
[7 empty] | 42.69 | 39
[7 empty] | 42.75 | 39
[7 empty] | 42.75 | 39.06
[7 empty] | 42.75 | 39.06
[7 empty] | 42.75 | 39.06
[7 empty] | 42.75 | 39.06
[7 empty] | 42.75 | 39.13
[7 empty] | 42.81 | 39.13
[7 empty] | 42.81 | 39.13
[7 empty] | 42.81 | 39.13
[7 empty] | 42.81 | 39.19
[7 empty] | 42.81 | 39.19
[7 empty] | 42.81 | 39.25
[7 empty] | 42.81 | 39.25
[7 empty] | 42.88 | 39.25
[7 empty] | 42.88 | 39.25
[7 empty] | 42.88 | 39.31
[7 empty] | 42.94 | 39.31
[7 empty] | 42.88 | 39.31
[7 empty] | 42.88 | 39.38
[7 empty] | 42.94 | 39.38
[7 empty] | 42.94 | 39.38
[7 empty] | 42.94 | 39.38
[7 empty] | 43 | 39.44
[7 empty] | 43 | 39.44
[7 empty] | 42.94 | 39.44
[7 empty] | 43.06 | 39.5
[7 empty] | 43 | 39.5
[7 empty] | 43.06 | 39.5
[7 empty] | 43.06 | 39.5
[7 empty] | 43.06 | 39.56
[7 empty] | 43.06 | 39.56
[7 empty] | 43.06 | 39.56
[7 empty] | 43.06 | 39.56
[7 empty] | 43.13 | 39.63
[7 empty] | 43.06 | 39.63
[7 empty] | 43.13 | 39.63
[7 empty] | 43.13 | 39.63
[7 empty] | 43.19 | 39.69
[7 empty] | 43.13 | 39.69
[7 empty] | 43.13 | 39.69
[7 empty] | 43.19 | 39.69
[7 empty] | 43.13 | 39.75
[7 empty] | 43.19 | 39.75
[7 empty] | 43.19 | 39.75
[7 empty] | 43.25 | 39.81
[7 empty] | 43.25 | 39.88
[7 empty] | 43.19 | 39.88
[7 empty] | 43.25 | 39.88
[7 empty] | 43.25 | 39.88
[7 empty] | 43.25 | 39.88
[7 empty] | 43.31 | 39.94
[7 empty] | 43.31 | 39.94
[7 empty] | 43.31 | 39.94
[7 empty] | 43.31 | 39.94
[7 empty] | 43.38 | 39.94
[7 empty] | 43.38 | 40
[7 empty] | 43.38 | 40
[7 empty] | 43.38 | 40
[7 empty] | 43.38 | 40.06
[7 empty] | 43.44 | 40.06
[7 empty] | 43.44 | 40.06
[7 empty] | 43.44 | 40.06
[7 empty] | 43.44 | 40.06
[7 empty] | 43.44 | 40.06
[7 empty] | 43.44 | 40.13
[7 empty] | 43.44 | 40.13
[7 empty] | 43.5 | 40.13
[7 empty] | 43.5 | 40.19
[7 empty] | 43.5 | 40.19
[7 empty] | 43.56 | 40.19
[7 empty] | 43.5 | 40.19
[7 empty] | 43.56 | 40.25
[7 empty] | 43.56 | 40.25
[7 empty] | 43.56 | 40.31
[7 empty] | 43.56 | 40.31
[7 empty] | 43.63 | 40.31
[7 empty] | 43.63 | 40.31
[7 empty] | 43.63 | 40.31
[7 empty] | 43.69 | 40.38
[7 empty] | 43.63 | 40.38
[7 empty] | 43.69 | 40.38
[7 empty] | 43.69 | 40.38
[7 empty] | 43.69 | 40.44
[7 empty] | 43.69 | 40.44
[7 empty] | 43.75 | 40.5
[7 empty] | 43.75 | 40.44
[7 empty] | 43.75 | 40.5
[7 empty] | 43.75 | 40.5
[7 empty] | 43.75 | 40.56
[7 empty] | 43.81 | 40.56
[7 empty] | 43.75 | 40.56
[7 empty] | 43.81 | 40.56
[7 empty] | 43.81 | 40.56
[7 empty] | 43.81 | 40.63
[7 empty] | 43.88 | 40.56
[7 empty] | 43.81 | 40.63
[7 empty] | 43.81 | 40.63
[7 empty] | 43.88 | 40.63
[7 empty] | 43.88 | 40.63
[7 empty] | 43.88 | 40.63
[7 empty] | 43.88 | 40.69
[7 empty] | 43.94 | 40.69
[7 empty] | 43.94 | 40.75
[7 empty] | 43.94 | 40.69
[7 empty] | 43.94 | 40.75
[7 empty] | 43.94 | 40.75
[7 empty] | 44 | 40.75
[7 empty] | 44 | 40.81
[7 empty] | 44 | 40.81
[7 empty] | 44 | 40.81
[7 empty] | 44 | 40.88
[7 empty] | 44 | 40.81
[7 empty] | 44 | 40.81
[7 empty] | 44 | 40.88
[7 empty] | 44 | 40.88
[7 empty] | 44.06 | 40.88
[7 empty] | 44.06 | 40.94
[7 empty] | 44.06 | 40.94
[7 empty] | 44.06 | 40.94
[7 empty] | 44.13 | 41
[7 empty] | 44.06 | 41
[7 empty] | 44.13 | 41
[7 empty] | 44.13 | 41.06
[7 empty] | 44.19 | 41.06
[7 empty] | 44.13 | 41.06
[7 empty] | 44.19 | 41.06
[7 empty] | 44.19 | 41.06
[7 empty] | 44.13 | 41.06
[7 empty] | 44.25 | 41.13
[7 empty] | 44.19 | 41.13
[7 empty] | 44.19 | 41.13
[7 empty] | 44.25 | 41.19
[7 empty] | 44.25 | 41.19
[7 empty] | 44.31 | 41.19
[7 empty] | 44.31 | 41.19
[7 empty] | 44.31 | 41.25
[7 empty] | 44.31 | 41.25
[7 empty] | 44.38 | 41.25
[7 empty] | 44.31 | 41.25
[7 empty] | 44.31 | 41.25
[7 empty] | 44.38 | 41.31
[7 empty] | 44.38 | 41.31
[7 empty] | 44.38 | 41.31
[7 empty] | 44.38 | 41.31
[7 empty] | 44.38 | 41.38
[7 empty] | 44.44 | 41.38
[7 empty] | 44.44 | 41.38
[7 empty] | 44.5 | 41.38
[7 empty] | 44.5 | 41.38
[7 empty] | 44.5 | 41.44
[7 empty] | 44.5 | 41.44
[7 empty] | 44.44 | 41.44
[7 empty] | 44.5 | 41.44
[7 empty] | 44.5 | 41.5
[7 empty] | 44.5 | 41.5
[7 empty] | 44.56 | 41.5
[7 empty] | 44.5 | 41.5
[7 empty] | 44.56 | 41.5
[7 empty] | 44.56 | 41.56
[7 empty] | 44.56 | 41.56
[7 empty] | 44.56 | 41.56
[7 empty] | 44.56 | 41.56
[7 empty] | 44.63 | 41.63
[7 empty] | 44.63 | 41.63
[7 empty] | 44.63 | 41.63
[7 empty] | 44.63 | 41.63
[7 empty] | 44.63 | 41.63
[7 empty] | 44.63 | 41.63
[7 empty] | 44.69 | 41.63
[7 empty] | 44.63 | 41.69
[7 empty] | 44.63 | 41.69
[7 empty] | 44.69 | 41.69
[7 empty] | 44.69 | 41.69
[7 empty] | 44.69 | 41.69
[7 empty] | 44.75 | 41.75
[7 empty] | 44.75 | 41.75
[7 empty] | 44.75 | 41.75
[7 empty] | 44.81 | 41.75
[7 empty] | 44.75 | 41.75
[7 empty] | 44.81 | 41.75
[7 empty] | 44.81 | 41.81
[7 empty] | 44.81 | 41.81
[7 empty] | 44.81 | 41.81
[7 empty] | 44.81 | 41.81
[7 empty] | 44.81 | 41.88
[7 empty] | 44.81 | 41.88
[7 empty] | 44.88 | 41.88
[7 empty] | 44.88 | 41.88
[7 empty] | 44.88 | 41.88
[7 empty] | 44.88 | 41.94
[7 empty] | 44.94 | 41.94
[7 empty] | 44.94 | 41.94
[7 empty] | 44.94 | 41.94
[7 empty] | 45 | 41.94
[7 empty] | 45 | 41.94
[7 empty] | 45 | 41.94
[7 empty] | 45 | 41.94
[7 empty] | 45 | 41.94
[7 empty] | 45 | 41.94
[7 empty] | 45 | 42
[7 empty] | 45 | 42
[7 empty] | 45.06 | 42
[7 empty] | 45.06 | 42
[7 empty] | 45.06 | 42
[7 empty] | 45.13 | 42
[7 empty] | 45.13 | 42
[7 empty] | 45.13 | 42
[7 empty] | 45.19 | 42.06
[7 empty] | 45.25 | 42.06
[7 empty] | 45.25 | 42.06
[7 empty] | 45.25 | 42.06
[7 empty] | 45.25 | 42.06
[7 empty] | 45.31 | 42.06
[7 empty] | 45.31 | 42.06
[7 empty] | 45.25 | 42.06
[7 empty] | 45.25 | 42.06
[7 empty] | 45.31 | 42.13
[7 empty] | 45.31 | 42.06
[7 empty] | 45.38 | 42.06
[7 empty] | 45.31 | 42.06
[7 empty] | 45.38 | 42.13
[7 empty] | 45.38 | 42.13
[7 empty] | 45.38 | 42.13
[7 empty] | 45.44 | 42.06
[7 empty] | 45.44 | 42.06
[7 empty] | 45.44 | 42.13
[7 empty] | 45.44 | 42.13
[7 empty] | 45.5 | 42.13
[7 empty] | 45.5 | 42.13
[7 empty] | 45.56 | 42.13
[7 empty] | 45.44 | 42.19
[7 empty] | 45.44 | 42.19
[7 empty] | 45.44 | 42.19
[7 empty] | 45.44 | 42.19
[7 empty] | 45.44 | 42.13
[7 empty] | 45.44 | 42.13
[7 empty] | 45.44 | 42.13
[7 empty] | 45.5 | 42.13
[7 empty] | 45.5 | 42.19
[7 empty] | 45.5 | 42.13
[7 empty] | 45.56 | 42.13
[7 empty] | 45.56 | 42.13
[7 empty] | 45.5 | 42.13
[7 empty] | 45.5 | 42.13
[7 empty] | 45.56 | 42.13
[7 empty] | 45.66 | 42.13
[7 empty] | 45.56 | 42.13
[7 empty] | 45.5 | 42.13
[7 empty] | 45.5 | 42.13
[7 empty] | 45.5 | 42.13
[7 empty] | 45.5 | 42.13
[7 empty] | 45.56 | 42.06
[7 empty] | 45.66 | 42.06
[7 empty] | 45.56 | 42.06
[7 empty] | 45.56 | 42.06
[7 empty] | 45.56 | 42.06
[7 empty] | 45.56 | 42.06
[7 empty] | 45.56 | 42.19
[7 empty] | 45.56 | 42.06
[7 empty] | 45.5 | 42.13
[7 empty] | 45.56 | 42.13
[7 empty] | 45.66 | 42.06
[7 empty] | 45.66 | 42.19
[7 empty] | 45.66 | 42.13
[7 empty] | 45.56 | 42.13
[7 empty] | 45.66 | 42.06
[7 empty] | 45.66 | 42.06
[7 empty] | 45.56 | 42.13
[7 empty] | 45.66 | 42.13
[7 empty] | 45.66 | 42.13
[7 empty] | 45.56 | 42.13

## 151 (9)
Wavelength | ecoFlex + normal emittance | ecoFlex + Ag/Ppy emittance | Pure PNIPAm Ibb | Ag/PPy Ibb | Pure PNIPAm Prad | Ag/PPy Prad | Pure PNIPAm Temp | Ag/PPy Temp | Pure PNIPAm Temp (K) | Ag/PPy Temp (K) | Pure PNIPAm Prad SUM | Ag/PPy Prad SUM
7.5 | 0.943997164 | 0.841378 | 29.03341 | 30.25364 | 27.40746 | 25.45474 | 31.44 | 33.44 | 304.59 | 306.59 | 190.9515 | 176.5226
7.51 | 0.951354126 | 0.8448984 | 29.084 | 30.30471 | 27.66918 | 25.6044 | 31.44 | 33.5
7.52 | 0.953561718 | 0.846493 | 29.13429 | 30.35547 | 27.78135 | 25.69569 | 31.44 | 33.5
7.53 | 0.951024984 | 0.8466859 | 29.18428 | 30.40592 | 27.75498 | 25.74426 | 31.44 | 33.44
7.54 | 0.948565984 | 0.8453022 | 29.23397 | 30.45605 | 27.73035 | 25.74457 | 31.5 | 33.5
7.55 | 0.950639011 | 0.8424878 | 29.28336 | 30.50587 | 27.8379 | 25.70082 | 31.5 | 33.44
7.56 | 0.958979085 | 0.8396057 | 29.33245 | 30.55537 | 28.1292 | 25.65447 | 31.5 | 33.44
7.57 | 0.97097737 | 0.8382395 | 29.38123 | 30.60456 | 28.52851 | 25.65395 | 31.5 | 33.44
7.58 | 0.969833872 | 0.8396983 | 29.42972 | 30.65344 | 28.54194 | 25.73964 | 31.5 | 33.44
7.59 | 0.952261514 | 0.8406005 | 29.47791 | 30.702 | 28.07067 | 25.80812 | 31.5 | 33.44
7.6 | 0.947559606 | 0.8416135 | 29.52579 | 30.75025 | 27.97745 | 25.87983 | 31.5 | 33.44
7.61 | 0.957853495 | 0.844772 | 29.57338 | 30.79819 | 28.32696 | 26.01745 | 31.5 | 33.5
7.62 | 0.96644397 | 0.8440971 | 29.62066 | 30.84581 | 28.62671 | 26.03686 | 31.56 | 33.5
7.63 | 0.96668601 | 0.8403781 | 29.66765 | 30.89312 | 28.6793 | 25.9619 | 31.5 | 33.5
7.64 | 0.96449718 | 0.8389547 | 29.71434 | 30.94012 | 28.65939 | 25.95736 | 31.56 | 33.44
7.65 | 0.964694916 | 0.8419308 | 29.76072 | 30.9868 | 28.71002 | 26.08874 | 31.5 | 33.5
7.66 | 0.961029473 | 0.8454158 | 29.80681 | 31.03317 | 28.64522 | 26.23593 | 31.5 | 33.44
7.67 | 0.950785267 | 0.8484368 | 29.8526 | 31.07923 | 28.38341 | 26.36876 | 31.56 | 33.44
7.68 | 0.9436658 | 0.8487154 | 29.89809 | 31.12498 | 28.2138 | 26.41625 | 31.56 | 33.44
7.69 | 0.942607148 | 0.8487135 | 29.94328 | 31.17042 | 28.22475 | 26.45476 | 31.56 | 33.5
7.7 | 0.947017981 | 0.8497958 | 29.98817 | 31.21554 | 28.39934 | 26.52684 | 31.56 | 33.5
7.71 | 0.952900764 | 0.8491194 | 30.03277 | 31.26036 | 28.61825 | 26.54378 | 31.56 | 33.5
7.72 | 0.957600088 | 0.8471275 | 30.07706 | 31.30486 | 28.8018 | 26.51921 | 31.56 | 33.5
7.73 | 0.95996685 | 0.8464969 | 30.12106 | 31.34906 | 28.91522 | 26.53688 | 31.56 | 33.44
7.74 | 0.959181592 | 0.8482769 | 30.16476 | 31.39294 | 28.93349 | 26.62991 | 31.62 | 33.44
7.75 | 0.954488696 | 0.8488855 | 30.20817 | 31.43652 | 28.83336 | 26.686 | 31.56 | 33.44
7.76 | 0.947765299 | 0.8478462 | 30.25128 | 31.47979 | 28.67111 | 26.69002 | 31.62 | 33.44
7.77 | 0.942294508 | 0.8474256 | 30.29409 | 31.52274 | 28.54595 | 26.71318 | 31.56 | 33.44
7.78 | 0.941184432 | 0.8487516 | 30.3366 | 31.56539 | 28.55234 | 26.79118 | 31.56 | 33.44
7.79 | 0.94446826 | 0.8501302 | 30.37882 | 31.60773 | 28.69183 | 26.87069 | 31.56 | 33.5
7.8 | 0.950029358 | 0.8505147 | 30.42074 | 31.64976 | 28.9006 | 26.91859 | 31.56 | 33.5
7.81 | 0.954479535 | 0.8509288 | 30.46237 | 31.69149 | 29.07571 | 26.9672 | 31.62 | 33.5
7.82 | 0.953260424 | 0.8534806 | 30.5037 | 31.73291 | 29.07797 | 27.08342 | 31.62 | 33.44
7.83 | 0.953467335 | 0.8559261 | 30.54474 | 31.77402 | 29.12341 | 27.19621 | 31.62 | 33.44
7.84 | 0.955139076 | 0.8545664 | 30.58548 | 31.81482 | 29.21339 | 27.18788 | 31.62 | 33.5
7.85 | 0.953246825 | 0.8497687 | 30.62593 | 31.85532 | 29.19407 | 27.06966 | 31.69 | 33.44
7.86 | 0.952730867 | 0.845362 | 30.66608 | 31.89551 | 29.21652 | 26.96326 | 31.69 | 33.44
7.87 | 0.958565294 | 0.8445666 | 30.70594 | 31.9354 | 29.43365 | 26.97157 | 31.62 | 33.44
7.88 | 0.9657961 | 0.8463458 | 30.74551 | 31.97499 | 29.6939 | 27.0619 | 31.62 | 33.5
7.89 | 0.959601677 | 0.8477878 | 30.78479 | 32.01427 | 29.54113 | 27.1413 | 31.62 | 33.5
7.9 | 0.955268762 | 0.8506921 | 30.82377 | 32.05324 | 29.44499 | 27.26744 | 31.62 | 33.5
7.91 | 0.955302276 | 0.8535374 | 30.86246 | 32.09191 | 29.48298 | 27.39165 | 31.69 | 33.5
7.92 | 0.956669664 | 0.854341 | 30.90086 | 32.13028 | 29.56192 | 27.45022 | 31.69 | 33.5
7.93 | 0.955402774 | 0.8527858 | 30.93897 | 32.16835 | 29.55918 | 27.43271 | 31.75 | 33.44
7.94 | 0.950022288 | 0.8521559 | 30.97679 | 32.20612 | 29.42864 | 27.44463 | 31.69 | 33.5
7.95 | 0.953284596 | 0.8503727 | 31.01432 | 32.24358 | 29.56547 | 27.41906 | 31.75 | 33.5
7.96 | 0.963354027 | 0.847491 | 31.05156 | 32.28074 | 29.91364 | 27.35764 | 31.69 | 33.5
7.97 | 0.970407567 | 0.8482005 | 31.08851 | 32.31761 | 30.16852 | 27.41181 | 31.69 | 33.5
7.98 | 0.969751704 | 0.8508275 | 31.12517 | 32.35417 | 30.18369 | 27.52782 | 31.75 | 33.5
7.99 | 0.961559055 | 0.850054 | 31.16154 | 32.39043 | 29.96366 | 27.53362 | 31.75 | 33.5
8 | 0.952750167 | 0.843342 | 31.19762 | 32.4264 | 29.72354 | 27.34654 | 31.81 | 33.5
8.01 | 0.944752038 | 0.8434493 | 31.23342 | 32.46207 | 29.50784 | 27.38011 | 31.75 | 33.5
8.02 | 0.941271129 | 0.8480657 | 31.26893 | 32.49743 | 29.43254 | 27.55996 | 31.81 | 33.5
8.03 | 0.943341998 | 0.8527333 | 31.30415 | 32.53251 | 29.53052 | 27.74155 | 31.81 | 33.56
8.04 | 0.949077981 | 0.8538828 | 31.33909 | 32.56728 | 29.74324 | 27.80864 | 31.81 | 33.56
8.05 | 0.948490774 | 0.8532594 | 31.37374 | 32.60176 | 29.7577 | 27.81776 | 31.81 | 33.56
8.06 | 0.949685838 | 0.8505095 | 31.40811 | 32.63594 | 29.82783 | 27.75718 | 31.81 | 33.56
8.07 | 0.956696286 | 0.8439809 | 31.44219 | 32.66983 | 30.08063 | 27.57271 | 31.81 | 33.56
8.08 | 0.963242421 | 0.8367355 | 31.47599 | 32.70342 | 30.31901 | 27.36412 | 31.81 | 33.56
8.09 | 0.962955839 | 0.8325036 | 31.5095 | 32.73672 | 30.34226 | 27.25344 | 31.87 | 33.56
8.1 | 0.955909004 | 0.83506 | 31.54273 | 32.76973 | 30.15198 | 27.36469 | 31.94 | 33.56
8.11 | 0.955136242 | 0.8398178 | 31.57568 | 32.80244 | 30.15908 | 27.54808 | 31.87 | 33.56
8.12 | 0.956962309 | 0.8437943 | 31.60834 | 32.83486 | 30.24799 | 27.70587 | 31.87 | 33.63
8.13 | 0.957876853 | 0.8464372 | 31.64073 | 32.86699 | 30.30792 | 27.81985 | 31.94 | 33.63
8.14 | 0.954591151 | 0.8478765 | 31.67283 | 32.89883 | 30.23461 | 27.89415 | 31.87 | 33.56
8.15 | 0.952895442 | 0.8481539 | 31.70466 | 32.93038 | 30.21122 | 27.93003 | 31.94 | 33.56
8.16 | 0.955994828 | 0.8483032 | 31.7362 | 32.96164 | 30.33964 | 27.96146 | 31.94 | 33.63
8.17 | 0.959414394 | 0.8482034 | 31.76746 | 32.99261 | 30.47816 | 27.98444 | 31.94 | 33.63
8.18 | 0.960678042 | 0.8478435 | 31.79845 | 33.02329 | 30.54807 | 27.99858 | 31.94 | 33.56
8.19 | 0.958206928 | 0.8473479 | 31.82916 | 33.05368 | 30.49892 | 28.00797 | 32 | 33.56
8.2 | 0.953870068 | 0.8467226 | 31.85959 | 33.08378 | 30.38991 | 28.01279 | 32 | 33.56
8.21 | 0.951930657 | 0.847069 | 31.88974 | 33.1136 | 30.35682 | 28.04951 | 31.94 | 33.56
8.22 | 0.953555224 | 0.8485563 | 31.91962 | 33.14313 | 30.43712 | 28.12382 | 32 | 33.56
8.23 | 0.959433017 | 0.851175 | 31.94922 | 33.17238 | 30.65313 | 28.2355 | 32 | 33.56
8.24 | 0.958533543 | 0.8510714 | 31.97854 | 33.20134 | 30.6525 | 28.25671 | 32 | 33.56
8.25 | 0.953447465 | 0.8507703 | 32.00759 | 33.23002 | 30.51756 | 28.27112 | 32 | 33.56
8.26 | 0.948433619 | 0.8516872 | 32.03637 | 33.25842 | 30.38437 | 28.32577 | 32.06 | 33.56
8.27 | 0.946663129 | 0.8545742 | 32.06487 | 33.28653 | 30.35463 | 28.44581 | 32 | 33.56
8.28 | 0.945418176 | 0.8546756 | 32.0931 | 33.31436 | 30.3414 | 28.47297 | 32.06 | 33.56
8.29 | 0.943645478 | 0.849382 | 32.12106 | 33.34191 | 30.31089 | 28.32002 | 32.06 | 33.56
8.3 | 0.942249221 | 0.8447672 | 32.14874 | 33.36918 | 30.29213 | 28.18919 | 32.06 | 33.63
8.31 | 0.942016274 | 0.8443039 | 32.17616 | 33.39617 | 30.31047 | 28.19651 | 32.06 | 33.56
8.32 | 0.945756338 | 0.8493715 | 32.20331 | 33.42287 | 30.45648 | 28.38844 | 32.06 | 33.56
8.33 | 0.953484224 | 0.8484707 | 32.23018 | 33.4493 | 30.73097 | 28.38076 | 32.06 | 33.56
8.34 | 0.958923745 | 0.8450473 | 32.25679 | 33.47546 | 30.9318 | 28.28834 | 32.06 | 33.56
8.35 | 0.959148551 | 0.841206 | 32.28312 | 33.50133 | 30.96431 | 28.18152 | 32.06 | 33.56
8.36 | 0.958117982 | 0.8420731 | 32.30919 | 33.52693 | 30.95602 | 28.23212 | 32.13 | 33.56
8.37 | 0.960297525 | 0.8434455 | 32.335 | 33.55225 | 31.05122 | 28.2995 | 32.13 | 33.5
8.38 | 0.960951404 | 0.8468046 | 32.36053 | 33.5773 | 31.0969 | 28.43341 | 32.13 | 33.56
8.39 | 0.957021193 | 0.8531334 | 32.3858 | 33.60207 | 30.9939 | 28.66705 | 32.06 | 33.56
8.4 | 0.954456426 | 0.857215 | 32.41081 | 33.62657 | 30.93471 | 28.8252 | 32.13 | 33.56
8.41 | 0.95053903 | 0.8543596 | 32.43555 | 33.6508 | 30.83126 | 28.74988 | 32.13 | 33.56
8.42 | 0.945006532 | 0.8471531 | 32.46003 | 33.67475 | 30.67494 | 28.52767 | 32.13 | 33.56
8.43 | 0.937282604 | 0.838147 | 32.48424 | 33.69843 | 30.44691 | 28.24424 | 32.19 | 33.56
8.44 | 0.938021446 | 0.8348433 | 32.50819 | 33.72184 | 30.49338 | 28.15246 | 32.19 | 33.56
8.45 | 0.944030859 | 0.8370507 | 32.53188 | 33.74498 | 30.7111 | 28.24626 | 32.13 | 33.56
8.46 | 0.954273511 | 0.843556 | 32.55531 | 33.76786 | 31.06667 | 28.48508 | 32.13 | 33.56
8.47 | 0.966944492 | 0.8510238 | 32.57848 | 33.79046 | 31.50158 | 28.75649 | 32.19 | 33.56
8.48 | 0.97136101 | 0.8523606 | 32.60139 | 33.81279 | 31.66771 | 28.82069 | 32.19 | 33.56
8.49 | 0.969619264 | 0.850839 | 32.62403 | 33.83486 | 31.63289 | 28.78802 | 32.19 | 33.56
8.5 | 0.962074761 | 0.8476012 | 32.64643 | 33.85666 | 31.4083 | 28.69695 | 32.13 | 33.56
8.51 | 0.957566725 | 0.8521931 | 32.66856 | 33.8782 | 31.28232 | 28.87077 | 32.13 | 33.56
8.52 | 0.95243996 | 0.8582745 | 32.69043 | 33.89947 | 31.13568 | 29.09505 | 32.13 | 33.5
8.53 | 0.946257217 | 0.862798 | 32.71205 | 33.92048 | 30.95402 | 29.26652 | 32.19 | 33.56
8.54 | 0.937664918 | 0.8584986 | 32.73342 | 33.94122 | 30.69298 | 29.13849 | 32.19 | 33.56
8.55 | 0.937799882 | 0.8479937 | 32.75453 | 33.9617 | 30.71719 | 28.79931 | 32.25 | 33.56
8.56 | 0.942752812 | 0.837434 | 32.77538 | 33.98192 | 30.89908 | 28.45762 | 32.19 | 33.56
8.57 | 0.951863844 | 0.82888 | 32.79598 | 34.00188 | 31.21731 | 28.18348 | 32.25 | 33.5
8.58 | 0.957702655 | 0.8294081 | 32.81633 | 34.02158 | 31.42829 | 28.21777 | 32.19 | 33.56
8.59 | 0.961762149 | 0.833038 | 32.83643 | 34.04101 | 31.58083 | 28.35746 | 32.25 | 33.5
8.6 | 0.963161847 | 0.8380733 | 32.85627 | 34.06019 | 31.64591 | 28.54494 | 32.25 | 33.56
8.61 | 0.956783591 | 0.8381831 | 32.87587 | 34.07911 | 31.45509 | 28.56454 | 32.19 | 33.56
8.62 | 0.946866557 | 0.8349405 | 32.89521 | 34.09778 | 31.14738 | 28.46961 | 32.19 | 33.56
8.63 | 0.938770396 | 0.8316799 | 32.91431 | 34.11619 | 30.89898 | 28.37374 | 32.19 | 33.56
8.64 | 0.938647474 | 0.8316304 | 32.93316 | 34.13434 | 30.91262 | 28.38715 | 32.19 | 33.56
8.65 | 0.941699943 | 0.8350333 | 32.95176 | 34.15223 | 31.03067 | 28.51825 | 32.25 | 33.56
8.66 | 0.944845666 | 0.8383847 | 32.97011 | 34.16988 | 31.15166 | 28.6475 | 32.19 | 33.56
8.67 | 0.947298533 | 0.840759 | 32.98821 | 34.18727 | 31.24969 | 28.74325 | 32.25 | 33.56
8.68 | 0.950667323 | 0.8377682 | 33.00608 | 34.2044 | 31.3778 | 28.65536 | 32.25 | 33.56
8.69 | 0.951414151 | 0.8340291 | 33.02369 | 34.22129 | 31.41921 | 28.54155 | 32.25 | 33.56
8.7 | 0.949677626 | 0.8299749 | 33.04106 | 34.23792 | 31.37836 | 28.41662 | 32.25 | 33.5
8.71 | 0.950161539 | 0.829583 | 33.05819 | 34.25431 | 31.41062 | 28.41679 | 32.25 | 33.5
8.72 | 0.948358157 | 0.8284007 | 33.07508 | 34.27044 | 31.36702 | 28.38966 | 32.25 | 33.5
8.73 | 0.945088228 | 0.8269041 | 33.09173 | 34.28633 | 31.2746 | 28.3515 | 32.19 | 33.5
8.74 | 0.942877428 | 0.8271872 | 33.10813 | 34.30197 | 31.21691 | 28.37415 | 32.25 | 33.5
8.75 | 0.948646197 | 0.8318931 | 33.12429 | 34.31736 | 31.42323 | 28.54838 | 32.25 | 33.5
8.76 | 0.958356736 | 0.8384781 | 33.14022 | 34.3325 | 31.76015 | 28.78705 | 32.25 | 33.56
8.77 | 0.96614205 | 0.842512 | 33.1559 | 34.3474 | 32.03331 | 28.9381 | 32.31 | 33.5
8.78 | 0.967571025 | 0.8426667 | 33.17135 | 34.36206 | 32.09564 | 28.95576 | 32.31 | 33.56
8.79 | 0.963973137 | 0.8418848 | 33.18656 | 34.37647 | 31.99095 | 28.94103 | 32.31 | 33.56
8.8 | 0.951852802 | 0.8443246 | 33.20153 | 34.39064 | 31.60297 | 29.03687 | 32.31 | 33.56
8.81 | 0.946340352 | 0.8442237 | 33.21627 | 34.40457 | 31.4339 | 29.04515 | 32.31 | 33.56
8.82 | 0.94664187 | 0.8418373 | 33.23078 | 34.41825 | 31.45764 | 28.97457 | 32.31 | 33.63
8.83 | 0.95846064 | 0.834838 | 33.24505 | 34.4317 | 31.86407 | 28.74489 | 32.31 | 33.56
8.84 | 0.960320636 | 0.8275702 | 33.25908 | 34.44491 | 31.93938 | 28.50558 | 32.31 | 33.56
8.85 | 0.957766894 | 0.82108 | 33.27288 | 34.45787 | 31.86767 | 28.29267 | 32.31 | 33.63
8.86 | 0.953807971 | 0.8180649 | 33.28646 | 34.4706 | 31.74889 | 28.19919 | 32.31 | 33.56
8.87 | 0.959969956 | 0.8212141 | 33.2998 | 34.48309 | 31.9668 | 28.318 | 32.31 | 33.63
8.88 | 0.968990315 | 0.8264798 | 33.31291 | 34.49535 | 32.27988 | 28.50971 | 32.31 | 33.63
8.89 | 0.970034128 | 0.8286807 | 33.32579 | 34.50737 | 32.32715 | 28.59559 | 32.38 | 33.63
8.9 | 0.965116514 | 0.8315569 | 33.33844 | 34.51915 | 32.17548 | 28.70464 | 32.31 | 33.63
8.91 | 0.956999566 | 0.8351923 | 33.35086 | 34.5307 | 31.91676 | 28.83978 | 32.38 | 33.56
8.92 | 0.948925787 | 0.8416717 | 33.36306 | 34.54202 | 31.65907 | 29.07304 | 32.31 | 33.56
8.93 | 0.938130191 | 0.8408328 | 33.37503 | 34.55311 | 31.31012 | 29.05339 | 32.31 | 33.56
8.94 | 0.925942368 | 0.8345011 | 33.38677 | 34.56396 | 30.91423 | 28.84366 | 32.38 | 33.63
8.95 | 0.923355476 | 0.8209182 | 33.39829 | 34.57459 | 30.8385 | 28.38291 | 32.38 | 33.63
8.96 | 0.925986511 | 0.8112158 | 33.40959 | 34.58498 | 30.93683 | 28.05588 | 32.38 | 33.63
8.97 | 0.933705802 | 0.8052975 | 33.42066 | 34.59515 | 31.20507 | 27.85938 | 32.38 | 33.56
8.98 | 0.934047022 | 0.8101292 | 33.43151 | 34.60508 | 31.2266 | 28.03459 | 32.38 | 33.63
8.99 | 0.93486386 | 0.8160816 | 33.44214 | 34.61479 | 31.26385 | 28.2485 | 32.38 | 33.63
9 | 0.93687979 | 0.8229811 | 33.45255 | 34.62428 | 31.34102 | 28.49513 | 32.31 | 33.63
9.01 | 0.950528754 | 0.8241443 | 33.46273 | 34.63353 | 31.80729 | 28.54303 | 32.38 | 33.56
9.02 | 0.964093797 | 0.8240742 | 33.4727 | 34.64257 | 32.27082 | 28.54805 | 32.38 | 33.63
9.03 | 0.971746525 | 0.8235886 | 33.48245 | 34.65138 | 32.53645 | 28.53848 | 32.38 | 33.63
9.04 | 0.97303426 | 0.8265674 | 33.49198 | 34.65996 | 32.58885 | 28.64879 | 32.38 | 33.63
9.05 | 0.971857676 | 0.8304759 | 33.5013 | 34.66832 | 32.55849 | 28.79121 | 32.44 | 33.63
9.06 | 0.971949472 | 0.8309244 | 33.51039 | 34.67647 | 32.57041 | 28.81352 | 32.44 | 33.63
9.07 | 0.96643812 | 0.831953 | 33.51928 | 34.68439 | 32.39431 | 28.85578 | 32.38 | 33.63
9.08 | 0.956294958 | 0.8334611 | 33.52794 | 34.69209 | 32.0626 | 28.91451 | 32.44 | 33.56
9.09 | 0.948717575 | 0.8359723 | 33.5364 | 34.69957 | 31.81657 | 29.00788 | 32.44 | 33.63
9.1 | 0.944394298 | 0.8355672 | 33.54464 | 34.70684 | 31.67937 | 28.9999 | 32.44 | 33.63
9.11 | 0.9455011 | 0.8300585 | 33.55267 | 34.71388 | 31.72408 | 28.81455 | 32.44 | 33.63
9.12 | 0.947017529 | 0.8250134 | 33.56048 | 34.72071 | 31.78237 | 28.64505 | 32.44 | 33.63
9.13 | 0.948210998 | 0.8206215 | 33.56809 | 34.72733 | 31.82963 | 28.49799 | 32.44 | 33.56
9.14 | 0.947128034 | 0.8188466 | 33.57549 | 34.73373 | 31.80028 | 28.4416 | 32.44 | 33.63
9.15 | 0.94305748 | 0.8197212 | 33.58267 | 34.73991 | 31.67039 | 28.47704 | 32.44 | 33.63
9.16 | 0.936582172 | 0.8227283 | 33.58965 | 34.74589 | 31.45947 | 28.58643 | 32.44 | 33.63
9.17 | 0.933046918 | 0.8295001 | 33.59642 | 34.75165 | 31.34704 | 28.8265 | 32.5 | 33.63
9.18 | 0.928918751 | 0.8342583 | 33.60299 | 34.7572 | 31.21445 | 28.99648 | 32.5 | 33.63
9.19 | 0.923097911 | 0.8341474 | 33.60935 | 34.76254 | 31.02472 | 28.99708 | 32.5 | 33.56
9.2 | 0.91743489 | 0.8353164 | 33.6155 | 34.76766 | 30.84003 | 29.042 | 32.5 | 33.56
9.21 | 0.912737846 | 0.837305 | 33.62145 | 34.77258 | 30.68757 | 29.11526 | 32.5 | 33.56
9.22 | 0.922823398 | 0.8433312 | 33.62719 | 34.7773 | 31.03196 | 29.32878 | 32.5 | 33.56
9.23 | 0.938003872 | 0.844882 | 33.63274 | 34.7818 | 31.54764 | 29.38652 | 32.5 | 33.56
9.24 | 0.960266483 | 0.840212 | 33.63808 | 34.7861 | 32.30152 | 29.2277 | 32.5 | 33.63
9.25 | 0.97003101 | 0.8323282 | 33.64322 | 34.79019 | 32.63496 | 28.95686 | 32.5 | 33.56
9.26 | 0.974113989 | 0.8244375 | 33.64815 | 34.79408 | 32.77714 | 28.68554 | 32.5 | 33.63
9.27 | 0.963788467 | 0.8231642 | 33.65289 | 34.79776 | 32.43427 | 28.64427 | 32.56 | 33.63
9.28 | 0.959145172 | 0.8223086 | 33.65743 | 34.80124 | 32.28236 | 28.61736 | 32.56 | 33.63
9.29 | 0.960982983 | 0.8219295 | 33.66178 | 34.80452 | 32.34839 | 28.60686 | 32.56 | 33.63
9.3 | 0.961870556 | 0.8219649 | 33.66592 | 34.80759 | 32.38226 | 28.61062 | 32.63 | 33.63
9.31 | 0.960727576 | 0.823455 | 33.66987 | 34.81047 | 32.34757 | 28.66486 | 32.63 | 33.63
9.32 | 0.948215624 | 0.8334977 | 33.67362 | 34.81314 | 31.92985 | 29.01667 | 32.56 | 33.63
9.33 | 0.937208173 | 0.8443343 | 33.67718 | 34.81562 | 31.56253 | 29.39602 | 32.63 | 33.63
9.34 | 0.927949291 | 0.8560937 | 33.68054 | 34.8179 | 31.25383 | 29.80739 | 32.63 | 33.63
9.35 | 0.924657738 | 0.8566699 | 33.68371 | 34.81998 | 31.1459 | 29.82923 | 32.63 | 33.63
9.36 | 0.923023504 | 0.8531533 | 33.68669 | 34.82186 | 31.09361 | 29.70839 | 32.63 | 33.56
9.37 | 0.921352757 | 0.8404039 | 33.68947 | 34.82355 | 31.03989 | 29.26585 | 32.63 | 33.63
9.38 | 0.922544198 | 0.8314083 | 33.69207 | 34.82505 | 31.08242 | 28.95383 | 32.69 | 33.56
9.39 | 0.927966626 | 0.8279614 | 33.69447 | 34.82635 | 31.26735 | 28.83487 | 32.69 | 33.56
9.4 | 0.942921034 | 0.8302629 | 33.69669 | 34.82745 | 31.77332 | 28.91594 | 32.69 | 33.63
9.41 | 0.96186177 | 0.8349691 | 33.69872 | 34.82837 | 32.41351 | 29.08061 | 32.75 | 33.63
9.42 | 0.969860691 | 0.8362575 | 33.70055 | 34.82909 | 32.68484 | 29.12609 | 32.75 | 33.56
9.43 | 0.972507677 | 0.8366892 | 33.70221 | 34.82962 | 32.77565 | 29.14157 | 32.75 | 33.63
9.44 | 0.962010204 | 0.835017 | 33.70367 | 34.82996 | 32.42328 | 29.08361 | 32.75 | 33.56
9.45 | 0.949831142 | 0.8329496 | 33.70495 | 34.83011 | 32.01401 | 29.01173 | 32.75 | 33.56
9.46 | 0.936394901 | 0.8305866 | 33.70605 | 34.83008 | 31.56217 | 28.9294 | 32.75 | 33.63
9.47 | 0.928406217 | 0.8318847 | 33.70696 | 34.82985 | 31.29375 | 28.97442 | 32.81 | 33.56
9.48 | 0.922808407 | 0.8343452 | 33.70768 | 34.82944 | 31.10573 | 29.05978 | 32.81 | 33.56
9.49 | 0.927717842 | 0.8405798 | 33.70823 | 34.82885 | 31.27173 | 29.27643 | 32.81 | 33.63
9.5 | 0.932525864 | 0.8451655 | 33.70859 | 34.82807 | 31.43413 | 29.43548 | 32.81 | 33.63
9.51 | 0.937170545 | 0.8470956 | 33.70878 | 34.8271 | 31.59087 | 29.50189 | 32.81 | 33.63
9.52 | 0.935004714 | 0.845055 | 33.70878 | 34.82595 | 31.51787 | 29.42985 | 32.88 | 33.63
9.53 | 0.929018406 | 0.840787 | 33.7086 | 34.82462 | 31.31591 | 29.28009 | 32.81 | 33.63
9.54 | 0.936806356 | 0.8382299 | 33.70825 | 34.82311 | 31.5781 | 29.18977 | 32.88 | 33.63
9.55 | 0.947385194 | 0.8371474 | 33.70771 | 34.82141 | 31.93419 | 29.15066 | 32.88 | 33.63
9.56 | 0.965045299 | 0.8440766 | 33.707 | 34.81954 | 32.52879 | 29.39036 | 32.94 | 33.63
9.57 | 0.97315036 | 0.8488311 | 33.70612 | 34.81749 | 32.80112 | 29.55416 | 32.88 | 33.63
9.58 | 0.965316843 | 0.8499579 | 33.70506 | 34.81525 | 32.53606 | 29.5915 | 32.94 | 33.63
9.59 | 0.957925852 | 0.8450507 | 33.70382 | 34.81284 | 32.28576 | 29.41862 | 32.94 | 33.63
9.6 | 0.950821914 | 0.8362293 | 33.70241 | 34.81026 | 32.04499 | 29.10935 | 32.88 | 33.63
9.61 | 0.952991485 | 0.833705 | 33.70083 | 34.80749 | 32.1166 | 29.01918 | 32.94 | 33.63
9.62 | 0.956546656 | 0.8327527 | 33.69907 | 34.80455 | 32.23474 | 28.98358 | 33 | 33.56
9.63 | 0.950854954 | 0.8374203 | 33.69715 | 34.80144 | 32.0411 | 29.14343 | 32.94 | 33.63
9.64 | 0.94656863 | 0.841145 | 33.69505 | 34.79815 | 31.89468 | 29.27029 | 33 | 33.63
9.65 | 0.946233876 | 0.8422181 | 33.69278 | 34.79469 | 31.88125 | 29.30472 | 33 | 33.63
9.66 | 0.949999992 | 0.8426082 | 33.69034 | 34.79106 | 32.00583 | 29.31523 | 33 | 33.63
9.67 | 0.95843383 | 0.8422208 | 33.68774 | 34.78726 | 32.28747 | 29.29855 | 33 | 33.56
9.68 | 0.96252638 | 0.8406456 | 33.68497 | 34.78328 | 32.42267 | 29.24041 | 33 | 33.63
9.69 | 0.964444811 | 0.8384757 | 33.68203 | 34.77914 | 32.48445 | 29.16146 | 33 | 33.63
9.7 | 0.963535096 | 0.833409 | 33.67892 | 34.77482 | 32.45082 | 28.98165 | 33.06 | 33.63
9.71 | 0.962023636 | 0.8280064 | 33.67565 | 34.77034 | 32.39677 | 28.79007 | 33 | 33.56
9.72 | 0.957543429 | 0.8257518 | 33.67221 | 34.76569 | 32.2426 | 28.70783 | 33 | 33.63
9.73 | 0.952928358 | 0.824004 | 33.66861 | 34.76088 | 32.08377 | 28.6431 | 33.06 | 33.63
9.74 | 0.947839715 | 0.8240359 | 33.66485 | 34.7559 | 31.90888 | 28.64011 | 33.06 | 33.63
9.75 | 0.941641465 | 0.8238248 | 33.66092 | 34.75075 | 31.69652 | 28.62853 | 33.06 | 33.63
9.76 | 0.933730292 | 0.8232388 | 33.65683 | 34.74544 | 31.4264 | 28.60379 | 33.13 | 33.63
9.77 | 0.925318846 | 0.8262518 | 33.65258 | 34.73997 | 31.13937 | 28.70396 | 33.13 | 33.63
9.78 | 0.916510656 | 0.832119 | 33.64817 | 34.73433 | 30.83891 | 28.90309 | 33.13 | 33.63
9.79 | 0.917304673 | 0.8384561 | 33.6436 | 34.72853 | 30.86144 | 29.11835 | 33.13 | 33.63
9.8 | 0.921919317 | 0.8449803 | 33.63888 | 34.72257 | 31.01233 | 29.33989 | 33.13 | 33.63
9.81 | 0.9323435 | 0.8429682 | 33.63399 | 34.71645 | 31.35843 | 29.26486 | 33.13 | 33.63
9.82 | 0.943616897 | 0.8396018 | 33.62895 | 34.71017 | 31.73284 | 29.14272 | 33.13 | 33.63
9.83 | 0.949877336 | 0.8327665 | 33.62375 | 34.70373 | 31.93844 | 28.9001 | 33.19 | 33.63
9.84 | 0.954883372 | 0.8265894 | 33.6184 | 34.69714 | 32.10165 | 28.68028 | 33.19 | 33.63
9.85 | 0.952574365 | 0.8242507 | 33.61289 | 34.69038 | 32.01877 | 28.59357 | 33.19 | 33.63
9.86 | 0.948914098 | 0.8232042 | 33.60722 | 34.68347 | 31.89037 | 28.55158 | 33.13 | 33.63
9.87 | 0.941708088 | 0.8255482 | 33.6014 | 34.6764 | 31.64271 | 28.62704 | 33.13 | 33.63
9.88 | 0.936218704 | 0.8288264 | 33.59543 | 34.66918 | 31.45267 | 28.73473 | 33.19 | 33.69
9.89 | 0.933321852 | 0.8335156 | 33.58931 | 34.66181 | 31.34964 | 28.89116 | 33.19 | 33.63
9.9 | 0.932483749 | 0.8379358 | 33.58304 | 34.65428 | 31.31564 | 29.03806 | 33.25 | 33.69
9.91 | 0.933595123 | 0.8421013 | 33.57661 | 34.6466 | 31.34696 | 29.17594 | 33.25 | 33.63
9.92 | 0.936751671 | 0.8444974 | 33.57004 | 34.63876 | 31.44679 | 29.25235 | 33.25 | 33.63
9.93 | 0.941152762 | 0.8458169 | 33.56332 | 34.63078 | 31.58821 | 29.2913 | 33.25 | 33.69
9.94 | 0.9454541 | 0.843604 | 33.55644 | 34.62264 | 31.72608 | 29.2078 | 33.25 | 33.63
9.95 | 0.949717124 | 0.8400343 | 33.54942 | 34.61436 | 31.86246 | 29.07725 | 33.31 | 33.63
9.96 | 0.952267304 | 0.8361789 | 33.54226 | 34.60593 | 31.9412 | 28.93674 | 33.31 | 33.63
9.97 | 0.954431288 | 0.832259 | 33.53495 | 34.59734 | 32.0068 | 28.79395 | 33.25 | 33.63
9.98 | 0.960169193 | 0.8345055 | 33.52749 | 34.58861 | 32.19206 | 28.86439 | 33.31 | 33.69
9.99 | 0.966294528 | 0.8374205 | 33.51989 | 34.57974 | 32.39008 | 28.95778 | 33.31 | 33.69
10 | 0.971114417 | 0.8418101 | 33.51214 | 34.57072 | 32.54412 | 29.10198 | 33.31 | 33.69
10.01 | 0.975466578 | 0.8459027 | 33.50425 | 34.56155 | 32.68227 | 29.23571 | 33.38 | 33.69
10.02 | 0.97181723 | 0.8441065 | 33.49622 | 34.55224 | 32.5522 | 29.16577 | 33.38 | 33.63
10.03 | 0.967531419 | 0.842252 | 33.48804 | 34.54278 | 32.40073 | 29.09373 | 33.38 | 33.63
10.04 | 0.958410883 | 0.8399548 | 33.47973 | 34.53318 | 32.08733 | 29.00631 | 33.44 | 33.69
10.05 | 0.950429741 | 0.8386752 | 33.47127 | 34.52344 | 31.81209 | 28.95396 | 33.38 | 33.75
10.06 | 0.94790456 | 0.8422685 | 33.46267 | 34.51356 | 31.71942 | 29.06969 | 33.44 | 33.69
10.07 | 0.946984045 | 0.8454722 | 33.45394 | 34.50354 | 31.68034 | 29.17178 | 33.38 | 33.69
10.08 | 0.951698959 | 0.8473077 | 33.44506 | 34.49338 | 31.82963 | 29.2265 | 33.5 | 33.69
10.09 | 0.955008378 | 0.8483985 | 33.43605 | 34.48307 | 31.93171 | 29.25539 | 33.44 | 33.69
10.1 | 0.954377646 | 0.8474018 | 33.4269 | 34.47263 | 31.90189 | 29.21217 | 33.44 | 33.63
10.11 | 0.954206318 | 0.8466349 | 33.41762 | 34.46206 | 31.8873 | 29.17678 | 33.5 | 33.75
10.12 | 0.955124619 | 0.846413 | 33.4082 | 34.45134 | 31.90899 | 29.16006 | 33.5 | 33.69
10.13 | 0.956680852 | 0.8453952 | 33.39865 | 34.44049 | 31.95184 | 29.11583 | 33.56 | 33.69
10.14 | 0.959576966 | 0.842706 | 33.38896 | 34.4295 | 32.03927 | 29.01395 | 33.56 | 33.69
10.15 | 0.961154629 | 0.8414178 | 33.37913 | 34.41838 | 32.08251 | 28.96024 | 33.56 | 33.69
10.16 | 0.960181909 | 0.8428397 | 33.36918 | 34.40712 | 32.04048 | 28.99969 | 33.5 | 33.69
10.17 | 0.959086787 | 0.84567 | 33.35909 | 34.39573 | 31.99426 | 29.08744 | 33.56 | 33.69
10.18 | 0.957765601 | 0.8511014 | 33.34887 | 34.38421 | 31.9404 | 29.26445 | 33.56 | 33.75
10.19 | 0.956143762 | 0.854681 | 33.33852 | 34.37256 | 31.87642 | 29.37757 | 33.63 | 33.75
10.2 | 0.953973069 | 0.8548802 | 33.32804 | 34.36077 | 31.79406 | 29.37434 | 33.63 | 33.75
10.21 | 0.953375686 | 0.854144 | 33.31743 | 34.34885 | 31.76403 | 29.33887 | 33.63 | 33.75
10.22 | 0.955716849 | 0.8516609 | 33.3067 | 34.33681 | 31.83177 | 29.24331 | 33.63 | 33.75
10.23 | 0.958661664 | 0.8503516 | 33.29583 | 34.32463 | 31.91944 | 29.188 | 33.63 | 33.75
10.24 | 0.962801622 | 0.8513662 | 33.28484 | 34.31233 | 32.0467 | 29.21235 | 33.63 | 33.69
10.25 | 0.964731864 | 0.8517679 | 33.27372 | 34.29989 | 32.10022 | 29.21555 | 33.69 | 33.69
10.26 | 0.961845947 | 0.8508336 | 33.26247 | 34.28733 | 31.99338 | 29.17282 | 33.69 | 33.69
10.27 | 0.958237072 | 0.8499236 | 33.2511 | 34.27465 | 31.86244 | 29.13083 | 33.69 | 33.75
10.28 | 0.952818292 | 0.8490745 | 33.23961 | 34.26184 | 31.67131 | 29.09085 | 33.69 | 33.75
10.29 | 0.948706823 | 0.849571 | 33.22799 | 34.2489 | 31.52362 | 29.09687 | 33.69 | 33.75
10.3 | 0.948553117 | 0.8541413 | 33.21625 | 34.23584 | 31.50737 | 29.24224 | 33.75 | 33.75
10.31 | 0.949610715 | 0.858148 | 33.20438 | 34.22265 | 31.53124 | 29.3681 | 33.75 | 33.75
10.32 | 0.95542206 | 0.8599423 | 33.1924 | 34.20935 | 31.71275 | 29.41806 | 33.69 | 33.81
10.33 | 0.960973519 | 0.8612377 | 33.18029 | 34.19592 | 31.88538 | 29.45081 | 33.75 | 33.75
10.34 | 0.96504866 | 0.8596984 | 33.16806 | 34.18236 | 32.00879 | 29.38653 | 33.75 | 33.81
10.35 | 0.968577079 | 0.8582411 | 33.15571 | 34.16869 | 32.11386 | 29.32497 | 33.75 | 33.81
10.36 | 0.966447155 | 0.8576309 | 33.14324 | 34.1549 | 32.03119 | 29.2923 | 33.75 | 33.81
10.37 | 0.964275185 | 0.8570102 | 33.13066 | 34.14099 | 31.94707 | 29.25917 | 33.75 | 33.75
10.38 | 0.959845826 | 0.8558289 | 33.11795 | 34.12696 | 31.78813 | 29.20684 | 33.81 | 33.81
10.39 | 0.955416467 | 0.8546477 | 33.10513 | 34.11281 | 31.62919 | 29.15443 | 33.81 | 33.81
10.4 | 0.953988121 | 0.8537289 | 33.09219 | 34.09854 | 31.56956 | 29.11091 | 33.75 | 33.81
10.41 | 0.952750767 | 0.8528268 | 33.07914 | 34.08416 | 31.51617 | 29.06788 | 33.81 | 33.75
10.42 | 0.953519228 | 0.8553302 | 33.06597 | 34.06966 | 31.52904 | 29.14081 | 33.81 | 33.81
10.43 | 0.954631429 | 0.8584172 | 33.05268 | 34.05504 | 31.55313 | 29.23343 | 33.81 | 33.75
10.44 | 0.953532969 | 0.8595828 | 33.03928 | 34.04031 | 31.50405 | 29.26046 | 33.81 | 33.81
10.45 | 0.951731953 | 0.8601376 | 33.02577 | 34.02547 | 31.43168 | 29.26658 | 33.81 | 33.81
10.46 | 0.951275111 | 0.8579347 | 33.01215 | 34.01051 | 31.40363 | 29.17879 | 33.81 | 33.75
10.47 | 0.951524613 | 0.8542825 | 32.99841 | 33.99544 | 31.3988 | 29.04171 | 33.81 | 33.81
10.48 | 0.953253868 | 0.8524188 | 32.98456 | 33.98025 | 31.44266 | 28.96541 | 33.88 | 33.81
10.49 | 0.956224894 | 0.8520558 | 32.9706 | 33.96496 | 31.52731 | 28.94004 | 33.88 | 33.81
10.5 | 0.958684633 | 0.8522233 | 32.95653 | 33.94955 | 31.59492 | 28.9326 | 33.88 | 33.88
10.51 | 0.960447988 | 0.8531132 | 32.94235 | 33.93404 | 31.63942 | 28.94957 | 33.88 | 33.81
10.52 | 0.961632095 | 0.854485 | 32.92806 | 33.91841 | 31.66468 | 28.98277 | 33.88 | 33.88
10.53 | 0.961427939 | 0.8570115 | 32.91367 | 33.90268 | 31.64412 | 29.05499 | 33.88 | 33.81
10.54 | 0.960597579 | 0.8594303 | 32.89916 | 33.88683 | 31.60286 | 29.12337 | 33.94 | 33.75
10.55 | 0.956399619 | 0.8612694 | 32.88455 | 33.87088 | 31.45077 | 29.17196 | 33.88 | 33.81
10.56 | 0.952214268 | 0.8630601 | 32.86983 | 33.85483 | 31.29913 | 29.21875 | 33.94 | 33.88
10.57 | 0.949220266 | 0.8602821 | 32.85501 | 33.83866 | 31.18664 | 29.11079 | 33.94 | 33.81
10.58 | 0.946226263 | 0.857504 | 32.84008 | 33.82239 | 31.07415 | 29.00284 | 33.94 | 33.88
10.59 | 0.945374913 | 0.85578 | 32.82505 | 33.80602 | 31.03198 | 28.93051 | 33.94 | 33.81
10.6 | 0.944885785 | 0.8542342 | 32.80991 | 33.78954 | 31.00162 | 28.86418 | 33.94 | 33.81
10.61 | 0.943522312 | 0.8553921 | 32.79467 | 33.77295 | 30.9425 | 28.88912 | 33.94 | 33.81
10.62 | 0.941768762 | 0.8577562 | 32.77932 | 33.75627 | 30.87054 | 28.95465 | 33.94 | 33.81
10.63 | 0.940869263 | 0.8603029 | 32.76388 | 33.73948 | 30.82653 | 29.02617 | 34 | 33.81
10.64 | 0.940762123 | 0.8630189 | 32.74833 | 33.72259 | 30.80839 | 29.10323 | 33.94 | 33.88
10.65 | 0.94228261 | 0.8649484 | 32.73268 | 33.7056 | 30.84344 | 29.1536 | 33.94 | 33.81
10.66 | 0.94700453 | 0.8653307 | 32.71693 | 33.6885 | 30.98308 | 29.1517 | 33.94 | 33.81
10.67 | 0.951696083 | 0.8657113 | 32.70108 | 33.67131 | 31.12149 | 29.14963 | 33.94 | 33.81
10.68 | 0.956210551 | 0.8660816 | 32.68513 | 33.65402 | 31.25387 | 29.14712 | 34 | 33.81
10.69 | 0.96072502 | 0.8664519 | 32.66909 | 33.63662 | 31.38601 | 29.14452 | 34 | 33.81
10.7 | 0.959323098 | 0.8651148 | 32.65294 | 33.61913 | 31.32472 | 29.08441 | 34 | 33.81
10.71 | 0.957587984 | 0.8636816 | 32.6367 | 33.60155 | 31.25251 | 29.02104 | 34.06 | 33.88
10.72 | 0.955192401 | 0.8608881 | 32.62036 | 33.58386 | 31.15872 | 28.91195 | 34 | 33.88
10.73 | 0.952562217 | 0.8576113 | 32.60393 | 33.56608 | 31.05727 | 28.78665 | 34 | 33.81
10.74 | 0.952269934 | 0.8565073 | 32.58739 | 33.5482 | 31.032 | 28.73428 | 34.06 | 33.81
10.75 | 0.954136026 | 0.8574092 | 32.57077 | 33.53023 | 31.07694 | 28.74913 | 34.06 | 33.81
10.76 | 0.956278549 | 0.8587512 | 32.55405 | 33.51216 | 31.13074 | 28.77861 | 34.06 | 33.81
10.77 | 0.959088653 | 0.861156 | 32.53723 | 33.494 | 31.20609 | 28.84356 | 34.06 | 33.88
10.78 | 0.96177778 | 0.8635186 | 32.52033 | 33.47575 | 31.27733 | 28.90693 | 34.06 | 33.88
10.79 | 0.962444024 | 0.8651741 | 32.50332 | 33.4574 | 31.28263 | 28.94648 | 34.06 | 33.88
10.8 | 0.963110269 | 0.8668296 | 32.48623 | 33.43896 | 31.28782 | 28.98588 | 34.06 | 33.88
10.81 | 0.96114661 | 0.8668283 | 32.46905 | 33.42043 | 31.20752 | 28.96977 | 34.06 | 33.88
10.82 | 0.958568919 | 0.8664401 | 32.45177 | 33.40181 | 31.10726 | 28.94066 | 34.13 | 33.88
10.83 | 0.954796131 | 0.8644342 | 32.43441 | 33.38309 | 30.96825 | 28.85749 | 34.13 | 33.88
10.84 | 0.950067519 | 0.8611346 | 32.41695 | 33.36429 | 30.79829 | 28.73114 | 34.13 | 33.88
10.85 | 0.94592973 | 0.8582965 | 32.39941 | 33.3454 | 30.64756 | 28.62024 | 34.19 | 33.81
10.86 | 0.943230785 | 0.8565825 | 32.38177 | 33.32642 | 30.54348 | 28.54683 | 34.19 | 33.81
10.87 | 0.940541119 | 0.8548632 | 32.36405 | 33.30735 | 30.43972 | 28.47323 | 34.13 | 33.88
10.88 | 0.93838571 | 0.8528337 | 32.34624 | 33.28819 | 30.35325 | 28.38929 | 34.19 | 33.88
10.89 | 0.936230302 | 0.8508041 | 32.32834 | 33.26895 | 30.26678 | 28.30536 | 34.19 | 33.88
10.9 | 0.935382548 | 0.8499951 | 32.31036 | 33.24962 | 30.22255 | 28.26201 | 34.19 | 33.88
10.91 | 0.935009916 | 0.8496296 | 32.29229 | 33.2302 | 30.19361 | 28.23336 | 34.19 | 33.88
10.92 | 0.936609594 | 0.8498283 | 32.27414 | 33.2107 | 30.22827 | 28.22339 | 34.25 | 33.88
10.93 | 0.940716427 | 0.8507441 | 32.2559 | 33.19111 | 30.34365 | 28.23714 | 34.19 | 33.88
10.94 | 0.944494744 | 0.8513758 | 32.23757 | 33.17144 | 30.44822 | 28.24136 | 34.25 | 33.88
10.95 | 0.946211176 | 0.8502246 | 32.21917 | 33.15169 | 30.48614 | 28.18638 | 34.25 | 33.88
10.96 | 0.947927608 | 0.8490734 | 32.20068 | 33.13185 | 30.52391 | 28.13137 | 34.25 | 33.88
10.97 | 0.948364147 | 0.8493283 | 32.1821 | 33.11193 | 30.52035 | 28.1229 | 34.31 | 33.81
10.98 | 0.948528865 | 0.8498818 | 32.16345 | 33.09193 | 30.50796 | 28.12423 | 34.31 | 33.88
10.99 | 0.949745886 | 0.8504779 | 32.14471 | 33.07184 | 30.52931 | 28.12687 | 34.25 | 33.88
11 | 0.952005069 | 0.8511162 | 32.12589 | 33.05168 | 30.58401 | 28.13082 | 34.31 | 33.88
11.01 | 0.953735052 | 0.8517524 | 32.10699 | 33.03144 | 30.62156 | 28.1346 | 34.31 | 33.88
11.02 | 0.952884114 | 0.8523784 | 32.08801 | 33.01111 | 30.57616 | 28.13796 | 34.31 | 33.88
11.03 | 0.952033176 | 0.8530045 | 32.06896 | 32.99071 | 30.53071 | 28.14122 | 34.31 | 33.88
11.04 | 0.951008432 | 0.8529399 | 32.04982 | 32.97023 | 30.47965 | 28.12162 | 34.31 | 33.88
11.05 | 0.949947574 | 0.8527319 | 32.0306 | 32.94967 | 30.42739 | 28.09723 | 34.31 | 33.88
11.06 | 0.951259868 | 0.8524008 | 32.01131 | 32.92903 | 30.45107 | 28.06873 | 34.38 | 33.94
11.07 | 0.955186887 | 0.851934 | 31.99194 | 32.90831 | 30.55828 | 28.03571 | 34.38 | 33.94
11.08 | 0.95883478 | 0.8517104 | 31.97249 | 32.88752 | 30.65634 | 28.01064 | 34.31 | 33.94
11.09 | 0.960303666 | 0.8533845 | 31.95297 | 32.86665 | 30.68455 | 28.04789 | 34.38 | 33.88
11.1 | 0.961772552 | 0.8550585 | 31.93337 | 32.84571 | 30.71264 | 28.08501 | 34.44 | 33.88
11.11 | 0.958515024 | 0.8567651 | 31.91369 | 32.82469 | 30.58975 | 28.12305 | 34.38 | 33.88
11.12 | 0.953607244 | 0.8584829 | 31.89394 | 32.8036 | 30.4143 | 28.16133 | 34.38 | 33.94
11.13 | 0.950367654 | 0.8594752 | 31.87412 | 32.78244 | 30.29213 | 28.17569 | 34.44 | 33.94
11.14 | 0.950110853 | 0.8591702 | 31.85422 | 32.7612 | 30.26504 | 28.14744 | 34.38 | 33.94
11.15 | 0.949854052 | 0.8588651 | 31.83425 | 32.73988 | 30.23789 | 28.11914 | 34.44 | 33.94
11.16 | 0.952323731 | 0.8581291 | 31.81421 | 32.7185 | 30.29742 | 28.07669 | 34.44 | 33.94
11.17 | 0.954889671 | 0.8573778 | 31.79409 | 32.69704 | 30.35985 | 28.03372 | 34.44 | 33.94
11.18 | 0.953628807 | 0.8568713 | 31.7739 | 32.67551 | 30.30051 | 27.99871 | 34.44 | 34
11.19 | 0.949395255 | 0.8565548 | 31.75364 | 32.65392 | 30.14676 | 27.96987 | 34.44 | 33.94
11.2 | 0.945557965 | 0.8559829 | 31.73331 | 32.63225 | 30.00569 | 27.93265 | 34.44 | 33.94
11.21 | 0.943977907 | 0.8539567 | 31.71291 | 32.61051 | 29.93629 | 27.84796 | 34.5 | 33.94
11.22 | 0.942397849 | 0.8519304 | 31.69245 | 32.5887 | 29.86689 | 27.76331 | 34.5 | 33.94
11.23 | 0.944269725 | 0.8521124 | 31.67191 | 32.56682 | 29.90682 | 27.7506 | 34.5 | 34
11.24 | 0.947448219 | 0.8531303 | 31.6513 | 32.54488 | 29.98797 | 27.76502 | 34.5 | 33.94
11.25 | 0.94982121 | 0.8544714 | 31.63062 | 32.52287 | 30.04344 | 27.78986 | 34.5 | 33.94
11.26 | 0.95023148 | 0.8565999 | 31.60988 | 32.50079 | 30.0367 | 27.84017 | 34.5 | 33.94
11.27 | 0.950641749 | 0.8587284 | 31.58907 | 32.47864 | 30.02989 | 27.89033 | 34.56 | 33.94
11.28 | 0.951514328 | 0.8578308 | 31.56819 | 32.45643 | 30.03759 | 27.84212 | 34.5 | 34
11.29 | 0.952471086 | 0.8563822 | 31.54725 | 32.43415 | 30.04784 | 27.77603 | 34.56 | 33.94
11.3 | 0.954922911 | 0.8554916 | 31.52624 | 32.41181 | 30.10513 | 27.72803 | 34.56 | 34
11.31 | 0.959710336 | 0.8554727 | 31.50516 | 32.3894 | 30.23583 | 27.70825 | 34.56 | 34
11.32 | 0.964497762 | 0.8554539 | 31.48402 | 32.36693 | 30.36627 | 27.68841 | 34.56 | 34
11.33 | 0.966627171 | 0.8539097 | 31.46282 | 32.34439 | 30.41281 | 27.61919 | 34.56 | 34.06
11.34 | 0.968537621 | 0.8522399 | 31.44155 | 32.32179 | 30.45232 | 27.54592 | 34.56 | 34.06
11.35 | 0.967954291 | 0.8493386 | 31.42022 | 32.29913 | 30.41333 | 27.43289 | 34.56 | 34
11.36 | 0.96428209 | 0.8449119 | 31.39882 | 32.2764 | 30.27732 | 27.27072 | 34.56 | 34
11.37 | 0.960609888 | 0.8404852 | 31.37736 | 32.25361 | 30.14141 | 27.10869 | 34.63 | 34
11.38 | 0.958967929 | 0.8409495 | 31.35585 | 32.23077 | 30.06925 | 27.10445 | 34.69 | 34
11.39 | 0.957413551 | 0.8416248 | 31.33426 | 32.20786 | 29.99985 | 27.10693 | 34.63 | 34.06
11.4 | 0.957121882 | 0.8433881 | 31.31262 | 32.18489 | 29.97 | 27.14435 | 34.63 | 34.06
11.41 | 0.95831459 | 0.8464306 | 31.29092 | 32.16186 | 29.98654 | 27.22278 | 34.69 | 34.13
11.42 | 0.959507298 | 0.8494731 | 31.26916 | 32.13877 | 30.00298 | 27.30102 | 34.63 | 34.06
11.43 | 0.957979266 | 0.8486381 | 31.24733 | 32.11562 | 29.9343 | 27.25454 | 34.63 | 34.06
11.44 | 0.956306992 | 0.8475976 | 31.22545 | 32.09241 | 29.86112 | 27.20145 | 34.69 | 34.06
11.45 | 0.953787979 | 0.8464784 | 31.20351 | 32.06915 | 29.76153 | 27.14584 | 34.69 | 34.06
11.46 | 0.950139978 | 0.8452544 | 31.18151 | 32.04583 | 29.6268 | 27.08688 | 34.69 | 34.13
11.47 | 0.946491978 | 0.8440304 | 31.15945 | 32.02245 | 29.49217 | 27.02792 | 34.69 | 34.13
11.48 | 0.946780138 | 0.8456682 | 31.13734 | 31.99901 | 29.48021 | 27.06055 | 34.69 | 34.06
11.49 | 0.947523541 | 0.847637 | 31.11517 | 31.97552 | 29.48235 | 27.10363 | 34.69 | 34.06
11.5 | 0.949000925 | 0.8496875 | 31.09294 | 31.95197 | 29.50723 | 27.14919 | 34.75 | 34.06
11.51 | 0.951824384 | 0.8518877 | 31.07065 | 31.92837 | 29.57381 | 27.19938 | 34.75 | 34.13
11.52 | 0.954647843 | 0.8540878 | 31.04831 | 31.90471 | 29.64021 | 27.24942 | 34.75 | 34.13
11.53 | 0.955270942 | 0.8540472 | 31.02592 | 31.88099 | 29.63816 | 27.22787 | 34.75 | 34.13
11.54 | 0.955337385 | 0.8534397 | 31.00347 | 31.85723 | 29.61877 | 27.18822 | 34.75 | 34.13
11.55 | 0.955566514 | 0.8527938 | 30.98096 | 31.83341 | 29.60437 | 27.14733 | 34.75 | 34.13
11.56 | 0.956334361 | 0.8520211 | 30.9584 | 31.80953 | 29.60659 | 27.10239 | 34.75 | 34.13
11.57 | 0.957102208 | 0.8512483 | 30.93579 | 31.78561 | 29.60871 | 27.05744 | 34.81 | 34.13
11.58 | 0.958511755 | 0.8527659 | 30.91313 | 31.76163 | 29.63059 | 27.08523 | 34.75 | 34.13
11.59 | 0.960260291 | 0.8554934 | 30.89041 | 31.7376 | 29.66283 | 27.1513 | 34.81 | 34.13
11.6 | 0.961881823 | 0.8581122 | 30.86764 | 31.71351 | 29.69102 | 27.21375 | 34.81 | 34.13
11.61 | 0.961682331 | 0.8591729 | 30.84481 | 31.68938 | 29.66291 | 27.22666 | 34.81 | 34.13
11.62 | 0.961482839 | 0.8602337 | 30.82194 | 31.6652 | 29.63477 | 27.23947 | 34.81 | 34.19
11.63 | 0.960786229 | 0.8599847 | 30.79902 | 31.64096 | 29.59127 | 27.21074 | 34.88 | 34.19
11.64 | 0.959516391 | 0.8582255 | 30.77604 | 31.61668 | 29.53011 | 27.13424 | 34.81 | 34.19
11.65 | 0.958246553 | 0.8564662 | 30.75301 | 31.59235 | 29.46897 | 27.05778 | 34.88 | 34.19
11.66 | 0.960428797 | 0.8561628 | 30.72994 | 31.56797 | 29.51392 | 27.02732 | 34.88 | 34.19
11.67 | 0.963210672 | 0.8561124 | 30.70681 | 31.54354 | 29.57713 | 27.00481 | 34.94 | 34.13
11.68 | 0.9658841 | 0.8563993 | 30.68364 | 31.51906 | 29.63684 | 26.9929 | 34.88 | 34.19
11.69 | 0.968189915 | 0.8578298 | 30.66042 | 31.49453 | 29.68511 | 27.01695 | 34.94 | 34.19
11.7 | 0.970495729 | 0.8592604 | 30.63715 | 31.46996 | 29.73322 | 27.04089 | 34.94 | 34.19
11.71 | 0.969263694 | 0.8607468 | 30.61383 | 31.44534 | 29.67287 | 27.06647 | 34.88 | 34.19
11.72 | 0.965590826 | 0.8622715 | 30.59046 | 31.42067 | 29.53787 | 27.09315 | 34.94 | 34.19
11.73 | 0.961917958 | 0.8637963 | 30.56705 | 31.39596 | 29.403 | 27.11972 | 35 | 34.25
11.74 | 0.958117887 | 0.8644732 | 30.54359 | 31.37121 | 29.26436 | 27.11957 | 35 | 34.25
11.75 | 0.954310235 | 0.8650995 | 30.52009 | 31.3464 | 29.12563 | 27.11776 | 35.13 | 34.19
11.76 | 0.95188675 | 0.8649559 | 30.49654 | 31.32156 | 29.02925 | 27.09176 | 35.13 | 34.19
11.77 | 0.952956875 | 0.8628689 | 30.47294 | 31.29667 | 29.0394 | 27.00492 | 35.13 | 34.19
11.78 | 0.954027001 | 0.8607819 | 30.4493 | 31.27173 | 29.04946 | 26.91814 | 35.13 | 34.19
11.79 | 0.957795658 | 0.8577949 | 30.42562 | 31.24675 | 29.14152 | 26.80331 | 35.13 | 34.19
11.8 | 0.9632774 | 0.8542367 | 30.40189 | 31.22173 | 29.28545 | 26.67075 | 35.13 | 34.19
11.81 | 0.968759142 | 0.8506784 | 30.37811 | 31.19667 | 29.42908 | 26.53833 | 35.13 | 34.19
11.82 | 0.969669128 | 0.8505322 | 30.3543 | 31.17156 | 29.43362 | 26.51242 | 35.19 | 34.25
11.83 | 0.97022139 | 0.850653 | 30.33044 | 31.14641 | 29.42724 | 26.49479 | 35.13 | 34.19
11.84 | 0.9695709 | 0.8519451 | 30.30654 | 31.12122 | 29.38434 | 26.51357 | 35.13 | 34.19
11.85 | 0.964914622 | 0.8571382 | 30.28259 | 31.09599 | 29.22012 | 26.65356 | 35.19 | 34.19
11.86 | 0.960258343 | 0.8623313 | 30.25861 | 31.07072 | 29.05608 | 26.79325 | 35.25 | 34.19
11.87 | 0.957164805 | 0.867343 | 30.23458 | 31.04541 | 28.93947 | 26.92702 | 35.19 | 34.19
11.88 | 0.955501908 | 0.8721886 | 30.21051 | 31.02005 | 28.8662 | 27.05534 | 35.25 | 34.25
11.89 | 0.953839011 | 0.8770342 | 30.1864 | 30.99466 | 28.79297 | 27.18338 | 35.25 | 34.19
11.9 | 0.953662718 | 0.8786647 | 30.16225 | 30.96923 | 28.76461 | 27.21157 | 35.25 | 34.19
11.91 | 0.953856253 | 0.8794955 | 30.13806 | 30.94376 | 28.74738 | 27.2149 | 35.31 | 34.25
11.92 | 0.953881838 | 0.8800893 | 30.11383 | 30.91825 | 28.72504 | 27.21082 | 35.31 | 34.19
11.93 | 0.951568437 | 0.8773822 | 30.08956 | 30.89271 | 28.63228 | 27.10471 | 35.31 | 34.19
11.94 | 0.949255037 | 0.8746752 | 30.06526 | 30.86712 | 28.5396 | 26.99871 | 35.31 | 34.19
11.95 | 0.947585242 | 0.8718105 | 30.04091 | 30.8415 | 28.46633 | 26.88795 | 35.38 | 34.19
11.96 | 0.94727931 | 0.8686117 | 30.01653 | 30.81585 | 28.43404 | 26.767 | 35.38 | 34.25
11.97 | 0.946973379 | 0.8654129 | 29.99211 | 30.79015 | 28.40173 | 26.64619 | 35.38 | 34.25
11.98 | 0.949801435 | 0.8639687 | 29.96765 | 30.76442 | 28.46332 | 26.5795 | 35.38 | 34.19
11.99 | 0.95507666 | 0.8638946 | 29.94315 | 30.73865 | 28.59801 | 26.55496 | 35.38 | 34.25
12 | 0.960351885 | 0.8638204 | 29.91862 | 30.71285 | 28.7324 | 26.53039 | 35.38 | 34.25
12.01 | 0.96201861 | 0.8647217 | 29.89405 | 30.68701 | 28.75864 | 26.53573 | 35.44 | 34.25
12.02 | 0.962724274 | 0.8658828 | 29.86945 | 30.66114 | 28.75604 | 26.54896 | 35.38 | 34.25
12.03 | 0.963417265 | 0.8670348 | 29.84481 | 30.63524 | 28.753 | 26.56182 | 35.44 | 34.25
12.04 | 0.961573546 | 0.8663726 | 29.82013 | 30.6093 | 28.67425 | 26.51906 | 35.44 | 34.25
12.05 | 0.959729828 | 0.8657105 | 29.79542 | 30.58332 | 28.59556 | 26.4763 | 35.44 | 34.25
12.06 | 0.957876238 | 0.8650041 | 29.77068 | 30.55732 | 28.51663 | 26.4322 | 35.5 | 34.25
12.07 | 0.955984903 | 0.8641287 | 29.7459 | 30.53127 | 28.43663 | 26.38295 | 35.5 | 34.25
12.08 | 0.954093568 | 0.8632534 | 29.72109 | 30.5052 | 28.3567 | 26.33372 | 35.56 | 34.25
12.09 | 0.951781788 | 0.8627006 | 29.69624 | 30.4791 | 28.26434 | 26.29433 | 35.56 | 34.25
12.1 | 0.948830334 | 0.8626385 | 29.67136 | 30.45296 | 28.15309 | 26.26989 | 35.56 | 34.25
12.11 | 0.945878881 | 0.8625764 | 29.64645 | 30.42679 | 28.04195 | 26.24543 | 35.56 | 34.25
12.12 | 0.947906242 | 0.8627557 | 29.62151 | 30.40059 | 28.07841 | 26.22828 | 35.56 | 34.25
12.13 | 0.953647416 | 0.8631152 | 29.59653 | 30.37436 | 28.22465 | 26.21657 | 35.56 | 34.25
12.14 | 0.95938859 | 0.8634747 | 29.57152 | 30.3481 | 28.37058 | 26.20481 | 35.56 | 34.31
12.15 | 0.966015289 | 0.8643977 | 29.54648 | 30.32181 | 28.54235 | 26.2101 | 35.63 | 34.31
12.16 | 0.972960117 | 0.8655232 | 29.52141 | 30.29549 | 28.72315 | 26.22145 | 35.63 | 34.25
12.17 | 0.979904946 | 0.8666486 | 29.49631 | 30.26914 | 28.90358 | 26.23271 | 35.63 | 34.25
12.18 | 0.979834193 | 0.8673655 | 29.47117 | 30.24276 | 28.87686 | 26.23152 | 35.63 | 34.25
12.19 | 0.978854599 | 0.8680294 | 29.44601 | 30.21635 | 28.82336 | 26.22868 | 35.69 | 34.31
12.2 | 0.977875817 | 0.8686694 | 29.42082 | 30.18991 | 28.76991 | 26.22505 | 35.69 | 34.25
12.21 | 0.976934009 | 0.8682228 | 29.3956 | 30.16344 | 28.71756 | 26.18859 | 35.63 | 34.31
12.22 | 0.975992201 | 0.8677763 | 29.37035 | 30.13695 | 28.66523 | 26.15213 | 35.63 | 34.31
12.23 | 0.974995337 | 0.8674976 | 29.34507 | 30.11043 | 28.6113 | 26.12073 | 35.69 | 34.31
12.24 | 0.973671739 | 0.8682153 | 29.31976 | 30.08388 | 28.54782 | 26.11929 | 35.69 | 34.31
12.25 | 0.972348142 | 0.868933 | 29.29442 | 30.05731 | 28.48438 | 26.11779 | 35.75 | 34.31
12.26 | 0.969801317 | 0.8696252 | 29.26906 | 30.03071 | 28.38517 | 26.11546 | 35.75 | 34.31
12.27 | 0.963648403 | 0.8702421 | 29.24367 | 30.00408 | 28.18061 | 26.11081 | 35.75 | 34.31
12.28 | 0.95749549 | 0.870859 | 29.21825 | 29.97742 | 27.97634 | 26.10611 | 35.75 | 34.38
12.29 | 0.952992586 | 0.870543 | 29.1928 | 29.95074 | 27.82052 | 26.07341 | 35.75 | 34.31
12.3 | 0.951571846 | 0.8684845 | 29.16733 | 29.92404 | 27.75481 | 25.98857 | 35.75 | 34.31
12.31 | 0.950151106 | 0.866426 | 29.14183 | 29.89731 | 27.68914 | 25.90381 | 35.81 | 34.38
12.32 | 0.951369708 | 0.8649891 | 29.11631 | 29.87056 | 27.70037 | 25.83771 | 35.81 | 34.38
12.33 | 0.956083156 | 0.8643755 | 29.09075 | 29.84378 | 27.81318 | 25.79623 | 35.88 | 34.31
12.34 | 0.960796605 | 0.8637618 | 29.06518 | 29.81697 | 27.92572 | 25.75477 | 35.88 | 34.38
12.35 | 0.963672985 | 0.8643868 | 29.03958 | 29.79015 | 27.98466 | 25.75021 | 35.81 | 34.38
12.36 | 0.964697235 | 0.8662605 | 29.01395 | 29.7633 | 27.98968 | 25.78277 | 35.88 | 34.38
12.37 | 0.965721484 | 0.8681342 | 28.9883 | 29.73643 | 27.99462 | 25.81521 | 35.88 | 34.38
12.38 | 0.964434036 | 0.8689588 | 28.96263 | 29.70953 | 27.93254 | 25.81636 | 35.88 | 34.38
12.39 | 0.961267792 | 0.8689307 | 28.93693 | 29.68261 | 27.81614 | 25.79213 | 35.94 | 34.38
12.4 | 0.958101548 | 0.8689026 | 28.91121 | 29.65567 | 27.69987 | 25.76789 | 35.94 | 34.44
12.41 | 0.955923071 | 0.8684043 | 28.88546 | 29.62871 | 27.61228 | 25.7297 | 35.94 | 34.38
12.42 | 0.95442747 | 0.8675809 | 28.85969 | 29.60173 | 27.54448 | 25.68189 | 35.94 | 34.44
12.43 | 0.952931868 | 0.8667575 | 28.8339 | 29.57472 | 27.47674 | 25.63411 | 35.94 | 34.44
12.44 | 0.952784955 | 0.8677853 | 28.80809 | 29.54769 | 27.44791 | 25.64105 | 35.94 | 34.44
12.45 | 0.953476479 | 0.869964 | 28.78225 | 29.52065 | 27.4432 | 25.6819 | 36 | 34.44
12.46 | 0.954168003 | 0.8721426 | 28.7564 | 29.49358 | 27.43843 | 25.72261 | 35.94 | 34.44
12.47 | 0.953687244 | 0.8734841 | 28.73052 | 29.46649 | 27.39993 | 25.73851 | 36 | 34.5
12.48 | 0.952511321 | 0.8743293 | 28.70462 | 29.43938 | 27.34147 | 25.73972 | 36 | 34.5
12.49 | 0.951335399 | 0.8751744 | 28.6787 | 29.41226 | 27.28306 | 25.74085 | 36 | 34.5
12.5 | 0.951182111 | 0.8746565 | 28.65275 | 29.38511 | 27.25399 | 25.70188 | 36 | 34.44
12.51 | 0.951643872 | 0.8733189 | 28.62679 | 29.35795 | 27.24251 | 25.63885 | 36 | 34.44
12.52 | 0.952105633 | 0.8719813 | 28.60081 | 29.33076 | 27.23099 | 25.57588 | 36.06 | 34.5
12.53 | 0.954002929 | 0.8714999 | 28.57481 | 29.30356 | 27.26045 | 25.53805 | 36.06 | 34.44
12.54 | 0.956831121 | 0.8715738 | 28.54879 | 29.27634 | 27.31637 | 25.51649 | 36.06 | 34.5
12.55 | 0.959659313 | 0.8716476 | 28.52274 | 29.2491 | 27.37212 | 25.49491 | 36.06 | 34.44
12.56 | 0.961967025 | 0.8717305 | 28.49668 | 29.22185 | 27.41287 | 25.47357 | 36.06 | 34.5
12.57 | 0.963888766 | 0.8718202 | 28.47061 | 29.19457 | 27.4425 | 25.45242 | 36.06 | 34.5
12.58 | 0.965810507 | 0.8719098 | 28.44451 | 29.16728 | 27.47201 | 25.43124 | 36.13 | 34.5
12.59 | 0.965813544 | 0.8737922 | 28.41839 | 29.13998 | 27.44687 | 25.46228 | 36.13 | 34.5
12.6 | 0.964094794 | 0.8772835 | 28.39226 | 29.11265 | 27.37283 | 25.54005 | 36.13 | 34.5
12.61 | 0.962376044 | 0.8807747 | 28.36611 | 29.08531 | 27.29886 | 25.61761 | 36.13 | 34.5
12.62 | 0.958484917 | 0.8839727 | 28.33994 | 29.05796 | 27.16341 | 25.68644 | 36.19 | 34.5
12.63 | 0.952095063 | 0.8868332 | 28.31376 | 29.03059 | 26.95739 | 25.74529 | 36.13 | 34.56
12.64 | 0.945705208 | 0.8896937 | 28.28755 | 29.0032 | 26.75169 | 25.80396 | 36.19 | 34.56
12.65 | 0.94019047 | 0.8902956 | 28.26134 | 28.9758 | 26.57104 | 25.79703 | 36.19 | 34.56
12.66 | 0.936055182 | 0.8873374 | 28.2351 | 28.94838 | 26.42961 | 25.68698 | 36.19 | 34.56
12.67 | 0.931919895 | 0.8843791 | 28.20885 | 28.92095 | 26.28839 | 25.57708 | 36.19 | 34.56
12.68 | 0.929491744 | 0.8815072 | 28.18258 | 28.8935 | 26.19548 | 25.46983 | 36.19 | 34.56
12.69 | 0.931120068 | 0.8788402 | 28.1563 | 28.86605 | 26.2169 | 25.36864 | 36.19 | 34.56
12.7 | 0.932748393 | 0.8761733 | 28.13 | 28.83857 | 26.23821 | 25.26759 | 36.25 | 34.56
12.71 | 0.935197926 | 0.8739314 | 28.10369 | 28.81108 | 26.28251 | 25.17891 | 36.25 | 34.56
12.72 | 0.94116955 | 0.8735127 | 28.07736 | 28.78358 | 26.42556 | 25.14283 | 36.25 | 34.56
12.73 | 0.947141173 | 0.873094 | 28.05102 | 28.75607 | 26.56828 | 25.10675 | 36.31 | 34.56
12.74 | 0.952987149 | 0.8728213 | 28.02466 | 28.72855 | 26.70714 | 25.07489 | 36.31 | 34.56
12.75 | 0.957074689 | 0.8745916 | 27.99829 | 28.70101 | 26.79646 | 25.10166 | 36.31 | 34.56
12.76 | 0.96116223 | 0.876362 | 27.97191 | 28.67346 | 26.88554 | 25.12833 | 36.31 | 34.56
12.77 | 0.96524977 | 0.8781323 | 27.94551 | 28.64589 | 26.9744 | 25.15488 | 36.25 | 34.56
12.78 | 0.962290799 | 0.8796738 | 27.9191 | 28.61832 | 26.86629 | 25.17478 | 36.31 | 34.56
12.79 | 0.958792657 | 0.8811977 | 27.89267 | 28.59073 | 26.74329 | 25.19409 | 36.31 | 34.56
12.8 | 0.955294516 | 0.8827217 | 27.86624 | 28.56313 | 26.62046 | 25.2133 | 36.31 | 34.56
12.81 | 0.95068045 | 0.8812007 | 27.83979 | 28.53553 | 26.46674 | 25.14553 | 36.38 | 34.56
12.82 | 0.945743634 | 0.8787991 | 27.81333 | 28.50791 | 26.30428 | 25.05272 | 36.38 | 34.56
12.83 | 0.940806817 | 0.8763975 | 27.78685 | 28.48028 | 26.14206 | 24.96004 | 36.38 | 34.56
12.84 | 0.938982097 | 0.8745385 | 27.76037 | 28.45264 | 26.06649 | 24.88293 | 36.38 | 34.56
12.85 | 0.939174079 | 0.8730311 | 27.73387 | 28.42498 | 26.04693 | 24.8159 | 36.38 | 34.63
12.86 | 0.939366061 | 0.8715237 | 27.70736 | 28.39732 | 26.02736 | 24.74894 | 36.38 | 34.63
12.87 | 0.941868265 | 0.8715787 | 27.68084 | 28.36965 | 26.07171 | 24.72639 | 36.38 | 34.56
12.88 | 0.94753224 | 0.8737721 | 27.65431 | 28.34198 | 26.20335 | 24.76443 | 36.44 | 34.63
12.89 | 0.953196216 | 0.8759654 | 27.62777 | 28.31429 | 26.33469 | 24.80234 | 36.44 | 34.56
12.9 | 0.95862302 | 0.8780352 | 27.60122 | 28.28659 | 26.45916 | 24.83662 | 36.44 | 34.56
12.91 | 0.963217439 | 0.879671 | 27.57466 | 28.25888 | 26.56039 | 24.85852 | 36.5 | 34.56
12.92 | 0.967811859 | 0.8813069 | 27.54808 | 28.23117 | 26.66136 | 24.88032 | 36.5 | 34.56
12.93 | 0.972363763 | 0.8829339 | 27.5215 | 28.20345 | 26.76091 | 24.90178 | 36.5 | 34.63
12.94 | 0.969001018 | 0.8829095 | 27.49491 | 28.17572 | 26.6426 | 24.87661 | 36.5 | 34.56
12.95 | 0.965638274 | 0.8828851 | 27.46831 | 28.14798 | 26.52445 | 24.85143 | 36.56 | 34.63
12.96 | 0.96227553 | 0.8828607 | 27.4417 | 28.12023 | 26.40648 | 24.82625 | 36.5 | 34.63
12.97 | 0.95898246 | 0.8819587 | 27.41508 | 28.09248 | 26.29058 | 24.77641 | 36.56 | 34.69
12.98 | 0.955709867 | 0.8807989 | 27.38846 | 28.06472 | 26.17542 | 24.71937 | 36.56 | 34.56
12.99 | 0.952437274 | 0.8796391 | 27.36182 | 28.03695 | 26.06042 | 24.6624 | 36.56 | 34.63
13 | 0.953338487 | 0.8779119 | 27.33518 | 28.00918 | 26.05968 | 24.58959 | 36.56 | 34.63
13.01 | 0.95802864 | 0.8756697 | 27.30853 | 27.9814 | 26.16235 | 24.50246 | 36.63 | 34.63
13.02 | 0.962718793 | 0.8734274 | 27.28187 | 27.95361 | 26.26477 | 24.41545 | 36.63 | 34.63
13.03 | 0.966676346 | 0.8715139 | 27.2552 | 27.92582 | 26.34696 | 24.33774 | 36.63 | 34.63
13.04 | 0.968539588 | 0.8705399 | 27.22853 | 27.89802 | 26.37191 | 24.28634 | 36.63 | 34.63
13.05 | 0.970402829 | 0.869566 | 27.20185 | 27.87022 | 26.39675 | 24.23499 | 36.63 | 34.63
13.06 | 0.972266071 | 0.8685921 | 27.17516 | 27.84241 | 26.42149 | 24.18369 | 36.69 | 34.63
13.07 | 0.969955334 | 0.8686671 | 27.14846 | 27.81459 | 26.3328 | 24.16162 | 36.69 | 34.56
13.08 | 0.967549347 | 0.8687662 | 27.12176 | 27.78677 | 26.24164 | 24.14021 | 36.63 | 34.63
13.09 | 0.96514336 | 0.8688652 | 27.09506 | 27.75895 | 26.15061 | 24.11879 | 36.69 | 34.63
13.1 | 0.966194897 | 0.8691035 | 27.06834 | 27.73112 | 26.1533 | 24.10122 | 36.69 | 34.63
13.11 | 0.9688761 | 0.8694075 | 27.04162 | 27.70329 | 26.19998 | 24.08545 | 36.75 | 34.69
13.12 | 0.971557304 | 0.8697116 | 27.0149 | 27.67545 | 26.24652 | 24.06966 | 36.75 | 34.63
13.13 | 0.973523353 | 0.8714974 | 26.98817 | 27.64761 | 26.27361 | 24.09482 | 36.75 | 34.63
13.14 | 0.97424479 | 0.8758621 | 26.96143 | 27.61977 | 26.26704 | 24.19111 | 36.75 | 34.63
13.15 | 0.974966226 | 0.8802269 | 26.93469 | 27.59192 | 26.26042 | 24.28715 | 36.75 | 34.69
13.16 | 0.97559111 | 0.8846148 | 26.90795 | 27.56407 | 26.25116 | 24.38359 | 36.75 | 34.69
13.17 | 0.973418022 | 0.8896755 | 26.8812 | 27.53622 | 26.16664 | 24.4983 | 36.75 | 34.69
13.18 | 0.971244935 | 0.8947363 | 26.85444 | 27.50836 | 26.08224 | 24.61273 | 36.75 | 34.69
13.19 | 0.969071847 | 0.899797 | 26.82769 | 27.4805 | 25.99796 | 24.72687 | 36.81 | 34.69
13.2 | 0.969091792 | 0.9017375 | 26.80092 | 27.45264 | 25.97256 | 24.75507 | 36.75 | 34.69
13.21 | 0.970120956 | 0.9022421 | 26.77416 | 27.42477 | 25.97417 | 24.74379 | 36.75 | 34.63
13.22 | 0.971150119 | 0.9027467 | 26.74739 | 27.39691 | 25.97573 | 24.73247 | 36.81 | 34.69
13.23 | 0.971326927 | 0.9031995 | 26.72062 | 27.36904 | 25.95445 | 24.7197 | 36.81 | 34.69
13.24 | 0.969686149 | 0.9035417 | 26.69384 | 27.34117 | 25.88465 | 24.70389 | 36.81 | 34.69
13.25 | 0.968045371 | 0.9038839 | 26.66706 | 27.3133 | 25.81492 | 24.68805 | 36.88 | 34.69
13.26 | 0.966404593 | 0.9042261 | 26.64028 | 27.28543 | 25.74529 | 24.6722 | 36.81 | 34.75
13.27 | 0.963973078 | 0.9023527 | 26.61349 | 27.25755 | 25.65469 | 24.59593 | 36.81 | 34.75
13.28 | 0.96148788 | 0.9003288 | 26.5867 | 27.22968 | 25.56279 | 24.51566 | 36.88 | 34.69
13.29 | 0.959002682 | 0.8983049 | 26.55992 | 27.2018 | 25.47103 | 24.43551 | 36.88 | 34.69
13.3 | 0.957640439 | 0.8944487 | 26.53312 | 27.17393 | 25.40919 | 24.30568 | 36.88 | 34.69
13.31 | 0.957249279 | 0.889008 | 26.50633 | 27.14605 | 25.37317 | 24.13306 | 36.88 | 34.69
13.32 | 0.956858118 | 0.8835673 | 26.47953 | 27.11818 | 25.33716 | 23.96073 | 36.88 | 34.69
13.33 | 0.956844479 | 0.878846 | 26.45274 | 27.0903 | 25.31116 | 23.8082 | 36.88 | 34.75
13.34 | 0.959635964 | 0.87947 | 26.42594 | 27.06242 | 25.35928 | 23.80059 | 36.88 | 34.75
13.35 | 0.96242745 | 0.8800939 | 26.39914 | 27.03455 | 25.40726 | 23.79294 | 36.88 | 34.75
13.36 | 0.965218935 | 0.8807179 | 26.37234 | 27.00667 | 25.45508 | 23.78526 | 36.81 | 34.75
13.37 | 0.970932209 | 0.8825849 | 26.34554 | 26.9788 | 25.57973 | 23.81108 | 36.88 | 34.75
13.38 | 0.977999333 | 0.8850278 | 26.31874 | 26.95093 | 25.73971 | 23.85232 | 36.94 | 34.75
13.39 | 0.985066457 | 0.8874707 | 26.29193 | 26.92305 | 25.8993 | 23.89342 | 36.94 | 34.75
13.4 | 0.989612898 | 0.8889495 | 26.26513 | 26.89518 | 25.99231 | 23.90846 | 36.88 | 34.75
13.41 | 0.985736825 | 0.8872072 | 26.23833 | 26.86731 | 25.86409 | 23.83688 | 36.94 | 34.75
13.42 | 0.981860752 | 0.8854649 | 26.21153 | 26.83945 | 25.73607 | 23.76539 | 36.94 | 34.81
13.43 | 0.977984679 | 0.8837226 | 26.18472 | 26.81158 | 25.60826 | 23.694 | 36.94 | 34.81
13.44 | 0.969489369 | 0.8849375 | 26.15792 | 26.78372 | 25.35983 | 23.70191 | 36.94 | 34.81
13.45 | 0.959530844 | 0.887089 | 26.13112 | 26.75585 | 25.07362 | 23.73482 | 37 | 34.88
13.46 | 0.949572319 | 0.8892405 | 26.10432 | 26.728 | 24.78794 | 23.76762 | 37 | 34.88
13.47 | 0.942469947 | 0.8915339 | 26.07752 | 26.70014 | 24.57728 | 23.80408 | 37 | 34.88
13.48 | 0.943070207 | 0.8942098 | 26.05072 | 26.67228 | 24.56766 | 23.85062 | 37 | 34.81
13.49 | 0.943670466 | 0.8968857 | 26.02392 | 26.64443 | 24.55801 | 23.89701 | 37 | 34.88
13.5 | 0.944270725 | 0.8995616 | 25.99713 | 26.61658 | 24.54833 | 23.94326 | 36.94 | 34.88
13.51 | 0.946734714 | 0.8985117 | 25.97033 | 26.58874 | 24.58702 | 23.89029 | 37 | 34.88
13.52 | 0.949776351 | 0.8963069 | 25.94354 | 26.5609 | 24.64056 | 23.80671 | 37 | 34.88
13.53 | 0.952817989 | 0.894102 | 25.91675 | 26.53306 | 24.69395 | 23.72326 | 37 | 34.88
13.54 | 0.955699752 | 0.8916624 | 25.88996 | 26.50522 | 24.74303 | 23.63371 | 37 | 34.88
13.55 | 0.958069562 | 0.8884706 | 25.86318 | 26.47739 | 24.77872 | 23.52439 | 37 | 34.88
13.56 | 0.960439372 | 0.8852788 | 25.83639 | 26.44957 | 24.81429 | 23.41524 | 37 | 34.88
13.57 | 0.962809182 | 0.882087 | 25.80961 | 26.42174 | 24.84973 | 23.30628 | 37 | 34.81
13.58 | 0.964120428 | 0.8790825 | 25.78283 | 26.39393 | 24.85776 | 23.20244 | 37.06 | 34.88
13.59 | 0.964965129 | 0.8761605 | 25.75606 | 26.36611 | 24.8537 | 23.10095 | 37.06 | 34.88
13.6 | 0.96580983 | 0.8732386 | 25.72928 | 26.3383 | 24.8496 | 22.99962 | 37.06 | 34.88
13.61 | 0.966170056 | 0.8707818 | 25.70252 | 26.3105 | 24.833 | 22.9107 | 37.06 | 34.88
13.62 | 0.963333552 | 0.8713943 | 25.67575 | 26.2827 | 24.73431 | 22.90259 | 37.06 | 34.88
13.63 | 0.960497049 | 0.8720069 | 25.64899 | 26.2549 | 24.63578 | 22.89446 | 37.06 | 34.88
13.64 | 0.957660546 | 0.8726194 | 25.62223 | 26.22711 | 24.5374 | 22.88629 | 37.06 | 34.94
13.65 | 0.956726875 | 0.8755207 | 25.59547 | 26.19933 | 24.48788 | 22.93806 | 37 | 34.94
13.66 | 0.957347709 | 0.8802919 | 25.56872 | 26.17155 | 24.47816 | 23.03861 | 37 | 34.88
13.67 | 0.957968543 | 0.8850631 | 25.54198 | 26.14378 | 24.46841 | 23.1389 | 37.06 | 34.94
13.68 | 0.958589377 | 0.8898343 | 25.51523 | 26.11601 | 24.45863 | 23.23893 | 37.06 | 34.94
13.69 | 0.960563987 | 0.8928998 | 25.48849 | 26.08825 | 24.48333 | 23.2942 | 37.06 | 34.88
13.7 | 0.962609482 | 0.895876 | 25.46176 | 26.0605 | 24.50973 | 23.34698 | 37.06 | 34.94
13.71 | 0.964654977 | 0.8988522 | 25.43503 | 26.03275 | 24.53603 | 23.3996 | 37.06 | 34.94
13.72 | 0.965293816 | 0.900891 | 25.40831 | 26.00501 | 24.52648 | 23.42768 | 37.06 | 34.94
13.73 | 0.96309043 | 0.9010357 | 25.38159 | 25.97727 | 24.44477 | 23.40645 | 37.13 | 34.94
13.74 | 0.960887043 | 0.9011803 | 25.35488 | 25.94954 | 24.36317 | 23.38522 | 37.13 | 34.88
13.75 | 0.958683657 | 0.901325 | 25.32817 | 25.92182 | 24.2817 | 23.36399 | 37.13 | 34.94
13.76 | 0.954786225 | 0.9013324 | 25.30146 | 25.89411 | 24.15749 | 23.3392 | 37.13 | 34.94
13.77 | 0.95013722 | 0.901279 | 25.27477 | 25.8664 | 24.0145 | 23.31284 | 37.13 | 34.94
13.78 | 0.945488216 | 0.9012255 | 25.24808 | 25.8387 | 23.87176 | 23.2865 | 37.19 | 35
13.79 | 0.940926315 | 0.9012282 | 25.22139 | 25.81101 | 23.73147 | 23.26161 | 37.19 | 34.94
13.8 | 0.938769306 | 0.9027835 | 25.19471 | 25.78332 | 23.65202 | 23.27676 | 37.13 | 35
13.81 | 0.936612296 | 0.9043387 | 25.16804 | 25.75565 | 23.57269 | 23.29183 | 37.13 | 34.94
13.82 | 0.934455286 | 0.905894 | 25.14137 | 25.72798 | 23.49349 | 23.30682 | 37.13 | 34.94
13.83 | 0.934308475 | 0.9074256 | 25.11471 | 25.70032 | 23.46489 | 23.32112 | 37.13 | 35
13.84 | 0.937771042 | 0.9089147 | 25.08805 | 25.67266 | 23.52685 | 23.33426 | 37.13 | 35
13.85 | 0.941233609 | 0.9104038 | 25.06141 | 25.64502 | 23.58864 | 23.34732 | 37.13 | 35
13.86 | 0.944696176 | 0.911893 | 25.03477 | 25.61738 | 23.65025 | 23.36031 | 37.13 | 34.94
13.87 | 0.946418858 | 0.9109709 | 25.00813 | 25.58975 | 23.66817 | 23.31152 | 37.13 | 35
13.88 | 0.947248463 | 0.9088111 | 24.98151 | 25.56213 | 23.66369 | 23.23115 | 37.13 | 34.94
13.89 | 0.948078068 | 0.9066514 | 24.95489 | 25.53452 | 23.65918 | 23.15091 | 37.19 | 35
13.9 | 0.948907673 | 0.9044916 | 24.92827 | 25.50692 | 23.65463 | 23.0708 | 37.19 | 34.94
13.91 | 0.947406494 | 0.900923 | 24.90167 | 25.47933 | 23.592 | 22.95491 | 37.19 | 35
13.92 | 0.945767263 | 0.897271 | 24.87507 | 25.45175 | 23.52603 | 22.83711 | 37.19 | 34.94
13.93 | 0.944128031 | 0.893619 | 24.84848 | 25.42417 | 23.46015 | 22.71952 | 37.25 | 34.94
13.94 | 0.94419113 | 0.8904594 | 24.8219 | 25.39661 | 23.43662 | 22.61465 | 37.25 | 35
13.95 | 0.950760941 | 0.8891821 | 24.79533 | 25.36905 | 23.57443 | 22.55771 | 37.25 | 35
13.96 | 0.957330751 | 0.8879048 | 24.76877 | 25.34151 | 23.7119 | 22.50085 | 37.25 | 34.94
13.97 | 0.963900562 | 0.8866275 | 24.74221 | 25.31397 | 23.84903 | 22.44406 | 37.31 | 34.94
13.98 | 0.970098512 | 0.8870912 | 24.71566 | 25.28645 | 23.97662 | 22.43138 | 37.25 | 34.94
13.99 | 0.975842917 | 0.8896783 | 24.68912 | 25.25893 | 24.0927 | 22.47232 | 37.25 | 34.94
14 | 0.981587323 | 0.8922654 | 24.66259 | 25.23143 | 24.20848 | 22.51313 | 37.25 | 35
[7 empty] | 37.75 | 35.38
[7 empty] | 37.75 | 35.38
[7 empty] | 37.81 | 35.44
[7 empty] | 37.81 | 35.44
[7 empty] | 37.81 | 35.44
[7 empty] | 37.81 | 35.44
[7 empty] | 37.81 | 35.44
[7 empty] | 37.81 | 35.44
[7 empty] | 37.81 | 35.44
[7 empty] | 37.81 | 35.44
[7 empty] | 37.88 | 35.44
[7 empty] | 37.88 | 35.5
[7 empty] | 37.88 | 35.44
[7 empty] | 37.88 | 35.5
[7 empty] | 37.88 | 35.5
[7 empty] | 37.88 | 35.5
[7 empty] | 37.81 | 35.44
[7 empty] | 37.88 | 35.5
[7 empty] | 37.88 | 35.5
[7 empty] | 37.88 | 35.44
[7 empty] | 37.88 | 35.5
[7 empty] | 37.88 | 35.5
[7 empty] | 37.88 | 35.5
[7 empty] | 37.94 | 35.5
[7 empty] | 37.88 | 35.5
[7 empty] | 37.94 | 35.5
[7 empty] | 37.88 | 35.5
[7 empty] | 37.94 | 35.56
[7 empty] | 37.94 | 35.5
[7 empty] | 37.94 | 35.56
[7 empty] | 37.94 | 35.5
[7 empty] | 37.94 | 35.5
[7 empty] | 37.94 | 35.56
[7 empty] | 37.94 | 35.5
[7 empty] | 38 | 35.56
[7 empty] | 38 | 35.5
[7 empty] | 38 | 35.56
[7 empty] | 38 | 35.56
[7 empty] | 38 | 35.56
[7 empty] | 38 | 35.56
[7 empty] | 38 | 35.56
[7 empty] | 38 | 35.56
[7 empty] | 38.06 | 35.56
[7 empty] | 38 | 35.63
[7 empty] | 38 | 35.63
[7 empty] | 38.06 | 35.63
[7 empty] | 38.06 | 35.56
[7 empty] | 38.06 | 35.63
[7 empty] | 38.06 | 35.63
[7 empty] | 38.06 | 35.63
[7 empty] | 38.13 | 35.63
[7 empty] | 38.13 | 35.63
[7 empty] | 38.06 | 35.63
[7 empty] | 38.13 | 35.63
[7 empty] | 38.13 | 35.69
[7 empty] | 38.13 | 35.69
[7 empty] | 38.13 | 35.63
[7 empty] | 38.13 | 35.69
[7 empty] | 38.13 | 35.69
[7 empty] | 38.19 | 35.69
[7 empty] | 38.19 | 35.69
[7 empty] | 38.13 | 35.75
[7 empty] | 38.19 | 35.69
[7 empty] | 38.19 | 35.75
[7 empty] | 38.19 | 35.75
[7 empty] | 38.19 | 35.69
[7 empty] | 38.19 | 35.69
[7 empty] | 38.25 | 35.69
[7 empty] | 38.25 | 35.75
[7 empty] | 38.25 | 35.69
[7 empty] | 38.25 | 35.75
[7 empty] | 38.25 | 35.75
[7 empty] | 38.25 | 35.81
[7 empty] | 38.25 | 35.81
[7 empty] | 38.25 | 35.81
[7 empty] | 38.31 | 35.81
[7 empty] | 38.25 | 35.81
[7 empty] | 38.25 | 35.81
[7 empty] | 38.31 | 35.81
[7 empty] | 38.31 | 35.81
[7 empty] | 38.31 | 35.81
[7 empty] | 38.31 | 35.81
[7 empty] | 38.31 | 35.81
[7 empty] | 38.31 | 35.81
[7 empty] | 38.31 | 35.81
[7 empty] | 38.31 | 35.81
[7 empty] | 38.31 | 35.81
[7 empty] | 38.38 | 35.81
[7 empty] | 38.38 | 35.81
[7 empty] | 38.38 | 35.81
[7 empty] | 38.38 | 35.81
[7 empty] | 38.38 | 35.88
[7 empty] | 38.38 | 35.81
[7 empty] | 38.38 | 35.81
[7 empty] | 38.38 | 35.81
[7 empty] | 38.44 | 35.81
[7 empty] | 38.38 | 35.81
[7 empty] | 38.44 | 35.88
[7 empty] | 38.44 | 35.88
[7 empty] | 38.44 | 35.88
[7 empty] | 38.44 | 35.88
[7 empty] | 38.5 | 35.88
[7 empty] | 38.44 | 35.88
[7 empty] | 38.5 | 35.88
[7 empty] | 38.44 | 35.81
[7 empty] | 38.5 | 35.88
[7 empty] | 38.56 | 35.88
[7 empty] | 38.5 | 35.88
[7 empty] | 38.5 | 35.88
[7 empty] | 38.5 | 35.81
[7 empty] | 38.5 | 35.88
[7 empty] | 38.56 | 35.88
[7 empty] | 38.56 | 35.88
[7 empty] | 38.5 | 35.88
[7 empty] | 38.56 | 35.88
[7 empty] | 38.56 | 35.88
[7 empty] | 38.56 | 35.88
[7 empty] | 38.56 | 35.88
[7 empty] | 38.63 | 35.81
[7 empty] | 38.56 | 35.81
[7 empty] | 38.63 | 35.88
[7 empty] | 38.69 | 35.88
[7 empty] | 38.63 | 35.88
[7 empty] | 38.63 | 35.88
[7 empty] | 38.63 | 35.88
[7 empty] | 38.63 | 35.88
[7 empty] | 38.63 | 35.88
[7 empty] | 38.69 | 35.88
[7 empty] | 38.63 | 35.94
[7 empty] | 38.69 | 35.94
[7 empty] | 38.69 | 35.94
[7 empty] | 38.69 | 35.94
[7 empty] | 38.69 | 35.94
[7 empty] | 38.69 | 35.94
[7 empty] | 38.75 | 36
[7 empty] | 38.69 | 36
[7 empty] | 38.75 | 35.94
[7 empty] | 38.81 | 36
[7 empty] | 38.75 | 36
[7 empty] | 38.81 | 36
[7 empty] | 38.75 | 36
[7 empty] | 38.75 | 36
[7 empty] | 38.81 | 36
[7 empty] | 38.81 | 36.06
[7 empty] | 38.81 | 36.06
[7 empty] | 38.88 | 36.06
[7 empty] | 38.88 | 36
[7 empty] | 38.88 | 36.06
[7 empty] | 38.94 | 36
[7 empty] | 38.88 | 36
[7 empty] | 38.88 | 36.06
[7 empty] | 38.88 | 36.06
[7 empty] | 38.94 | 36.06
[7 empty] | 38.94 | 36.06
[7 empty] | 38.94 | 36.13
[7 empty] | 38.94 | 36.06
[7 empty] | 38.94 | 36.06
[7 empty] | 39 | 36.06
[7 empty] | 38.94 | 36.13
[7 empty] | 39 | 36.13
[7 empty] | 39 | 36.06
[7 empty] | 39 | 36.13
[7 empty] | 39 | 36.13
[7 empty] | 39.06 | 36.13
[7 empty] | 39 | 36.13
[7 empty] | 39.06 | 36.13
[7 empty] | 39.13 | 36.19
[7 empty] | 39.06 | 36.19
[7 empty] | 39.06 | 36.19
[7 empty] | 39.06 | 36.19
[7 empty] | 39.06 | 36.19
[7 empty] | 39.06 | 36.19
[7 empty] | 39.06 | 36.19
[7 empty] | 39.06 | 36.19
[7 empty] | 39.06 | 36.19
[7 empty] | 39.13 | 36.19
[7 empty] | 39.13 | 36.19
[7 empty] | 39.13 | 36.25
[7 empty] | 39.13 | 36.19
[7 empty] | 39.13 | 36.19
[7 empty] | 39.13 | 36.25
[7 empty] | 39.13 | 36.25
[7 empty] | 39.13 | 36.25
[7 empty] | 39.13 | 36.25
[7 empty] | 39.19 | 36.25
[7 empty] | 39.19 | 36.25
[7 empty] | 39.19 | 36.25
[7 empty] | 39.19 | 36.25
[7 empty] | 39.19 | 36.25
[7 empty] | 39.19 | 36.25
[7 empty] | 39.25 | 36.31
[7 empty] | 39.19 | 36.25
[7 empty] | 39.19 | 36.25
[7 empty] | 39.25 | 36.31
[7 empty] | 39.25 | 36.31
[7 empty] | 39.25 | 36.31
[7 empty] | 39.25 | 36.31
[7 empty] | 39.25 | 36.31
[7 empty] | 39.25 | 36.31
[7 empty] | 39.31 | 36.38
[7 empty] | 39.31 | 36.31
[7 empty] | 39.31 | 36.31
[7 empty] | 39.38 | 36.31
[7 empty] | 39.38 | 36.38
[7 empty] | 39.38 | 36.38
[7 empty] | 39.38 | 36.31
[7 empty] | 39.38 | 36.38
[7 empty] | 39.38 | 36.38
[7 empty] | 39.44 | 36.38
[7 empty] | 39.44 | 36.38
[7 empty] | 39.44 | 36.31
[7 empty] | 39.44 | 36.31
[7 empty] | 39.44 | 36.38
[7 empty] | 39.5 | 36.38
[7 empty] | 39.44 | 36.38
[7 empty] | 39.44 | 36.38
[7 empty] | 39.5 | 36.38
[7 empty] | 39.5 | 36.38
[7 empty] | 39.5 | 36.38
[7 empty] | 39.5 | 36.38
[7 empty] | 39.5 | 36.38
[7 empty] | 39.5 | 36.38
[7 empty] | 39.56 | 36.38
[7 empty] | 39.56 | 36.38
[7 empty] | 39.5 | 36.44
[7 empty] | 39.56 | 36.38
[7 empty] | 39.56 | 36.44
[7 empty] | 39.56 | 36.38
[7 empty] | 39.56 | 36.38
[7 empty] | 39.56 | 36.38
[7 empty] | 39.56 | 36.38
[7 empty] | 39.56 | 36.44
[7 empty] | 39.63 | 36.38
[7 empty] | 39.63 | 36.44
[7 empty] | 39.63 | 36.38
[7 empty] | 39.63 | 36.44
[7 empty] | 39.69 | 36.44
[7 empty] | 39.69 | 36.44
[7 empty] | 39.69 | 36.44
[7 empty] | 39.69 | 36.44
[7 empty] | 39.69 | 36.44
[7 empty] | 39.69 | 36.5
[7 empty] | 39.75 | 36.44
[7 empty] | 39.75 | 36.5
[7 empty] | 39.75 | 36.44
[7 empty] | 39.75 | 36.44
[7 empty] | 39.75 | 36.5
[7 empty] | 39.75 | 36.44
[7 empty] | 39.81 | 36.5
[7 empty] | 39.81 | 36.5
[7 empty] | 39.75 | 36.5
[7 empty] | 39.81 | 36.5
[7 empty] | 39.88 | 36.5
[7 empty] | 39.88 | 36.5
[7 empty] | 39.88 | 36.5
[7 empty] | 39.88 | 36.56
[7 empty] | 39.88 | 36.56
[7 empty] | 39.94 | 36.56
[7 empty] | 39.88 | 36.56
[7 empty] | 39.88 | 36.56
[7 empty] | 39.88 | 36.56
[7 empty] | 39.94 | 36.56
[7 empty] | 40 | 36.63
[7 empty] | 39.94 | 36.56
[7 empty] | 39.94 | 36.63
[7 empty] | 40 | 36.69
[7 empty] | 40 | 36.69
[7 empty] | 39.94 | 36.63
[7 empty] | 40 | 36.63
[7 empty] | 40 | 36.69
[7 empty] | 40 | 36.69
[7 empty] | 40.06 | 36.69
[7 empty] | 40.13 | 36.69
[7 empty] | 40.06 | 36.69
[7 empty] | 40.13 | 36.69
[7 empty] | 40.13 | 36.69
[7 empty] | 40.06 | 36.69
[7 empty] | 40.13 | 36.75
[7 empty] | 40.06 | 36.69
[7 empty] | 40.19 | 36.69
[7 empty] | 40.19 | 36.75
[7 empty] | 40.13 | 36.75
[7 empty] | 40.19 | 36.75
[7 empty] | 40.19 | 36.75
[7 empty] | 40.19 | 36.75
[7 empty] | 40.19 | 36.75
[7 empty] | 40.19 | 36.75
[7 empty] | 40.19 | 36.75
[7 empty] | 40.19 | 36.75
[7 empty] | 40.25 | 36.75
[7 empty] | 40.19 | 36.81
[7 empty] | 40.19 | 36.81
[7 empty] | 40.25 | 36.81
[7 empty] | 40.25 | 36.81
[7 empty] | 40.31 | 36.81
[7 empty] | 40.25 | 36.81
[7 empty] | 40.25 | 36.81
[7 empty] | 40.31 | 36.81
[7 empty] | 40.31 | 36.81
[7 empty] | 40.31 | 36.81
[7 empty] | 40.31 | 36.81
[7 empty] | 40.38 | 36.81
[7 empty] | 40.38 | 36.88
[7 empty] | 40.38 | 36.88
[7 empty] | 40.38 | 36.81
[7 empty] | 40.44 | 36.88
[7 empty] | 40.44 | 36.88
[7 empty] | 40.44 | 36.88
[7 empty] | 40.44 | 36.81
[7 empty] | 40.44 | 36.88
[7 empty] | 40.44 | 36.88
[7 empty] | 40.44 | 36.88
[7 empty] | 40.44 | 36.88
[7 empty] | 40.44 | 36.94
[7 empty] | 40.5 | 36.88
[7 empty] | 40.5 | 36.94
[7 empty] | 40.5 | 36.94
[7 empty] | 40.5 | 36.94
[7 empty] | 40.5 | 36.88
[7 empty] | 40.56 | 36.94
[7 empty] | 40.5 | 36.94
[7 empty] | 40.56 | 36.94
[7 empty] | 40.56 | 36.94
[7 empty] | 40.56 | 37
[7 empty] | 40.56 | 36.94
[7 empty] | 40.56 | 36.94
[7 empty] | 40.56 | 36.94
[7 empty] | 40.63 | 36.94
[7 empty] | 40.63 | 36.94
[7 empty] | 40.63 | 36.94
[7 empty] | 40.63 | 37
[7 empty] | 40.63 | 37
[7 empty] | 40.63 | 37
[7 empty] | 40.63 | 37
[7 empty] | 40.69 | 37
[7 empty] | 40.69 | 37.06
[7 empty] | 40.75 | 37
[7 empty] | 40.69 | 37
[7 empty] | 40.75 | 37
[7 empty] | 40.75 | 37.06
[7 empty] | 40.75 | 37.06
[7 empty] | 40.81 | 37
[7 empty] | 40.75 | 37.06
[7 empty] | 40.75 | 37.06
[7 empty] | 40.81 | 37.06
[7 empty] | 40.81 | 37.06
[7 empty] | 40.81 | 37.06
[7 empty] | 40.81 | 37.13
[7 empty] | 40.81 | 37.13
[7 empty] | 40.81 | 37.13
[7 empty] | 40.88 | 37.13
[7 empty] | 40.88 | 37.13
[7 empty] | 40.88 | 37.19
[7 empty] | 40.88 | 37.19
[7 empty] | 40.88 | 37.13
[7 empty] | 40.88 | 37.13
[7 empty] | 40.94 | 37.19
[7 empty] | 40.94 | 37.19
[7 empty] | 40.94 | 37.19
[7 empty] | 40.94 | 37.19
[7 empty] | 40.94 | 37.19
[7 empty] | 40.94 | 37.19
[7 empty] | 40.94 | 37.19
[7 empty] | 41 | 37.19
[7 empty] | 41 | 37.25
[7 empty] | 41 | 37.25
[7 empty] | 41 | 37.31
[7 empty] | 41.06 | 37.31
[7 empty] | 41.06 | 37.31
[7 empty] | 41.06 | 37.31
[7 empty] | 41.06 | 37.31
[7 empty] | 41.06 | 37.31
[7 empty] | 41.13 | 37.31
[7 empty] | 41.13 | 37.31
[7 empty] | 41.13 | 37.31
[7 empty] | 41.13 | 37.31
[7 empty] | 41.19 | 37.38
[7 empty] | 41.19 | 37.38
[7 empty] | 41.19 | 37.38
[7 empty] | 41.19 | 37.31
[7 empty] | 41.19 | 37.38
[7 empty] | 41.19 | 37.38
[7 empty] | 41.19 | 37.44
[7 empty] | 41.19 | 37.44
[7 empty] | 41.25 | 37.44
[7 empty] | 41.25 | 37.44
[7 empty] | 41.25 | 37.44
[7 empty] | 41.25 | 37.44
[7 empty] | 41.31 | 37.44
[7 empty] | 41.31 | 37.5
[7 empty] | 41.31 | 37.5
[7 empty] | 41.31 | 37.5
[7 empty] | 41.31 | 37.44
[7 empty] | 41.31 | 37.56
[7 empty] | 41.38 | 37.5
[7 empty] | 41.38 | 37.5
[7 empty] | 41.38 | 37.5
[7 empty] | 41.38 | 37.56
[7 empty] | 41.38 | 37.56
[7 empty] | 41.38 | 37.56
[7 empty] | 41.44 | 37.56
[7 empty] | 41.44 | 37.56
[7 empty] | 41.44 | 37.56
[7 empty] | 41.44 | 37.63
[7 empty] | 41.5 | 37.63
[7 empty] | 41.5 | 37.63
[7 empty] | 41.44 | 37.63
[7 empty] | 41.44 | 37.63
[7 empty] | 41.5 | 37.63
[7 empty] | 41.5 | 37.69
[7 empty] | 41.5 | 37.69
[7 empty] | 41.5 | 37.69
[7 empty] | 41.56 | 37.69
[7 empty] | 41.56 | 37.69
[7 empty] | 41.5 | 37.69
[7 empty] | 41.56 | 37.69
[7 empty] | 41.63 | 37.75
[7 empty] | 41.63 | 37.75
[7 empty] | 41.63 | 37.75
[7 empty] | 41.63 | 37.75
[7 empty] | 41.63 | 37.75
[7 empty] | 41.63 | 37.75
[7 empty] | 41.63 | 37.75
[7 empty] | 41.69 | 37.75
[7 empty] | 41.69 | 37.75
[7 empty] | 41.69 | 37.75
[7 empty] | 41.69 | 37.81
[7 empty] | 41.69 | 37.81
[7 empty] | 41.69 | 37.81
[7 empty] | 41.75 | 37.81
[7 empty] | 41.75 | 37.81
[7 empty] | 41.75 | 37.81
[7 empty] | 41.75 | 37.81
[7 empty] | 41.81 | 37.81
[7 empty] | 41.81 | 37.81
[7 empty] | 41.81 | 37.81
[7 empty] | 41.81 | 37.81
[7 empty] | 41.81 | 37.88
[7 empty] | 41.88 | 37.88
[7 empty] | 41.88 | 37.88
[7 empty] | 41.88 | 37.81
[7 empty] | 41.88 | 37.88
[7 empty] | 41.88 | 37.88
[7 empty] | 41.88 | 37.88
[7 empty] | 41.88 | 37.94
[7 empty] | 41.94 | 37.94
[7 empty] | 41.94 | 37.94
[7 empty] | 41.94 | 37.88
[7 empty] | 41.94 | 37.94
[7 empty] | 42 | 37.94
[7 empty] | 42 | 38
[7 empty] | 42 | 38
[7 empty] | 42 | 38
[7 empty] | 42 | 38.06
[7 empty] | 42 | 38.06
[7 empty] | 42.06 | 38.06
[7 empty] | 42.06 | 38.06
[7 empty] | 42.06 | 38.06
[7 empty] | 42.06 | 38.06
[7 empty] | 42.06 | 38.06
[7 empty] | 42.13 | 38.13
[7 empty] | 42.06 | 38.13
[7 empty] | 42.13 | 38.13
[7 empty] | 42.19 | 38.13
[7 empty] | 42.13 | 38.19
[7 empty] | 42.13 | 38.19
[7 empty] | 42.13 | 38.19
[7 empty] | 42.19 | 38.25
[7 empty] | 42.19 | 38.25
[7 empty] | 42.25 | 38.25
[7 empty] | 42.25 | 38.25
[7 empty] | 42.25 | 38.31
[7 empty] | 42.25 | 38.38
[7 empty] | 42.25 | 38.31
[7 empty] | 42.25 | 38.31
[7 empty] | 42.31 | 38.31
[7 empty] | 42.31 | 38.31
[7 empty] | 42.31 | 38.38
[7 empty] | 42.31 | 38.38
[7 empty] | 42.31 | 38.44
[7 empty] | 42.31 | 38.44
[7 empty] | 42.31 | 38.44
[7 empty] | 42.38 | 38.5
[7 empty] | 42.44 | 38.5
[7 empty] | 42.44 | 38.5
[7 empty] | 42.44 | 38.56
[7 empty] | 42.5 | 38.56
[7 empty] | 42.44 | 38.56
[7 empty] | 42.44 | 38.56
[7 empty] | 42.44 | 38.63
[7 empty] | 42.44 | 38.63
[7 empty] | 42.5 | 38.69
[7 empty] | 42.5 | 38.69
[7 empty] | 42.5 | 38.69
[7 empty] | 42.44 | 38.69
[7 empty] | 42.5 | 38.75
[7 empty] | 42.5 | 38.75
[7 empty] | 42.5 | 38.75
[7 empty] | 42.56 | 38.75
[7 empty] | 42.56 | 38.75
[7 empty] | 42.56 | 38.81
[7 empty] | 42.56 | 38.81
[7 empty] | 42.56 | 38.81
[7 empty] | 42.56 | 38.88
[7 empty] | 42.56 | 38.88
[7 empty] | 42.56 | 38.88
[7 empty] | 42.63 | 38.94
[7 empty] | 42.63 | 38.94
[7 empty] | 42.69 | 38.94
[7 empty] | 42.69 | 38.94
[7 empty] | 42.69 | 38.94
[7 empty] | 42.69 | 39
[7 empty] | 42.69 | 39
[7 empty] | 42.75 | 39
[7 empty] | 42.75 | 39.06
[7 empty] | 42.75 | 39.06
[7 empty] | 42.75 | 39.06
[7 empty] | 42.75 | 39.06
[7 empty] | 42.75 | 39.13
[7 empty] | 42.81 | 39.13
[7 empty] | 42.81 | 39.13
[7 empty] | 42.81 | 39.13
[7 empty] | 42.81 | 39.19
[7 empty] | 42.81 | 39.19
[7 empty] | 42.81 | 39.25
[7 empty] | 42.81 | 39.25
[7 empty] | 42.88 | 39.25
[7 empty] | 42.88 | 39.25
[7 empty] | 42.88 | 39.31
[7 empty] | 42.94 | 39.31
[7 empty] | 42.88 | 39.31
[7 empty] | 42.88 | 39.38
[7 empty] | 42.94 | 39.38
[7 empty] | 42.94 | 39.38
[7 empty] | 42.94 | 39.38
[7 empty] | 43 | 39.44
[7 empty] | 43 | 39.44
[7 empty] | 42.94 | 39.44
[7 empty] | 43.06 | 39.5
[7 empty] | 43 | 39.5
[7 empty] | 43.06 | 39.5
[7 empty] | 43.06 | 39.5
[7 empty] | 43.06 | 39.56
[7 empty] | 43.06 | 39.56
[7 empty] | 43.06 | 39.56
[7 empty] | 43.06 | 39.56
[7 empty] | 43.13 | 39.63
[7 empty] | 43.06 | 39.63
[7 empty] | 43.13 | 39.63
[7 empty] | 43.13 | 39.63
[7 empty] | 43.19 | 39.69
[7 empty] | 43.13 | 39.69
[7 empty] | 43.13 | 39.69
[7 empty] | 43.19 | 39.69
[7 empty] | 43.13 | 39.75
[7 empty] | 43.19 | 39.75
[7 empty] | 43.19 | 39.75
[7 empty] | 43.25 | 39.81
[7 empty] | 43.25 | 39.88
[7 empty] | 43.19 | 39.88
[7 empty] | 43.25 | 39.88
[7 empty] | 43.25 | 39.88
[7 empty] | 43.25 | 39.88
[7 empty] | 43.31 | 39.94
[7 empty] | 43.31 | 39.94
[7 empty] | 43.31 | 39.94
[7 empty] | 43.31 | 39.94
[7 empty] | 43.38 | 39.94
[7 empty] | 43.38 | 40
[7 empty] | 43.38 | 40
[7 empty] | 43.38 | 40
[7 empty] | 43.38 | 40.06
[7 empty] | 43.44 | 40.06
[7 empty] | 43.44 | 40.06
[7 empty] | 43.44 | 40.06
[7 empty] | 43.44 | 40.06
[7 empty] | 43.44 | 40.06
[7 empty] | 43.44 | 40.13
[7 empty] | 43.44 | 40.13
[7 empty] | 43.5 | 40.13
[7 empty] | 43.5 | 40.19
[7 empty] | 43.5 | 40.19
[7 empty] | 43.56 | 40.19
[7 empty] | 43.5 | 40.19
[7 empty] | 43.56 | 40.25
[7 empty] | 43.56 | 40.25
[7 empty] | 43.56 | 40.31
[7 empty] | 43.56 | 40.31
[7 empty] | 43.63 | 40.31
[7 empty] | 43.63 | 40.31
[7 empty] | 43.63 | 40.31
[7 empty] | 43.69 | 40.38
[7 empty] | 43.63 | 40.38
[7 empty] | 43.69 | 40.38
[7 empty] | 43.69 | 40.38
[7 empty] | 43.69 | 40.44
[7 empty] | 43.69 | 40.44
[7 empty] | 43.75 | 40.5
[7 empty] | 43.75 | 40.44
[7 empty] | 43.75 | 40.5
[7 empty] | 43.75 | 40.5
[7 empty] | 43.75 | 40.56
[7 empty] | 43.81 | 40.56
[7 empty] | 43.75 | 40.56
[7 empty] | 43.81 | 40.56
[7 empty] | 43.81 | 40.56
[7 empty] | 43.81 | 40.63
[7 empty] | 43.88 | 40.56
[7 empty] | 43.81 | 40.63
[7 empty] | 43.81 | 40.63
[7 empty] | 43.88 | 40.63
[7 empty] | 43.88 | 40.63
[7 empty] | 43.88 | 40.63
[7 empty] | 43.88 | 40.69
[7 empty] | 43.94 | 40.69
[7 empty] | 43.94 | 40.75
[7 empty] | 43.94 | 40.69
[7 empty] | 43.94 | 40.75
[7 empty] | 43.94 | 40.75
[7 empty] | 44 | 40.75
[7 empty] | 44 | 40.81
[7 empty] | 44 | 40.81
[7 empty] | 44 | 40.81
[7 empty] | 44 | 40.88
[7 empty] | 44 | 40.81
[7 empty] | 44 | 40.81
[7 empty] | 44 | 40.88
[7 empty] | 44 | 40.88
[7 empty] | 44.06 | 40.88
[7 empty] | 44.06 | 40.94
[7 empty] | 44.06 | 40.94
[7 empty] | 44.06 | 40.94
[7 empty] | 44.13 | 41
[7 empty] | 44.06 | 41
[7 empty] | 44.13 | 41
[7 empty] | 44.13 | 41.06
[7 empty] | 44.19 | 41.06
[7 empty] | 44.13 | 41.06
[7 empty] | 44.19 | 41.06
[7 empty] | 44.19 | 41.06
[7 empty] | 44.13 | 41.06
[7 empty] | 44.25 | 41.13
[7 empty] | 44.19 | 41.13
[7 empty] | 44.19 | 41.13
[7 empty] | 44.25 | 41.19
[7 empty] | 44.25 | 41.19
[7 empty] | 44.31 | 41.19
[7 empty] | 44.31 | 41.19
[7 empty] | 44.31 | 41.25
[7 empty] | 44.31 | 41.25
[7 empty] | 44.38 | 41.25
[7 empty] | 44.31 | 41.25
[7 empty] | 44.31 | 41.25
[7 empty] | 44.38 | 41.31
[7 empty] | 44.38 | 41.31
[7 empty] | 44.38 | 41.31
[7 empty] | 44.38 | 41.31
[7 empty] | 44.38 | 41.38
[7 empty] | 44.44 | 41.38
[7 empty] | 44.44 | 41.38
[7 empty] | 44.5 | 41.38
[7 empty] | 44.5 | 41.38
[7 empty] | 44.5 | 41.44
[7 empty] | 44.5 | 41.44
[7 empty] | 44.44 | 41.44
[7 empty] | 44.5 | 41.44
[7 empty] | 44.5 | 41.5
[7 empty] | 44.5 | 41.5
[7 empty] | 44.56 | 41.5
[7 empty] | 44.5 | 41.5
[7 empty] | 44.56 | 41.5
[7 empty] | 44.56 | 41.56
[7 empty] | 44.56 | 41.56
[7 empty] | 44.56 | 41.56
[7 empty] | 44.56 | 41.56
[7 empty] | 44.63 | 41.63
[7 empty] | 44.63 | 41.63
[7 empty] | 44.63 | 41.63
[7 empty] | 44.63 | 41.63
[7 empty] | 44.63 | 41.63
[7 empty] | 44.63 | 41.63
[7 empty] | 44.69 | 41.63
[7 empty] | 44.63 | 41.69
[7 empty] | 44.63 | 41.69
[7 empty] | 44.69 | 41.69
[7 empty] | 44.69 | 41.69
[7 empty] | 44.69 | 41.69
[7 empty] | 44.75 | 41.75
[7 empty] | 44.75 | 41.75
[7 empty] | 44.75 | 41.75
[7 empty] | 44.81 | 41.75
[7 empty] | 44.75 | 41.75
[7 empty] | 44.81 | 41.75
[7 empty] | 44.81 | 41.81
[7 empty] | 44.81 | 41.81
[7 empty] | 44.81 | 41.81
[7 empty] | 44.81 | 41.81
[7 empty] | 44.81 | 41.88
[7 empty] | 44.81 | 41.88
[7 empty] | 44.88 | 41.88
[7 empty] | 44.88 | 41.88
[7 empty] | 44.88 | 41.88
[7 empty] | 44.88 | 41.94
[7 empty] | 44.94 | 41.94
[7 empty] | 44.94 | 41.94
[7 empty] | 44.94 | 41.94
[7 empty] | 45 | 41.94
[7 empty] | 45 | 41.94
[7 empty] | 45 | 41.94
[7 empty] | 45 | 41.94
[7 empty] | 45 | 41.94
[7 empty] | 45 | 41.94
[7 empty] | 45 | 42
[7 empty] | 45 | 42
[7 empty] | 45.06 | 42
[7 empty] | 45.06 | 42
[7 empty] | 45.06 | 42
[7 empty] | 45.13 | 42
[7 empty] | 45.13 | 42
[7 empty] | 45.13 | 42
[7 empty] | 45.19 | 42.06
[7 empty] | 45.25 | 42.06
[7 empty] | 45.25 | 42.06
[7 empty] | 45.25 | 42.06
[7 empty] | 45.25 | 42.06
[7 empty] | 45.31 | 42.06
[7 empty] | 45.31 | 42.06
[7 empty] | 45.25 | 42.06
[7 empty] | 45.25 | 42.06
[7 empty] | 45.31 | 42.13
[7 empty] | 45.31 | 42.06
[7 empty] | 45.38 | 42.06
[7 empty] | 45.31 | 42.06
[7 empty] | 45.38 | 42.13
[7 empty] | 45.38 | 42.13
[7 empty] | 45.38 | 42.13
[7 empty] | 45.44 | 42.06
[7 empty] | 45.44 | 42.06
[7 empty] | 45.44 | 42.13
[7 empty] | 45.44 | 42.13
[7 empty] | 45.5 | 42.13
[7 empty] | 45.5 | 42.13
[7 empty] | 45.56 | 42.13
[7 empty] | 45.44 | 42.19
[7 empty] | 45.44 | 42.19
[7 empty] | 45.44 | 42.19
[7 empty] | 45.44 | 42.19
[7 empty] | 45.44 | 42.13
[7 empty] | 45.44 | 42.13
[7 empty] | 45.44 | 42.13
[7 empty] | 45.5 | 42.13
[7 empty] | 45.5 | 42.19
[7 empty] | 45.5 | 42.13
[7 empty] | 45.56 | 42.13
[7 empty] | 45.56 | 42.13
[7 empty] | 45.5 | 42.13
[7 empty] | 45.5 | 42.13
[7 empty] | 45.56 | 42.13
[7 empty] | 45.66 | 42.13
[7 empty] | 45.56 | 42.13
[7 empty] | 45.5 | 42.13
[7 empty] | 45.5 | 42.13
[7 empty] | 45.5 | 42.13
[7 empty] | 45.5 | 42.13
[7 empty] | 45.56 | 42.06
[7 empty] | 45.66 | 42.06
[7 empty] | 45.56 | 42.06
[7 empty] | 45.56 | 42.06
[7 empty] | 45.56 | 42.06
[7 empty] | 45.56 | 42.06
[7 empty] | 45.56 | 42.19
[7 empty] | 45.56 | 42.06
[7 empty] | 45.5 | 42.13
[7 empty] | 45.56 | 42.13
[7 empty] | 45.66 | 42.06
[7 empty] | 45.66 | 42.19
[7 empty] | 45.66 | 42.13
[7 empty] | 45.56 | 42.13
[7 empty] | 45.66 | 42.06
[7 empty] | 45.66 | 42.06
[7 empty] | 45.56 | 42.13
[7 empty] | 45.66 | 42.13
[7 empty] | 45.66 | 42.13
[7 empty] | 45.56 | 42.13

## 151 (10)
Wavelength | ecoFlex + normal emittance | ecoFlex + Ag/Ppy emittance | Pure PNIPAm Ibb | Ag/PPy Ibb | Pure PNIPAm Prad | Ag/PPy Prad | Pure PNIPAm Temp | Ag/PPy Temp | Pure PNIPAm Temp (K) | Ag/PPy Temp (K) | Pure PNIPAm Prad SUM | Ag/PPy Prad SUM
7.5 | 0.943997164 | 0.841378 | 29.03341 | 30.25364 | 27.40746 | 25.45474 | 31.44 | 33.44 | 304.59 | 306.59 | 190.9515 | 176.5226
7.51 | 0.951354126 | 0.8448984 | 29.084 | 30.30471 | 27.66918 | 25.6044 | 31.44 | 33.5
7.52 | 0.953561718 | 0.846493 | 29.13429 | 30.35547 | 27.78135 | 25.69569 | 31.44 | 33.5
7.53 | 0.951024984 | 0.8466859 | 29.18428 | 30.40592 | 27.75498 | 25.74426 | 31.44 | 33.44
7.54 | 0.948565984 | 0.8453022 | 29.23397 | 30.45605 | 27.73035 | 25.74457 | 31.5 | 33.5
7.55 | 0.950639011 | 0.8424878 | 29.28336 | 30.50587 | 27.8379 | 25.70082 | 31.5 | 33.44
7.56 | 0.958979085 | 0.8396057 | 29.33245 | 30.55537 | 28.1292 | 25.65447 | 31.5 | 33.44
7.57 | 0.97097737 | 0.8382395 | 29.38123 | 30.60456 | 28.52851 | 25.65395 | 31.5 | 33.44
7.58 | 0.969833872 | 0.8396983 | 29.42972 | 30.65344 | 28.54194 | 25.73964 | 31.5 | 33.44
7.59 | 0.952261514 | 0.8406005 | 29.47791 | 30.702 | 28.07067 | 25.80812 | 31.5 | 33.44
7.6 | 0.947559606 | 0.8416135 | 29.52579 | 30.75025 | 27.97745 | 25.87983 | 31.5 | 33.44
7.61 | 0.957853495 | 0.844772 | 29.57338 | 30.79819 | 28.32696 | 26.01745 | 31.5 | 33.5
7.62 | 0.96644397 | 0.8440971 | 29.62066 | 30.84581 | 28.62671 | 26.03686 | 31.56 | 33.5
7.63 | 0.96668601 | 0.8403781 | 29.66765 | 30.89312 | 28.6793 | 25.9619 | 31.5 | 33.5
7.64 | 0.96449718 | 0.8389547 | 29.71434 | 30.94012 | 28.65939 | 25.95736 | 31.56 | 33.44
7.65 | 0.964694916 | 0.8419308 | 29.76072 | 30.9868 | 28.71002 | 26.08874 | 31.5 | 33.5
7.66 | 0.961029473 | 0.8454158 | 29.80681 | 31.03317 | 28.64522 | 26.23593 | 31.5 | 33.44
7.67 | 0.950785267 | 0.8484368 | 29.8526 | 31.07923 | 28.38341 | 26.36876 | 31.56 | 33.44
7.68 | 0.9436658 | 0.8487154 | 29.89809 | 31.12498 | 28.2138 | 26.41625 | 31.56 | 33.44
7.69 | 0.942607148 | 0.8487135 | 29.94328 | 31.17042 | 28.22475 | 26.45476 | 31.56 | 33.5
7.7 | 0.947017981 | 0.8497958 | 29.98817 | 31.21554 | 28.39934 | 26.52684 | 31.56 | 33.5
7.71 | 0.952900764 | 0.8491194 | 30.03277 | 31.26036 | 28.61825 | 26.54378 | 31.56 | 33.5
7.72 | 0.957600088 | 0.8471275 | 30.07706 | 31.30486 | 28.8018 | 26.51921 | 31.56 | 33.5
7.73 | 0.95996685 | 0.8464969 | 30.12106 | 31.34906 | 28.91522 | 26.53688 | 31.56 | 33.44
7.74 | 0.959181592 | 0.8482769 | 30.16476 | 31.39294 | 28.93349 | 26.62991 | 31.62 | 33.44
7.75 | 0.954488696 | 0.8488855 | 30.20817 | 31.43652 | 28.83336 | 26.686 | 31.56 | 33.44
7.76 | 0.947765299 | 0.8478462 | 30.25128 | 31.47979 | 28.67111 | 26.69002 | 31.62 | 33.44
7.77 | 0.942294508 | 0.8474256 | 30.29409 | 31.52274 | 28.54595 | 26.71318 | 31.56 | 33.44
7.78 | 0.941184432 | 0.8487516 | 30.3366 | 31.56539 | 28.55234 | 26.79118 | 31.56 | 33.44
7.79 | 0.94446826 | 0.8501302 | 30.37882 | 31.60773 | 28.69183 | 26.87069 | 31.56 | 33.5
7.8 | 0.950029358 | 0.8505147 | 30.42074 | 31.64976 | 28.9006 | 26.91859 | 31.56 | 33.5
7.81 | 0.954479535 | 0.8509288 | 30.46237 | 31.69149 | 29.07571 | 26.9672 | 31.62 | 33.5
7.82 | 0.953260424 | 0.8534806 | 30.5037 | 31.73291 | 29.07797 | 27.08342 | 31.62 | 33.44
7.83 | 0.953467335 | 0.8559261 | 30.54474 | 31.77402 | 29.12341 | 27.19621 | 31.62 | 33.44
7.84 | 0.955139076 | 0.8545664 | 30.58548 | 31.81482 | 29.21339 | 27.18788 | 31.62 | 33.5
7.85 | 0.953246825 | 0.8497687 | 30.62593 | 31.85532 | 29.19407 | 27.06966 | 31.69 | 33.44
7.86 | 0.952730867 | 0.845362 | 30.66608 | 31.89551 | 29.21652 | 26.96326 | 31.69 | 33.44
7.87 | 0.958565294 | 0.8445666 | 30.70594 | 31.9354 | 29.43365 | 26.97157 | 31.62 | 33.44
7.88 | 0.9657961 | 0.8463458 | 30.74551 | 31.97499 | 29.6939 | 27.0619 | 31.62 | 33.5
7.89 | 0.959601677 | 0.8477878 | 30.78479 | 32.01427 | 29.54113 | 27.1413 | 31.62 | 33.5
7.9 | 0.955268762 | 0.8506921 | 30.82377 | 32.05324 | 29.44499 | 27.26744 | 31.62 | 33.5
7.91 | 0.955302276 | 0.8535374 | 30.86246 | 32.09191 | 29.48298 | 27.39165 | 31.69 | 33.5
7.92 | 0.956669664 | 0.854341 | 30.90086 | 32.13028 | 29.56192 | 27.45022 | 31.69 | 33.5
7.93 | 0.955402774 | 0.8527858 | 30.93897 | 32.16835 | 29.55918 | 27.43271 | 31.75 | 33.44
7.94 | 0.950022288 | 0.8521559 | 30.97679 | 32.20612 | 29.42864 | 27.44463 | 31.69 | 33.5
7.95 | 0.953284596 | 0.8503727 | 31.01432 | 32.24358 | 29.56547 | 27.41906 | 31.75 | 33.5
7.96 | 0.963354027 | 0.847491 | 31.05156 | 32.28074 | 29.91364 | 27.35764 | 31.69 | 33.5
7.97 | 0.970407567 | 0.8482005 | 31.08851 | 32.31761 | 30.16852 | 27.41181 | 31.69 | 33.5
7.98 | 0.969751704 | 0.8508275 | 31.12517 | 32.35417 | 30.18369 | 27.52782 | 31.75 | 33.5
7.99 | 0.961559055 | 0.850054 | 31.16154 | 32.39043 | 29.96366 | 27.53362 | 31.75 | 33.5
8 | 0.952750167 | 0.843342 | 31.19762 | 32.4264 | 29.72354 | 27.34654 | 31.81 | 33.5
8.01 | 0.944752038 | 0.8434493 | 31.23342 | 32.46207 | 29.50784 | 27.38011 | 31.75 | 33.5
8.02 | 0.941271129 | 0.8480657 | 31.26893 | 32.49743 | 29.43254 | 27.55996 | 31.81 | 33.5
8.03 | 0.943341998 | 0.8527333 | 31.30415 | 32.53251 | 29.53052 | 27.74155 | 31.81 | 33.56
8.04 | 0.949077981 | 0.8538828 | 31.33909 | 32.56728 | 29.74324 | 27.80864 | 31.81 | 33.56
8.05 | 0.948490774 | 0.8532594 | 31.37374 | 32.60176 | 29.7577 | 27.81776 | 31.81 | 33.56
8.06 | 0.949685838 | 0.8505095 | 31.40811 | 32.63594 | 29.82783 | 27.75718 | 31.81 | 33.56
8.07 | 0.956696286 | 0.8439809 | 31.44219 | 32.66983 | 30.08063 | 27.57271 | 31.81 | 33.56
8.08 | 0.963242421 | 0.8367355 | 31.47599 | 32.70342 | 30.31901 | 27.36412 | 31.81 | 33.56
8.09 | 0.962955839 | 0.8325036 | 31.5095 | 32.73672 | 30.34226 | 27.25344 | 31.87 | 33.56
8.1 | 0.955909004 | 0.83506 | 31.54273 | 32.76973 | 30.15198 | 27.36469 | 31.94 | 33.56
8.11 | 0.955136242 | 0.8398178 | 31.57568 | 32.80244 | 30.15908 | 27.54808 | 31.87 | 33.56
8.12 | 0.956962309 | 0.8437943 | 31.60834 | 32.83486 | 30.24799 | 27.70587 | 31.87 | 33.63
8.13 | 0.957876853 | 0.8464372 | 31.64073 | 32.86699 | 30.30792 | 27.81985 | 31.94 | 33.63
8.14 | 0.954591151 | 0.8478765 | 31.67283 | 32.89883 | 30.23461 | 27.89415 | 31.87 | 33.56
8.15 | 0.952895442 | 0.8481539 | 31.70466 | 32.93038 | 30.21122 | 27.93003 | 31.94 | 33.56
8.16 | 0.955994828 | 0.8483032 | 31.7362 | 32.96164 | 30.33964 | 27.96146 | 31.94 | 33.63
8.17 | 0.959414394 | 0.8482034 | 31.76746 | 32.99261 | 30.47816 | 27.98444 | 31.94 | 33.63
8.18 | 0.960678042 | 0.8478435 | 31.79845 | 33.02329 | 30.54807 | 27.99858 | 31.94 | 33.56
8.19 | 0.958206928 | 0.8473479 | 31.82916 | 33.05368 | 30.49892 | 28.00797 | 32 | 33.56
8.2 | 0.953870068 | 0.8467226 | 31.85959 | 33.08378 | 30.38991 | 28.01279 | 32 | 33.56
8.21 | 0.951930657 | 0.847069 | 31.88974 | 33.1136 | 30.35682 | 28.04951 | 31.94 | 33.56
8.22 | 0.953555224 | 0.8485563 | 31.91962 | 33.14313 | 30.43712 | 28.12382 | 32 | 33.56
8.23 | 0.959433017 | 0.851175 | 31.94922 | 33.17238 | 30.65313 | 28.2355 | 32 | 33.56
8.24 | 0.958533543 | 0.8510714 | 31.97854 | 33.20134 | 30.6525 | 28.25671 | 32 | 33.56
8.25 | 0.953447465 | 0.8507703 | 32.00759 | 33.23002 | 30.51756 | 28.27112 | 32 | 33.56
8.26 | 0.948433619 | 0.8516872 | 32.03637 | 33.25842 | 30.38437 | 28.32577 | 32.06 | 33.56
8.27 | 0.946663129 | 0.8545742 | 32.06487 | 33.28653 | 30.35463 | 28.44581 | 32 | 33.56
8.28 | 0.945418176 | 0.8546756 | 32.0931 | 33.31436 | 30.3414 | 28.47297 | 32.06 | 33.56
8.29 | 0.943645478 | 0.849382 | 32.12106 | 33.34191 | 30.31089 | 28.32002 | 32.06 | 33.56
8.3 | 0.942249221 | 0.8447672 | 32.14874 | 33.36918 | 30.29213 | 28.18919 | 32.06 | 33.63
8.31 | 0.942016274 | 0.8443039 | 32.17616 | 33.39617 | 30.31047 | 28.19651 | 32.06 | 33.56
8.32 | 0.945756338 | 0.8493715 | 32.20331 | 33.42287 | 30.45648 | 28.38844 | 32.06 | 33.56
8.33 | 0.953484224 | 0.8484707 | 32.23018 | 33.4493 | 30.73097 | 28.38076 | 32.06 | 33.56
8.34 | 0.958923745 | 0.8450473 | 32.25679 | 33.47546 | 30.9318 | 28.28834 | 32.06 | 33.56
8.35 | 0.959148551 | 0.841206 | 32.28312 | 33.50133 | 30.96431 | 28.18152 | 32.06 | 33.56
8.36 | 0.958117982 | 0.8420731 | 32.30919 | 33.52693 | 30.95602 | 28.23212 | 32.13 | 33.56
8.37 | 0.960297525 | 0.8434455 | 32.335 | 33.55225 | 31.05122 | 28.2995 | 32.13 | 33.5
8.38 | 0.960951404 | 0.8468046 | 32.36053 | 33.5773 | 31.0969 | 28.43341 | 32.13 | 33.56
8.39 | 0.957021193 | 0.8531334 | 32.3858 | 33.60207 | 30.9939 | 28.66705 | 32.06 | 33.56
8.4 | 0.954456426 | 0.857215 | 32.41081 | 33.62657 | 30.93471 | 28.8252 | 32.13 | 33.56
8.41 | 0.95053903 | 0.8543596 | 32.43555 | 33.6508 | 30.83126 | 28.74988 | 32.13 | 33.56
8.42 | 0.945006532 | 0.8471531 | 32.46003 | 33.67475 | 30.67494 | 28.52767 | 32.13 | 33.56
8.43 | 0.937282604 | 0.838147 | 32.48424 | 33.69843 | 30.44691 | 28.24424 | 32.19 | 33.56
8.44 | 0.938021446 | 0.8348433 | 32.50819 | 33.72184 | 30.49338 | 28.15246 | 32.19 | 33.56
8.45 | 0.944030859 | 0.8370507 | 32.53188 | 33.74498 | 30.7111 | 28.24626 | 32.13 | 33.56
8.46 | 0.954273511 | 0.843556 | 32.55531 | 33.76786 | 31.06667 | 28.48508 | 32.13 | 33.56
8.47 | 0.966944492 | 0.8510238 | 32.57848 | 33.79046 | 31.50158 | 28.75649 | 32.19 | 33.56
8.48 | 0.97136101 | 0.8523606 | 32.60139 | 33.81279 | 31.66771 | 28.82069 | 32.19 | 33.56
8.49 | 0.969619264 | 0.850839 | 32.62403 | 33.83486 | 31.63289 | 28.78802 | 32.19 | 33.56
8.5 | 0.962074761 | 0.8476012 | 32.64643 | 33.85666 | 31.4083 | 28.69695 | 32.13 | 33.56
8.51 | 0.957566725 | 0.8521931 | 32.66856 | 33.8782 | 31.28232 | 28.87077 | 32.13 | 33.56
8.52 | 0.95243996 | 0.8582745 | 32.69043 | 33.89947 | 31.13568 | 29.09505 | 32.13 | 33.5
8.53 | 0.946257217 | 0.862798 | 32.71205 | 33.92048 | 30.95402 | 29.26652 | 32.19 | 33.56
8.54 | 0.937664918 | 0.8584986 | 32.73342 | 33.94122 | 30.69298 | 29.13849 | 32.19 | 33.56
8.55 | 0.937799882 | 0.8479937 | 32.75453 | 33.9617 | 30.71719 | 28.79931 | 32.25 | 33.56
8.56 | 0.942752812 | 0.837434 | 32.77538 | 33.98192 | 30.89908 | 28.45762 | 32.19 | 33.56
8.57 | 0.951863844 | 0.82888 | 32.79598 | 34.00188 | 31.21731 | 28.18348 | 32.25 | 33.5
8.58 | 0.957702655 | 0.8294081 | 32.81633 | 34.02158 | 31.42829 | 28.21777 | 32.19 | 33.56
8.59 | 0.961762149 | 0.833038 | 32.83643 | 34.04101 | 31.58083 | 28.35746 | 32.25 | 33.5
8.6 | 0.963161847 | 0.8380733 | 32.85627 | 34.06019 | 31.64591 | 28.54494 | 32.25 | 33.56
8.61 | 0.956783591 | 0.8381831 | 32.87587 | 34.07911 | 31.45509 | 28.56454 | 32.19 | 33.56
8.62 | 0.946866557 | 0.8349405 | 32.89521 | 34.09778 | 31.14738 | 28.46961 | 32.19 | 33.56
8.63 | 0.938770396 | 0.8316799 | 32.91431 | 34.11619 | 30.89898 | 28.37374 | 32.19 | 33.56
8.64 | 0.938647474 | 0.8316304 | 32.93316 | 34.13434 | 30.91262 | 28.38715 | 32.19 | 33.56
8.65 | 0.941699943 | 0.8350333 | 32.95176 | 34.15223 | 31.03067 | 28.51825 | 32.25 | 33.56
8.66 | 0.944845666 | 0.8383847 | 32.97011 | 34.16988 | 31.15166 | 28.6475 | 32.19 | 33.56
8.67 | 0.947298533 | 0.840759 | 32.98821 | 34.18727 | 31.24969 | 28.74325 | 32.25 | 33.56
8.68 | 0.950667323 | 0.8377682 | 33.00608 | 34.2044 | 31.3778 | 28.65536 | 32.25 | 33.56
8.69 | 0.951414151 | 0.8340291 | 33.02369 | 34.22129 | 31.41921 | 28.54155 | 32.25 | 33.56
8.7 | 0.949677626 | 0.8299749 | 33.04106 | 34.23792 | 31.37836 | 28.41662 | 32.25 | 33.5
8.71 | 0.950161539 | 0.829583 | 33.05819 | 34.25431 | 31.41062 | 28.41679 | 32.25 | 33.5
8.72 | 0.948358157 | 0.8284007 | 33.07508 | 34.27044 | 31.36702 | 28.38966 | 32.25 | 33.5
8.73 | 0.945088228 | 0.8269041 | 33.09173 | 34.28633 | 31.2746 | 28.3515 | 32.19 | 33.5
8.74 | 0.942877428 | 0.8271872 | 33.10813 | 34.30197 | 31.21691 | 28.37415 | 32.25 | 33.5
8.75 | 0.948646197 | 0.8318931 | 33.12429 | 34.31736 | 31.42323 | 28.54838 | 32.25 | 33.5
8.76 | 0.958356736 | 0.8384781 | 33.14022 | 34.3325 | 31.76015 | 28.78705 | 32.25 | 33.56
8.77 | 0.96614205 | 0.842512 | 33.1559 | 34.3474 | 32.03331 | 28.9381 | 32.31 | 33.5
8.78 | 0.967571025 | 0.8426667 | 33.17135 | 34.36206 | 32.09564 | 28.95576 | 32.31 | 33.56
8.79 | 0.963973137 | 0.8418848 | 33.18656 | 34.37647 | 31.99095 | 28.94103 | 32.31 | 33.56
8.8 | 0.951852802 | 0.8443246 | 33.20153 | 34.39064 | 31.60297 | 29.03687 | 32.31 | 33.56
8.81 | 0.946340352 | 0.8442237 | 33.21627 | 34.40457 | 31.4339 | 29.04515 | 32.31 | 33.56
8.82 | 0.94664187 | 0.8418373 | 33.23078 | 34.41825 | 31.45764 | 28.97457 | 32.31 | 33.63
8.83 | 0.95846064 | 0.834838 | 33.24505 | 34.4317 | 31.86407 | 28.74489 | 32.31 | 33.56
8.84 | 0.960320636 | 0.8275702 | 33.25908 | 34.44491 | 31.93938 | 28.50558 | 32.31 | 33.56
8.85 | 0.957766894 | 0.82108 | 33.27288 | 34.45787 | 31.86767 | 28.29267 | 32.31 | 33.63
8.86 | 0.953807971 | 0.8180649 | 33.28646 | 34.4706 | 31.74889 | 28.19919 | 32.31 | 33.56
8.87 | 0.959969956 | 0.8212141 | 33.2998 | 34.48309 | 31.9668 | 28.318 | 32.31 | 33.63
8.88 | 0.968990315 | 0.8264798 | 33.31291 | 34.49535 | 32.27988 | 28.50971 | 32.31 | 33.63
8.89 | 0.970034128 | 0.8286807 | 33.32579 | 34.50737 | 32.32715 | 28.59559 | 32.38 | 33.63
8.9 | 0.965116514 | 0.8315569 | 33.33844 | 34.51915 | 32.17548 | 28.70464 | 32.31 | 33.63
8.91 | 0.956999566 | 0.8351923 | 33.35086 | 34.5307 | 31.91676 | 28.83978 | 32.38 | 33.56
8.92 | 0.948925787 | 0.8416717 | 33.36306 | 34.54202 | 31.65907 | 29.07304 | 32.31 | 33.56
8.93 | 0.938130191 | 0.8408328 | 33.37503 | 34.55311 | 31.31012 | 29.05339 | 32.31 | 33.56
8.94 | 0.925942368 | 0.8345011 | 33.38677 | 34.56396 | 30.91423 | 28.84366 | 32.38 | 33.63
8.95 | 0.923355476 | 0.8209182 | 33.39829 | 34.57459 | 30.8385 | 28.38291 | 32.38 | 33.63
8.96 | 0.925986511 | 0.8112158 | 33.40959 | 34.58498 | 30.93683 | 28.05588 | 32.38 | 33.63
8.97 | 0.933705802 | 0.8052975 | 33.42066 | 34.59515 | 31.20507 | 27.85938 | 32.38 | 33.56
8.98 | 0.934047022 | 0.8101292 | 33.43151 | 34.60508 | 31.2266 | 28.03459 | 32.38 | 33.63
8.99 | 0.93486386 | 0.8160816 | 33.44214 | 34.61479 | 31.26385 | 28.2485 | 32.38 | 33.63
9 | 0.93687979 | 0.8229811 | 33.45255 | 34.62428 | 31.34102 | 28.49513 | 32.31 | 33.63
9.01 | 0.950528754 | 0.8241443 | 33.46273 | 34.63353 | 31.80729 | 28.54303 | 32.38 | 33.56
9.02 | 0.964093797 | 0.8240742 | 33.4727 | 34.64257 | 32.27082 | 28.54805 | 32.38 | 33.63
9.03 | 0.971746525 | 0.8235886 | 33.48245 | 34.65138 | 32.53645 | 28.53848 | 32.38 | 33.63
9.04 | 0.97303426 | 0.8265674 | 33.49198 | 34.65996 | 32.58885 | 28.64879 | 32.38 | 33.63
9.05 | 0.971857676 | 0.8304759 | 33.5013 | 34.66832 | 32.55849 | 28.79121 | 32.44 | 33.63
9.06 | 0.971949472 | 0.8309244 | 33.51039 | 34.67647 | 32.57041 | 28.81352 | 32.44 | 33.63
9.07 | 0.96643812 | 0.831953 | 33.51928 | 34.68439 | 32.39431 | 28.85578 | 32.38 | 33.63
9.08 | 0.956294958 | 0.8334611 | 33.52794 | 34.69209 | 32.0626 | 28.91451 | 32.44 | 33.56
9.09 | 0.948717575 | 0.8359723 | 33.5364 | 34.69957 | 31.81657 | 29.00788 | 32.44 | 33.63
9.1 | 0.944394298 | 0.8355672 | 33.54464 | 34.70684 | 31.67937 | 28.9999 | 32.44 | 33.63
9.11 | 0.9455011 | 0.8300585 | 33.55267 | 34.71388 | 31.72408 | 28.81455 | 32.44 | 33.63
9.12 | 0.947017529 | 0.8250134 | 33.56048 | 34.72071 | 31.78237 | 28.64505 | 32.44 | 33.63
9.13 | 0.948210998 | 0.8206215 | 33.56809 | 34.72733 | 31.82963 | 28.49799 | 32.44 | 33.56
9.14 | 0.947128034 | 0.8188466 | 33.57549 | 34.73373 | 31.80028 | 28.4416 | 32.44 | 33.63
9.15 | 0.94305748 | 0.8197212 | 33.58267 | 34.73991 | 31.67039 | 28.47704 | 32.44 | 33.63
9.16 | 0.936582172 | 0.8227283 | 33.58965 | 34.74589 | 31.45947 | 28.58643 | 32.44 | 33.63
9.17 | 0.933046918 | 0.8295001 | 33.59642 | 34.75165 | 31.34704 | 28.8265 | 32.5 | 33.63
9.18 | 0.928918751 | 0.8342583 | 33.60299 | 34.7572 | 31.21445 | 28.99648 | 32.5 | 33.63
9.19 | 0.923097911 | 0.8341474 | 33.60935 | 34.76254 | 31.02472 | 28.99708 | 32.5 | 33.56
9.2 | 0.91743489 | 0.8353164 | 33.6155 | 34.76766 | 30.84003 | 29.042 | 32.5 | 33.56
9.21 | 0.912737846 | 0.837305 | 33.62145 | 34.77258 | 30.68757 | 29.11526 | 32.5 | 33.56
9.22 | 0.922823398 | 0.8433312 | 33.62719 | 34.7773 | 31.03196 | 29.32878 | 32.5 | 33.56
9.23 | 0.938003872 | 0.844882 | 33.63274 | 34.7818 | 31.54764 | 29.38652 | 32.5 | 33.56
9.24 | 0.960266483 | 0.840212 | 33.63808 | 34.7861 | 32.30152 | 29.2277 | 32.5 | 33.63
9.25 | 0.97003101 | 0.8323282 | 33.64322 | 34.79019 | 32.63496 | 28.95686 | 32.5 | 33.56
9.26 | 0.974113989 | 0.8244375 | 33.64815 | 34.79408 | 32.77714 | 28.68554 | 32.5 | 33.63
9.27 | 0.963788467 | 0.8231642 | 33.65289 | 34.79776 | 32.43427 | 28.64427 | 32.56 | 33.63
9.28 | 0.959145172 | 0.8223086 | 33.65743 | 34.80124 | 32.28236 | 28.61736 | 32.56 | 33.63
9.29 | 0.960982983 | 0.8219295 | 33.66178 | 34.80452 | 32.34839 | 28.60686 | 32.56 | 33.63
9.3 | 0.961870556 | 0.8219649 | 33.66592 | 34.80759 | 32.38226 | 28.61062 | 32.63 | 33.63
9.31 | 0.960727576 | 0.823455 | 33.66987 | 34.81047 | 32.34757 | 28.66486 | 32.63 | 33.63
9.32 | 0.948215624 | 0.8334977 | 33.67362 | 34.81314 | 31.92985 | 29.01667 | 32.56 | 33.63
9.33 | 0.937208173 | 0.8443343 | 33.67718 | 34.81562 | 31.56253 | 29.39602 | 32.63 | 33.63
9.34 | 0.927949291 | 0.8560937 | 33.68054 | 34.8179 | 31.25383 | 29.80739 | 32.63 | 33.63
9.35 | 0.924657738 | 0.8566699 | 33.68371 | 34.81998 | 31.1459 | 29.82923 | 32.63 | 33.63
9.36 | 0.923023504 | 0.8531533 | 33.68669 | 34.82186 | 31.09361 | 29.70839 | 32.63 | 33.56
9.37 | 0.921352757 | 0.8404039 | 33.68947 | 34.82355 | 31.03989 | 29.26585 | 32.63 | 33.63
9.38 | 0.922544198 | 0.8314083 | 33.69207 | 34.82505 | 31.08242 | 28.95383 | 32.69 | 33.56
9.39 | 0.927966626 | 0.8279614 | 33.69447 | 34.82635 | 31.26735 | 28.83487 | 32.69 | 33.56
9.4 | 0.942921034 | 0.8302629 | 33.69669 | 34.82745 | 31.77332 | 28.91594 | 32.69 | 33.63
9.41 | 0.96186177 | 0.8349691 | 33.69872 | 34.82837 | 32.41351 | 29.08061 | 32.75 | 33.63
9.42 | 0.969860691 | 0.8362575 | 33.70055 | 34.82909 | 32.68484 | 29.12609 | 32.75 | 33.56
9.43 | 0.972507677 | 0.8366892 | 33.70221 | 34.82962 | 32.77565 | 29.14157 | 32.75 | 33.63
9.44 | 0.962010204 | 0.835017 | 33.70367 | 34.82996 | 32.42328 | 29.08361 | 32.75 | 33.56
9.45 | 0.949831142 | 0.8329496 | 33.70495 | 34.83011 | 32.01401 | 29.01173 | 32.75 | 33.56
9.46 | 0.936394901 | 0.8305866 | 33.70605 | 34.83008 | 31.56217 | 28.9294 | 32.75 | 33.63
9.47 | 0.928406217 | 0.8318847 | 33.70696 | 34.82985 | 31.29375 | 28.97442 | 32.81 | 33.56
9.48 | 0.922808407 | 0.8343452 | 33.70768 | 34.82944 | 31.10573 | 29.05978 | 32.81 | 33.56
9.49 | 0.927717842 | 0.8405798 | 33.70823 | 34.82885 | 31.27173 | 29.27643 | 32.81 | 33.63
9.5 | 0.932525864 | 0.8451655 | 33.70859 | 34.82807 | 31.43413 | 29.43548 | 32.81 | 33.63
9.51 | 0.937170545 | 0.8470956 | 33.70878 | 34.8271 | 31.59087 | 29.50189 | 32.81 | 33.63
9.52 | 0.935004714 | 0.845055 | 33.70878 | 34.82595 | 31.51787 | 29.42985 | 32.88 | 33.63
9.53 | 0.929018406 | 0.840787 | 33.7086 | 34.82462 | 31.31591 | 29.28009 | 32.81 | 33.63
9.54 | 0.936806356 | 0.8382299 | 33.70825 | 34.82311 | 31.5781 | 29.18977 | 32.88 | 33.63
9.55 | 0.947385194 | 0.8371474 | 33.70771 | 34.82141 | 31.93419 | 29.15066 | 32.88 | 33.63
9.56 | 0.965045299 | 0.8440766 | 33.707 | 34.81954 | 32.52879 | 29.39036 | 32.94 | 33.63
9.57 | 0.97315036 | 0.8488311 | 33.70612 | 34.81749 | 32.80112 | 29.55416 | 32.88 | 33.63
9.58 | 0.965316843 | 0.8499579 | 33.70506 | 34.81525 | 32.53606 | 29.5915 | 32.94 | 33.63
9.59 | 0.957925852 | 0.8450507 | 33.70382 | 34.81284 | 32.28576 | 29.41862 | 32.94 | 33.63
9.6 | 0.950821914 | 0.8362293 | 33.70241 | 34.81026 | 32.04499 | 29.10935 | 32.88 | 33.63
9.61 | 0.952991485 | 0.833705 | 33.70083 | 34.80749 | 32.1166 | 29.01918 | 32.94 | 33.63
9.62 | 0.956546656 | 0.8327527 | 33.69907 | 34.80455 | 32.23474 | 28.98358 | 33 | 33.56
9.63 | 0.950854954 | 0.8374203 | 33.69715 | 34.80144 | 32.0411 | 29.14343 | 32.94 | 33.63
9.64 | 0.94656863 | 0.841145 | 33.69505 | 34.79815 | 31.89468 | 29.27029 | 33 | 33.63
9.65 | 0.946233876 | 0.8422181 | 33.69278 | 34.79469 | 31.88125 | 29.30472 | 33 | 33.63
9.66 | 0.949999992 | 0.8426082 | 33.69034 | 34.79106 | 32.00583 | 29.31523 | 33 | 33.63
9.67 | 0.95843383 | 0.8422208 | 33.68774 | 34.78726 | 32.28747 | 29.29855 | 33 | 33.56
9.68 | 0.96252638 | 0.8406456 | 33.68497 | 34.78328 | 32.42267 | 29.24041 | 33 | 33.63
9.69 | 0.964444811 | 0.8384757 | 33.68203 | 34.77914 | 32.48445 | 29.16146 | 33 | 33.63
9.7 | 0.963535096 | 0.833409 | 33.67892 | 34.77482 | 32.45082 | 28.98165 | 33.06 | 33.63
9.71 | 0.962023636 | 0.8280064 | 33.67565 | 34.77034 | 32.39677 | 28.79007 | 33 | 33.56
9.72 | 0.957543429 | 0.8257518 | 33.67221 | 34.76569 | 32.2426 | 28.70783 | 33 | 33.63
9.73 | 0.952928358 | 0.824004 | 33.66861 | 34.76088 | 32.08377 | 28.6431 | 33.06 | 33.63
9.74 | 0.947839715 | 0.8240359 | 33.66485 | 34.7559 | 31.90888 | 28.64011 | 33.06 | 33.63
9.75 | 0.941641465 | 0.8238248 | 33.66092 | 34.75075 | 31.69652 | 28.62853 | 33.06 | 33.63
9.76 | 0.933730292 | 0.8232388 | 33.65683 | 34.74544 | 31.4264 | 28.60379 | 33.13 | 33.63
9.77 | 0.925318846 | 0.8262518 | 33.65258 | 34.73997 | 31.13937 | 28.70396 | 33.13 | 33.63
9.78 | 0.916510656 | 0.832119 | 33.64817 | 34.73433 | 30.83891 | 28.90309 | 33.13 | 33.63
9.79 | 0.917304673 | 0.8384561 | 33.6436 | 34.72853 | 30.86144 | 29.11835 | 33.13 | 33.63
9.8 | 0.921919317 | 0.8449803 | 33.63888 | 34.72257 | 31.01233 | 29.33989 | 33.13 | 33.63
9.81 | 0.9323435 | 0.8429682 | 33.63399 | 34.71645 | 31.35843 | 29.26486 | 33.13 | 33.63
9.82 | 0.943616897 | 0.8396018 | 33.62895 | 34.71017 | 31.73284 | 29.14272 | 33.13 | 33.63
9.83 | 0.949877336 | 0.8327665 | 33.62375 | 34.70373 | 31.93844 | 28.9001 | 33.19 | 33.63
9.84 | 0.954883372 | 0.8265894 | 33.6184 | 34.69714 | 32.10165 | 28.68028 | 33.19 | 33.63
9.85 | 0.952574365 | 0.8242507 | 33.61289 | 34.69038 | 32.01877 | 28.59357 | 33.19 | 33.63
9.86 | 0.948914098 | 0.8232042 | 33.60722 | 34.68347 | 31.89037 | 28.55158 | 33.13 | 33.63
9.87 | 0.941708088 | 0.8255482 | 33.6014 | 34.6764 | 31.64271 | 28.62704 | 33.13 | 33.63
9.88 | 0.936218704 | 0.8288264 | 33.59543 | 34.66918 | 31.45267 | 28.73473 | 33.19 | 33.69
9.89 | 0.933321852 | 0.8335156 | 33.58931 | 34.66181 | 31.34964 | 28.89116 | 33.19 | 33.63
9.9 | 0.932483749 | 0.8379358 | 33.58304 | 34.65428 | 31.31564 | 29.03806 | 33.25 | 33.69
9.91 | 0.933595123 | 0.8421013 | 33.57661 | 34.6466 | 31.34696 | 29.17594 | 33.25 | 33.63
9.92 | 0.936751671 | 0.8444974 | 33.57004 | 34.63876 | 31.44679 | 29.25235 | 33.25 | 33.63
9.93 | 0.941152762 | 0.8458169 | 33.56332 | 34.63078 | 31.58821 | 29.2913 | 33.25 | 33.69
9.94 | 0.9454541 | 0.843604 | 33.55644 | 34.62264 | 31.72608 | 29.2078 | 33.25 | 33.63
9.95 | 0.949717124 | 0.8400343 | 33.54942 | 34.61436 | 31.86246 | 29.07725 | 33.31 | 33.63
9.96 | 0.952267304 | 0.8361789 | 33.54226 | 34.60593 | 31.9412 | 28.93674 | 33.31 | 33.63
9.97 | 0.954431288 | 0.832259 | 33.53495 | 34.59734 | 32.0068 | 28.79395 | 33.25 | 33.63
9.98 | 0.960169193 | 0.8345055 | 33.52749 | 34.58861 | 32.19206 | 28.86439 | 33.31 | 33.69
9.99 | 0.966294528 | 0.8374205 | 33.51989 | 34.57974 | 32.39008 | 28.95778 | 33.31 | 33.69
10 | 0.971114417 | 0.8418101 | 33.51214 | 34.57072 | 32.54412 | 29.10198 | 33.31 | 33.69
10.01 | 0.975466578 | 0.8459027 | 33.50425 | 34.56155 | 32.68227 | 29.23571 | 33.38 | 33.69
10.02 | 0.97181723 | 0.8441065 | 33.49622 | 34.55224 | 32.5522 | 29.16577 | 33.38 | 33.63
10.03 | 0.967531419 | 0.842252 | 33.48804 | 34.54278 | 32.40073 | 29.09373 | 33.38 | 33.63
10.04 | 0.958410883 | 0.8399548 | 33.47973 | 34.53318 | 32.08733 | 29.00631 | 33.44 | 33.69
10.05 | 0.950429741 | 0.8386752 | 33.47127 | 34.52344 | 31.81209 | 28.95396 | 33.38 | 33.75
10.06 | 0.94790456 | 0.8422685 | 33.46267 | 34.51356 | 31.71942 | 29.06969 | 33.44 | 33.69
10.07 | 0.946984045 | 0.8454722 | 33.45394 | 34.50354 | 31.68034 | 29.17178 | 33.38 | 33.69
10.08 | 0.951698959 | 0.8473077 | 33.44506 | 34.49338 | 31.82963 | 29.2265 | 33.5 | 33.69
10.09 | 0.955008378 | 0.8483985 | 33.43605 | 34.48307 | 31.93171 | 29.25539 | 33.44 | 33.69
10.1 | 0.954377646 | 0.8474018 | 33.4269 | 34.47263 | 31.90189 | 29.21217 | 33.44 | 33.63
10.11 | 0.954206318 | 0.8466349 | 33.41762 | 34.46206 | 31.8873 | 29.17678 | 33.5 | 33.75
10.12 | 0.955124619 | 0.846413 | 33.4082 | 34.45134 | 31.90899 | 29.16006 | 33.5 | 33.69
10.13 | 0.956680852 | 0.8453952 | 33.39865 | 34.44049 | 31.95184 | 29.11583 | 33.56 | 33.69
10.14 | 0.959576966 | 0.842706 | 33.38896 | 34.4295 | 32.03927 | 29.01395 | 33.56 | 33.69
10.15 | 0.961154629 | 0.8414178 | 33.37913 | 34.41838 | 32.08251 | 28.96024 | 33.56 | 33.69
10.16 | 0.960181909 | 0.8428397 | 33.36918 | 34.40712 | 32.04048 | 28.99969 | 33.5 | 33.69
10.17 | 0.959086787 | 0.84567 | 33.35909 | 34.39573 | 31.99426 | 29.08744 | 33.56 | 33.69
10.18 | 0.957765601 | 0.8511014 | 33.34887 | 34.38421 | 31.9404 | 29.26445 | 33.56 | 33.75
10.19 | 0.956143762 | 0.854681 | 33.33852 | 34.37256 | 31.87642 | 29.37757 | 33.63 | 33.75
10.2 | 0.953973069 | 0.8548802 | 33.32804 | 34.36077 | 31.79406 | 29.37434 | 33.63 | 33.75
10.21 | 0.953375686 | 0.854144 | 33.31743 | 34.34885 | 31.76403 | 29.33887 | 33.63 | 33.75
10.22 | 0.955716849 | 0.8516609 | 33.3067 | 34.33681 | 31.83177 | 29.24331 | 33.63 | 33.75
10.23 | 0.958661664 | 0.8503516 | 33.29583 | 34.32463 | 31.91944 | 29.188 | 33.63 | 33.75
10.24 | 0.962801622 | 0.8513662 | 33.28484 | 34.31233 | 32.0467 | 29.21235 | 33.63 | 33.69
10.25 | 0.964731864 | 0.8517679 | 33.27372 | 34.29989 | 32.10022 | 29.21555 | 33.69 | 33.69
10.26 | 0.961845947 | 0.8508336 | 33.26247 | 34.28733 | 31.99338 | 29.17282 | 33.69 | 33.69
10.27 | 0.958237072 | 0.8499236 | 33.2511 | 34.27465 | 31.86244 | 29.13083 | 33.69 | 33.75
10.28 | 0.952818292 | 0.8490745 | 33.23961 | 34.26184 | 31.67131 | 29.09085 | 33.69 | 33.75
10.29 | 0.948706823 | 0.849571 | 33.22799 | 34.2489 | 31.52362 | 29.09687 | 33.69 | 33.75
10.3 | 0.948553117 | 0.8541413 | 33.21625 | 34.23584 | 31.50737 | 29.24224 | 33.75 | 33.75
10.31 | 0.949610715 | 0.858148 | 33.20438 | 34.22265 | 31.53124 | 29.3681 | 33.75 | 33.75
10.32 | 0.95542206 | 0.8599423 | 33.1924 | 34.20935 | 31.71275 | 29.41806 | 33.69 | 33.81
10.33 | 0.960973519 | 0.8612377 | 33.18029 | 34.19592 | 31.88538 | 29.45081 | 33.75 | 33.75
10.34 | 0.96504866 | 0.8596984 | 33.16806 | 34.18236 | 32.00879 | 29.38653 | 33.75 | 33.81
10.35 | 0.968577079 | 0.8582411 | 33.15571 | 34.16869 | 32.11386 | 29.32497 | 33.75 | 33.81
10.36 | 0.966447155 | 0.8576309 | 33.14324 | 34.1549 | 32.03119 | 29.2923 | 33.75 | 33.81
10.37 | 0.964275185 | 0.8570102 | 33.13066 | 34.14099 | 31.94707 | 29.25917 | 33.75 | 33.75
10.38 | 0.959845826 | 0.8558289 | 33.11795 | 34.12696 | 31.78813 | 29.20684 | 33.81 | 33.81
10.39 | 0.955416467 | 0.8546477 | 33.10513 | 34.11281 | 31.62919 | 29.15443 | 33.81 | 33.81
10.4 | 0.953988121 | 0.8537289 | 33.09219 | 34.09854 | 31.56956 | 29.11091 | 33.75 | 33.81
10.41 | 0.952750767 | 0.8528268 | 33.07914 | 34.08416 | 31.51617 | 29.06788 | 33.81 | 33.75
10.42 | 0.953519228 | 0.8553302 | 33.06597 | 34.06966 | 31.52904 | 29.14081 | 33.81 | 33.81
10.43 | 0.954631429 | 0.8584172 | 33.05268 | 34.05504 | 31.55313 | 29.23343 | 33.81 | 33.75
10.44 | 0.953532969 | 0.8595828 | 33.03928 | 34.04031 | 31.50405 | 29.26046 | 33.81 | 33.81
10.45 | 0.951731953 | 0.8601376 | 33.02577 | 34.02547 | 31.43168 | 29.26658 | 33.81 | 33.81
10.46 | 0.951275111 | 0.8579347 | 33.01215 | 34.01051 | 31.40363 | 29.17879 | 33.81 | 33.75
10.47 | 0.951524613 | 0.8542825 | 32.99841 | 33.99544 | 31.3988 | 29.04171 | 33.81 | 33.81
10.48 | 0.953253868 | 0.8524188 | 32.98456 | 33.98025 | 31.44266 | 28.96541 | 33.88 | 33.81
10.49 | 0.956224894 | 0.8520558 | 32.9706 | 33.96496 | 31.52731 | 28.94004 | 33.88 | 33.81
10.5 | 0.958684633 | 0.8522233 | 32.95653 | 33.94955 | 31.59492 | 28.9326 | 33.88 | 33.88
10.51 | 0.960447988 | 0.8531132 | 32.94235 | 33.93404 | 31.63942 | 28.94957 | 33.88 | 33.81
10.52 | 0.961632095 | 0.854485 | 32.92806 | 33.91841 | 31.66468 | 28.98277 | 33.88 | 33.88
10.53 | 0.961427939 | 0.8570115 | 32.91367 | 33.90268 | 31.64412 | 29.05499 | 33.88 | 33.81
10.54 | 0.960597579 | 0.8594303 | 32.89916 | 33.88683 | 31.60286 | 29.12337 | 33.94 | 33.75
10.55 | 0.956399619 | 0.8612694 | 32.88455 | 33.87088 | 31.45077 | 29.17196 | 33.88 | 33.81
10.56 | 0.952214268 | 0.8630601 | 32.86983 | 33.85483 | 31.29913 | 29.21875 | 33.94 | 33.88
10.57 | 0.949220266 | 0.8602821 | 32.85501 | 33.83866 | 31.18664 | 29.11079 | 33.94 | 33.81
10.58 | 0.946226263 | 0.857504 | 32.84008 | 33.82239 | 31.07415 | 29.00284 | 33.94 | 33.88
10.59 | 0.945374913 | 0.85578 | 32.82505 | 33.80602 | 31.03198 | 28.93051 | 33.94 | 33.81
10.6 | 0.944885785 | 0.8542342 | 32.80991 | 33.78954 | 31.00162 | 28.86418 | 33.94 | 33.81
10.61 | 0.943522312 | 0.8553921 | 32.79467 | 33.77295 | 30.9425 | 28.88912 | 33.94 | 33.81
10.62 | 0.941768762 | 0.8577562 | 32.77932 | 33.75627 | 30.87054 | 28.95465 | 33.94 | 33.81
10.63 | 0.940869263 | 0.8603029 | 32.76388 | 33.73948 | 30.82653 | 29.02617 | 34 | 33.81
10.64 | 0.940762123 | 0.8630189 | 32.74833 | 33.72259 | 30.80839 | 29.10323 | 33.94 | 33.88
10.65 | 0.94228261 | 0.8649484 | 32.73268 | 33.7056 | 30.84344 | 29.1536 | 33.94 | 33.81
10.66 | 0.94700453 | 0.8653307 | 32.71693 | 33.6885 | 30.98308 | 29.1517 | 33.94 | 33.81
10.67 | 0.951696083 | 0.8657113 | 32.70108 | 33.67131 | 31.12149 | 29.14963 | 33.94 | 33.81
10.68 | 0.956210551 | 0.8660816 | 32.68513 | 33.65402 | 31.25387 | 29.14712 | 34 | 33.81
10.69 | 0.96072502 | 0.8664519 | 32.66909 | 33.63662 | 31.38601 | 29.14452 | 34 | 33.81
10.7 | 0.959323098 | 0.8651148 | 32.65294 | 33.61913 | 31.32472 | 29.08441 | 34 | 33.81
10.71 | 0.957587984 | 0.8636816 | 32.6367 | 33.60155 | 31.25251 | 29.02104 | 34.06 | 33.88
10.72 | 0.955192401 | 0.8608881 | 32.62036 | 33.58386 | 31.15872 | 28.91195 | 34 | 33.88
10.73 | 0.952562217 | 0.8576113 | 32.60393 | 33.56608 | 31.05727 | 28.78665 | 34 | 33.81
10.74 | 0.952269934 | 0.8565073 | 32.58739 | 33.5482 | 31.032 | 28.73428 | 34.06 | 33.81
10.75 | 0.954136026 | 0.8574092 | 32.57077 | 33.53023 | 31.07694 | 28.74913 | 34.06 | 33.81
10.76 | 0.956278549 | 0.8587512 | 32.55405 | 33.51216 | 31.13074 | 28.77861 | 34.06 | 33.81
10.77 | 0.959088653 | 0.861156 | 32.53723 | 33.494 | 31.20609 | 28.84356 | 34.06 | 33.88
10.78 | 0.96177778 | 0.8635186 | 32.52033 | 33.47575 | 31.27733 | 28.90693 | 34.06 | 33.88
10.79 | 0.962444024 | 0.8651741 | 32.50332 | 33.4574 | 31.28263 | 28.94648 | 34.06 | 33.88
10.8 | 0.963110269 | 0.8668296 | 32.48623 | 33.43896 | 31.28782 | 28.98588 | 34.06 | 33.88
10.81 | 0.96114661 | 0.8668283 | 32.46905 | 33.42043 | 31.20752 | 28.96977 | 34.06 | 33.88
10.82 | 0.958568919 | 0.8664401 | 32.45177 | 33.40181 | 31.10726 | 28.94066 | 34.13 | 33.88
10.83 | 0.954796131 | 0.8644342 | 32.43441 | 33.38309 | 30.96825 | 28.85749 | 34.13 | 33.88
10.84 | 0.950067519 | 0.8611346 | 32.41695 | 33.36429 | 30.79829 | 28.73114 | 34.13 | 33.88
10.85 | 0.94592973 | 0.8582965 | 32.39941 | 33.3454 | 30.64756 | 28.62024 | 34.19 | 33.81
10.86 | 0.943230785 | 0.8565825 | 32.38177 | 33.32642 | 30.54348 | 28.54683 | 34.19 | 33.81
10.87 | 0.940541119 | 0.8548632 | 32.36405 | 33.30735 | 30.43972 | 28.47323 | 34.13 | 33.88
10.88 | 0.93838571 | 0.8528337 | 32.34624 | 33.28819 | 30.35325 | 28.38929 | 34.19 | 33.88
10.89 | 0.936230302 | 0.8508041 | 32.32834 | 33.26895 | 30.26678 | 28.30536 | 34.19 | 33.88
10.9 | 0.935382548 | 0.8499951 | 32.31036 | 33.24962 | 30.22255 | 28.26201 | 34.19 | 33.88
10.91 | 0.935009916 | 0.8496296 | 32.29229 | 33.2302 | 30.19361 | 28.23336 | 34.19 | 33.88
10.92 | 0.936609594 | 0.8498283 | 32.27414 | 33.2107 | 30.22827 | 28.22339 | 34.25 | 33.88
10.93 | 0.940716427 | 0.8507441 | 32.2559 | 33.19111 | 30.34365 | 28.23714 | 34.19 | 33.88
10.94 | 0.944494744 | 0.8513758 | 32.23757 | 33.17144 | 30.44822 | 28.24136 | 34.25 | 33.88
10.95 | 0.946211176 | 0.8502246 | 32.21917 | 33.15169 | 30.48614 | 28.18638 | 34.25 | 33.88
10.96 | 0.947927608 | 0.8490734 | 32.20068 | 33.13185 | 30.52391 | 28.13137 | 34.25 | 33.88
10.97 | 0.948364147 | 0.8493283 | 32.1821 | 33.11193 | 30.52035 | 28.1229 | 34.31 | 33.81
10.98 | 0.948528865 | 0.8498818 | 32.16345 | 33.09193 | 30.50796 | 28.12423 | 34.31 | 33.88
10.99 | 0.949745886 | 0.8504779 | 32.14471 | 33.07184 | 30.52931 | 28.12687 | 34.25 | 33.88
11 | 0.952005069 | 0.8511162 | 32.12589 | 33.05168 | 30.58401 | 28.13082 | 34.31 | 33.88
11.01 | 0.953735052 | 0.8517524 | 32.10699 | 33.03144 | 30.62156 | 28.1346 | 34.31 | 33.88
11.02 | 0.952884114 | 0.8523784 | 32.08801 | 33.01111 | 30.57616 | 28.13796 | 34.31 | 33.88
11.03 | 0.952033176 | 0.8530045 | 32.06896 | 32.99071 | 30.53071 | 28.14122 | 34.31 | 33.88
11.04 | 0.951008432 | 0.8529399 | 32.04982 | 32.97023 | 30.47965 | 28.12162 | 34.31 | 33.88
11.05 | 0.949947574 | 0.8527319 | 32.0306 | 32.94967 | 30.42739 | 28.09723 | 34.31 | 33.88
11.06 | 0.951259868 | 0.8524008 | 32.01131 | 32.92903 | 30.45107 | 28.06873 | 34.38 | 33.94
11.07 | 0.955186887 | 0.851934 | 31.99194 | 32.90831 | 30.55828 | 28.03571 | 34.38 | 33.94
11.08 | 0.95883478 | 0.8517104 | 31.97249 | 32.88752 | 30.65634 | 28.01064 | 34.31 | 33.94
11.09 | 0.960303666 | 0.8533845 | 31.95297 | 32.86665 | 30.68455 | 28.04789 | 34.38 | 33.88
11.1 | 0.961772552 | 0.8550585 | 31.93337 | 32.84571 | 30.71264 | 28.08501 | 34.44 | 33.88
11.11 | 0.958515024 | 0.8567651 | 31.91369 | 32.82469 | 30.58975 | 28.12305 | 34.38 | 33.88
11.12 | 0.953607244 | 0.8584829 | 31.89394 | 32.8036 | 30.4143 | 28.16133 | 34.38 | 33.94
11.13 | 0.950367654 | 0.8594752 | 31.87412 | 32.78244 | 30.29213 | 28.17569 | 34.44 | 33.94
11.14 | 0.950110853 | 0.8591702 | 31.85422 | 32.7612 | 30.26504 | 28.14744 | 34.38 | 33.94
11.15 | 0.949854052 | 0.8588651 | 31.83425 | 32.73988 | 30.23789 | 28.11914 | 34.44 | 33.94
11.16 | 0.952323731 | 0.8581291 | 31.81421 | 32.7185 | 30.29742 | 28.07669 | 34.44 | 33.94
11.17 | 0.954889671 | 0.8573778 | 31.79409 | 32.69704 | 30.35985 | 28.03372 | 34.44 | 33.94
11.18 | 0.953628807 | 0.8568713 | 31.7739 | 32.67551 | 30.30051 | 27.99871 | 34.44 | 34
11.19 | 0.949395255 | 0.8565548 | 31.75364 | 32.65392 | 30.14676 | 27.96987 | 34.44 | 33.94
11.2 | 0.945557965 | 0.8559829 | 31.73331 | 32.63225 | 30.00569 | 27.93265 | 34.44 | 33.94
11.21 | 0.943977907 | 0.8539567 | 31.71291 | 32.61051 | 29.93629 | 27.84796 | 34.5 | 33.94
11.22 | 0.942397849 | 0.8519304 | 31.69245 | 32.5887 | 29.86689 | 27.76331 | 34.5 | 33.94
11.23 | 0.944269725 | 0.8521124 | 31.67191 | 32.56682 | 29.90682 | 27.7506 | 34.5 | 34
11.24 | 0.947448219 | 0.8531303 | 31.6513 | 32.54488 | 29.98797 | 27.76502 | 34.5 | 33.94
11.25 | 0.94982121 | 0.8544714 | 31.63062 | 32.52287 | 30.04344 | 27.78986 | 34.5 | 33.94
11.26 | 0.95023148 | 0.8565999 | 31.60988 | 32.50079 | 30.0367 | 27.84017 | 34.5 | 33.94
11.27 | 0.950641749 | 0.8587284 | 31.58907 | 32.47864 | 30.02989 | 27.89033 | 34.56 | 33.94
11.28 | 0.951514328 | 0.8578308 | 31.56819 | 32.45643 | 30.03759 | 27.84212 | 34.5 | 34
11.29 | 0.952471086 | 0.8563822 | 31.54725 | 32.43415 | 30.04784 | 27.77603 | 34.56 | 33.94
11.3 | 0.954922911 | 0.8554916 | 31.52624 | 32.41181 | 30.10513 | 27.72803 | 34.56 | 34
11.31 | 0.959710336 | 0.8554727 | 31.50516 | 32.3894 | 30.23583 | 27.70825 | 34.56 | 34
11.32 | 0.964497762 | 0.8554539 | 31.48402 | 32.36693 | 30.36627 | 27.68841 | 34.56 | 34
11.33 | 0.966627171 | 0.8539097 | 31.46282 | 32.34439 | 30.41281 | 27.61919 | 34.56 | 34.06
11.34 | 0.968537621 | 0.8522399 | 31.44155 | 32.32179 | 30.45232 | 27.54592 | 34.56 | 34.06
11.35 | 0.967954291 | 0.8493386 | 31.42022 | 32.29913 | 30.41333 | 27.43289 | 34.56 | 34
11.36 | 0.96428209 | 0.8449119 | 31.39882 | 32.2764 | 30.27732 | 27.27072 | 34.56 | 34
11.37 | 0.960609888 | 0.8404852 | 31.37736 | 32.25361 | 30.14141 | 27.10869 | 34.63 | 34
11.38 | 0.958967929 | 0.8409495 | 31.35585 | 32.23077 | 30.06925 | 27.10445 | 34.69 | 34
11.39 | 0.957413551 | 0.8416248 | 31.33426 | 32.20786 | 29.99985 | 27.10693 | 34.63 | 34.06
11.4 | 0.957121882 | 0.8433881 | 31.31262 | 32.18489 | 29.97 | 27.14435 | 34.63 | 34.06
11.41 | 0.95831459 | 0.8464306 | 31.29092 | 32.16186 | 29.98654 | 27.22278 | 34.69 | 34.13
11.42 | 0.959507298 | 0.8494731 | 31.26916 | 32.13877 | 30.00298 | 27.30102 | 34.63 | 34.06
11.43 | 0.957979266 | 0.8486381 | 31.24733 | 32.11562 | 29.9343 | 27.25454 | 34.63 | 34.06
11.44 | 0.956306992 | 0.8475976 | 31.22545 | 32.09241 | 29.86112 | 27.20145 | 34.69 | 34.06
11.45 | 0.953787979 | 0.8464784 | 31.20351 | 32.06915 | 29.76153 | 27.14584 | 34.69 | 34.06
11.46 | 0.950139978 | 0.8452544 | 31.18151 | 32.04583 | 29.6268 | 27.08688 | 34.69 | 34.13
11.47 | 0.946491978 | 0.8440304 | 31.15945 | 32.02245 | 29.49217 | 27.02792 | 34.69 | 34.13
11.48 | 0.946780138 | 0.8456682 | 31.13734 | 31.99901 | 29.48021 | 27.06055 | 34.69 | 34.06
11.49 | 0.947523541 | 0.847637 | 31.11517 | 31.97552 | 29.48235 | 27.10363 | 34.69 | 34.06
11.5 | 0.949000925 | 0.8496875 | 31.09294 | 31.95197 | 29.50723 | 27.14919 | 34.75 | 34.06
11.51 | 0.951824384 | 0.8518877 | 31.07065 | 31.92837 | 29.57381 | 27.19938 | 34.75 | 34.13
11.52 | 0.954647843 | 0.8540878 | 31.04831 | 31.90471 | 29.64021 | 27.24942 | 34.75 | 34.13
11.53 | 0.955270942 | 0.8540472 | 31.02592 | 31.88099 | 29.63816 | 27.22787 | 34.75 | 34.13
11.54 | 0.955337385 | 0.8534397 | 31.00347 | 31.85723 | 29.61877 | 27.18822 | 34.75 | 34.13
11.55 | 0.955566514 | 0.8527938 | 30.98096 | 31.83341 | 29.60437 | 27.14733 | 34.75 | 34.13
11.56 | 0.956334361 | 0.8520211 | 30.9584 | 31.80953 | 29.60659 | 27.10239 | 34.75 | 34.13
11.57 | 0.957102208 | 0.8512483 | 30.93579 | 31.78561 | 29.60871 | 27.05744 | 34.81 | 34.13
11.58 | 0.958511755 | 0.8527659 | 30.91313 | 31.76163 | 29.63059 | 27.08523 | 34.75 | 34.13
11.59 | 0.960260291 | 0.8554934 | 30.89041 | 31.7376 | 29.66283 | 27.1513 | 34.81 | 34.13
11.6 | 0.961881823 | 0.8581122 | 30.86764 | 31.71351 | 29.69102 | 27.21375 | 34.81 | 34.13
11.61 | 0.961682331 | 0.8591729 | 30.84481 | 31.68938 | 29.66291 | 27.22666 | 34.81 | 34.13
11.62 | 0.961482839 | 0.8602337 | 30.82194 | 31.6652 | 29.63477 | 27.23947 | 34.81 | 34.19
11.63 | 0.960786229 | 0.8599847 | 30.79902 | 31.64096 | 29.59127 | 27.21074 | 34.88 | 34.19
11.64 | 0.959516391 | 0.8582255 | 30.77604 | 31.61668 | 29.53011 | 27.13424 | 34.81 | 34.19
11.65 | 0.958246553 | 0.8564662 | 30.75301 | 31.59235 | 29.46897 | 27.05778 | 34.88 | 34.19
11.66 | 0.960428797 | 0.8561628 | 30.72994 | 31.56797 | 29.51392 | 27.02732 | 34.88 | 34.19
11.67 | 0.963210672 | 0.8561124 | 30.70681 | 31.54354 | 29.57713 | 27.00481 | 34.94 | 34.13
11.68 | 0.9658841 | 0.8563993 | 30.68364 | 31.51906 | 29.63684 | 26.9929 | 34.88 | 34.19
11.69 | 0.968189915 | 0.8578298 | 30.66042 | 31.49453 | 29.68511 | 27.01695 | 34.94 | 34.19
11.7 | 0.970495729 | 0.8592604 | 30.63715 | 31.46996 | 29.73322 | 27.04089 | 34.94 | 34.19
11.71 | 0.969263694 | 0.8607468 | 30.61383 | 31.44534 | 29.67287 | 27.06647 | 34.88 | 34.19
11.72 | 0.965590826 | 0.8622715 | 30.59046 | 31.42067 | 29.53787 | 27.09315 | 34.94 | 34.19
11.73 | 0.961917958 | 0.8637963 | 30.56705 | 31.39596 | 29.403 | 27.11972 | 35 | 34.25
11.74 | 0.958117887 | 0.8644732 | 30.54359 | 31.37121 | 29.26436 | 27.11957 | 35 | 34.25
11.75 | 0.954310235 | 0.8650995 | 30.52009 | 31.3464 | 29.12563 | 27.11776 | 35.13 | 34.19
11.76 | 0.95188675 | 0.8649559 | 30.49654 | 31.32156 | 29.02925 | 27.09176 | 35.13 | 34.19
11.77 | 0.952956875 | 0.8628689 | 30.47294 | 31.29667 | 29.0394 | 27.00492 | 35.13 | 34.19
11.78 | 0.954027001 | 0.8607819 | 30.4493 | 31.27173 | 29.04946 | 26.91814 | 35.13 | 34.19
11.79 | 0.957795658 | 0.8577949 | 30.42562 | 31.24675 | 29.14152 | 26.80331 | 35.13 | 34.19
11.8 | 0.9632774 | 0.8542367 | 30.40189 | 31.22173 | 29.28545 | 26.67075 | 35.13 | 34.19
11.81 | 0.968759142 | 0.8506784 | 30.37811 | 31.19667 | 29.42908 | 26.53833 | 35.13 | 34.19
11.82 | 0.969669128 | 0.8505322 | 30.3543 | 31.17156 | 29.43362 | 26.51242 | 35.19 | 34.25
11.83 | 0.97022139 | 0.850653 | 30.33044 | 31.14641 | 29.42724 | 26.49479 | 35.13 | 34.19
11.84 | 0.9695709 | 0.8519451 | 30.30654 | 31.12122 | 29.38434 | 26.51357 | 35.13 | 34.19
11.85 | 0.964914622 | 0.8571382 | 30.28259 | 31.09599 | 29.22012 | 26.65356 | 35.19 | 34.19
11.86 | 0.960258343 | 0.8623313 | 30.25861 | 31.07072 | 29.05608 | 26.79325 | 35.25 | 34.19
11.87 | 0.957164805 | 0.867343 | 30.23458 | 31.04541 | 28.93947 | 26.92702 | 35.19 | 34.19
11.88 | 0.955501908 | 0.8721886 | 30.21051 | 31.02005 | 28.8662 | 27.05534 | 35.25 | 34.25
11.89 | 0.953839011 | 0.8770342 | 30.1864 | 30.99466 | 28.79297 | 27.18338 | 35.25 | 34.19
11.9 | 0.953662718 | 0.8786647 | 30.16225 | 30.96923 | 28.76461 | 27.21157 | 35.25 | 34.19
11.91 | 0.953856253 | 0.8794955 | 30.13806 | 30.94376 | 28.74738 | 27.2149 | 35.31 | 34.25
11.92 | 0.953881838 | 0.8800893 | 30.11383 | 30.91825 | 28.72504 | 27.21082 | 35.31 | 34.19
11.93 | 0.951568437 | 0.8773822 | 30.08956 | 30.89271 | 28.63228 | 27.10471 | 35.31 | 34.19
11.94 | 0.949255037 | 0.8746752 | 30.06526 | 30.86712 | 28.5396 | 26.99871 | 35.31 | 34.19
11.95 | 0.947585242 | 0.8718105 | 30.04091 | 30.8415 | 28.46633 | 26.88795 | 35.38 | 34.19
11.96 | 0.94727931 | 0.8686117 | 30.01653 | 30.81585 | 28.43404 | 26.767 | 35.38 | 34.25
11.97 | 0.946973379 | 0.8654129 | 29.99211 | 30.79015 | 28.40173 | 26.64619 | 35.38 | 34.25
11.98 | 0.949801435 | 0.8639687 | 29.96765 | 30.76442 | 28.46332 | 26.5795 | 35.38 | 34.19
11.99 | 0.95507666 | 0.8638946 | 29.94315 | 30.73865 | 28.59801 | 26.55496 | 35.38 | 34.25
12 | 0.960351885 | 0.8638204 | 29.91862 | 30.71285 | 28.7324 | 26.53039 | 35.38 | 34.25
12.01 | 0.96201861 | 0.8647217 | 29.89405 | 30.68701 | 28.75864 | 26.53573 | 35.44 | 34.25
12.02 | 0.962724274 | 0.8658828 | 29.86945 | 30.66114 | 28.75604 | 26.54896 | 35.38 | 34.25
12.03 | 0.963417265 | 0.8670348 | 29.84481 | 30.63524 | 28.753 | 26.56182 | 35.44 | 34.25
12.04 | 0.961573546 | 0.8663726 | 29.82013 | 30.6093 | 28.67425 | 26.51906 | 35.44 | 34.25
12.05 | 0.959729828 | 0.8657105 | 29.79542 | 30.58332 | 28.59556 | 26.4763 | 35.44 | 34.25
12.06 | 0.957876238 | 0.8650041 | 29.77068 | 30.55732 | 28.51663 | 26.4322 | 35.5 | 34.25
12.07 | 0.955984903 | 0.8641287 | 29.7459 | 30.53127 | 28.43663 | 26.38295 | 35.5 | 34.25
12.08 | 0.954093568 | 0.8632534 | 29.72109 | 30.5052 | 28.3567 | 26.33372 | 35.56 | 34.25
12.09 | 0.951781788 | 0.8627006 | 29.69624 | 30.4791 | 28.26434 | 26.29433 | 35.56 | 34.25
12.1 | 0.948830334 | 0.8626385 | 29.67136 | 30.45296 | 28.15309 | 26.26989 | 35.56 | 34.25
12.11 | 0.945878881 | 0.8625764 | 29.64645 | 30.42679 | 28.04195 | 26.24543 | 35.56 | 34.25
12.12 | 0.947906242 | 0.8627557 | 29.62151 | 30.40059 | 28.07841 | 26.22828 | 35.56 | 34.25
12.13 | 0.953647416 | 0.8631152 | 29.59653 | 30.37436 | 28.22465 | 26.21657 | 35.56 | 34.25
12.14 | 0.95938859 | 0.8634747 | 29.57152 | 30.3481 | 28.37058 | 26.20481 | 35.56 | 34.31
12.15 | 0.966015289 | 0.8643977 | 29.54648 | 30.32181 | 28.54235 | 26.2101 | 35.63 | 34.31
12.16 | 0.972960117 | 0.8655232 | 29.52141 | 30.29549 | 28.72315 | 26.22145 | 35.63 | 34.25
12.17 | 0.979904946 | 0.8666486 | 29.49631 | 30.26914 | 28.90358 | 26.23271 | 35.63 | 34.25
12.18 | 0.979834193 | 0.8673655 | 29.47117 | 30.24276 | 28.87686 | 26.23152 | 35.63 | 34.25
12.19 | 0.978854599 | 0.8680294 | 29.44601 | 30.21635 | 28.82336 | 26.22868 | 35.69 | 34.31
12.2 | 0.977875817 | 0.8686694 | 29.42082 | 30.18991 | 28.76991 | 26.22505 | 35.69 | 34.25
12.21 | 0.976934009 | 0.8682228 | 29.3956 | 30.16344 | 28.71756 | 26.18859 | 35.63 | 34.31
12.22 | 0.975992201 | 0.8677763 | 29.37035 | 30.13695 | 28.66523 | 26.15213 | 35.63 | 34.31
12.23 | 0.974995337 | 0.8674976 | 29.34507 | 30.11043 | 28.6113 | 26.12073 | 35.69 | 34.31
12.24 | 0.973671739 | 0.8682153 | 29.31976 | 30.08388 | 28.54782 | 26.11929 | 35.69 | 34.31
12.25 | 0.972348142 | 0.868933 | 29.29442 | 30.05731 | 28.48438 | 26.11779 | 35.75 | 34.31
12.26 | 0.969801317 | 0.8696252 | 29.26906 | 30.03071 | 28.38517 | 26.11546 | 35.75 | 34.31
12.27 | 0.963648403 | 0.8702421 | 29.24367 | 30.00408 | 28.18061 | 26.11081 | 35.75 | 34.31
12.28 | 0.95749549 | 0.870859 | 29.21825 | 29.97742 | 27.97634 | 26.10611 | 35.75 | 34.38
12.29 | 0.952992586 | 0.870543 | 29.1928 | 29.95074 | 27.82052 | 26.07341 | 35.75 | 34.31
12.3 | 0.951571846 | 0.8684845 | 29.16733 | 29.92404 | 27.75481 | 25.98857 | 35.75 | 34.31
12.31 | 0.950151106 | 0.866426 | 29.14183 | 29.89731 | 27.68914 | 25.90381 | 35.81 | 34.38
12.32 | 0.951369708 | 0.8649891 | 29.11631 | 29.87056 | 27.70037 | 25.83771 | 35.81 | 34.38
12.33 | 0.956083156 | 0.8643755 | 29.09075 | 29.84378 | 27.81318 | 25.79623 | 35.88 | 34.31
12.34 | 0.960796605 | 0.8637618 | 29.06518 | 29.81697 | 27.92572 | 25.75477 | 35.88 | 34.38
12.35 | 0.963672985 | 0.8643868 | 29.03958 | 29.79015 | 27.98466 | 25.75021 | 35.81 | 34.38
12.36 | 0.964697235 | 0.8662605 | 29.01395 | 29.7633 | 27.98968 | 25.78277 | 35.88 | 34.38
12.37 | 0.965721484 | 0.8681342 | 28.9883 | 29.73643 | 27.99462 | 25.81521 | 35.88 | 34.38
12.38 | 0.964434036 | 0.8689588 | 28.96263 | 29.70953 | 27.93254 | 25.81636 | 35.88 | 34.38
12.39 | 0.961267792 | 0.8689307 | 28.93693 | 29.68261 | 27.81614 | 25.79213 | 35.94 | 34.38
12.4 | 0.958101548 | 0.8689026 | 28.91121 | 29.65567 | 27.69987 | 25.76789 | 35.94 | 34.44
12.41 | 0.955923071 | 0.8684043 | 28.88546 | 29.62871 | 27.61228 | 25.7297 | 35.94 | 34.38
12.42 | 0.95442747 | 0.8675809 | 28.85969 | 29.60173 | 27.54448 | 25.68189 | 35.94 | 34.44
12.43 | 0.952931868 | 0.8667575 | 28.8339 | 29.57472 | 27.47674 | 25.63411 | 35.94 | 34.44
12.44 | 0.952784955 | 0.8677853 | 28.80809 | 29.54769 | 27.44791 | 25.64105 | 35.94 | 34.44
12.45 | 0.953476479 | 0.869964 | 28.78225 | 29.52065 | 27.4432 | 25.6819 | 36 | 34.44
12.46 | 0.954168003 | 0.8721426 | 28.7564 | 29.49358 | 27.43843 | 25.72261 | 35.94 | 34.44
12.47 | 0.953687244 | 0.8734841 | 28.73052 | 29.46649 | 27.39993 | 25.73851 | 36 | 34.5
12.48 | 0.952511321 | 0.8743293 | 28.70462 | 29.43938 | 27.34147 | 25.73972 | 36 | 34.5
12.49 | 0.951335399 | 0.8751744 | 28.6787 | 29.41226 | 27.28306 | 25.74085 | 36 | 34.5
12.5 | 0.951182111 | 0.8746565 | 28.65275 | 29.38511 | 27.25399 | 25.70188 | 36 | 34.44
12.51 | 0.951643872 | 0.8733189 | 28.62679 | 29.35795 | 27.24251 | 25.63885 | 36 | 34.44
12.52 | 0.952105633 | 0.8719813 | 28.60081 | 29.33076 | 27.23099 | 25.57588 | 36.06 | 34.5
12.53 | 0.954002929 | 0.8714999 | 28.57481 | 29.30356 | 27.26045 | 25.53805 | 36.06 | 34.44
12.54 | 0.956831121 | 0.8715738 | 28.54879 | 29.27634 | 27.31637 | 25.51649 | 36.06 | 34.5
12.55 | 0.959659313 | 0.8716476 | 28.52274 | 29.2491 | 27.37212 | 25.49491 | 36.06 | 34.44
12.56 | 0.961967025 | 0.8717305 | 28.49668 | 29.22185 | 27.41287 | 25.47357 | 36.06 | 34.5
12.57 | 0.963888766 | 0.8718202 | 28.47061 | 29.19457 | 27.4425 | 25.45242 | 36.06 | 34.5
12.58 | 0.965810507 | 0.8719098 | 28.44451 | 29.16728 | 27.47201 | 25.43124 | 36.13 | 34.5
12.59 | 0.965813544 | 0.8737922 | 28.41839 | 29.13998 | 27.44687 | 25.46228 | 36.13 | 34.5
12.6 | 0.964094794 | 0.8772835 | 28.39226 | 29.11265 | 27.37283 | 25.54005 | 36.13 | 34.5
12.61 | 0.962376044 | 0.8807747 | 28.36611 | 29.08531 | 27.29886 | 25.61761 | 36.13 | 34.5
12.62 | 0.958484917 | 0.8839727 | 28.33994 | 29.05796 | 27.16341 | 25.68644 | 36.19 | 34.5
12.63 | 0.952095063 | 0.8868332 | 28.31376 | 29.03059 | 26.95739 | 25.74529 | 36.13 | 34.56
12.64 | 0.945705208 | 0.8896937 | 28.28755 | 29.0032 | 26.75169 | 25.80396 | 36.19 | 34.56
12.65 | 0.94019047 | 0.8902956 | 28.26134 | 28.9758 | 26.57104 | 25.79703 | 36.19 | 34.56
12.66 | 0.936055182 | 0.8873374 | 28.2351 | 28.94838 | 26.42961 | 25.68698 | 36.19 | 34.56
12.67 | 0.931919895 | 0.8843791 | 28.20885 | 28.92095 | 26.28839 | 25.57708 | 36.19 | 34.56
12.68 | 0.929491744 | 0.8815072 | 28.18258 | 28.8935 | 26.19548 | 25.46983 | 36.19 | 34.56
12.69 | 0.931120068 | 0.8788402 | 28.1563 | 28.86605 | 26.2169 | 25.36864 | 36.19 | 34.56
12.7 | 0.932748393 | 0.8761733 | 28.13 | 28.83857 | 26.23821 | 25.26759 | 36.25 | 34.56
12.71 | 0.935197926 | 0.8739314 | 28.10369 | 28.81108 | 26.28251 | 25.17891 | 36.25 | 34.56
12.72 | 0.94116955 | 0.8735127 | 28.07736 | 28.78358 | 26.42556 | 25.14283 | 36.25 | 34.56
12.73 | 0.947141173 | 0.873094 | 28.05102 | 28.75607 | 26.56828 | 25.10675 | 36.31 | 34.56
12.74 | 0.952987149 | 0.8728213 | 28.02466 | 28.72855 | 26.70714 | 25.07489 | 36.31 | 34.56
12.75 | 0.957074689 | 0.8745916 | 27.99829 | 28.70101 | 26.79646 | 25.10166 | 36.31 | 34.56
12.76 | 0.96116223 | 0.876362 | 27.97191 | 28.67346 | 26.88554 | 25.12833 | 36.31 | 34.56
12.77 | 0.96524977 | 0.8781323 | 27.94551 | 28.64589 | 26.9744 | 25.15488 | 36.25 | 34.56
12.78 | 0.962290799 | 0.8796738 | 27.9191 | 28.61832 | 26.86629 | 25.17478 | 36.31 | 34.56
12.79 | 0.958792657 | 0.8811977 | 27.89267 | 28.59073 | 26.74329 | 25.19409 | 36.31 | 34.56
12.8 | 0.955294516 | 0.8827217 | 27.86624 | 28.56313 | 26.62046 | 25.2133 | 36.31 | 34.56
12.81 | 0.95068045 | 0.8812007 | 27.83979 | 28.53553 | 26.46674 | 25.14553 | 36.38 | 34.56
12.82 | 0.945743634 | 0.8787991 | 27.81333 | 28.50791 | 26.30428 | 25.05272 | 36.38 | 34.56
12.83 | 0.940806817 | 0.8763975 | 27.78685 | 28.48028 | 26.14206 | 24.96004 | 36.38 | 34.56
12.84 | 0.938982097 | 0.8745385 | 27.76037 | 28.45264 | 26.06649 | 24.88293 | 36.38 | 34.56
12.85 | 0.939174079 | 0.8730311 | 27.73387 | 28.42498 | 26.04693 | 24.8159 | 36.38 | 34.63
12.86 | 0.939366061 | 0.8715237 | 27.70736 | 28.39732 | 26.02736 | 24.74894 | 36.38 | 34.63
12.87 | 0.941868265 | 0.8715787 | 27.68084 | 28.36965 | 26.07171 | 24.72639 | 36.38 | 34.56
12.88 | 0.94753224 | 0.8737721 | 27.65431 | 28.34198 | 26.20335 | 24.76443 | 36.44 | 34.63
12.89 | 0.953196216 | 0.8759654 | 27.62777 | 28.31429 | 26.33469 | 24.80234 | 36.44 | 34.56
12.9 | 0.95862302 | 0.8780352 | 27.60122 | 28.28659 | 26.45916 | 24.83662 | 36.44 | 34.56
12.91 | 0.963217439 | 0.879671 | 27.57466 | 28.25888 | 26.56039 | 24.85852 | 36.5 | 34.56
12.92 | 0.967811859 | 0.8813069 | 27.54808 | 28.23117 | 26.66136 | 24.88032 | 36.5 | 34.56
12.93 | 0.972363763 | 0.8829339 | 27.5215 | 28.20345 | 26.76091 | 24.90178 | 36.5 | 34.63
12.94 | 0.969001018 | 0.8829095 | 27.49491 | 28.17572 | 26.6426 | 24.87661 | 36.5 | 34.56
12.95 | 0.965638274 | 0.8828851 | 27.46831 | 28.14798 | 26.52445 | 24.85143 | 36.56 | 34.63
12.96 | 0.96227553 | 0.8828607 | 27.4417 | 28.12023 | 26.40648 | 24.82625 | 36.5 | 34.63
12.97 | 0.95898246 | 0.8819587 | 27.41508 | 28.09248 | 26.29058 | 24.77641 | 36.56 | 34.69
12.98 | 0.955709867 | 0.8807989 | 27.38846 | 28.06472 | 26.17542 | 24.71937 | 36.56 | 34.56
12.99 | 0.952437274 | 0.8796391 | 27.36182 | 28.03695 | 26.06042 | 24.6624 | 36.56 | 34.63
13 | 0.953338487 | 0.8779119 | 27.33518 | 28.00918 | 26.05968 | 24.58959 | 36.56 | 34.63
13.01 | 0.95802864 | 0.8756697 | 27.30853 | 27.9814 | 26.16235 | 24.50246 | 36.63 | 34.63
13.02 | 0.962718793 | 0.8734274 | 27.28187 | 27.95361 | 26.26477 | 24.41545 | 36.63 | 34.63
13.03 | 0.966676346 | 0.8715139 | 27.2552 | 27.92582 | 26.34696 | 24.33774 | 36.63 | 34.63
13.04 | 0.968539588 | 0.8705399 | 27.22853 | 27.89802 | 26.37191 | 24.28634 | 36.63 | 34.63
13.05 | 0.970402829 | 0.869566 | 27.20185 | 27.87022 | 26.39675 | 24.23499 | 36.63 | 34.63
13.06 | 0.972266071 | 0.8685921 | 27.17516 | 27.84241 | 26.42149 | 24.18369 | 36.69 | 34.63
13.07 | 0.969955334 | 0.8686671 | 27.14846 | 27.81459 | 26.3328 | 24.16162 | 36.69 | 34.56
13.08 | 0.967549347 | 0.8687662 | 27.12176 | 27.78677 | 26.24164 | 24.14021 | 36.63 | 34.63
13.09 | 0.96514336 | 0.8688652 | 27.09506 | 27.75895 | 26.15061 | 24.11879 | 36.69 | 34.63
13.1 | 0.966194897 | 0.8691035 | 27.06834 | 27.73112 | 26.1533 | 24.10122 | 36.69 | 34.63
13.11 | 0.9688761 | 0.8694075 | 27.04162 | 27.70329 | 26.19998 | 24.08545 | 36.75 | 34.69
13.12 | 0.971557304 | 0.8697116 | 27.0149 | 27.67545 | 26.24652 | 24.06966 | 36.75 | 34.63
13.13 | 0.973523353 | 0.8714974 | 26.98817 | 27.64761 | 26.27361 | 24.09482 | 36.75 | 34.63
13.14 | 0.97424479 | 0.8758621 | 26.96143 | 27.61977 | 26.26704 | 24.19111 | 36.75 | 34.63
13.15 | 0.974966226 | 0.8802269 | 26.93469 | 27.59192 | 26.26042 | 24.28715 | 36.75 | 34.69
13.16 | 0.97559111 | 0.8846148 | 26.90795 | 27.56407 | 26.25116 | 24.38359 | 36.75 | 34.69
13.17 | 0.973418022 | 0.8896755 | 26.8812 | 27.53622 | 26.16664 | 24.4983 | 36.75 | 34.69
13.18 | 0.971244935 | 0.8947363 | 26.85444 | 27.50836 | 26.08224 | 24.61273 | 36.75 | 34.69
13.19 | 0.969071847 | 0.899797 | 26.82769 | 27.4805 | 25.99796 | 24.72687 | 36.81 | 34.69
13.2 | 0.969091792 | 0.9017375 | 26.80092 | 27.45264 | 25.97256 | 24.75507 | 36.75 | 34.69
13.21 | 0.970120956 | 0.9022421 | 26.77416 | 27.42477 | 25.97417 | 24.74379 | 36.75 | 34.63
13.22 | 0.971150119 | 0.9027467 | 26.74739 | 27.39691 | 25.97573 | 24.73247 | 36.81 | 34.69
13.23 | 0.971326927 | 0.9031995 | 26.72062 | 27.36904 | 25.95445 | 24.7197 | 36.81 | 34.69
13.24 | 0.969686149 | 0.9035417 | 26.69384 | 27.34117 | 25.88465 | 24.70389 | 36.81 | 34.69
13.25 | 0.968045371 | 0.9038839 | 26.66706 | 27.3133 | 25.81492 | 24.68805 | 36.88 | 34.69
13.26 | 0.966404593 | 0.9042261 | 26.64028 | 27.28543 | 25.74529 | 24.6722 | 36.81 | 34.75
13.27 | 0.963973078 | 0.9023527 | 26.61349 | 27.25755 | 25.65469 | 24.59593 | 36.81 | 34.75
13.28 | 0.96148788 | 0.9003288 | 26.5867 | 27.22968 | 25.56279 | 24.51566 | 36.88 | 34.69
13.29 | 0.959002682 | 0.8983049 | 26.55992 | 27.2018 | 25.47103 | 24.43551 | 36.88 | 34.69
13.3 | 0.957640439 | 0.8944487 | 26.53312 | 27.17393 | 25.40919 | 24.30568 | 36.88 | 34.69
13.31 | 0.957249279 | 0.889008 | 26.50633 | 27.14605 | 25.37317 | 24.13306 | 36.88 | 34.69
13.32 | 0.956858118 | 0.8835673 | 26.47953 | 27.11818 | 25.33716 | 23.96073 | 36.88 | 34.69
13.33 | 0.956844479 | 0.878846 | 26.45274 | 27.0903 | 25.31116 | 23.8082 | 36.88 | 34.75
13.34 | 0.959635964 | 0.87947 | 26.42594 | 27.06242 | 25.35928 | 23.80059 | 36.88 | 34.75
13.35 | 0.96242745 | 0.8800939 | 26.39914 | 27.03455 | 25.40726 | 23.79294 | 36.88 | 34.75
13.36 | 0.965218935 | 0.8807179 | 26.37234 | 27.00667 | 25.45508 | 23.78526 | 36.81 | 34.75
13.37 | 0.970932209 | 0.8825849 | 26.34554 | 26.9788 | 25.57973 | 23.81108 | 36.88 | 34.75
13.38 | 0.977999333 | 0.8850278 | 26.31874 | 26.95093 | 25.73971 | 23.85232 | 36.94 | 34.75
13.39 | 0.985066457 | 0.8874707 | 26.29193 | 26.92305 | 25.8993 | 23.89342 | 36.94 | 34.75
13.4 | 0.989612898 | 0.8889495 | 26.26513 | 26.89518 | 25.99231 | 23.90846 | 36.88 | 34.75
13.41 | 0.985736825 | 0.8872072 | 26.23833 | 26.86731 | 25.86409 | 23.83688 | 36.94 | 34.75
13.42 | 0.981860752 | 0.8854649 | 26.21153 | 26.83945 | 25.73607 | 23.76539 | 36.94 | 34.81
13.43 | 0.977984679 | 0.8837226 | 26.18472 | 26.81158 | 25.60826 | 23.694 | 36.94 | 34.81
13.44 | 0.969489369 | 0.8849375 | 26.15792 | 26.78372 | 25.35983 | 23.70191 | 36.94 | 34.81
13.45 | 0.959530844 | 0.887089 | 26.13112 | 26.75585 | 25.07362 | 23.73482 | 37 | 34.88
13.46 | 0.949572319 | 0.8892405 | 26.10432 | 26.728 | 24.78794 | 23.76762 | 37 | 34.88
13.47 | 0.942469947 | 0.8915339 | 26.07752 | 26.70014 | 24.57728 | 23.80408 | 37 | 34.88
13.48 | 0.943070207 | 0.8942098 | 26.05072 | 26.67228 | 24.56766 | 23.85062 | 37 | 34.81
13.49 | 0.943670466 | 0.8968857 | 26.02392 | 26.64443 | 24.55801 | 23.89701 | 37 | 34.88
13.5 | 0.944270725 | 0.8995616 | 25.99713 | 26.61658 | 24.54833 | 23.94326 | 36.94 | 34.88
13.51 | 0.946734714 | 0.8985117 | 25.97033 | 26.58874 | 24.58702 | 23.89029 | 37 | 34.88
13.52 | 0.949776351 | 0.8963069 | 25.94354 | 26.5609 | 24.64056 | 23.80671 | 37 | 34.88
13.53 | 0.952817989 | 0.894102 | 25.91675 | 26.53306 | 24.69395 | 23.72326 | 37 | 34.88
13.54 | 0.955699752 | 0.8916624 | 25.88996 | 26.50522 | 24.74303 | 23.63371 | 37 | 34.88
13.55 | 0.958069562 | 0.8884706 | 25.86318 | 26.47739 | 24.77872 | 23.52439 | 37 | 34.88
13.56 | 0.960439372 | 0.8852788 | 25.83639 | 26.44957 | 24.81429 | 23.41524 | 37 | 34.88
13.57 | 0.962809182 | 0.882087 | 25.80961 | 26.42174 | 24.84973 | 23.30628 | 37 | 34.81
13.58 | 0.964120428 | 0.8790825 | 25.78283 | 26.39393 | 24.85776 | 23.20244 | 37.06 | 34.88
13.59 | 0.964965129 | 0.8761605 | 25.75606 | 26.36611 | 24.8537 | 23.10095 | 37.06 | 34.88
13.6 | 0.96580983 | 0.8732386 | 25.72928 | 26.3383 | 24.8496 | 22.99962 | 37.06 | 34.88
13.61 | 0.966170056 | 0.8707818 | 25.70252 | 26.3105 | 24.833 | 22.9107 | 37.06 | 34.88
13.62 | 0.963333552 | 0.8713943 | 25.67575 | 26.2827 | 24.73431 | 22.90259 | 37.06 | 34.88
13.63 | 0.960497049 | 0.8720069 | 25.64899 | 26.2549 | 24.63578 | 22.89446 | 37.06 | 34.88
13.64 | 0.957660546 | 0.8726194 | 25.62223 | 26.22711 | 24.5374 | 22.88629 | 37.06 | 34.94
13.65 | 0.956726875 | 0.8755207 | 25.59547 | 26.19933 | 24.48788 | 22.93806 | 37 | 34.94
13.66 | 0.957347709 | 0.8802919 | 25.56872 | 26.17155 | 24.47816 | 23.03861 | 37 | 34.88
13.67 | 0.957968543 | 0.8850631 | 25.54198 | 26.14378 | 24.46841 | 23.1389 | 37.06 | 34.94
13.68 | 0.958589377 | 0.8898343 | 25.51523 | 26.11601 | 24.45863 | 23.23893 | 37.06 | 34.94
13.69 | 0.960563987 | 0.8928998 | 25.48849 | 26.08825 | 24.48333 | 23.2942 | 37.06 | 34.88
13.7 | 0.962609482 | 0.895876 | 25.46176 | 26.0605 | 24.50973 | 23.34698 | 37.06 | 34.94
13.71 | 0.964654977 | 0.8988522 | 25.43503 | 26.03275 | 24.53603 | 23.3996 | 37.06 | 34.94
13.72 | 0.965293816 | 0.900891 | 25.40831 | 26.00501 | 24.52648 | 23.42768 | 37.06 | 34.94
13.73 | 0.96309043 | 0.9010357 | 25.38159 | 25.97727 | 24.44477 | 23.40645 | 37.13 | 34.94
13.74 | 0.960887043 | 0.9011803 | 25.35488 | 25.94954 | 24.36317 | 23.38522 | 37.13 | 34.88
13.75 | 0.958683657 | 0.901325 | 25.32817 | 25.92182 | 24.2817 | 23.36399 | 37.13 | 34.94
13.76 | 0.954786225 | 0.9013324 | 25.30146 | 25.89411 | 24.15749 | 23.3392 | 37.13 | 34.94
13.77 | 0.95013722 | 0.901279 | 25.27477 | 25.8664 | 24.0145 | 23.31284 | 37.13 | 34.94
13.78 | 0.945488216 | 0.9012255 | 25.24808 | 25.8387 | 23.87176 | 23.2865 | 37.19 | 35
13.79 | 0.940926315 | 0.9012282 | 25.22139 | 25.81101 | 23.73147 | 23.26161 | 37.19 | 34.94
13.8 | 0.938769306 | 0.9027835 | 25.19471 | 25.78332 | 23.65202 | 23.27676 | 37.13 | 35
13.81 | 0.936612296 | 0.9043387 | 25.16804 | 25.75565 | 23.57269 | 23.29183 | 37.13 | 34.94
13.82 | 0.934455286 | 0.905894 | 25.14137 | 25.72798 | 23.49349 | 23.30682 | 37.13 | 34.94
13.83 | 0.934308475 | 0.9074256 | 25.11471 | 25.70032 | 23.46489 | 23.32112 | 37.13 | 35
13.84 | 0.937771042 | 0.9089147 | 25.08805 | 25.67266 | 23.52685 | 23.33426 | 37.13 | 35
13.85 | 0.941233609 | 0.9104038 | 25.06141 | 25.64502 | 23.58864 | 23.34732 | 37.13 | 35
13.86 | 0.944696176 | 0.911893 | 25.03477 | 25.61738 | 23.65025 | 23.36031 | 37.13 | 34.94
13.87 | 0.946418858 | 0.9109709 | 25.00813 | 25.58975 | 23.66817 | 23.31152 | 37.13 | 35
13.88 | 0.947248463 | 0.9088111 | 24.98151 | 25.56213 | 23.66369 | 23.23115 | 37.13 | 34.94
13.89 | 0.948078068 | 0.9066514 | 24.95489 | 25.53452 | 23.65918 | 23.15091 | 37.19 | 35
13.9 | 0.948907673 | 0.9044916 | 24.92827 | 25.50692 | 23.65463 | 23.0708 | 37.19 | 34.94
13.91 | 0.947406494 | 0.900923 | 24.90167 | 25.47933 | 23.592 | 22.95491 | 37.19 | 35
13.92 | 0.945767263 | 0.897271 | 24.87507 | 25.45175 | 23.52603 | 22.83711 | 37.19 | 34.94
13.93 | 0.944128031 | 0.893619 | 24.84848 | 25.42417 | 23.46015 | 22.71952 | 37.25 | 34.94
13.94 | 0.94419113 | 0.8904594 | 24.8219 | 25.39661 | 23.43662 | 22.61465 | 37.25 | 35
13.95 | 0.950760941 | 0.8891821 | 24.79533 | 25.36905 | 23.57443 | 22.55771 | 37.25 | 35
13.96 | 0.957330751 | 0.8879048 | 24.76877 | 25.34151 | 23.7119 | 22.50085 | 37.25 | 34.94
13.97 | 0.963900562 | 0.8866275 | 24.74221 | 25.31397 | 23.84903 | 22.44406 | 37.31 | 34.94
13.98 | 0.970098512 | 0.8870912 | 24.71566 | 25.28645 | 23.97662 | 22.43138 | 37.25 | 34.94
13.99 | 0.975842917 | 0.8896783 | 24.68912 | 25.25893 | 24.0927 | 22.47232 | 37.25 | 34.94
14 | 0.981587323 | 0.8922654 | 24.66259 | 25.23143 | 24.20848 | 22.51313 | 37.25 | 35
[7 empty] | 37.75 | 35.38
[7 empty] | 37.75 | 35.38
[7 empty] | 37.81 | 35.44
[7 empty] | 37.81 | 35.44
[7 empty] | 37.81 | 35.44
[7 empty] | 37.81 | 35.44
[7 empty] | 37.81 | 35.44
[7 empty] | 37.81 | 35.44
[7 empty] | 37.81 | 35.44
[7 empty] | 37.81 | 35.44
[7 empty] | 37.88 | 35.44
[7 empty] | 37.88 | 35.5
[7 empty] | 37.88 | 35.44
[7 empty] | 37.88 | 35.5
[7 empty] | 37.88 | 35.5
[7 empty] | 37.88 | 35.5
[7 empty] | 37.81 | 35.44
[7 empty] | 37.88 | 35.5
[7 empty] | 37.88 | 35.5
[7 empty] | 37.88 | 35.44
[7 empty] | 37.88 | 35.5
[7 empty] | 37.88 | 35.5
[7 empty] | 37.88 | 35.5
[7 empty] | 37.94 | 35.5
[7 empty] | 37.88 | 35.5
[7 empty] | 37.94 | 35.5
[7 empty] | 37.88 | 35.5
[7 empty] | 37.94 | 35.56
[7 empty] | 37.94 | 35.5
[7 empty] | 37.94 | 35.56
[7 empty] | 37.94 | 35.5
[7 empty] | 37.94 | 35.5
[7 empty] | 37.94 | 35.56
[7 empty] | 37.94 | 35.5
[7 empty] | 38 | 35.56
[7 empty] | 38 | 35.5
[7 empty] | 38 | 35.56
[7 empty] | 38 | 35.56
[7 empty] | 38 | 35.56
[7 empty] | 38 | 35.56
[7 empty] | 38 | 35.56
[7 empty] | 38 | 35.56
[7 empty] | 38.06 | 35.56
[7 empty] | 38 | 35.63
[7 empty] | 38 | 35.63
[7 empty] | 38.06 | 35.63
[7 empty] | 38.06 | 35.56
[7 empty] | 38.06 | 35.63
[7 empty] | 38.06 | 35.63
[7 empty] | 38.06 | 35.63
[7 empty] | 38.13 | 35.63
[7 empty] | 38.13 | 35.63
[7 empty] | 38.06 | 35.63
[7 empty] | 38.13 | 35.63
[7 empty] | 38.13 | 35.69
[7 empty] | 38.13 | 35.69
[7 empty] | 38.13 | 35.63
[7 empty] | 38.13 | 35.69
[7 empty] | 38.13 | 35.69
[7 empty] | 38.19 | 35.69
[7 empty] | 38.19 | 35.69
[7 empty] | 38.13 | 35.75
[7 empty] | 38.19 | 35.69
[7 empty] | 38.19 | 35.75
[7 empty] | 38.19 | 35.75
[7 empty] | 38.19 | 35.69
[7 empty] | 38.19 | 35.69
[7 empty] | 38.25 | 35.69
[7 empty] | 38.25 | 35.75
[7 empty] | 38.25 | 35.69
[7 empty] | 38.25 | 35.75
[7 empty] | 38.25 | 35.75
[7 empty] | 38.25 | 35.81
[7 empty] | 38.25 | 35.81
[7 empty] | 38.25 | 35.81
[7 empty] | 38.31 | 35.81
[7 empty] | 38.25 | 35.81
[7 empty] | 38.25 | 35.81
[7 empty] | 38.31 | 35.81
[7 empty] | 38.31 | 35.81
[7 empty] | 38.31 | 35.81
[7 empty] | 38.31 | 35.81
[7 empty] | 38.31 | 35.81
[7 empty] | 38.31 | 35.81
[7 empty] | 38.31 | 35.81
[7 empty] | 38.31 | 35.81
[7 empty] | 38.31 | 35.81
[7 empty] | 38.38 | 35.81
[7 empty] | 38.38 | 35.81
[7 empty] | 38.38 | 35.81
[7 empty] | 38.38 | 35.81
[7 empty] | 38.38 | 35.88
[7 empty] | 38.38 | 35.81
[7 empty] | 38.38 | 35.81
[7 empty] | 38.38 | 35.81
[7 empty] | 38.44 | 35.81
[7 empty] | 38.38 | 35.81
[7 empty] | 38.44 | 35.88
[7 empty] | 38.44 | 35.88
[7 empty] | 38.44 | 35.88
[7 empty] | 38.44 | 35.88
[7 empty] | 38.5 | 35.88
[7 empty] | 38.44 | 35.88
[7 empty] | 38.5 | 35.88
[7 empty] | 38.44 | 35.81
[7 empty] | 38.5 | 35.88
[7 empty] | 38.56 | 35.88
[7 empty] | 38.5 | 35.88
[7 empty] | 38.5 | 35.88
[7 empty] | 38.5 | 35.81
[7 empty] | 38.5 | 35.88
[7 empty] | 38.56 | 35.88
[7 empty] | 38.56 | 35.88
[7 empty] | 38.5 | 35.88
[7 empty] | 38.56 | 35.88
[7 empty] | 38.56 | 35.88
[7 empty] | 38.56 | 35.88
[7 empty] | 38.56 | 35.88
[7 empty] | 38.63 | 35.81
[7 empty] | 38.56 | 35.81
[7 empty] | 38.63 | 35.88
[7 empty] | 38.69 | 35.88
[7 empty] | 38.63 | 35.88
[7 empty] | 38.63 | 35.88
[7 empty] | 38.63 | 35.88
[7 empty] | 38.63 | 35.88
[7 empty] | 38.63 | 35.88
[7 empty] | 38.69 | 35.88
[7 empty] | 38.63 | 35.94
[7 empty] | 38.69 | 35.94
[7 empty] | 38.69 | 35.94
[7 empty] | 38.69 | 35.94
[7 empty] | 38.69 | 35.94
[7 empty] | 38.69 | 35.94
[7 empty] | 38.75 | 36
[7 empty] | 38.69 | 36
[7 empty] | 38.75 | 35.94
[7 empty] | 38.81 | 36
[7 empty] | 38.75 | 36
[7 empty] | 38.81 | 36
[7 empty] | 38.75 | 36
[7 empty] | 38.75 | 36
[7 empty] | 38.81 | 36
[7 empty] | 38.81 | 36.06
[7 empty] | 38.81 | 36.06
[7 empty] | 38.88 | 36.06
[7 empty] | 38.88 | 36
[7 empty] | 38.88 | 36.06
[7 empty] | 38.94 | 36
[7 empty] | 38.88 | 36
[7 empty] | 38.88 | 36.06
[7 empty] | 38.88 | 36.06
[7 empty] | 38.94 | 36.06
[7 empty] | 38.94 | 36.06
[7 empty] | 38.94 | 36.13
[7 empty] | 38.94 | 36.06
[7 empty] | 38.94 | 36.06
[7 empty] | 39 | 36.06
[7 empty] | 38.94 | 36.13
[7 empty] | 39 | 36.13
[7 empty] | 39 | 36.06
[7 empty] | 39 | 36.13
[7 empty] | 39 | 36.13
[7 empty] | 39.06 | 36.13
[7 empty] | 39 | 36.13
[7 empty] | 39.06 | 36.13
[7 empty] | 39.13 | 36.19
[7 empty] | 39.06 | 36.19
[7 empty] | 39.06 | 36.19
[7 empty] | 39.06 | 36.19
[7 empty] | 39.06 | 36.19
[7 empty] | 39.06 | 36.19
[7 empty] | 39.06 | 36.19
[7 empty] | 39.06 | 36.19
[7 empty] | 39.06 | 36.19
[7 empty] | 39.13 | 36.19
[7 empty] | 39.13 | 36.19
[7 empty] | 39.13 | 36.25
[7 empty] | 39.13 | 36.19
[7 empty] | 39.13 | 36.19
[7 empty] | 39.13 | 36.25
[7 empty] | 39.13 | 36.25
[7 empty] | 39.13 | 36.25
[7 empty] | 39.13 | 36.25
[7 empty] | 39.19 | 36.25
[7 empty] | 39.19 | 36.25
[7 empty] | 39.19 | 36.25
[7 empty] | 39.19 | 36.25
[7 empty] | 39.19 | 36.25
[7 empty] | 39.19 | 36.25
[7 empty] | 39.25 | 36.31
[7 empty] | 39.19 | 36.25
[7 empty] | 39.19 | 36.25
[7 empty] | 39.25 | 36.31
[7 empty] | 39.25 | 36.31
[7 empty] | 39.25 | 36.31
[7 empty] | 39.25 | 36.31
[7 empty] | 39.25 | 36.31
[7 empty] | 39.25 | 36.31
[7 empty] | 39.31 | 36.38
[7 empty] | 39.31 | 36.31
[7 empty] | 39.31 | 36.31
[7 empty] | 39.38 | 36.31
[7 empty] | 39.38 | 36.38
[7 empty] | 39.38 | 36.38
[7 empty] | 39.38 | 36.31
[7 empty] | 39.38 | 36.38
[7 empty] | 39.38 | 36.38
[7 empty] | 39.44 | 36.38
[7 empty] | 39.44 | 36.38
[7 empty] | 39.44 | 36.31
[7 empty] | 39.44 | 36.31
[7 empty] | 39.44 | 36.38
[7 empty] | 39.5 | 36.38
[7 empty] | 39.44 | 36.38
[7 empty] | 39.44 | 36.38
[7 empty] | 39.5 | 36.38
[7 empty] | 39.5 | 36.38
[7 empty] | 39.5 | 36.38
[7 empty] | 39.5 | 36.38
[7 empty] | 39.5 | 36.38
[7 empty] | 39.5 | 36.38
[7 empty] | 39.56 | 36.38
[7 empty] | 39.56 | 36.38
[7 empty] | 39.5 | 36.44
[7 empty] | 39.56 | 36.38
[7 empty] | 39.56 | 36.44
[7 empty] | 39.56 | 36.38
[7 empty] | 39.56 | 36.38
[7 empty] | 39.56 | 36.38
[7 empty] | 39.56 | 36.38
[7 empty] | 39.56 | 36.44
[7 empty] | 39.63 | 36.38
[7 empty] | 39.63 | 36.44
[7 empty] | 39.63 | 36.38
[7 empty] | 39.63 | 36.44
[7 empty] | 39.69 | 36.44
[7 empty] | 39.69 | 36.44
[7 empty] | 39.69 | 36.44
[7 empty] | 39.69 | 36.44
[7 empty] | 39.69 | 36.44
[7 empty] | 39.69 | 36.5
[7 empty] | 39.75 | 36.44
[7 empty] | 39.75 | 36.5
[7 empty] | 39.75 | 36.44
[7 empty] | 39.75 | 36.44
[7 empty] | 39.75 | 36.5
[7 empty] | 39.75 | 36.44
[7 empty] | 39.81 | 36.5
[7 empty] | 39.81 | 36.5
[7 empty] | 39.75 | 36.5
[7 empty] | 39.81 | 36.5
[7 empty] | 39.88 | 36.5
[7 empty] | 39.88 | 36.5
[7 empty] | 39.88 | 36.5
[7 empty] | 39.88 | 36.56
[7 empty] | 39.88 | 36.56
[7 empty] | 39.94 | 36.56
[7 empty] | 39.88 | 36.56
[7 empty] | 39.88 | 36.56
[7 empty] | 39.88 | 36.56
[7 empty] | 39.94 | 36.56
[7 empty] | 40 | 36.63
[7 empty] | 39.94 | 36.56
[7 empty] | 39.94 | 36.63
[7 empty] | 40 | 36.69
[7 empty] | 40 | 36.69
[7 empty] | 39.94 | 36.63
[7 empty] | 40 | 36.63
[7 empty] | 40 | 36.69
[7 empty] | 40 | 36.69
[7 empty] | 40.06 | 36.69
[7 empty] | 40.13 | 36.69
[7 empty] | 40.06 | 36.69
[7 empty] | 40.13 | 36.69
[7 empty] | 40.13 | 36.69
[7 empty] | 40.06 | 36.69
[7 empty] | 40.13 | 36.75
[7 empty] | 40.06 | 36.69
[7 empty] | 40.19 | 36.69
[7 empty] | 40.19 | 36.75
[7 empty] | 40.13 | 36.75
[7 empty] | 40.19 | 36.75
[7 empty] | 40.19 | 36.75
[7 empty] | 40.19 | 36.75
[7 empty] | 40.19 | 36.75
[7 empty] | 40.19 | 36.75
[7 empty] | 40.19 | 36.75
[7 empty] | 40.19 | 36.75
[7 empty] | 40.25 | 36.75
[7 empty] | 40.19 | 36.81
[7 empty] | 40.19 | 36.81
[7 empty] | 40.25 | 36.81
[7 empty] | 40.25 | 36.81
[7 empty] | 40.31 | 36.81
[7 empty] | 40.25 | 36.81
[7 empty] | 40.25 | 36.81
[7 empty] | 40.31 | 36.81
[7 empty] | 40.31 | 36.81
[7 empty] | 40.31 | 36.81
[7 empty] | 40.31 | 36.81
[7 empty] | 40.38 | 36.81
[7 empty] | 40.38 | 36.88
[7 empty] | 40.38 | 36.88
[7 empty] | 40.38 | 36.81
[7 empty] | 40.44 | 36.88
[7 empty] | 40.44 | 36.88
[7 empty] | 40.44 | 36.88
[7 empty] | 40.44 | 36.81
[7 empty] | 40.44 | 36.88
[7 empty] | 40.44 | 36.88
[7 empty] | 40.44 | 36.88
[7 empty] | 40.44 | 36.88
[7 empty] | 40.44 | 36.94
[7 empty] | 40.5 | 36.88
[7 empty] | 40.5 | 36.94
[7 empty] | 40.5 | 36.94
[7 empty] | 40.5 | 36.94
[7 empty] | 40.5 | 36.88
[7 empty] | 40.56 | 36.94
[7 empty] | 40.5 | 36.94
[7 empty] | 40.56 | 36.94
[7 empty] | 40.56 | 36.94
[7 empty] | 40.56 | 37
[7 empty] | 40.56 | 36.94
[7 empty] | 40.56 | 36.94
[7 empty] | 40.56 | 36.94
[7 empty] | 40.63 | 36.94
[7 empty] | 40.63 | 36.94
[7 empty] | 40.63 | 36.94
[7 empty] | 40.63 | 37
[7 empty] | 40.63 | 37
[7 empty] | 40.63 | 37
[7 empty] | 40.63 | 37
[7 empty] | 40.69 | 37
[7 empty] | 40.69 | 37.06
[7 empty] | 40.75 | 37
[7 empty] | 40.69 | 37
[7 empty] | 40.75 | 37
[7 empty] | 40.75 | 37.06
[7 empty] | 40.75 | 37.06
[7 empty] | 40.81 | 37
[7 empty] | 40.75 | 37.06
[7 empty] | 40.75 | 37.06
[7 empty] | 40.81 | 37.06
[7 empty] | 40.81 | 37.06
[7 empty] | 40.81 | 37.06
[7 empty] | 40.81 | 37.13
[7 empty] | 40.81 | 37.13
[7 empty] | 40.81 | 37.13
[7 empty] | 40.88 | 37.13
[7 empty] | 40.88 | 37.13
[7 empty] | 40.88 | 37.19
[7 empty] | 40.88 | 37.19
[7 empty] | 40.88 | 37.13
[7 empty] | 40.88 | 37.13
[7 empty] | 40.94 | 37.19
[7 empty] | 40.94 | 37.19
[7 empty] | 40.94 | 37.19
[7 empty] | 40.94 | 37.19
[7 empty] | 40.94 | 37.19
[7 empty] | 40.94 | 37.19
[7 empty] | 40.94 | 37.19
[7 empty] | 41 | 37.19
[7 empty] | 41 | 37.25
[7 empty] | 41 | 37.25
[7 empty] | 41 | 37.31
[7 empty] | 41.06 | 37.31
[7 empty] | 41.06 | 37.31
[7 empty] | 41.06 | 37.31
[7 empty] | 41.06 | 37.31
[7 empty] | 41.06 | 37.31
[7 empty] | 41.13 | 37.31
[7 empty] | 41.13 | 37.31
[7 empty] | 41.13 | 37.31
[7 empty] | 41.13 | 37.31
[7 empty] | 41.19 | 37.38
[7 empty] | 41.19 | 37.38
[7 empty] | 41.19 | 37.38
[7 empty] | 41.19 | 37.31
[7 empty] | 41.19 | 37.38
[7 empty] | 41.19 | 37.38
[7 empty] | 41.19 | 37.44
[7 empty] | 41.19 | 37.44
[7 empty] | 41.25 | 37.44
[7 empty] | 41.25 | 37.44
[7 empty] | 41.25 | 37.44
[7 empty] | 41.25 | 37.44
[7 empty] | 41.31 | 37.44
[7 empty] | 41.31 | 37.5
[7 empty] | 41.31 | 37.5
[7 empty] | 41.31 | 37.5
[7 empty] | 41.31 | 37.44
[7 empty] | 41.31 | 37.56
[7 empty] | 41.38 | 37.5
[7 empty] | 41.38 | 37.5
[7 empty] | 41.38 | 37.5
[7 empty] | 41.38 | 37.56
[7 empty] | 41.38 | 37.56
[7 empty] | 41.38 | 37.56
[7 empty] | 41.44 | 37.56
[7 empty] | 41.44 | 37.56
[7 empty] | 41.44 | 37.56
[7 empty] | 41.44 | 37.63
[7 empty] | 41.5 | 37.63
[7 empty] | 41.5 | 37.63
[7 empty] | 41.44 | 37.63
[7 empty] | 41.44 | 37.63
[7 empty] | 41.5 | 37.63
[7 empty] | 41.5 | 37.69
[7 empty] | 41.5 | 37.69
[7 empty] | 41.5 | 37.69
[7 empty] | 41.56 | 37.69
[7 empty] | 41.56 | 37.69
[7 empty] | 41.5 | 37.69
[7 empty] | 41.56 | 37.69
[7 empty] | 41.63 | 37.75
[7 empty] | 41.63 | 37.75
[7 empty] | 41.63 | 37.75
[7 empty] | 41.63 | 37.75
[7 empty] | 41.63 | 37.75
[7 empty] | 41.63 | 37.75
[7 empty] | 41.63 | 37.75
[7 empty] | 41.69 | 37.75
[7 empty] | 41.69 | 37.75
[7 empty] | 41.69 | 37.75
[7 empty] | 41.69 | 37.81
[7 empty] | 41.69 | 37.81
[7 empty] | 41.69 | 37.81
[7 empty] | 41.75 | 37.81
[7 empty] | 41.75 | 37.81
[7 empty] | 41.75 | 37.81
[7 empty] | 41.75 | 37.81
[7 empty] | 41.81 | 37.81
[7 empty] | 41.81 | 37.81
[7 empty] | 41.81 | 37.81
[7 empty] | 41.81 | 37.81
[7 empty] | 41.81 | 37.88
[7 empty] | 41.88 | 37.88
[7 empty] | 41.88 | 37.88
[7 empty] | 41.88 | 37.81
[7 empty] | 41.88 | 37.88
[7 empty] | 41.88 | 37.88
[7 empty] | 41.88 | 37.88
[7 empty] | 41.88 | 37.94
[7 empty] | 41.94 | 37.94
[7 empty] | 41.94 | 37.94
[7 empty] | 41.94 | 37.88
[7 empty] | 41.94 | 37.94
[7 empty] | 42 | 37.94
[7 empty] | 42 | 38
[7 empty] | 42 | 38
[7 empty] | 42 | 38
[7 empty] | 42 | 38.06
[7 empty] | 42 | 38.06
[7 empty] | 42.06 | 38.06
[7 empty] | 42.06 | 38.06
[7 empty] | 42.06 | 38.06
[7 empty] | 42.06 | 38.06
[7 empty] | 42.06 | 38.06
[7 empty] | 42.13 | 38.13
[7 empty] | 42.06 | 38.13
[7 empty] | 42.13 | 38.13
[7 empty] | 42.19 | 38.13
[7 empty] | 42.13 | 38.19
[7 empty] | 42.13 | 38.19
[7 empty] | 42.13 | 38.19
[7 empty] | 42.19 | 38.25
[7 empty] | 42.19 | 38.25
[7 empty] | 42.25 | 38.25
[7 empty] | 42.25 | 38.25
[7 empty] | 42.25 | 38.31
[7 empty] | 42.25 | 38.38
[7 empty] | 42.25 | 38.31
[7 empty] | 42.25 | 38.31
[7 empty] | 42.31 | 38.31
[7 empty] | 42.31 | 38.31
[7 empty] | 42.31 | 38.38
[7 empty] | 42.31 | 38.38
[7 empty] | 42.31 | 38.44
[7 empty] | 42.31 | 38.44
[7 empty] | 42.31 | 38.44
[7 empty] | 42.38 | 38.5
[7 empty] | 42.44 | 38.5
[7 empty] | 42.44 | 38.5
[7 empty] | 42.44 | 38.56
[7 empty] | 42.5 | 38.56
[7 empty] | 42.44 | 38.56
[7 empty] | 42.44 | 38.56
[7 empty] | 42.44 | 38.63
[7 empty] | 42.44 | 38.63
[7 empty] | 42.5 | 38.69
[7 empty] | 42.5 | 38.69
[7 empty] | 42.5 | 38.69
[7 empty] | 42.44 | 38.69
[7 empty] | 42.5 | 38.75
[7 empty] | 42.5 | 38.75
[7 empty] | 42.5 | 38.75
[7 empty] | 42.56 | 38.75
[7 empty] | 42.56 | 38.75
[7 empty] | 42.56 | 38.81
[7 empty] | 42.56 | 38.81
[7 empty] | 42.56 | 38.81
[7 empty] | 42.56 | 38.88
[7 empty] | 42.56 | 38.88
[7 empty] | 42.56 | 38.88
[7 empty] | 42.63 | 38.94
[7 empty] | 42.63 | 38.94
[7 empty] | 42.69 | 38.94
[7 empty] | 42.69 | 38.94
[7 empty] | 42.69 | 38.94
[7 empty] | 42.69 | 39
[7 empty] | 42.69 | 39
[7 empty] | 42.75 | 39
[7 empty] | 42.75 | 39.06
[7 empty] | 42.75 | 39.06
[7 empty] | 42.75 | 39.06
[7 empty] | 42.75 | 39.06
[7 empty] | 42.75 | 39.13
[7 empty] | 42.81 | 39.13
[7 empty] | 42.81 | 39.13
[7 empty] | 42.81 | 39.13
[7 empty] | 42.81 | 39.19
[7 empty] | 42.81 | 39.19
[7 empty] | 42.81 | 39.25
[7 empty] | 42.81 | 39.25
[7 empty] | 42.88 | 39.25
[7 empty] | 42.88 | 39.25
[7 empty] | 42.88 | 39.31
[7 empty] | 42.94 | 39.31
[7 empty] | 42.88 | 39.31
[7 empty] | 42.88 | 39.38
[7 empty] | 42.94 | 39.38
[7 empty] | 42.94 | 39.38
[7 empty] | 42.94 | 39.38
[7 empty] | 43 | 39.44
[7 empty] | 43 | 39.44
[7 empty] | 42.94 | 39.44
[7 empty] | 43.06 | 39.5
[7 empty] | 43 | 39.5
[7 empty] | 43.06 | 39.5
[7 empty] | 43.06 | 39.5
[7 empty] | 43.06 | 39.56
[7 empty] | 43.06 | 39.56
[7 empty] | 43.06 | 39.56
[7 empty] | 43.06 | 39.56
[7 empty] | 43.13 | 39.63
[7 empty] | 43.06 | 39.63
[7 empty] | 43.13 | 39.63
[7 empty] | 43.13 | 39.63
[7 empty] | 43.19 | 39.69
[7 empty] | 43.13 | 39.69
[7 empty] | 43.13 | 39.69
[7 empty] | 43.19 | 39.69
[7 empty] | 43.13 | 39.75
[7 empty] | 43.19 | 39.75
[7 empty] | 43.19 | 39.75
[7 empty] | 43.25 | 39.81
[7 empty] | 43.25 | 39.88
[7 empty] | 43.19 | 39.88
[7 empty] | 43.25 | 39.88
[7 empty] | 43.25 | 39.88
[7 empty] | 43.25 | 39.88
[7 empty] | 43.31 | 39.94
[7 empty] | 43.31 | 39.94
[7 empty] | 43.31 | 39.94
[7 empty] | 43.31 | 39.94
[7 empty] | 43.38 | 39.94
[7 empty] | 43.38 | 40
[7 empty] | 43.38 | 40
[7 empty] | 43.38 | 40
[7 empty] | 43.38 | 40.06
[7 empty] | 43.44 | 40.06
[7 empty] | 43.44 | 40.06
[7 empty] | 43.44 | 40.06
[7 empty] | 43.44 | 40.06
[7 empty] | 43.44 | 40.06
[7 empty] | 43.44 | 40.13
[7 empty] | 43.44 | 40.13
[7 empty] | 43.5 | 40.13
[7 empty] | 43.5 | 40.19
[7 empty] | 43.5 | 40.19
[7 empty] | 43.56 | 40.19
[7 empty] | 43.5 | 40.19
[7 empty] | 43.56 | 40.25
[7 empty] | 43.56 | 40.25
[7 empty] | 43.56 | 40.31
[7 empty] | 43.56 | 40.31
[7 empty] | 43.63 | 40.31
[7 empty] | 43.63 | 40.31
[7 empty] | 43.63 | 40.31
[7 empty] | 43.69 | 40.38
[7 empty] | 43.63 | 40.38
[7 empty] | 43.69 | 40.38
[7 empty] | 43.69 | 40.38
[7 empty] | 43.69 | 40.44
[7 empty] | 43.69 | 40.44
[7 empty] | 43.75 | 40.5
[7 empty] | 43.75 | 40.44
[7 empty] | 43.75 | 40.5
[7 empty] | 43.75 | 40.5
[7 empty] | 43.75 | 40.56
[7 empty] | 43.81 | 40.56
[7 empty] | 43.75 | 40.56
[7 empty] | 43.81 | 40.56
[7 empty] | 43.81 | 40.56
[7 empty] | 43.81 | 40.63
[7 empty] | 43.88 | 40.56
[7 empty] | 43.81 | 40.63
[7 empty] | 43.81 | 40.63
[7 empty] | 43.88 | 40.63
[7 empty] | 43.88 | 40.63
[7 empty] | 43.88 | 40.63
[7 empty] | 43.88 | 40.69
[7 empty] | 43.94 | 40.69
[7 empty] | 43.94 | 40.75
[7 empty] | 43.94 | 40.69
[7 empty] | 43.94 | 40.75
[7 empty] | 43.94 | 40.75
[7 empty] | 44 | 40.75
[7 empty] | 44 | 40.81
[7 empty] | 44 | 40.81
[7 empty] | 44 | 40.81
[7 empty] | 44 | 40.88
[7 empty] | 44 | 40.81
[7 empty] | 44 | 40.81
[7 empty] | 44 | 40.88
[7 empty] | 44 | 40.88
[7 empty] | 44.06 | 40.88
[7 empty] | 44.06 | 40.94
[7 empty] | 44.06 | 40.94
[7 empty] | 44.06 | 40.94
[7 empty] | 44.13 | 41
[7 empty] | 44.06 | 41
[7 empty] | 44.13 | 41
[7 empty] | 44.13 | 41.06
[7 empty] | 44.19 | 41.06
[7 empty] | 44.13 | 41.06
[7 empty] | 44.19 | 41.06
[7 empty] | 44.19 | 41.06
[7 empty] | 44.13 | 41.06
[7 empty] | 44.25 | 41.13
[7 empty] | 44.19 | 41.13
[7 empty] | 44.19 | 41.13
[7 empty] | 44.25 | 41.19
[7 empty] | 44.25 | 41.19
[7 empty] | 44.31 | 41.19
[7 empty] | 44.31 | 41.19
[7 empty] | 44.31 | 41.25
[7 empty] | 44.31 | 41.25
[7 empty] | 44.38 | 41.25
[7 empty] | 44.31 | 41.25
[7 empty] | 44.31 | 41.25
[7 empty] | 44.38 | 41.31
[7 empty] | 44.38 | 41.31
[7 empty] | 44.38 | 41.31
[7 empty] | 44.38 | 41.31
[7 empty] | 44.38 | 41.38
[7 empty] | 44.44 | 41.38
[7 empty] | 44.44 | 41.38
[7 empty] | 44.5 | 41.38
[7 empty] | 44.5 | 41.38
[7 empty] | 44.5 | 41.44
[7 empty] | 44.5 | 41.44
[7 empty] | 44.44 | 41.44
[7 empty] | 44.5 | 41.44
[7 empty] | 44.5 | 41.5
[7 empty] | 44.5 | 41.5
[7 empty] | 44.56 | 41.5
[7 empty] | 44.5 | 41.5
[7 empty] | 44.56 | 41.5
[7 empty] | 44.56 | 41.56
[7 empty] | 44.56 | 41.56
[7 empty] | 44.56 | 41.56
[7 empty] | 44.56 | 41.56
[7 empty] | 44.63 | 41.63
[7 empty] | 44.63 | 41.63
[7 empty] | 44.63 | 41.63
[7 empty] | 44.63 | 41.63
[7 empty] | 44.63 | 41.63
[7 empty] | 44.63 | 41.63
[7 empty] | 44.69 | 41.63
[7 empty] | 44.63 | 41.69
[7 empty] | 44.63 | 41.69
[7 empty] | 44.69 | 41.69
[7 empty] | 44.69 | 41.69
[7 empty] | 44.69 | 41.69
[7 empty] | 44.75 | 41.75
[7 empty] | 44.75 | 41.75
[7 empty] | 44.75 | 41.75
[7 empty] | 44.81 | 41.75
[7 empty] | 44.75 | 41.75
[7 empty] | 44.81 | 41.75
[7 empty] | 44.81 | 41.81
[7 empty] | 44.81 | 41.81
[7 empty] | 44.81 | 41.81
[7 empty] | 44.81 | 41.81
[7 empty] | 44.81 | 41.88
[7 empty] | 44.81 | 41.88
[7 empty] | 44.88 | 41.88
[7 empty] | 44.88 | 41.88
[7 empty] | 44.88 | 41.88
[7 empty] | 44.88 | 41.94
[7 empty] | 44.94 | 41.94
[7 empty] | 44.94 | 41.94
[7 empty] | 44.94 | 41.94
[7 empty] | 45 | 41.94
[7 empty] | 45 | 41.94
[7 empty] | 45 | 41.94
[7 empty] | 45 | 41.94
[7 empty] | 45 | 41.94
[7 empty] | 45 | 41.94
[7 empty] | 45 | 42
[7 empty] | 45 | 42
[7 empty] | 45.06 | 42
[7 empty] | 45.06 | 42
[7 empty] | 45.06 | 42
[7 empty] | 45.13 | 42
[7 empty] | 45.13 | 42
[7 empty] | 45.13 | 42
[7 empty] | 45.19 | 42.06
[7 empty] | 45.25 | 42.06
[7 empty] | 45.25 | 42.06
[7 empty] | 45.25 | 42.06
[7 empty] | 45.25 | 42.06
[7 empty] | 45.31 | 42.06
[7 empty] | 45.31 | 42.06
[7 empty] | 45.25 | 42.06
[7 empty] | 45.25 | 42.06
[7 empty] | 45.31 | 42.13
[7 empty] | 45.31 | 42.06
[7 empty] | 45.38 | 42.06
[7 empty] | 45.31 | 42.06
[7 empty] | 45.38 | 42.13
[7 empty] | 45.38 | 42.13
[7 empty] | 45.38 | 42.13
[7 empty] | 45.44 | 42.06
[7 empty] | 45.44 | 42.06
[7 empty] | 45.44 | 42.13
[7 empty] | 45.44 | 42.13
[7 empty] | 45.5 | 42.13
[7 empty] | 45.5 | 42.13
[7 empty] | 45.56 | 42.13
[7 empty] | 45.44 | 42.19
[7 empty] | 45.44 | 42.19
[7 empty] | 45.44 | 42.19
[7 empty] | 45.44 | 42.19
[7 empty] | 45.44 | 42.13
[7 empty] | 45.44 | 42.13
[7 empty] | 45.44 | 42.13
[7 empty] | 45.5 | 42.13
[7 empty] | 45.5 | 42.19
[7 empty] | 45.5 | 42.13
[7 empty] | 45.56 | 42.13
[7 empty] | 45.56 | 42.13
[7 empty] | 45.5 | 42.13
[7 empty] | 45.5 | 42.13
[7 empty] | 45.56 | 42.13
[7 empty] | 45.66 | 42.13
[7 empty] | 45.56 | 42.13
[7 empty] | 45.5 | 42.13
[7 empty] | 45.5 | 42.13
[7 empty] | 45.5 | 42.13
[7 empty] | 45.5 | 42.13
[7 empty] | 45.56 | 42.06
[7 empty] | 45.66 | 42.06
[7 empty] | 45.56 | 42.06
[7 empty] | 45.56 | 42.06
[7 empty] | 45.56 | 42.06
[7 empty] | 45.56 | 42.06
[7 empty] | 45.56 | 42.19
[7 empty] | 45.56 | 42.06
[7 empty] | 45.5 | 42.13
[7 empty] | 45.56 | 42.13
[7 empty] | 45.66 | 42.06
[7 empty] | 45.66 | 42.19
[7 empty] | 45.66 | 42.13
[7 empty] | 45.56 | 42.13
[7 empty] | 45.66 | 42.06
[7 empty] | 45.66 | 42.06
[7 empty] | 45.56 | 42.13
[7 empty] | 45.66 | 42.13
[7 empty] | 45.66 | 42.13
[7 empty] | 45.56 | 42.13

## 151 (11)
Wavelength | ecoFlex + normal emittance | ecoFlex + normal emittance | ecoFlex + Ag/Ppy emittance | Blackbody PNIPAm Ibb | Pure PNIPAm Ibb | Ag/PPy Ibb | Blackbody Prad | Pure PNIPAm Prad | Ag/PPy Prad | Pure PNIPAm Temp | Ag/PPy Temp | Pure PNIPAm Temp (K) | Ag/PPy Temp (K) | Blackbody | Pure PNIPAm Prad SUM | Ag/PPy Prad SUM
7.5 | 1 | 0.943997164 | 0.841378 | 37.99651 | 37.99651 | 18.00731 | 37.99651 | 35.8686 | 15.15096 | 45 | 10 | 318.15 | 283.15 | 244.0939 | 232.8552 | 120.9499
7.51 | 1 | 0.951354126 | 0.8448984 | 38.04926 | 38.04926 | 18.05006 | 38.04926 | 36.19832 | 15.25046 | 31.44 | 33.5
7.52 | 1 | 0.953561718 | 0.846493 | 38.10162 | 38.10162 | 18.09263 | 38.10162 | 36.33224 | 15.31529 | 31.44 | 33.5
7.53 | 1 | 0.951024984 | 0.8466859 | 38.15357 | 38.15357 | 18.13503 | 38.15357 | 36.285 | 15.35468 | 31.44 | 33.44
7.54 | 1 | 0.948565984 | 0.8453022 | 38.20513 | 38.20513 | 18.17727 | 38.20513 | 36.24009 | 15.36528 | 31.5 | 33.5
7.55 | 1 | 0.950639011 | 0.8424878 | 38.2563 | 38.2563 | 18.21932 | 38.2563 | 36.36793 | 15.34956 | 31.5 | 33.44
7.56 | 1 | 0.958979085 | 0.8396057 | 38.30706 | 38.30706 | 18.26121 | 38.30706 | 36.73567 | 15.33222 | 31.5 | 33.44
7.57 | 1 | 0.97097737 | 0.8382395 | 38.35743 | 38.35743 | 18.30292 | 38.35743 | 37.2442 | 15.34223 | 31.5 | 33.44
7.58 | 1 | 0.969833872 | 0.8396983 | 38.4074 | 38.4074 | 18.34446 | 38.4074 | 37.2488 | 15.40381 | 31.5 | 33.44
7.59 | 1 | 0.952261514 | 0.8406005 | 38.45698 | 38.45698 | 18.38583 | 38.45698 | 36.62111 | 15.45514 | 31.5 | 33.44
7.6 | 1 | 0.947559606 | 0.8416135 | 38.50617 | 38.50617 | 18.42702 | 38.50617 | 36.48689 | 15.50843 | 31.5 | 33.44
7.61 | 1 | 0.957853495 | 0.844772 | 38.55496 | 38.55496 | 18.46804 | 38.55496 | 36.93 | 15.60128 | 31.5 | 33.5
7.62 | 1 | 0.96644397 | 0.8440971 | 38.60336 | 38.60336 | 18.50888 | 38.60336 | 37.30798 | 15.62329 | 31.56 | 33.5
7.63 | 1 | 0.96668601 | 0.8403781 | 38.65136 | 38.65136 | 18.54955 | 38.65136 | 37.36373 | 15.58864 | 31.5 | 33.5
7.64 | 1 | 0.96449718 | 0.8389547 | 38.69898 | 38.69898 | 18.59005 | 38.69898 | 37.32505 | 15.59621 | 31.56 | 33.44
7.65 | 1 | 0.964694916 | 0.8419308 | 38.7462 | 38.7462 | 18.63036 | 38.7462 | 37.37826 | 15.68548 | 31.5 | 33.5
7.66 | 1 | 0.961029473 | 0.8454158 | 38.79303 | 38.79303 | 18.67051 | 38.79303 | 37.28124 | 15.78434 | 31.5 | 33.44
7.67 | 1 | 0.950785267 | 0.8484368 | 38.83947 | 38.83947 | 18.71047 | 38.83947 | 36.928 | 15.87465 | 31.56 | 33.44
7.68 | 1 | 0.9436658 | 0.8487154 | 38.88552 | 38.88552 | 18.75026 | 38.88552 | 36.69494 | 15.91364 | 31.56 | 33.44
7.69 | 1 | 0.942607148 | 0.8487135 | 38.93119 | 38.93119 | 18.78988 | 38.93119 | 36.69681 | 15.94722 | 31.56 | 33.5
7.7 | 1 | 0.947017981 | 0.8497958 | 38.97646 | 38.97646 | 18.82932 | 38.97646 | 36.91141 | 16.00107 | 31.56 | 33.5
7.71 | 1 | 0.952900764 | 0.8491194 | 39.02135 | 39.02135 | 18.86858 | 39.02135 | 37.18348 | 16.02168 | 31.56 | 33.5
7.72 | 1 | 0.957600088 | 0.8471275 | 39.06585 | 39.06585 | 18.90766 | 39.06585 | 37.40946 | 16.0172 | 31.56 | 33.5
7.73 | 1 | 0.95996685 | 0.8464969 | 39.10997 | 39.10997 | 18.94657 | 39.10997 | 37.54427 | 16.03821 | 31.56 | 33.44
7.74 | 1 | 0.959181592 | 0.8482769 | 39.1537 | 39.1537 | 18.9853 | 39.1537 | 37.55551 | 16.10479 | 31.62 | 33.44
7.75 | 1 | 0.954488696 | 0.8488855 | 39.19705 | 39.19705 | 19.02385 | 39.19705 | 37.41314 | 16.14907 | 31.56 | 33.44
7.76 | 1 | 0.947765299 | 0.8478462 | 39.24001 | 39.24001 | 19.06222 | 39.24001 | 37.19032 | 16.16183 | 31.62 | 33.44
7.77 | 1 | 0.942294508 | 0.8474256 | 39.28259 | 39.28259 | 19.10042 | 39.28259 | 37.01577 | 16.18618 | 31.56 | 33.44
7.78 | 1 | 0.941184432 | 0.8487516 | 39.32479 | 39.32479 | 19.13843 | 39.32479 | 37.01188 | 16.24377 | 31.56 | 33.44
7.79 | 1 | 0.94446826 | 0.8501302 | 39.3666 | 39.3666 | 19.17627 | 39.3666 | 37.18051 | 16.30233 | 31.56 | 33.5
7.8 | 1 | 0.950029358 | 0.8505147 | 39.40804 | 39.40804 | 19.21393 | 39.40804 | 37.4388 | 16.34173 | 31.56 | 33.5
7.81 | 1 | 0.954479535 | 0.8509288 | 39.4491 | 39.4491 | 19.25141 | 39.4491 | 37.65336 | 16.38158 | 31.62 | 33.5
7.82 | 1 | 0.953260424 | 0.8534806 | 39.48977 | 39.48977 | 19.28871 | 39.48977 | 37.64404 | 16.46254 | 31.62 | 33.44
7.83 | 1 | 0.953467335 | 0.8559261 | 39.53007 | 39.53007 | 19.32584 | 39.53007 | 37.69063 | 16.54149 | 31.62 | 33.44
7.84 | 1 | 0.955139076 | 0.8545664 | 39.57 | 39.57 | 19.36278 | 39.57 | 37.79485 | 16.54678 | 31.62 | 33.5
7.85 | 1 | 0.953246825 | 0.8497687 | 39.60954 | 39.60954 | 19.39954 | 39.60954 | 37.75767 | 16.48513 | 31.69 | 33.44
7.86 | 1 | 0.952730867 | 0.845362 | 39.64871 | 39.64871 | 19.43613 | 39.64871 | 37.77455 | 16.43057 | 31.69 | 33.44
7.87 | 1 | 0.958565294 | 0.8445666 | 39.6875 | 39.6875 | 19.47253 | 39.6875 | 38.04306 | 16.44585 | 31.62 | 33.44
7.88 | 1 | 0.9657961 | 0.8463458 | 39.72592 | 39.72592 | 19.50876 | 39.72592 | 38.36714 | 16.51116 | 31.62 | 33.5
7.89 | 1 | 0.959601677 | 0.8477878 | 39.76397 | 39.76397 | 19.5448 | 39.76397 | 38.15757 | 16.56985 | 31.62 | 33.5
7.9 | 1 | 0.955268762 | 0.8506921 | 39.80164 | 39.80164 | 19.58067 | 39.80164 | 38.02127 | 16.65712 | 31.62 | 33.5
7.91 | 1 | 0.955302276 | 0.8535374 | 39.83895 | 39.83895 | 19.61636 | 39.83895 | 38.05824 | 16.74329 | 31.69 | 33.5
7.92 | 1 | 0.956669664 | 0.854341 | 39.87588 | 39.87588 | 19.65186 | 39.87588 | 38.14804 | 16.78939 | 31.69 | 33.5
7.93 | 1 | 0.955402774 | 0.8527858 | 39.91244 | 39.91244 | 19.68719 | 39.91244 | 38.13246 | 16.78895 | 31.75 | 33.44
7.94 | 1 | 0.950022288 | 0.8521559 | 39.94863 | 39.94863 | 19.72233 | 39.94863 | 37.95209 | 16.8065 | 31.69 | 33.5
7.95 | 1 | 0.953284596 | 0.8503727 | 39.98446 | 39.98446 | 19.7573 | 39.98446 | 38.11657 | 16.80107 | 31.75 | 33.5
7.96 | 1 | 0.963354027 | 0.847491 | 40.01992 | 40.01992 | 19.79208 | 40.01992 | 38.55335 | 16.77361 | 31.69 | 33.5
7.97 | 1 | 0.970407567 | 0.8482005 | 40.05501 | 40.05501 | 19.82669 | 40.05501 | 38.86968 | 16.81701 | 31.69 | 33.5
7.98 | 1 | 0.969751704 | 0.8508275 | 40.08973 | 40.08973 | 19.86111 | 40.08973 | 38.87709 | 16.89838 | 31.75 | 33.5
7.99 | 1 | 0.961559055 | 0.850054 | 40.1241 | 40.1241 | 19.89536 | 40.1241 | 38.58169 | 16.91213 | 31.75 | 33.5
8 | 1 | 0.952750167 | 0.843342 | 40.15809 | 40.15809 | 19.92942 | 40.15809 | 38.26063 | 16.80732 | 31.81 | 33.5
8.01 | 1 | 0.944752038 | 0.8434493 | 40.19173 | 40.19173 | 19.9633 | 40.19173 | 37.97122 | 16.83803 | 31.75 | 33.5
8.02 | 1 | 0.941271129 | 0.8480657 | 40.225 | 40.225 | 19.997 | 40.225 | 37.86263 | 16.95877 | 31.81 | 33.5
8.03 | 1 | 0.943341998 | 0.8527333 | 40.25791 | 40.25791 | 20.03053 | 40.25791 | 37.97698 | 17.0807 | 31.81 | 33.56
8.04 | 1 | 0.949077981 | 0.8538828 | 40.29047 | 40.29047 | 20.06387 | 40.29047 | 38.23879 | 17.13219 | 31.81 | 33.56
8.05 | 1 | 0.948490774 | 0.8532594 | 40.32266 | 40.32266 | 20.09703 | 40.32266 | 38.24567 | 17.14798 | 31.81 | 33.56
8.06 | 1 | 0.949685838 | 0.8505095 | 40.3545 | 40.3545 | 20.13001 | 40.3545 | 38.32409 | 17.12076 | 31.81 | 33.56
8.07 | 1 | 0.956696286 | 0.8439809 | 40.38597 | 40.38597 | 20.16281 | 40.38597 | 38.63711 | 17.01702 | 31.81 | 33.56
8.08 | 1 | 0.963242421 | 0.8367355 | 40.4171 | 40.4171 | 20.19542 | 40.4171 | 38.93146 | 16.89823 | 31.81 | 33.56
8.09 | 1 | 0.962955839 | 0.8325036 | 40.44786 | 40.44786 | 20.22786 | 40.44786 | 38.94951 | 16.83977 | 31.87 | 33.56
8.1 | 1 | 0.955909004 | 0.83506 | 40.47827 | 40.47827 | 20.26012 | 40.47827 | 38.69355 | 16.91842 | 31.94 | 33.56
8.11 | 1 | 0.955136242 | 0.8398178 | 40.50833 | 40.50833 | 20.2922 | 40.50833 | 38.69098 | 17.04175 | 31.87 | 33.56
8.12 | 1 | 0.956962309 | 0.8437943 | 40.53804 | 40.53804 | 20.32409 | 40.53804 | 38.79338 | 17.14935 | 31.87 | 33.63
8.13 | 1 | 0.957876853 | 0.8464372 | 40.5674 | 40.5674 | 20.35581 | 40.5674 | 38.85857 | 17.22992 | 31.94 | 33.63
8.14 | 1 | 0.954591151 | 0.8478765 | 40.5964 | 40.5964 | 20.38735 | 40.5964 | 38.75297 | 17.28595 | 31.87 | 33.56
8.15 | 1 | 0.952895442 | 0.8481539 | 40.62506 | 40.62506 | 20.4187 | 40.62506 | 38.71143 | 17.3182 | 31.94 | 33.56
8.16 | 1 | 0.955994828 | 0.8483032 | 40.65337 | 40.65337 | 20.44988 | 40.65337 | 38.86441 | 17.3477 | 31.94 | 33.63
8.17 | 1 | 0.959414394 | 0.8482034 | 40.68133 | 40.68133 | 20.48087 | 40.68133 | 39.03025 | 17.37195 | 31.94 | 33.63
8.18 | 1 | 0.960678042 | 0.8478435 | 40.70894 | 40.70894 | 20.51169 | 40.70894 | 39.10819 | 17.3907 | 31.94 | 33.56
8.19 | 1 | 0.958206928 | 0.8473479 | 40.73621 | 40.73621 | 20.54233 | 40.73621 | 39.03372 | 17.4065 | 32 | 33.56
8.2 | 1 | 0.953870068 | 0.8467226 | 40.76313 | 40.76313 | 20.57278 | 40.76313 | 38.88273 | 17.41944 | 32 | 33.56
8.21 | 1 | 0.951930657 | 0.847069 | 40.78971 | 40.78971 | 20.60306 | 40.78971 | 38.82898 | 17.45221 | 31.94 | 33.56
8.22 | 1 | 0.953555224 | 0.8485563 | 40.81595 | 40.81595 | 20.63315 | 40.81595 | 38.92027 | 17.50839 | 32 | 33.56
8.23 | 1 | 0.959433017 | 0.851175 | 40.84185 | 40.84185 | 20.66307 | 40.84185 | 39.18502 | 17.58789 | 32 | 33.56
8.24 | 1 | 0.958533543 | 0.8510714 | 40.86741 | 40.86741 | 20.69281 | 40.86741 | 39.17278 | 17.61105 | 32 | 33.56
8.25 | 1 | 0.953447465 | 0.8507703 | 40.89263 | 40.89263 | 20.72236 | 40.89263 | 38.98897 | 17.62997 | 32 | 33.56
8.26 | 1 | 0.948433619 | 0.8516872 | 40.91751 | 40.91751 | 20.75174 | 40.91751 | 38.80754 | 17.67399 | 32.06 | 33.56
8.27 | 1 | 0.946663129 | 0.8545742 | 40.94205 | 40.94205 | 20.78094 | 40.94205 | 38.75833 | 17.75886 | 32 | 33.56
8.28 | 1 | 0.945418176 | 0.8546756 | 40.96625 | 40.96625 | 20.80996 | 40.96625 | 38.73024 | 17.78577 | 32.06 | 33.56
8.29 | 1 | 0.943645478 | 0.849382 | 40.99013 | 40.99013 | 20.8388 | 40.99013 | 38.68015 | 17.7001 | 32.06 | 33.56
8.3 | 1 | 0.942249221 | 0.8447672 | 41.01366 | 41.01366 | 20.86746 | 41.01366 | 38.64509 | 17.62815 | 32.06 | 33.63
8.31 | 1 | 0.942016274 | 0.8443039 | 41.03687 | 41.03687 | 20.89595 | 41.03687 | 38.6574 | 17.64253 | 32.06 | 33.56
8.32 | 1 | 0.945756338 | 0.8493715 | 41.05974 | 41.05974 | 20.92425 | 41.05974 | 38.83251 | 17.77246 | 32.06 | 33.56
8.33 | 1 | 0.953484224 | 0.8484707 | 41.08228 | 41.08228 | 20.95238 | 41.08228 | 39.17131 | 17.77748 | 32.06 | 33.56
8.34 | 1 | 0.958923745 | 0.8450473 | 41.10449 | 41.10449 | 20.98033 | 41.10449 | 39.41607 | 17.72937 | 32.06 | 33.56
8.35 | 1 | 0.959148551 | 0.841206 | 41.12637 | 41.12637 | 21.0081 | 41.12637 | 39.4463 | 17.67214 | 32.06 | 33.56
8.36 | 1 | 0.958117982 | 0.8420731 | 41.14793 | 41.14793 | 21.03569 | 41.14793 | 39.42457 | 17.71359 | 32.13 | 33.56
8.37 | 1 | 0.960297525 | 0.8434455 | 41.16916 | 41.16916 | 21.0631 | 41.16916 | 39.53464 | 17.76558 | 32.13 | 33.5
8.38 | 1 | 0.960951404 | 0.8468046 | 41.19006 | 41.19006 | 21.09034 | 41.19006 | 39.58165 | 17.8594 | 32.13 | 33.56
8.39 | 1 | 0.957021193 | 0.8531334 | 41.21064 | 41.21064 | 21.1174 | 41.21064 | 39.43946 | 18.01596 | 32.06 | 33.56
8.4 | 1 | 0.954456426 | 0.857215 | 41.23089 | 41.23089 | 21.14428 | 41.23089 | 39.35309 | 18.1252 | 32.13 | 33.56
8.41 | 1 | 0.95053903 | 0.8543596 | 41.25083 | 41.25083 | 21.17099 | 41.25083 | 39.21052 | 18.08764 | 32.13 | 33.56
8.42 | 1 | 0.945006532 | 0.8471531 | 41.27044 | 41.27044 | 21.19751 | 41.27044 | 39.00083 | 17.95754 | 32.13 | 33.56
8.43 | 1 | 0.937282604 | 0.838147 | 41.28973 | 41.28973 | 21.22387 | 41.28973 | 38.70014 | 17.78872 | 32.19 | 33.56
8.44 | 1 | 0.938021446 | 0.8348433 | 41.3087 | 41.3087 | 21.25004 | 41.3087 | 38.74845 | 17.74046 | 32.19 | 33.56
8.45 | 1 | 0.944030859 | 0.8370507 | 41.32735 | 41.32735 | 21.27604 | 41.32735 | 39.0143 | 17.80913 | 32.13 | 33.56
8.46 | 1 | 0.954273511 | 0.843556 | 41.34569 | 41.34569 | 21.30186 | 41.34569 | 39.4551 | 17.96931 | 32.13 | 33.56
8.47 | 1 | 0.966944492 | 0.8510238 | 41.36371 | 41.36371 | 21.32751 | 41.36371 | 39.99641 | 18.15022 | 32.19 | 33.56
8.48 | 1 | 0.97136101 | 0.8523606 | 41.38142 | 41.38142 | 21.35298 | 41.38142 | 40.1963 | 18.20044 | 32.19 | 33.56
8.49 | 1 | 0.969619264 | 0.850839 | 41.39881 | 41.39881 | 21.37828 | 41.39881 | 40.14108 | 18.18947 | 32.19 | 33.56
8.5 | 1 | 0.962074761 | 0.8476012 | 41.41589 | 41.41589 | 21.4034 | 41.41589 | 39.84518 | 18.14154 | 32.13 | 33.56
8.51 | 1 | 0.957566725 | 0.8521931 | 41.43266 | 41.43266 | 21.42834 | 41.43266 | 39.67453 | 18.26108 | 32.13 | 33.56
8.52 | 1 | 0.95243996 | 0.8582745 | 41.44912 | 41.44912 | 21.45311 | 41.44912 | 39.47779 | 18.41266 | 32.13 | 33.5
8.53 | 1 | 0.946257217 | 0.862798 | 41.46526 | 41.46526 | 21.47771 | 41.46526 | 39.23681 | 18.53092 | 32.19 | 33.56
8.54 | 1 | 0.937664918 | 0.8584986 | 41.4811 | 41.4811 | 21.50213 | 41.4811 | 38.89538 | 18.45955 | 32.19 | 33.56
8.55 | 1 | 0.937799882 | 0.8479937 | 41.49664 | 41.49664 | 21.52638 | 41.49664 | 38.91554 | 18.25423 | 32.25 | 33.56
8.56 | 1 | 0.942752812 | 0.837434 | 41.51186 | 41.51186 | 21.55045 | 41.51186 | 39.13543 | 18.04708 | 32.19 | 33.56
8.57 | 1 | 0.951863844 | 0.82888 | 41.52679 | 41.52679 | 21.57435 | 41.52679 | 39.52785 | 17.88255 | 32.25 | 33.5
8.58 | 1 | 0.957702655 | 0.8294081 | 41.54141 | 41.54141 | 21.59807 | 41.54141 | 39.78431 | 17.91362 | 32.19 | 33.56
8.59 | 1 | 0.961762149 | 0.833038 | 41.55572 | 41.55572 | 21.62163 | 41.55572 | 39.96672 | 18.01164 | 32.25 | 33.5
8.6 | 1 | 0.963161847 | 0.8380733 | 41.56974 | 41.56974 | 21.64501 | 41.56974 | 40.03838 | 18.1401 | 32.25 | 33.56
8.61 | 1 | 0.956783591 | 0.8381831 | 41.58345 | 41.58345 | 21.66822 | 41.58345 | 39.78636 | 18.16193 | 32.19 | 33.56
8.62 | 1 | 0.946866557 | 0.8349405 | 41.59686 | 41.59686 | 21.69125 | 41.59686 | 39.38668 | 18.1109 | 32.19 | 33.56
8.63 | 1 | 0.938770396 | 0.8316799 | 41.60998 | 41.60998 | 21.71411 | 41.60998 | 39.06222 | 18.05919 | 32.19 | 33.56
8.64 | 1 | 0.938647474 | 0.8316304 | 41.6228 | 41.6228 | 21.73681 | 41.6228 | 39.06913 | 18.07699 | 32.19 | 33.56
8.65 | 1 | 0.941699943 | 0.8350333 | 41.63532 | 41.63532 | 21.75933 | 41.63532 | 39.20798 | 18.16976 | 32.25 | 33.56
8.66 | 1 | 0.944845666 | 0.8383847 | 41.64755 | 41.64755 | 21.78167 | 41.64755 | 39.35051 | 18.26142 | 32.19 | 33.56
8.67 | 1 | 0.947298533 | 0.840759 | 41.65948 | 41.65948 | 21.80385 | 41.65948 | 39.46397 | 18.33178 | 32.25 | 33.56
8.68 | 1 | 0.950667323 | 0.8377682 | 41.67112 | 41.67112 | 21.82586 | 41.67112 | 39.61538 | 18.28501 | 32.25 | 33.56
8.69 | 1 | 0.951414151 | 0.8340291 | 41.68247 | 41.68247 | 21.84769 | 41.68247 | 39.6573 | 18.22161 | 32.25 | 33.56
8.7 | 1 | 0.949677626 | 0.8299749 | 41.69353 | 41.69353 | 21.86936 | 41.69353 | 39.59542 | 18.15102 | 32.25 | 33.5
8.71 | 1 | 0.950161539 | 0.829583 | 41.7043 | 41.7043 | 21.89086 | 41.7043 | 39.62583 | 18.16028 | 32.25 | 33.5
8.72 | 1 | 0.948358157 | 0.8284007 | 41.71479 | 41.71479 | 21.91218 | 41.71479 | 39.56056 | 18.15207 | 32.25 | 33.5
8.73 | 1 | 0.945088228 | 0.8269041 | 41.72498 | 41.72498 | 21.93334 | 41.72498 | 39.43379 | 18.13677 | 32.19 | 33.5
8.74 | 1 | 0.942877428 | 0.8271872 | 41.73489 | 41.73489 | 21.95433 | 41.73489 | 39.35089 | 18.16034 | 32.25 | 33.5
8.75 | 1 | 0.948646197 | 0.8318931 | 41.74451 | 41.74451 | 21.97515 | 41.74451 | 39.60077 | 18.28097 | 32.25 | 33.5
8.76 | 1 | 0.958356736 | 0.8384781 | 41.75385 | 41.75385 | 21.9958 | 41.75385 | 40.01509 | 18.44299 | 32.25 | 33.56
8.77 | 1 | 0.96614205 | 0.842512 | 41.76291 | 41.76291 | 22.01628 | 41.76291 | 40.3489 | 18.54898 | 32.31 | 33.5
8.78 | 1 | 0.967571025 | 0.8426667 | 41.77169 | 41.77169 | 22.03659 | 41.77169 | 40.41707 | 18.5695 | 32.31 | 33.56
8.79 | 1 | 0.963973137 | 0.8418848 | 41.78018 | 41.78018 | 22.05674 | 41.78018 | 40.27497 | 18.56924 | 32.31 | 33.56
8.8 | 1 | 0.951852802 | 0.8443246 | 41.7884 | 41.7884 | 22.07672 | 41.7884 | 39.7764 | 18.63992 | 32.31 | 33.56
8.81 | 1 | 0.946340352 | 0.8442237 | 41.79634 | 41.79634 | 22.09654 | 41.79634 | 39.55356 | 18.65442 | 32.31 | 33.56
8.82 | 1 | 0.94664187 | 0.8418373 | 41.804 | 41.804 | 22.11618 | 41.804 | 39.57342 | 18.61823 | 32.31 | 33.63
8.83 | 1 | 0.95846064 | 0.834838 | 41.81138 | 41.81138 | 22.13566 | 41.81138 | 40.07457 | 18.47969 | 32.31 | 33.56
8.84 | 1 | 0.960320636 | 0.8275702 | 41.81849 | 41.81849 | 22.15498 | 41.81849 | 40.15916 | 18.3348 | 32.31 | 33.56
8.85 | 1 | 0.957766894 | 0.82108 | 41.82533 | 41.82533 | 22.17413 | 41.82533 | 40.05892 | 18.20673 | 32.31 | 33.63
8.86 | 1 | 0.953807971 | 0.8180649 | 41.83189 | 41.83189 | 22.19311 | 41.83189 | 39.89959 | 18.15541 | 32.31 | 33.56
8.87 | 1 | 0.959969956 | 0.8212141 | 41.83819 | 41.83819 | 22.21193 | 41.83819 | 40.1634 | 18.24075 | 32.31 | 33.63
8.88 | 1 | 0.968990315 | 0.8264798 | 41.84421 | 41.84421 | 22.23059 | 41.84421 | 40.54663 | 18.37313 | 32.31 | 33.63
8.89 | 1 | 0.970034128 | 0.8286807 | 41.84996 | 41.84996 | 22.24908 | 41.84996 | 40.59589 | 18.43738 | 32.38 | 33.63
8.9 | 1 | 0.965116514 | 0.8315569 | 41.85545 | 41.85545 | 22.2674 | 41.85545 | 40.39538 | 18.51661 | 32.31 | 33.63
8.91 | 1 | 0.956999566 | 0.8351923 | 41.86067 | 41.86067 | 22.28556 | 41.86067 | 40.06064 | 18.61273 | 32.38 | 33.56
8.92 | 1 | 0.948925787 | 0.8416717 | 41.86562 | 41.86562 | 22.30356 | 41.86562 | 39.72737 | 18.77228 | 32.31 | 33.56
8.93 | 1 | 0.938130191 | 0.8408328 | 41.87031 | 41.87031 | 22.3214 | 41.87031 | 39.2798 | 18.76857 | 32.31 | 33.56
8.94 | 1 | 0.925942368 | 0.8345011 | 41.87473 | 41.87473 | 22.33908 | 41.87473 | 38.77359 | 18.64198 | 32.38 | 33.63
8.95 | 1 | 0.923355476 | 0.8209182 | 41.87889 | 41.87889 | 22.35659 | 41.87889 | 38.6691 | 18.35293 | 32.38 | 33.63
8.96 | 1 | 0.925986511 | 0.8112158 | 41.88279 | 41.88279 | 22.37394 | 41.88279 | 38.7829 | 18.15009 | 32.38 | 33.63
8.97 | 1 | 0.933705802 | 0.8052975 | 41.88643 | 41.88643 | 22.39113 | 41.88643 | 39.1096 | 18.03152 | 32.38 | 33.56
8.98 | 1 | 0.934047022 | 0.8101292 | 41.88981 | 41.88981 | 22.40815 | 41.88981 | 39.12705 | 18.1535 | 32.38 | 33.63
8.99 | 1 | 0.93486386 | 0.8160816 | 41.89293 | 41.89293 | 22.42502 | 41.89293 | 39.16419 | 18.30065 | 32.38 | 33.63
9 | 1 | 0.93687979 | 0.8229811 | 41.8958 | 41.8958 | 22.44173 | 41.8958 | 39.25133 | 18.46912 | 32.31 | 33.63
9.01 | 1 | 0.950528754 | 0.8241443 | 41.89841 | 41.89841 | 22.45827 | 41.89841 | 39.82564 | 18.50886 | 32.38 | 33.56
9.02 | 1 | 0.964093797 | 0.8240742 | 41.90077 | 41.90077 | 22.47466 | 41.90077 | 40.39627 | 18.52079 | 32.38 | 33.63
9.03 | 1 | 0.971746525 | 0.8235886 | 41.90287 | 41.90287 | 22.49089 | 41.90287 | 40.71896 | 18.52324 | 32.38 | 33.63
9.04 | 1 | 0.97303426 | 0.8265674 | 41.90472 | 41.90472 | 22.50696 | 41.90472 | 40.77472 | 18.60352 | 32.38 | 33.63
9.05 | 1 | 0.971857676 | 0.8304759 | 41.90631 | 41.90631 | 22.52287 | 41.90631 | 40.72697 | 18.7047 | 32.44 | 33.63
9.06 | 1 | 0.971949472 | 0.8309244 | 41.90766 | 41.90766 | 22.53862 | 41.90766 | 40.73213 | 18.72789 | 32.44 | 33.63
9.07 | 1 | 0.96643812 | 0.831953 | 41.90876 | 41.90876 | 22.55421 | 41.90876 | 40.50222 | 18.76405 | 32.38 | 33.63
9.08 | 1 | 0.956294958 | 0.8334611 | 41.90961 | 41.90961 | 22.56965 | 41.90961 | 40.07795 | 18.81093 | 32.44 | 33.56
9.09 | 1 | 0.948717575 | 0.8359723 | 41.91021 | 41.91021 | 22.58493 | 41.91021 | 39.76095 | 18.88038 | 32.44 | 33.63
9.1 | 1 | 0.944394298 | 0.8355672 | 41.91057 | 41.91057 | 22.60005 | 41.91057 | 39.5801 | 18.88386 | 32.44 | 33.63
9.11 | 1 | 0.9455011 | 0.8300585 | 41.91068 | 41.91068 | 22.61502 | 41.91068 | 39.6266 | 18.77179 | 32.44 | 33.63
9.12 | 1 | 0.947017529 | 0.8250134 | 41.91055 | 41.91055 | 22.62983 | 41.91055 | 39.69003 | 18.66991 | 32.44 | 33.63
9.13 | 1 | 0.948210998 | 0.8206215 | 41.91018 | 41.91018 | 22.64449 | 41.91018 | 39.73969 | 18.58255 | 32.44 | 33.56
9.14 | 1 | 0.947128034 | 0.8188466 | 41.90956 | 41.90956 | 22.65899 | 41.90956 | 39.69372 | 18.55423 | 32.44 | 33.63
9.15 | 1 | 0.94305748 | 0.8197212 | 41.90871 | 41.90871 | 22.67333 | 41.90871 | 39.52232 | 18.58581 | 32.44 | 33.63
9.16 | 1 | 0.936582172 | 0.8227283 | 41.90761 | 41.90761 | 22.68752 | 41.90761 | 39.24992 | 18.66567 | 32.44 | 33.63
9.17 | 1 | 0.933046918 | 0.8295001 | 41.90628 | 41.90628 | 22.70156 | 41.90628 | 39.10052 | 18.83095 | 32.5 | 33.63
9.18 | 1 | 0.928918751 | 0.8342583 | 41.90471 | 41.90471 | 22.71544 | 41.90471 | 38.92607 | 18.95055 | 32.5 | 33.63
9.19 | 1 | 0.923097911 | 0.8341474 | 41.9029 | 41.9029 | 22.72917 | 41.9029 | 38.68048 | 18.95948 | 32.5 | 33.56
9.2 | 1 | 0.91743489 | 0.8353164 | 41.90086 | 41.90086 | 22.74275 | 41.90086 | 38.44131 | 18.99739 | 32.5 | 33.56
9.21 | 1 | 0.912737846 | 0.837305 | 41.89858 | 41.89858 | 22.75618 | 41.89858 | 38.24242 | 19.05386 | 32.5 | 33.56
9.22 | 1 | 0.922823398 | 0.8433312 | 41.89608 | 41.89608 | 22.76945 | 41.89608 | 38.66268 | 19.20219 | 32.5 | 33.56
9.23 | 1 | 0.938003872 | 0.844882 | 41.89334 | 41.89334 | 22.78257 | 41.89334 | 39.29611 | 19.24859 | 32.5 | 33.56
9.24 | 1 | 0.960266483 | 0.840212 | 41.89037 | 41.89037 | 22.79554 | 41.89037 | 40.22592 | 19.15309 | 32.5 | 33.63
9.25 | 1 | 0.97003101 | 0.8323282 | 41.88717 | 41.88717 | 22.80836 | 41.88717 | 40.63185 | 18.98404 | 32.5 | 33.56
9.26 | 1 | 0.974113989 | 0.8244375 | 41.88374 | 41.88374 | 22.82103 | 41.88374 | 40.79954 | 18.81451 | 32.5 | 33.63
9.27 | 1 | 0.963788467 | 0.8231642 | 41.88009 | 41.88009 | 22.83355 | 41.88009 | 40.36354 | 18.79576 | 32.56 | 33.63
9.28 | 1 | 0.959145172 | 0.8223086 | 41.8762 | 41.8762 | 22.84592 | 41.8762 | 40.16536 | 18.7864 | 32.56 | 33.63
9.29 | 1 | 0.960982983 | 0.8219295 | 41.8721 | 41.8721 | 22.85814 | 41.8721 | 40.23837 | 18.78778 | 32.56 | 33.63
9.3 | 1 | 0.961870556 | 0.8219649 | 41.86777 | 41.86777 | 22.87021 | 41.86777 | 40.27137 | 18.79851 | 32.63 | 33.63
9.31 | 1 | 0.960727576 | 0.823455 | 41.86321 | 41.86321 | 22.88214 | 41.86321 | 40.21914 | 18.84241 | 32.63 | 33.63
9.32 | 1 | 0.948215624 | 0.8334977 | 41.85844 | 41.85844 | 22.89391 | 41.85844 | 39.69082 | 19.08202 | 32.56 | 33.63
9.33 | 1 | 0.937208173 | 0.8443343 | 41.85344 | 41.85344 | 22.90554 | 41.85344 | 39.22539 | 19.33993 | 32.63 | 33.63
9.34 | 1 | 0.927949291 | 0.8560937 | 41.84822 | 41.84822 | 22.91702 | 41.84822 | 38.83303 | 19.61912 | 32.63 | 33.63
9.35 | 1 | 0.924657738 | 0.8566699 | 41.84279 | 41.84279 | 22.92836 | 41.84279 | 38.69026 | 19.64203 | 32.63 | 33.63
9.36 | 1 | 0.923023504 | 0.8531533 | 41.83714 | 41.83714 | 22.93954 | 41.83714 | 38.61666 | 19.57095 | 32.63 | 33.56
9.37 | 1 | 0.921352757 | 0.8404039 | 41.83127 | 41.83127 | 22.95059 | 41.83127 | 38.54135 | 19.28776 | 32.63 | 33.63
9.38 | 1 | 0.922544198 | 0.8314083 | 41.82518 | 41.82518 | 22.96148 | 41.82518 | 38.58558 | 19.09037 | 32.69 | 33.56
9.39 | 1 | 0.927966626 | 0.8279614 | 41.81888 | 41.81888 | 22.97223 | 41.81888 | 38.80653 | 19.02012 | 32.69 | 33.56
9.4 | 1 | 0.942921034 | 0.8302629 | 41.81237 | 41.81237 | 22.98284 | 41.81237 | 39.42576 | 19.0818 | 32.69 | 33.63
9.41 | 1 | 0.96186177 | 0.8349691 | 41.80564 | 41.80564 | 22.9933 | 41.80564 | 40.21125 | 19.1987 | 32.75 | 33.63
9.42 | 1 | 0.969860691 | 0.8362575 | 41.79871 | 41.79871 | 23.00362 | 41.79871 | 40.53892 | 19.23695 | 32.75 | 33.56
9.43 | 1 | 0.972507677 | 0.8366892 | 41.79156 | 41.79156 | 23.0138 | 41.79156 | 40.64261 | 19.2554 | 32.75 | 33.63
9.44 | 1 | 0.962010204 | 0.835017 | 41.7842 | 41.7842 | 23.02383 | 41.7842 | 40.19683 | 19.22529 | 32.75 | 33.56
9.45 | 1 | 0.949831142 | 0.8329496 | 41.77664 | 41.77664 | 23.03372 | 41.77664 | 39.68075 | 19.18593 | 32.75 | 33.56
9.46 | 1 | 0.936394901 | 0.8305866 | 41.76887 | 41.76887 | 23.04347 | 41.76887 | 39.11215 | 19.1396 | 32.75 | 33.63
9.47 | 1 | 0.928406217 | 0.8318847 | 41.76089 | 41.76089 | 23.05307 | 41.76089 | 38.77107 | 19.1775 | 32.81 | 33.56
9.48 | 1 | 0.922808407 | 0.8343452 | 41.75271 | 41.75271 | 23.06254 | 41.75271 | 38.52975 | 19.24212 | 32.81 | 33.56
9.49 | 1 | 0.927717842 | 0.8405798 | 41.74432 | 41.74432 | 23.07186 | 41.74432 | 38.72695 | 19.39374 | 32.81 | 33.63
9.5 | 1 | 0.932525864 | 0.8451655 | 41.73573 | 41.73573 | 23.08105 | 41.73573 | 38.91965 | 19.50731 | 32.81 | 33.63
9.51 | 1 | 0.937170545 | 0.8470956 | 41.72694 | 41.72694 | 23.09009 | 41.72694 | 39.10526 | 19.55952 | 32.81 | 33.63
9.52 | 1 | 0.935004714 | 0.845055 | 41.71794 | 41.71794 | 23.099 | 41.71794 | 39.00647 | 19.51992 | 32.88 | 33.63
9.53 | 1 | 0.929018406 | 0.840787 | 41.70875 | 41.70875 | 23.10776 | 41.70875 | 38.7482 | 19.42871 | 32.81 | 33.63
9.54 | 1 | 0.936806356 | 0.8382299 | 41.69936 | 41.69936 | 23.11639 | 41.69936 | 39.06422 | 19.37685 | 32.88 | 33.63
9.55 | 1 | 0.947385194 | 0.8371474 | 41.68977 | 41.68977 | 23.12488 | 41.68977 | 39.49627 | 19.35893 | 32.88 | 33.63
9.56 | 1 | 0.965045299 | 0.8440766 | 41.67998 | 41.67998 | 23.13323 | 41.67998 | 40.22307 | 19.52622 | 32.94 | 33.63
9.57 | 1 | 0.97315036 | 0.8488311 | 41.67 | 41.67 | 23.14144 | 41.67 | 40.55118 | 19.64317 | 32.88 | 33.63
9.58 | 1 | 0.965316843 | 0.8499579 | 41.65982 | 41.65982 | 23.14952 | 41.65982 | 40.21493 | 19.67612 | 32.94 | 33.63
9.59 | 1 | 0.957925852 | 0.8450507 | 41.64945 | 41.64945 | 23.15746 | 41.64945 | 39.89709 | 19.56922 | 32.94 | 33.63
9.6 | 1 | 0.950821914 | 0.8362293 | 41.63889 | 41.63889 | 23.16526 | 41.63889 | 39.59117 | 19.37147 | 32.88 | 33.63
9.61 | 1 | 0.952991485 | 0.833705 | 41.62813 | 41.62813 | 23.17293 | 41.62813 | 39.67126 | 19.31939 | 32.94 | 33.63
9.62 | 1 | 0.956546656 | 0.8327527 | 41.61719 | 41.61719 | 23.18046 | 41.61719 | 39.80878 | 19.30359 | 33 | 33.56
9.63 | 1 | 0.950854954 | 0.8374203 | 41.60605 | 41.60605 | 23.18786 | 41.60605 | 39.56132 | 19.41799 | 32.94 | 33.63
9.64 | 1 | 0.94656863 | 0.841145 | 41.59472 | 41.59472 | 23.19513 | 41.59472 | 39.37226 | 19.51046 | 33 | 33.63
9.65 | 1 | 0.946233876 | 0.8422181 | 41.58321 | 41.58321 | 23.20226 | 41.58321 | 39.34744 | 19.54136 | 33 | 33.63
9.66 | 1 | 0.949999992 | 0.8426082 | 41.57151 | 41.57151 | 23.20925 | 41.57151 | 39.49294 | 19.55631 | 33 | 33.63
9.67 | 1 | 0.95843383 | 0.8422208 | 41.55963 | 41.55963 | 23.21612 | 41.55963 | 39.83215 | 19.55309 | 33 | 33.56
9.68 | 1 | 0.96252638 | 0.8406456 | 41.54756 | 41.54756 | 23.22285 | 41.54756 | 39.99062 | 19.52218 | 33 | 33.63
9.69 | 1 | 0.964444811 | 0.8384757 | 41.5353 | 41.5353 | 23.22944 | 41.5353 | 40.05851 | 19.47732 | 33 | 33.63
9.7 | 1 | 0.963535096 | 0.833409 | 41.52287 | 41.52287 | 23.23591 | 41.52287 | 40.00874 | 19.36502 | 33.06 | 33.63
9.71 | 1 | 0.962023636 | 0.8280064 | 41.51025 | 41.51025 | 23.24225 | 41.51025 | 39.93384 | 19.24473 | 33 | 33.56
9.72 | 1 | 0.957543429 | 0.8257518 | 41.49745 | 41.49745 | 23.24845 | 41.49745 | 39.73561 | 19.19745 | 33 | 33.63
9.73 | 1 | 0.952928358 | 0.824004 | 41.48447 | 41.48447 | 23.25453 | 41.48447 | 39.53173 | 19.16182 | 33.06 | 33.63
9.74 | 1 | 0.947839715 | 0.8240359 | 41.47131 | 41.47131 | 23.26047 | 41.47131 | 39.30816 | 19.16746 | 33.06 | 33.63
9.75 | 1 | 0.941641465 | 0.8238248 | 41.45797 | 41.45797 | 23.26629 | 41.45797 | 39.03855 | 19.16734 | 33.06 | 33.63
9.76 | 1 | 0.933730292 | 0.8232388 | 41.44446 | 41.44446 | 23.27197 | 41.44446 | 38.69795 | 19.15839 | 33.13 | 33.63
9.77 | 1 | 0.925318846 | 0.8262518 | 41.43077 | 41.43077 | 23.27753 | 41.43077 | 38.33667 | 19.2331 | 33.13 | 33.63
9.78 | 1 | 0.916510656 | 0.832119 | 41.41691 | 41.41691 | 23.28296 | 41.41691 | 37.95904 | 19.37419 | 33.13 | 33.63
9.79 | 1 | 0.917304673 | 0.8384561 | 41.40287 | 41.40287 | 23.28826 | 41.40287 | 37.97905 | 19.52618 | 33.13 | 33.63
9.8 | 1 | 0.921919317 | 0.8449803 | 41.38866 | 41.38866 | 23.29343 | 41.38866 | 38.15701 | 19.68249 | 33.13 | 33.63
9.81 | 1 | 0.9323435 | 0.8429682 | 41.37428 | 41.37428 | 23.29848 | 41.37428 | 38.57504 | 19.63988 | 33.13 | 33.63
9.82 | 1 | 0.943616897 | 0.8396018 | 41.35972 | 41.35972 | 23.3034 | 41.35972 | 39.02773 | 19.56558 | 33.13 | 33.63
9.83 | 1 | 0.949877336 | 0.8327665 | 41.345 | 41.345 | 23.3082 | 41.345 | 39.27268 | 19.41028 | 33.19 | 33.63
9.84 | 1 | 0.954883372 | 0.8265894 | 41.33011 | 41.33011 | 23.31287 | 41.33011 | 39.46543 | 19.27017 | 33.19 | 33.63
9.85 | 1 | 0.952574365 | 0.8242507 | 41.31504 | 41.31504 | 23.31741 | 41.31504 | 39.35565 | 19.21939 | 33.19 | 33.63
9.86 | 1 | 0.948914098 | 0.8232042 | 41.29981 | 41.29981 | 23.32183 | 41.29981 | 39.18998 | 19.19863 | 33.13 | 33.63
9.87 | 1 | 0.941708088 | 0.8255482 | 41.28442 | 41.28442 | 23.32612 | 41.28442 | 38.87787 | 19.25684 | 33.13 | 33.63
9.88 | 1 | 0.936218704 | 0.8288264 | 41.26886 | 41.26886 | 23.3303 | 41.26886 | 38.63668 | 19.33676 | 33.19 | 33.69
9.89 | 1 | 0.933321852 | 0.8335156 | 41.25313 | 41.25313 | 23.33434 | 41.25313 | 38.50245 | 19.44954 | 33.19 | 33.63
9.9 | 1 | 0.932483749 | 0.8379358 | 41.23724 | 41.23724 | 23.33827 | 41.23724 | 38.45306 | 19.55597 | 33.25 | 33.69
9.91 | 1 | 0.933595123 | 0.8421013 | 41.22119 | 41.22119 | 23.34207 | 41.22119 | 38.4839 | 19.65639 | 33.25 | 33.63
9.92 | 1 | 0.936751671 | 0.8444974 | 41.20498 | 41.20498 | 23.34575 | 41.20498 | 38.59883 | 19.71543 | 33.25 | 33.63
9.93 | 1 | 0.941152762 | 0.8458169 | 41.1886 | 41.1886 | 23.34931 | 41.1886 | 38.76477 | 19.74924 | 33.25 | 33.69
9.94 | 1 | 0.9454541 | 0.843604 | 41.17207 | 41.17207 | 23.35275 | 41.17207 | 38.9263 | 19.70047 | 33.25 | 33.63
9.95 | 1 | 0.949717124 | 0.8400343 | 41.15538 | 41.15538 | 23.35606 | 41.15538 | 39.08597 | 19.6199 | 33.31 | 33.63
9.96 | 1 | 0.952267304 | 0.8361789 | 41.13853 | 41.13853 | 23.35926 | 41.13853 | 39.17487 | 19.53252 | 33.31 | 33.63
9.97 | 1 | 0.954431288 | 0.832259 | 41.12152 | 41.12152 | 23.36234 | 41.12152 | 39.24766 | 19.44352 | 33.25 | 33.63
9.98 | 1 | 0.960169193 | 0.8345055 | 41.10436 | 41.10436 | 23.3653 | 41.10436 | 39.46714 | 19.49847 | 33.31 | 33.69
9.99 | 1 | 0.966294528 | 0.8374205 | 41.08704 | 41.08704 | 23.36813 | 41.08704 | 39.70218 | 19.56895 | 33.31 | 33.69
10 | 1 | 0.971114417 | 0.8418101 | 41.06956 | 41.06956 | 23.37085 | 41.06956 | 39.88324 | 19.67382 | 33.31 | 33.69
10.01 | 1 | 0.975466578 | 0.8459027 | 41.05194 | 41.05194 | 23.37346 | 41.05194 | 40.04479 | 19.77167 | 33.38 | 33.69
10.02 | 1 | 0.97181723 | 0.8441065 | 41.03416 | 41.03416 | 23.37594 | 41.03416 | 39.8777 | 19.73178 | 33.38 | 33.63
10.03 | 1 | 0.967531419 | 0.842252 | 41.01623 | 41.01623 | 23.37831 | 41.01623 | 39.68449 | 19.69043 | 33.38 | 33.63
10.04 | 1 | 0.958410883 | 0.8399548 | 40.99814 | 40.99814 | 23.38056 | 40.99814 | 39.29307 | 19.63861 | 33.44 | 33.69
10.05 | 1 | 0.950429741 | 0.8386752 | 40.97991 | 40.97991 | 23.38269 | 40.97991 | 38.94853 | 19.61048 | 33.38 | 33.75
10.06 | 1 | 0.94790456 | 0.8422685 | 40.96153 | 40.96153 | 23.38471 | 40.96153 | 38.82762 | 19.6962 | 33.44 | 33.69
10.07 | 1 | 0.946984045 | 0.8454722 | 40.943 | 40.943 | 23.38661 | 40.943 | 38.77237 | 19.77273 | 33.38 | 33.69
10.08 | 1 | 0.951698959 | 0.8473077 | 40.92433 | 40.92433 | 23.3884 | 40.92433 | 38.94764 | 19.81717 | 33.5 | 33.69
10.09 | 1 | 0.955008378 | 0.8483985 | 40.9055 | 40.9055 | 23.39007 | 40.9055 | 39.0651 | 19.8441 | 33.44 | 33.69
10.1 | 1 | 0.954377646 | 0.8474018 | 40.88654 | 40.88654 | 23.39163 | 40.88654 | 39.0212 | 19.82211 | 33.44 | 33.63
10.11 | 1 | 0.954206318 | 0.8466349 | 40.86743 | 40.86743 | 23.39308 | 40.86743 | 38.99596 | 19.80539 | 33.5 | 33.75
10.12 | 1 | 0.955124619 | 0.846413 | 40.84817 | 40.84817 | 23.39441 | 40.84817 | 39.01509 | 19.80133 | 33.5 | 33.69
10.13 | 1 | 0.956680852 | 0.8453952 | 40.82877 | 40.82877 | 23.39563 | 40.82877 | 39.0601 | 19.77855 | 33.56 | 33.69
10.14 | 1 | 0.959576966 | 0.842706 | 40.80923 | 40.80923 | 23.39673 | 40.80923 | 39.1596 | 19.71657 | 33.56 | 33.69
10.15 | 1 | 0.961154629 | 0.8414178 | 40.78955 | 40.78955 | 23.39773 | 40.78955 | 39.20506 | 19.68727 | 33.56 | 33.69
10.16 | 1 | 0.960181909 | 0.8428397 | 40.76973 | 40.76973 | 23.39861 | 40.76973 | 39.14636 | 19.72128 | 33.5 | 33.69
10.17 | 1 | 0.959086787 | 0.84567 | 40.74977 | 40.74977 | 23.39938 | 40.74977 | 39.08256 | 19.78816 | 33.56 | 33.69
10.18 | 1 | 0.957765601 | 0.8511014 | 40.72967 | 40.72967 | 23.40005 | 40.72967 | 39.00948 | 19.91581 | 33.56 | 33.75
10.19 | 1 | 0.956143762 | 0.854681 | 40.70943 | 40.70943 | 23.4006 | 40.70943 | 38.92407 | 20.00005 | 33.63 | 33.75
10.2 | 1 | 0.953973069 | 0.8548802 | 40.68906 | 40.68906 | 23.40104 | 40.68906 | 38.81627 | 20.00508 | 33.63 | 33.75
10.21 | 1 | 0.953375686 | 0.854144 | 40.66855 | 40.66855 | 23.40137 | 40.66855 | 38.77241 | 19.98814 | 33.63 | 33.75
10.22 | 1 | 0.955716849 | 0.8516609 | 40.64791 | 40.64791 | 23.4016 | 40.64791 | 38.84789 | 19.93022 | 33.63 | 33.75
10.23 | 1 | 0.958661664 | 0.8503516 | 40.62713 | 40.62713 | 23.40171 | 40.62713 | 38.94767 | 19.89968 | 33.63 | 33.75
10.24 | 1 | 0.962801622 | 0.8513662 | 40.60622 | 40.60622 | 23.40172 | 40.60622 | 39.09573 | 19.92343 | 33.63 | 33.69
10.25 | 1 | 0.964731864 | 0.8517679 | 40.58517 | 40.58517 | 23.40162 | 40.58517 | 39.15381 | 19.93275 | 33.69 | 33.69
10.26 | 1 | 0.961845947 | 0.8508336 | 40.564 | 40.564 | 23.40141 | 40.564 | 39.01632 | 19.91071 | 33.69 | 33.69
10.27 | 1 | 0.958237072 | 0.8499236 | 40.54269 | 40.54269 | 23.40109 | 40.54269 | 38.84951 | 19.88914 | 33.69 | 33.75
10.28 | 1 | 0.952818292 | 0.8490745 | 40.52125 | 40.52125 | 23.40067 | 40.52125 | 38.60939 | 19.86891 | 33.69 | 33.75
10.29 | 1 | 0.948706823 | 0.849571 | 40.49969 | 40.49969 | 23.40015 | 40.49969 | 38.42233 | 19.88008 | 33.69 | 33.75
10.3 | 1 | 0.948553117 | 0.8541413 | 40.47799 | 40.47799 | 23.39951 | 40.47799 | 38.39553 | 19.98649 | 33.75 | 33.75
10.31 | 1 | 0.949610715 | 0.858148 | 40.45617 | 40.45617 | 23.39878 | 40.45617 | 38.41761 | 20.07961 | 33.75 | 33.75
10.32 | 1 | 0.95542206 | 0.8599423 | 40.43422 | 40.43422 | 23.39794 | 40.43422 | 38.63175 | 20.12087 | 33.69 | 33.81
10.33 | 1 | 0.960973519 | 0.8612377 | 40.41215 | 40.41215 | 23.39699 | 40.41215 | 38.83501 | 20.15037 | 33.75 | 33.75
10.34 | 1 | 0.96504866 | 0.8596984 | 40.38995 | 40.38995 | 23.39594 | 40.38995 | 38.97827 | 20.11345 | 33.75 | 33.81
10.35 | 1 | 0.968577079 | 0.8582411 | 40.36763 | 40.36763 | 23.39479 | 40.36763 | 39.09916 | 20.07837 | 33.75 | 33.81
10.36 | 1 | 0.966447155 | 0.8576309 | 40.34518 | 40.34518 | 23.39353 | 40.34518 | 38.99149 | 20.06301 | 33.75 | 33.81
10.37 | 1 | 0.964275185 | 0.8570102 | 40.32261 | 40.32261 | 23.39217 | 40.32261 | 38.88209 | 20.04733 | 33.75 | 33.75
10.38 | 1 | 0.959845826 | 0.8558289 | 40.29992 | 40.29992 | 23.39071 | 40.29992 | 38.68171 | 20.01845 | 33.81 | 33.81
10.39 | 1 | 0.955416467 | 0.8546477 | 40.27711 | 40.27711 | 23.38915 | 40.27711 | 38.48141 | 19.98948 | 33.81 | 33.81
10.4 | 1 | 0.953988121 | 0.8537289 | 40.25418 | 40.25418 | 23.38749 | 40.25418 | 38.40201 | 19.96657 | 33.75 | 33.81
10.41 | 1 | 0.952750767 | 0.8528268 | 40.23113 | 40.23113 | 23.38572 | 40.23113 | 38.33024 | 19.94397 | 33.81 | 33.75
10.42 | 1 | 0.953519228 | 0.8553302 | 40.20796 | 40.20796 | 23.38386 | 40.20796 | 38.33906 | 20.00092 | 33.81 | 33.81
10.43 | 1 | 0.954631429 | 0.8584172 | 40.18467 | 40.18467 | 23.3819 | 40.18467 | 38.36155 | 20.07142 | 33.81 | 33.75
10.44 | 1 | 0.953532969 | 0.8595828 | 40.16126 | 40.16126 | 23.37983 | 40.16126 | 38.29509 | 20.0969 | 33.81 | 33.81
10.45 | 1 | 0.951731953 | 0.8601376 | 40.13774 | 40.13774 | 23.37767 | 40.13774 | 38.20037 | 20.10801 | 33.81 | 33.81
10.46 | 1 | 0.951275111 | 0.8579347 | 40.1141 | 40.1141 | 23.37541 | 40.1141 | 38.15955 | 20.05457 | 33.81 | 33.75
10.47 | 1 | 0.951524613 | 0.8542825 | 40.09035 | 40.09035 | 23.37305 | 40.09035 | 38.14696 | 19.96719 | 33.81 | 33.81
10.48 | 1 | 0.953253868 | 0.8524188 | 40.06649 | 40.06649 | 23.37059 | 40.06649 | 38.19353 | 19.92153 | 33.88 | 33.81
10.49 | 1 | 0.956224894 | 0.8520558 | 40.04251 | 40.04251 | 23.36804 | 40.04251 | 38.28964 | 19.91087 | 33.88 | 33.81
10.5 | 1 | 0.958684633 | 0.8522233 | 40.01842 | 40.01842 | 23.36539 | 40.01842 | 38.36504 | 19.91253 | 33.88 | 33.88
10.51 | 1 | 0.960447988 | 0.8531132 | 39.99421 | 39.99421 | 23.36264 | 39.99421 | 38.41236 | 19.93097 | 33.88 | 33.81
10.52 | 1 | 0.961632095 | 0.854485 | 39.9699 | 39.9699 | 23.35979 | 39.9699 | 38.43634 | 19.96059 | 33.88 | 33.88
10.53 | 1 | 0.961427939 | 0.8570115 | 39.94548 | 39.94548 | 23.35685 | 39.94548 | 38.4047 | 20.01709 | 33.88 | 33.81
10.54 | 1 | 0.960597579 | 0.8594303 | 39.92095 | 39.92095 | 23.35382 | 39.92095 | 38.34796 | 20.07098 | 33.94 | 33.75
10.55 | 1 | 0.956399619 | 0.8612694 | 39.8963 | 39.8963 | 23.35069 | 39.8963 | 38.15681 | 20.11123 | 33.88 | 33.81
10.56 | 1 | 0.952214268 | 0.8630601 | 39.87155 | 39.87155 | 23.34747 | 39.87155 | 37.96626 | 20.15027 | 33.94 | 33.88
10.57 | 1 | 0.949220266 | 0.8602821 | 39.8467 | 39.8467 | 23.34415 | 39.8467 | 37.82329 | 20.08255 | 33.94 | 33.81
10.58 | 1 | 0.946226263 | 0.857504 | 39.82174 | 39.82174 | 23.34073 | 39.82174 | 37.68037 | 20.01477 | 33.94 | 33.88
10.59 | 1 | 0.945374913 | 0.85578 | 39.79667 | 39.79667 | 23.33723 | 39.79667 | 37.62277 | 19.97153 | 33.94 | 33.81
10.6 | 1 | 0.944885785 | 0.8542342 | 39.7715 | 39.7715 | 23.33363 | 39.7715 | 37.57952 | 19.93239 | 33.94 | 33.81
10.61 | 1 | 0.943522312 | 0.8553921 | 39.74622 | 39.74622 | 23.32994 | 39.74622 | 37.50144 | 19.95625 | 33.94 | 33.81
10.62 | 1 | 0.941768762 | 0.8577562 | 39.72084 | 39.72084 | 23.32616 | 39.72084 | 37.40784 | 20.00816 | 33.94 | 33.81
10.63 | 1 | 0.940869263 | 0.8603029 | 39.69535 | 39.69535 | 23.32229 | 39.69535 | 37.34814 | 20.06423 | 34 | 33.81
10.64 | 1 | 0.940762123 | 0.8630189 | 39.66977 | 39.66977 | 23.31832 | 39.66977 | 37.31982 | 20.12415 | 33.94 | 33.88
10.65 | 1 | 0.94228261 | 0.8649484 | 39.64408 | 39.64408 | 23.31426 | 39.64408 | 37.35593 | 20.16564 | 33.94 | 33.81
10.66 | 1 | 0.94700453 | 0.8653307 | 39.6183 | 39.6183 | 23.31012 | 39.6183 | 37.51871 | 20.17096 | 33.94 | 33.81
10.67 | 1 | 0.951696083 | 0.8657113 | 39.59241 | 39.59241 | 23.30588 | 39.59241 | 37.67994 | 20.17617 | 33.94 | 33.81
10.68 | 1 | 0.956210551 | 0.8660816 | 39.56643 | 39.56643 | 23.30156 | 39.56643 | 37.83383 | 20.18105 | 34 | 33.81
10.69 | 1 | 0.96072502 | 0.8664519 | 39.54034 | 39.54034 | 23.29714 | 39.54034 | 37.9874 | 20.18585 | 34 | 33.81
10.7 | 1 | 0.959323098 | 0.8651148 | 39.51416 | 39.51416 | 23.29264 | 39.51416 | 37.90685 | 20.15081 | 34 | 33.81
10.71 | 1 | 0.957587984 | 0.8636816 | 39.48788 | 39.48788 | 23.28805 | 39.48788 | 37.81312 | 20.11346 | 34.06 | 33.88
10.72 | 1 | 0.955192401 | 0.8608881 | 39.46151 | 39.46151 | 23.28337 | 39.46151 | 37.69333 | 20.04437 | 34 | 33.88
10.73 | 1 | 0.952562217 | 0.8576113 | 39.43504 | 39.43504 | 23.2786 | 39.43504 | 37.56433 | 19.96399 | 34 | 33.81
10.74 | 1 | 0.952269934 | 0.8565073 | 39.40848 | 39.40848 | 23.27375 | 39.40848 | 37.52751 | 19.93414 | 34.06 | 33.81
10.75 | 1 | 0.954136026 | 0.8574092 | 39.38182 | 39.38182 | 23.26881 | 39.38182 | 37.57561 | 19.95089 | 34.06 | 33.81
10.76 | 1 | 0.956278549 | 0.8587512 | 39.35507 | 39.35507 | 23.26378 | 39.35507 | 37.6344 | 19.9778 | 34.06 | 33.81
10.77 | 1 | 0.959088653 | 0.861156 | 39.32822 | 39.32822 | 23.25867 | 39.32822 | 37.71925 | 20.02934 | 34.06 | 33.88
10.78 | 1 | 0.96177778 | 0.8635186 | 39.30128 | 39.30128 | 23.25347 | 39.30128 | 37.7991 | 20.0798 | 34.06 | 33.88
10.79 | 1 | 0.962444024 | 0.8651741 | 39.27426 | 39.27426 | 23.24819 | 39.27426 | 37.79927 | 20.11373 | 34.06 | 33.88
10.8 | 1 | 0.963110269 | 0.8668296 | 39.24714 | 39.24714 | 23.24282 | 39.24714 | 37.79932 | 20.14756 | 34.06 | 33.88
10.81 | 1 | 0.96114661 | 0.8668283 | 39.21993 | 39.21993 | 23.23737 | 39.21993 | 37.6961 | 20.14281 | 34.06 | 33.88
10.82 | 1 | 0.958568919 | 0.8664401 | 39.19263 | 39.19263 | 23.23183 | 39.19263 | 37.56884 | 20.12899 | 34.13 | 33.88
10.83 | 1 | 0.954796131 | 0.8644342 | 39.16525 | 39.16525 | 23.22621 | 39.16525 | 37.39483 | 20.07753 | 34.13 | 33.88
10.84 | 1 | 0.950067519 | 0.8611346 | 39.13777 | 39.13777 | 23.22051 | 39.13777 | 37.18353 | 19.99598 | 34.13 | 33.88
10.85 | 1 | 0.94592973 | 0.8582965 | 39.11021 | 39.11021 | 23.21472 | 39.11021 | 36.99551 | 19.92511 | 34.19 | 33.81
10.86 | 1 | 0.943230785 | 0.8565825 | 39.08257 | 39.08257 | 23.20885 | 39.08257 | 36.86388 | 19.8803 | 34.19 | 33.81
10.87 | 1 | 0.940541119 | 0.8548632 | 39.05483 | 39.05483 | 23.2029 | 39.05483 | 36.73268 | 19.83531 | 34.13 | 33.88
10.88 | 1 | 0.93838571 | 0.8528337 | 39.02701 | 39.02701 | 23.19687 | 39.02701 | 36.62239 | 19.78307 | 34.19 | 33.88
10.89 | 1 | 0.936230302 | 0.8508041 | 38.99911 | 38.99911 | 23.19076 | 38.99911 | 36.51215 | 19.73079 | 34.19 | 33.88
10.9 | 1 | 0.935382548 | 0.8499951 | 38.97112 | 38.97112 | 23.18457 | 38.97112 | 36.45291 | 19.70677 | 34.19 | 33.88
10.91 | 1 | 0.935009916 | 0.8496296 | 38.94305 | 38.94305 | 23.17829 | 38.94305 | 36.41214 | 19.69296 | 34.19 | 33.88
10.92 | 1 | 0.936609594 | 0.8498283 | 38.9149 | 38.9149 | 23.17194 | 38.9149 | 36.44807 | 19.69217 | 34.25 | 33.88
10.93 | 1 | 0.940716427 | 0.8507441 | 38.88667 | 38.88667 | 23.16551 | 38.88667 | 36.58133 | 19.70792 | 34.19 | 33.88
10.94 | 1 | 0.944494744 | 0.8513758 | 38.85835 | 38.85835 | 23.15899 | 38.85835 | 36.70151 | 19.71701 | 34.25 | 33.88
10.95 | 1 | 0.946211176 | 0.8502246 | 38.82995 | 38.82995 | 23.1524 | 38.82995 | 36.74134 | 19.68474 | 34.25 | 33.88
10.96 | 1 | 0.947927608 | 0.8490734 | 38.80148 | 38.80148 | 23.14573 | 38.80148 | 36.78099 | 19.65242 | 34.25 | 33.88
10.97 | 1 | 0.948364147 | 0.8493283 | 38.77292 | 38.77292 | 23.13898 | 38.77292 | 36.77085 | 19.65259 | 34.31 | 33.81
10.98 | 1 | 0.948528865 | 0.8498818 | 38.74429 | 38.74429 | 23.13216 | 38.74429 | 36.75008 | 19.6596 | 34.31 | 33.88
10.99 | 1 | 0.949745886 | 0.8504779 | 38.71557 | 38.71557 | 23.12526 | 38.71557 | 36.76996 | 19.66752 | 34.25 | 33.88
11 | 1 | 0.952005069 | 0.8511162 | 38.68678 | 38.68678 | 23.11828 | 38.68678 | 36.83002 | 19.67634 | 34.31 | 33.88
11.01 | 1 | 0.953735052 | 0.8517524 | 38.65792 | 38.65792 | 23.11122 | 38.65792 | 36.86941 | 19.68504 | 34.31 | 33.88
11.02 | 1 | 0.952884114 | 0.8523784 | 38.62897 | 38.62897 | 23.10409 | 38.62897 | 36.80894 | 19.69343 | 34.31 | 33.88
11.03 | 1 | 0.952033176 | 0.8530045 | 38.59996 | 38.59996 | 23.09688 | 38.59996 | 36.74844 | 19.70174 | 34.31 | 33.88
11.04 | 1 | 0.951008432 | 0.8529399 | 38.57086 | 38.57086 | 23.0896 | 38.57086 | 36.68122 | 19.69404 | 34.31 | 33.88
11.05 | 1 | 0.949947574 | 0.8527319 | 38.54169 | 38.54169 | 23.08224 | 38.54169 | 36.61259 | 19.68296 | 34.31 | 33.88
11.06 | 1 | 0.951259868 | 0.8524008 | 38.51245 | 38.51245 | 23.0748 | 38.51245 | 36.63535 | 19.66898 | 34.38 | 33.94
11.07 | 1 | 0.955186887 | 0.851934 | 38.48314 | 38.48314 | 23.0673 | 38.48314 | 36.75859 | 19.65181 | 34.38 | 33.94
11.08 | 1 | 0.95883478 | 0.8517104 | 38.45375 | 38.45375 | 23.05971 | 38.45375 | 36.87079 | 19.6402 | 34.31 | 33.94
11.09 | 1 | 0.960303666 | 0.8533845 | 38.42429 | 38.42429 | 23.05206 | 38.42429 | 36.89899 | 19.67227 | 34.38 | 33.88
11.1 | 1 | 0.961772552 | 0.8550585 | 38.39476 | 38.39476 | 23.04433 | 38.39476 | 36.92703 | 19.70425 | 34.44 | 33.88
11.11 | 1 | 0.958515024 | 0.8567651 | 38.36516 | 38.36516 | 23.03653 | 38.36516 | 36.77358 | 19.73689 | 34.38 | 33.88
11.12 | 1 | 0.953607244 | 0.8584829 | 38.33549 | 38.33549 | 23.02866 | 38.33549 | 36.557 | 19.76971 | 34.38 | 33.94
11.13 | 1 | 0.950367654 | 0.8594752 | 38.30575 | 38.30575 | 23.02071 | 38.30575 | 36.40454 | 19.78573 | 34.44 | 33.94
11.14 | 1 | 0.950110853 | 0.8591702 | 38.27594 | 38.27594 | 23.01269 | 38.27594 | 36.36639 | 19.77182 | 34.38 | 33.94
11.15 | 1 | 0.949854052 | 0.8588651 | 38.24606 | 38.24606 | 23.00461 | 38.24606 | 36.32818 | 19.75785 | 34.44 | 33.94
11.16 | 1 | 0.952323731 | 0.8581291 | 38.21612 | 38.21612 | 22.99645 | 38.21612 | 36.39411 | 19.73392 | 34.44 | 33.94
11.17 | 1 | 0.954889671 | 0.8573778 | 38.1861 | 38.1861 | 22.98822 | 38.1861 | 36.46352 | 19.70959 | 34.44 | 33.94
11.18 | 1 | 0.953628807 | 0.8568713 | 38.15602 | 38.15602 | 22.97992 | 38.15602 | 36.38668 | 19.69083 | 34.44 | 34
11.19 | 1 | 0.949395255 | 0.8565548 | 38.12588 | 38.12588 | 22.97155 | 38.12588 | 36.19653 | 19.67639 | 34.44 | 33.94
11.2 | 1 | 0.945557965 | 0.8559829 | 38.09567 | 38.09567 | 22.96311 | 38.09567 | 36.02166 | 19.65603 | 34.44 | 33.94
11.21 | 1 | 0.943977907 | 0.8539567 | 38.06539 | 38.06539 | 22.9546 | 38.06539 | 35.93289 | 19.60223 | 34.5 | 33.94
11.22 | 1 | 0.942397849 | 0.8519304 | 38.03505 | 38.03505 | 22.94602 | 38.03505 | 35.84415 | 19.54841 | 34.5 | 33.94
11.23 | 1 | 0.944269725 | 0.8521124 | 38.00465 | 38.00465 | 22.93737 | 38.00465 | 35.88664 | 19.54522 | 34.5 | 34
11.24 | 1 | 0.947448219 | 0.8531303 | 37.97419 | 37.97419 | 22.92866 | 37.97419 | 35.97857 | 19.56113 | 34.5 | 33.94
11.25 | 1 | 0.94982121 | 0.8544714 | 37.94366 | 37.94366 | 22.91988 | 37.94366 | 36.03969 | 19.58438 | 34.5 | 33.94
11.26 | 1 | 0.95023148 | 0.8565999 | 37.91307 | 37.91307 | 22.91103 | 37.91307 | 36.02619 | 19.62558 | 34.5 | 33.94
11.27 | 1 | 0.950641749 | 0.8587284 | 37.88241 | 37.88241 | 22.90211 | 37.88241 | 36.01261 | 19.66669 | 34.56 | 33.94
11.28 | 1 | 0.951514328 | 0.8578308 | 37.8517 | 37.8517 | 22.89313 | 37.8517 | 36.01644 | 19.63843 | 34.5 | 34
11.29 | 1 | 0.952471086 | 0.8563822 | 37.82093 | 37.82093 | 22.88408 | 37.82093 | 36.02334 | 19.59752 | 34.56 | 33.94
11.3 | 1 | 0.954922911 | 0.8554916 | 37.7901 | 37.7901 | 22.87496 | 37.7901 | 36.08663 | 19.56934 | 34.56 | 34
11.31 | 1 | 0.959710336 | 0.8554727 | 37.7592 | 37.7592 | 22.86578 | 37.7592 | 36.2379 | 19.56105 | 34.56 | 34
11.32 | 1 | 0.964497762 | 0.8554539 | 37.72825 | 37.72825 | 22.85654 | 37.72825 | 36.38882 | 19.55271 | 34.56 | 34
11.33 | 1 | 0.966627171 | 0.8539097 | 37.69725 | 37.69725 | 22.84723 | 37.69725 | 36.43918 | 19.50947 | 34.56 | 34.06
11.34 | 1 | 0.968537621 | 0.8522399 | 37.66618 | 37.66618 | 22.83785 | 37.66618 | 36.48111 | 19.46333 | 34.56 | 34.06
11.35 | 1 | 0.967954291 | 0.8493386 | 37.63506 | 37.63506 | 22.82841 | 37.63506 | 36.42901 | 19.38905 | 34.56 | 34
11.36 | 1 | 0.96428209 | 0.8449119 | 37.60388 | 37.60388 | 22.81891 | 37.60388 | 36.26074 | 19.27997 | 34.56 | 34
11.37 | 1 | 0.960609888 | 0.8404852 | 37.57264 | 37.57264 | 22.80934 | 37.57264 | 36.09265 | 19.17091 | 34.63 | 34
11.38 | 1 | 0.958967929 | 0.8409495 | 37.54135 | 37.54135 | 22.79971 | 37.54135 | 36.00095 | 19.17341 | 34.69 | 34
11.39 | 1 | 0.957413551 | 0.8416248 | 37.51 | 37.51 | 22.79002 | 37.51 | 35.91259 | 19.18064 | 34.63 | 34.06
11.4 | 1 | 0.957121882 | 0.8433881 | 37.4786 | 37.4786 | 22.78026 | 37.4786 | 35.87159 | 19.2126 | 34.63 | 34.06
11.41 | 1 | 0.95831459 | 0.8464306 | 37.44715 | 37.44715 | 22.77044 | 37.44715 | 35.88615 | 19.2736 | 34.69 | 34.13
11.42 | 1 | 0.959507298 | 0.8494731 | 37.41564 | 37.41564 | 22.76057 | 37.41564 | 35.90058 | 19.33449 | 34.63 | 34.06
11.43 | 1 | 0.957979266 | 0.8486381 | 37.38408 | 37.38408 | 22.75062 | 37.38408 | 35.81318 | 19.30705 | 34.63 | 34.06
11.44 | 1 | 0.956306992 | 0.8475976 | 37.35247 | 37.35247 | 22.74062 | 37.35247 | 35.72043 | 19.2749 | 34.69 | 34.06
11.45 | 1 | 0.953787979 | 0.8464784 | 37.32081 | 37.32081 | 22.73056 | 37.32081 | 35.59614 | 19.24093 | 34.69 | 34.06
11.46 | 1 | 0.950139978 | 0.8452544 | 37.28909 | 37.28909 | 22.72044 | 37.28909 | 35.42986 | 19.20455 | 34.69 | 34.13
11.47 | 1 | 0.946491978 | 0.8440304 | 37.25733 | 37.25733 | 22.71025 | 37.25733 | 35.26376 | 19.16814 | 34.69 | 34.13
11.48 | 1 | 0.946780138 | 0.8456682 | 37.22551 | 37.22551 | 22.70001 | 37.22551 | 35.24438 | 19.19668 | 34.69 | 34.06
11.49 | 1 | 0.947523541 | 0.847637 | 37.19365 | 37.19365 | 22.68971 | 37.19365 | 35.24186 | 19.23264 | 34.69 | 34.06
11.5 | 1 | 0.949000925 | 0.8496875 | 37.16173 | 37.16173 | 22.67935 | 37.16173 | 35.26652 | 19.27036 | 34.75 | 34.06
11.51 | 1 | 0.951824384 | 0.8518877 | 37.12977 | 37.12977 | 22.66893 | 37.12977 | 35.34102 | 19.31138 | 34.75 | 34.13
11.52 | 1 | 0.954647843 | 0.8540878 | 37.09776 | 37.09776 | 22.65845 | 37.09776 | 35.4153 | 19.3523 | 34.75 | 34.13
11.53 | 1 | 0.955270942 | 0.8540472 | 37.0657 | 37.0657 | 22.64791 | 37.0657 | 35.40779 | 19.34238 | 34.75 | 34.13
11.54 | 1 | 0.955337385 | 0.8534397 | 37.03359 | 37.03359 | 22.63732 | 37.03359 | 35.37958 | 19.31958 | 34.75 | 34.13
11.55 | 1 | 0.955566514 | 0.8527938 | 37.00144 | 37.00144 | 22.62666 | 37.00144 | 35.35734 | 19.29588 | 34.75 | 34.13
11.56 | 1 | 0.956334361 | 0.8520211 | 36.96924 | 36.96924 | 22.61595 | 36.96924 | 35.35496 | 19.26927 | 34.75 | 34.13
11.57 | 1 | 0.957102208 | 0.8512483 | 36.937 | 36.937 | 22.60519 | 36.937 | 35.35248 | 19.24263 | 34.81 | 34.13
11.58 | 1 | 0.958511755 | 0.8527659 | 36.90471 | 36.90471 | 22.59436 | 36.90471 | 35.3736 | 19.2677 | 34.75 | 34.13
11.59 | 1 | 0.960260291 | 0.8554934 | 36.87237 | 36.87237 | 22.58349 | 36.87237 | 35.40708 | 19.32002 | 34.81 | 34.13
11.6 | 1 | 0.961881823 | 0.8581122 | 36.83999 | 36.83999 | 22.57255 | 36.83999 | 35.43572 | 19.36978 | 34.81 | 34.13
11.61 | 1 | 0.961682331 | 0.8591729 | 36.80757 | 36.80757 | 22.56156 | 36.80757 | 35.39719 | 19.38428 | 34.81 | 34.13
11.62 | 1 | 0.961482839 | 0.8602337 | 36.77511 | 36.77511 | 22.55052 | 36.77511 | 35.35863 | 19.39871 | 34.81 | 34.19
11.63 | 1 | 0.960786229 | 0.8599847 | 36.7426 | 36.7426 | 22.53942 | 36.7426 | 35.30178 | 19.38355 | 34.88 | 34.19
11.64 | 1 | 0.959516391 | 0.8582255 | 36.71005 | 36.71005 | 22.52826 | 36.71005 | 35.22389 | 19.33433 | 34.81 | 34.19
11.65 | 1 | 0.958246553 | 0.8564662 | 36.67745 | 36.67745 | 22.51705 | 36.67745 | 35.14604 | 19.28509 | 34.88 | 34.19
11.66 | 1 | 0.960428797 | 0.8561628 | 36.64482 | 36.64482 | 22.50579 | 36.64482 | 35.19474 | 19.26862 | 34.88 | 34.19
11.67 | 1 | 0.963210672 | 0.8561124 | 36.61215 | 36.61215 | 22.49447 | 36.61215 | 35.26521 | 19.25779 | 34.94 | 34.13
11.68 | 1 | 0.9658841 | 0.8563993 | 36.57943 | 36.57943 | 22.4831 | 36.57943 | 35.33149 | 19.25451 | 34.88 | 34.19
11.69 | 1 | 0.968189915 | 0.8578298 | 36.54668 | 36.54668 | 22.47168 | 36.54668 | 35.38412 | 19.27688 | 34.94 | 34.19
11.7 | 1 | 0.970495729 | 0.8592604 | 36.51388 | 36.51388 | 22.4602 | 36.51388 | 35.43656 | 19.29916 | 34.94 | 34.19
11.71 | 1 | 0.969263694 | 0.8607468 | 36.48105 | 36.48105 | 22.44868 | 36.48105 | 35.35975 | 19.32262 | 34.88 | 34.19
11.72 | 1 | 0.965590826 | 0.8622715 | 36.44817 | 36.44817 | 22.4371 | 36.44817 | 35.19402 | 19.34687 | 34.94 | 34.19
11.73 | 1 | 0.961917958 | 0.8637963 | 36.41526 | 36.41526 | 22.42546 | 36.41526 | 35.0285 | 19.37103 | 35 | 34.25
11.74 | 1 | 0.958117887 | 0.8644732 | 36.38231 | 36.38231 | 22.41378 | 36.38231 | 34.85855 | 19.37611 | 35 | 34.25
11.75 | 1 | 0.954310235 | 0.8650995 | 36.34933 | 36.34933 | 22.40205 | 36.34933 | 34.68854 | 19.38 | 35.13 | 34.19
11.76 | 1 | 0.95188675 | 0.8649559 | 36.31631 | 36.31631 | 22.39026 | 36.31631 | 34.56901 | 19.36659 | 35.13 | 34.19
11.77 | 1 | 0.952956875 | 0.8628689 | 36.28325 | 36.28325 | 22.37843 | 36.28325 | 34.57637 | 19.30965 | 35.13 | 34.19
11.78 | 1 | 0.954027001 | 0.8607819 | 36.25015 | 36.25015 | 22.36654 | 36.25015 | 34.58362 | 19.25271 | 35.13 | 34.19
11.79 | 1 | 0.957795658 | 0.8577949 | 36.21702 | 36.21702 | 22.3546 | 36.21702 | 34.68851 | 19.17567 | 35.13 | 34.19
11.8 | 1 | 0.9632774 | 0.8542367 | 36.18386 | 36.18386 | 22.34262 | 36.18386 | 34.85509 | 19.08588 | 35.13 | 34.19
11.81 | 1 | 0.968759142 | 0.8506784 | 36.15066 | 36.15066 | 22.33058 | 36.15066 | 35.02128 | 18.99615 | 35.13 | 34.19
11.82 | 1 | 0.969669128 | 0.8505322 | 36.11742 | 36.11742 | 22.3185 | 36.11742 | 35.02195 | 18.9826 | 35.19 | 34.25
11.83 | 1 | 0.97022139 | 0.850653 | 36.08415 | 36.08415 | 22.30637 | 36.08415 | 35.00962 | 18.97498 | 35.13 | 34.19
11.84 | 1 | 0.9695709 | 0.8519451 | 36.05085 | 36.05085 | 22.29419 | 36.05085 | 34.95386 | 18.99342 | 35.13 | 34.19
11.85 | 1 | 0.964914622 | 0.8571382 | 36.01752 | 36.01752 | 22.28196 | 36.01752 | 34.75383 | 19.09872 | 35.19 | 34.19
11.86 | 1 | 0.960258343 | 0.8623313 | 35.98415 | 35.98415 | 22.26968 | 35.98415 | 34.55408 | 19.20384 | 35.25 | 34.19
11.87 | 1 | 0.957164805 | 0.867343 | 35.95075 | 35.95075 | 22.25736 | 35.95075 | 34.41079 | 19.30476 | 35.19 | 34.19
11.88 | 1 | 0.955501908 | 0.8721886 | 35.91732 | 35.91732 | 22.24499 | 35.91732 | 34.31907 | 19.40182 | 35.25 | 34.25
11.89 | 1 | 0.953839011 | 0.8770342 | 35.88386 | 35.88386 | 22.23257 | 35.88386 | 34.22743 | 19.49872 | 35.25 | 34.19
11.9 | 1 | 0.953662718 | 0.8786647 | 35.85037 | 35.85037 | 22.2201 | 35.85037 | 34.18916 | 19.52402 | 35.25 | 34.19
11.91 | 1 | 0.953856253 | 0.8794955 | 35.81684 | 35.81684 | 22.20759 | 35.81684 | 34.16412 | 19.53148 | 35.31 | 34.25
11.92 | 1 | 0.953881838 | 0.8800893 | 35.78329 | 35.78329 | 22.19503 | 35.78329 | 34.13303 | 19.53361 | 35.31 | 34.19
11.93 | 1 | 0.951568437 | 0.8773822 | 35.74971 | 35.74971 | 22.18243 | 35.74971 | 34.01829 | 19.46247 | 35.31 | 34.19
11.94 | 1 | 0.949255037 | 0.8746752 | 35.7161 | 35.7161 | 22.16978 | 35.7161 | 33.90369 | 19.39136 | 35.31 | 34.19
11.95 | 1 | 0.947585242 | 0.8718105 | 35.68246 | 35.68246 | 22.15709 | 35.68246 | 33.81217 | 19.31678 | 35.38 | 34.19
11.96 | 1 | 0.94727931 | 0.8686117 | 35.64879 | 35.64879 | 22.14435 | 35.64879 | 33.76936 | 19.23484 | 35.38 | 34.25
11.97 | 1 | 0.946973379 | 0.8654129 | 35.61509 | 35.61509 | 22.13157 | 35.61509 | 33.72654 | 19.15294 | 35.38 | 34.25
11.98 | 1 | 0.949801435 | 0.8639687 | 35.58137 | 35.58137 | 22.11874 | 35.58137 | 33.79523 | 19.1099 | 35.38 | 34.19
11.99 | 1 | 0.95507666 | 0.8638946 | 35.54762 | 35.54762 | 22.10587 | 35.54762 | 33.9507 | 19.09714 | 35.38 | 34.25
12 | 1 | 0.960351885 | 0.8638204 | 35.51384 | 35.51384 | 22.09295 | 35.51384 | 34.10578 | 19.08434 | 35.38 | 34.25
12.01 | 1 | 0.96201861 | 0.8647217 | 35.48003 | 35.48003 | 22.07999 | 35.48003 | 34.13245 | 19.09305 | 35.44 | 34.25
12.02 | 1 | 0.962724274 | 0.8658828 | 35.4462 | 35.4462 | 22.06699 | 35.4462 | 34.12492 | 19.10743 | 35.38 | 34.25
12.03 | 1 | 0.963417265 | 0.8670348 | 35.41235 | 35.41235 | 22.05395 | 35.41235 | 34.11687 | 19.12154 | 35.44 | 34.25
12.04 | 1 | 0.961573546 | 0.8663726 | 35.37846 | 35.37846 | 22.04086 | 35.37846 | 34.019 | 19.0956 | 35.44 | 34.25
12.05 | 1 | 0.959729828 | 0.8657105 | 35.34456 | 35.34456 | 22.02773 | 35.34456 | 33.92123 | 19.06964 | 35.44 | 34.25
12.06 | 1 | 0.957876238 | 0.8650041 | 35.31063 | 35.31063 | 22.01456 | 35.31063 | 33.82321 | 19.04268 | 35.5 | 34.25
12.07 | 1 | 0.955984903 | 0.8641287 | 35.27667 | 35.27667 | 22.00135 | 35.27667 | 33.72397 | 19.01199 | 35.5 | 34.25
12.08 | 1 | 0.954093568 | 0.8632534 | 35.24269 | 35.24269 | 21.98809 | 35.24269 | 33.62483 | 18.98129 | 35.56 | 34.25
12.09 | 1 | 0.951781788 | 0.8627006 | 35.20869 | 35.20869 | 21.97479 | 35.20869 | 33.51099 | 18.95767 | 35.56 | 34.25
12.1 | 1 | 0.948830334 | 0.8626385 | 35.17467 | 35.17467 | 21.96146 | 35.17467 | 33.37479 | 18.9448 | 35.56 | 34.25
12.11 | 1 | 0.945878881 | 0.8625764 | 35.14062 | 35.14062 | 21.94808 | 35.14062 | 33.23877 | 18.93189 | 35.56 | 34.25
12.12 | 1 | 0.947906242 | 0.8627557 | 35.10655 | 35.10655 | 21.93466 | 35.10655 | 33.27772 | 18.92425 | 35.56 | 34.25
12.13 | 1 | 0.953647416 | 0.8631152 | 35.07246 | 35.07246 | 21.9212 | 35.07246 | 33.44676 | 18.92052 | 35.56 | 34.25
12.14 | 1 | 0.95938859 | 0.8634747 | 35.03835 | 35.03835 | 21.9077 | 35.03835 | 33.61539 | 18.91675 | 35.56 | 34.31
12.15 | 1 | 0.966015289 | 0.8643977 | 35.00421 | 35.00421 | 21.89416 | 35.00421 | 33.81461 | 18.92526 | 35.63 | 34.31
12.16 | 1 | 0.972960117 | 0.8655232 | 34.97006 | 34.97006 | 21.88059 | 34.97006 | 34.02447 | 18.93815 | 35.63 | 34.25
12.17 | 1 | 0.979904946 | 0.8666486 | 34.93589 | 34.93589 | 21.86697 | 34.93589 | 34.23385 | 18.95098 | 35.63 | 34.25
12.18 | 1 | 0.979834193 | 0.8673655 | 34.90169 | 34.90169 | 21.85331 | 34.90169 | 34.19787 | 18.95481 | 35.63 | 34.25
12.19 | 1 | 0.978854599 | 0.8680294 | 34.86748 | 34.86748 | 21.83962 | 34.86748 | 34.13019 | 18.95743 | 35.69 | 34.31
12.2 | 1 | 0.977875817 | 0.8686694 | 34.83324 | 34.83324 | 21.82589 | 34.83324 | 34.06259 | 18.95948 | 35.69 | 34.25
12.21 | 1 | 0.976934009 | 0.8682228 | 34.79899 | 34.79899 | 21.81212 | 34.79899 | 33.99632 | 18.93778 | 35.63 | 34.31
12.22 | 1 | 0.975992201 | 0.8677763 | 34.76472 | 34.76472 | 21.79831 | 34.76472 | 33.9301 | 18.91605 | 35.63 | 34.31
12.23 | 1 | 0.974995337 | 0.8674976 | 34.73043 | 34.73043 | 21.78446 | 34.73043 | 33.86201 | 18.89797 | 35.69 | 34.31
12.24 | 1 | 0.973671739 | 0.8682153 | 34.69612 | 34.69612 | 21.77058 | 34.69612 | 33.78263 | 18.90155 | 35.69 | 34.31
12.25 | 1 | 0.972348142 | 0.868933 | 34.6618 | 34.6618 | 21.75666 | 34.6618 | 33.70334 | 18.90508 | 35.75 | 34.31
12.26 | 1 | 0.969801317 | 0.8696252 | 34.62746 | 34.62746 | 21.7427 | 34.62746 | 33.58175 | 18.908 | 35.75 | 34.31
12.27 | 1 | 0.963648403 | 0.8702421 | 34.5931 | 34.5931 | 21.72871 | 34.5931 | 33.33558 | 18.90924 | 35.75 | 34.31
12.28 | 1 | 0.95749549 | 0.870859 | 34.55872 | 34.55872 | 21.71468 | 34.55872 | 33.08982 | 18.91042 | 35.75 | 34.38
12.29 | 1 | 0.952992586 | 0.870543 | 34.52433 | 34.52433 | 21.70061 | 34.52433 | 32.90143 | 18.89132 | 35.75 | 34.31
12.3 | 1 | 0.951571846 | 0.8684845 | 34.48992 | 34.48992 | 21.68651 | 34.48992 | 32.81964 | 18.8344 | 35.75 | 34.31
12.31 | 1 | 0.950151106 | 0.866426 | 34.4555 | 34.4555 | 21.67238 | 34.4555 | 32.73793 | 18.77751 | 35.81 | 34.38
12.32 | 1 | 0.951369708 | 0.8649891 | 34.42106 | 34.42106 | 21.6582 | 34.42106 | 32.74716 | 18.73411 | 35.81 | 34.38
12.33 | 1 | 0.956083156 | 0.8643755 | 34.38661 | 34.38661 | 21.644 | 34.38661 | 32.87646 | 18.70854 | 35.88 | 34.31
12.34 | 1 | 0.960796605 | 0.8637618 | 34.35214 | 34.35214 | 21.62976 | 34.35214 | 33.00542 | 18.68296 | 35.88 | 34.38
12.35 | 1 | 0.963672985 | 0.8643868 | 34.31766 | 34.31766 | 21.61548 | 34.31766 | 33.07101 | 18.68414 | 35.81 | 34.38
12.36 | 1 | 0.964697235 | 0.8662605 | 34.28317 | 34.28317 | 21.60117 | 34.28317 | 33.07288 | 18.71224 | 35.88 | 34.38
12.37 | 1 | 0.965721484 | 0.8681342 | 34.24866 | 34.24866 | 21.58683 | 34.24866 | 33.07467 | 18.74026 | 35.88 | 34.38
12.38 | 1 | 0.964434036 | 0.8689588 | 34.21414 | 34.21414 | 21.57245 | 34.21414 | 32.99728 | 18.74557 | 35.88 | 34.38
12.39 | 1 | 0.961267792 | 0.8689307 | 34.1796 | 34.1796 | 21.55804 | 34.1796 | 32.85575 | 18.73244 | 35.94 | 34.38
12.4 | 1 | 0.958101548 | 0.8689026 | 34.14506 | 34.14506 | 21.54359 | 34.14506 | 32.71443 | 18.71928 | 35.94 | 34.44
12.41 | 1 | 0.955923071 | 0.8684043 | 34.1105 | 34.1105 | 21.52912 | 34.1105 | 32.60701 | 18.69597 | 35.94 | 34.38
12.42 | 1 | 0.95442747 | 0.8675809 | 34.07593 | 34.07593 | 21.5146 | 34.07593 | 32.523 | 18.66566 | 35.94 | 34.44
12.43 | 1 | 0.952931868 | 0.8667575 | 34.04134 | 34.04134 | 21.50006 | 34.04134 | 32.43908 | 18.63534 | 35.94 | 34.44
12.44 | 1 | 0.952784955 | 0.8677853 | 34.00675 | 34.00675 | 21.48549 | 34.00675 | 32.40112 | 18.64479 | 35.94 | 34.44
12.45 | 1 | 0.953476479 | 0.869964 | 33.97214 | 33.97214 | 21.47088 | 33.97214 | 32.39164 | 18.67889 | 36 | 34.44
12.46 | 1 | 0.954168003 | 0.8721426 | 33.93753 | 33.93753 | 21.45624 | 33.93753 | 32.3821 | 18.7129 | 35.94 | 34.44
12.47 | 1 | 0.953687244 | 0.8734841 | 33.9029 | 33.9029 | 21.44157 | 33.9029 | 32.33277 | 18.72887 | 36 | 34.5
12.48 | 1 | 0.952511321 | 0.8743293 | 33.86827 | 33.86827 | 21.42687 | 33.86827 | 32.25991 | 18.73414 | 36 | 34.5
12.49 | 1 | 0.951335399 | 0.8751744 | 33.83362 | 33.83362 | 21.41214 | 33.83362 | 32.18712 | 18.73935 | 36 | 34.5
12.5 | 1 | 0.951182111 | 0.8746565 | 33.79896 | 33.79896 | 21.39737 | 33.79896 | 32.14897 | 18.71535 | 36 | 34.44
12.51 | 1 | 0.951643872 | 0.8733189 | 33.7643 | 33.7643 | 21.38258 | 33.7643 | 32.13159 | 18.67381 | 36 | 34.44
12.52 | 1 | 0.952105633 | 0.8719813 | 33.72963 | 33.72963 | 21.36775 | 33.72963 | 32.11417 | 18.63228 | 36.06 | 34.5
12.53 | 1 | 0.954002929 | 0.8714999 | 33.69495 | 33.69495 | 21.3529 | 33.69495 | 32.14508 | 18.60905 | 36.06 | 34.44
12.54 | 1 | 0.956831121 | 0.8715738 | 33.66026 | 33.66026 | 21.33801 | 33.66026 | 32.20718 | 18.59765 | 36.06 | 34.5
12.55 | 1 | 0.959659313 | 0.8716476 | 33.62556 | 33.62556 | 21.3231 | 33.62556 | 32.26908 | 18.58623 | 36.06 | 34.44
12.56 | 1 | 0.961967025 | 0.8717305 | 33.59085 | 33.59085 | 21.30816 | 33.59085 | 32.31329 | 18.57497 | 36.06 | 34.5
12.57 | 1 | 0.963888766 | 0.8718202 | 33.55614 | 33.55614 | 21.29318 | 33.55614 | 32.34439 | 18.56383 | 36.06 | 34.5
12.58 | 1 | 0.965810507 | 0.8719098 | 33.52142 | 33.52142 | 21.27818 | 33.52142 | 32.37534 | 18.55265 | 36.13 | 34.5
12.59 | 1 | 0.965813544 | 0.8737922 | 33.48669 | 33.48669 | 21.26315 | 33.48669 | 32.3419 | 18.57958 | 36.13 | 34.5
12.6 | 1 | 0.964094794 | 0.8772835 | 33.45196 | 33.45196 | 21.24809 | 33.45196 | 32.25086 | 18.6406 | 36.13 | 34.5
12.61 | 1 | 0.962376044 | 0.8807747 | 33.41722 | 33.41722 | 21.233 | 33.41722 | 32.15993 | 18.70149 | 36.13 | 34.5
12.62 | 1 | 0.958484917 | 0.8839727 | 33.38247 | 33.38247 | 21.21789 | 33.38247 | 31.9966 | 18.75603 | 36.19 | 34.5
12.63 | 1 | 0.952095063 | 0.8868332 | 33.34772 | 33.34772 | 21.20275 | 33.34772 | 31.7502 | 18.8033 | 36.13 | 34.56
12.64 | 1 | 0.945705208 | 0.8896937 | 33.31297 | 33.31297 | 21.18757 | 33.31297 | 31.50424 | 18.85045 | 36.19 | 34.56
12.65 | 1 | 0.94019047 | 0.8902956 | 33.2782 | 33.2782 | 21.17238 | 33.2782 | 31.28785 | 18.84967 | 36.19 | 34.56
12.66 | 1 | 0.936055182 | 0.8873374 | 33.24344 | 33.24344 | 21.15715 | 33.24344 | 31.11769 | 18.77353 | 36.19 | 34.56
12.67 | 1 | 0.931919895 | 0.8843791 | 33.20867 | 33.20867 | 21.1419 | 33.20867 | 30.94782 | 18.69745 | 36.19 | 34.56
12.68 | 1 | 0.929491744 | 0.8815072 | 33.17389 | 33.17389 | 21.12662 | 33.17389 | 30.83486 | 18.62327 | 36.19 | 34.56
12.69 | 1 | 0.931120068 | 0.8788402 | 33.13911 | 33.13911 | 21.11131 | 33.13911 | 30.85649 | 18.55347 | 36.19 | 34.56
12.7 | 1 | 0.932748393 | 0.8761733 | 33.10433 | 33.10433 | 21.09598 | 33.10433 | 30.87801 | 18.48373 | 36.25 | 34.56
12.71 | 1 | 0.935197926 | 0.8739314 | 33.06954 | 33.06954 | 21.08062 | 33.06954 | 30.92657 | 18.42302 | 36.25 | 34.56
12.72 | 1 | 0.94116955 | 0.8735127 | 33.03475 | 33.03475 | 21.06524 | 33.03475 | 31.0913 | 18.40075 | 36.25 | 34.56
12.73 | 1 | 0.947141173 | 0.873094 | 32.99996 | 32.99996 | 21.04983 | 32.99996 | 31.25562 | 18.37848 | 36.31 | 34.56
12.74 | 1 | 0.952987149 | 0.8728213 | 32.96516 | 32.96516 | 21.03439 | 32.96516 | 31.41538 | 18.35927 | 36.31 | 34.56
12.75 | 1 | 0.957074689 | 0.8745916 | 32.93037 | 32.93037 | 21.01893 | 32.93037 | 31.51682 | 18.38298 | 36.31 | 34.56
12.76 | 1 | 0.96116223 | 0.876362 | 32.89557 | 32.89557 | 21.00345 | 32.89557 | 31.61798 | 18.40662 | 36.31 | 34.56
12.77 | 1 | 0.96524977 | 0.8781323 | 32.86076 | 32.86076 | 20.98794 | 32.86076 | 31.71885 | 18.43018 | 36.25 | 34.56
12.78 | 1 | 0.962290799 | 0.8796738 | 32.82596 | 32.82596 | 20.9724 | 32.82596 | 31.58812 | 18.44887 | 36.31 | 34.56
12.79 | 1 | 0.958792657 | 0.8811977 | 32.79116 | 32.79116 | 20.95684 | 32.79116 | 31.43992 | 18.46712 | 36.31 | 34.56
12.8 | 1 | 0.955294516 | 0.8827217 | 32.75635 | 32.75635 | 20.94126 | 32.75635 | 31.29196 | 18.4853 | 36.31 | 34.56
12.81 | 1 | 0.95068045 | 0.8812007 | 32.72154 | 32.72154 | 20.92565 | 32.72154 | 31.10773 | 18.4397 | 36.38 | 34.56
12.82 | 1 | 0.945743634 | 0.8787991 | 32.68674 | 32.68674 | 20.91002 | 32.68674 | 30.91327 | 18.37571 | 36.38 | 34.56
12.83 | 1 | 0.940806817 | 0.8763975 | 32.65193 | 32.65193 | 20.89436 | 32.65193 | 30.71916 | 18.31177 | 36.38 | 34.56
12.84 | 1 | 0.938982097 | 0.8745385 | 32.61712 | 32.61712 | 20.87869 | 32.61712 | 30.62689 | 18.25921 | 36.38 | 34.56
12.85 | 1 | 0.939174079 | 0.8730311 | 32.58231 | 32.58231 | 20.86298 | 32.58231 | 30.60046 | 18.21403 | 36.38 | 34.63
12.86 | 1 | 0.939366061 | 0.8715237 | 32.54751 | 32.54751 | 20.84726 | 32.54751 | 30.57402 | 18.16888 | 36.38 | 34.63
12.87 | 1 | 0.941868265 | 0.8715787 | 32.5127 | 32.5127 | 20.83151 | 32.5127 | 30.62268 | 18.1563 | 36.38 | 34.56
12.88 | 1 | 0.94753224 | 0.8737721 | 32.47789 | 32.47789 | 20.81574 | 32.47789 | 30.77385 | 18.18822 | 36.44 | 34.63
12.89 | 1 | 0.953196216 | 0.8759654 | 32.44309 | 32.44309 | 20.79995 | 32.44309 | 30.92463 | 18.22004 | 36.44 | 34.56
12.9 | 1 | 0.95862302 | 0.8780352 | 32.40829 | 32.40829 | 20.78414 | 32.40829 | 31.06733 | 18.2492 | 36.44 | 34.56
12.91 | 1 | 0.963217439 | 0.879671 | 32.37348 | 32.37348 | 20.7683 | 32.37348 | 31.1827 | 18.26927 | 36.5 | 34.56
12.92 | 1 | 0.967811859 | 0.8813069 | 32.33868 | 32.33868 | 20.75244 | 32.33868 | 31.29776 | 18.28927 | 36.5 | 34.56
12.93 | 1 | 0.972363763 | 0.8829339 | 32.30389 | 32.30389 | 20.73656 | 32.30389 | 31.41113 | 18.30902 | 36.5 | 34.63
12.94 | 1 | 0.969001018 | 0.8829095 | 32.26909 | 32.26909 | 20.72066 | 32.26909 | 31.26878 | 18.29447 | 36.5 | 34.56
12.95 | 1 | 0.965638274 | 0.8828851 | 32.2343 | 32.2343 | 20.70474 | 32.2343 | 31.12667 | 18.27991 | 36.56 | 34.63
12.96 | 1 | 0.96227553 | 0.8828607 | 32.19951 | 32.19951 | 20.6888 | 32.19951 | 30.9848 | 18.26533 | 36.5 | 34.63
12.97 | 1 | 0.95898246 | 0.8819587 | 32.16472 | 32.16472 | 20.67284 | 32.16472 | 30.8454 | 18.23259 | 36.56 | 34.69
12.98 | 1 | 0.955709867 | 0.8807989 | 32.12994 | 32.12994 | 20.65685 | 32.12994 | 30.7069 | 18.19453 | 36.56 | 34.56
12.99 | 1 | 0.952437274 | 0.8796391 | 32.09516 | 32.09516 | 20.64085 | 32.09516 | 30.56862 | 18.1565 | 36.56 | 34.63
13 | 1 | 0.953338487 | 0.8779119 | 32.06038 | 32.06038 | 20.62482 | 32.06038 | 30.56439 | 18.10678 | 36.56 | 34.63
13.01 | 1 | 0.95802864 | 0.8756697 | 32.02561 | 32.02561 | 20.60878 | 32.02561 | 30.68145 | 18.04648 | 36.63 | 34.63
13.02 | 1 | 0.962718793 | 0.8734274 | 31.99084 | 31.99084 | 20.59271 | 31.99084 | 30.79818 | 17.98624 | 36.63 | 34.63
13.03 | 1 | 0.966676346 | 0.8715139 | 31.95607 | 31.95607 | 20.57663 | 31.95607 | 30.89118 | 17.93282 | 36.63 | 34.63
13.04 | 1 | 0.968539588 | 0.8705399 | 31.92131 | 31.92131 | 20.56053 | 31.92131 | 30.91706 | 17.89876 | 36.63 | 34.63
13.05 | 1 | 0.970402829 | 0.869566 | 31.88656 | 31.88656 | 20.5444 | 31.88656 | 30.94281 | 17.86471 | 36.63 | 34.63
13.06 | 1 | 0.972266071 | 0.8685921 | 31.85181 | 31.85181 | 20.52826 | 31.85181 | 30.96843 | 17.83068 | 36.69 | 34.63
13.07 | 1 | 0.969955334 | 0.8686671 | 31.81706 | 31.81706 | 20.5121 | 31.81706 | 30.86113 | 17.81819 | 36.69 | 34.56
13.08 | 1 | 0.967549347 | 0.8687662 | 31.78232 | 31.78232 | 20.49592 | 31.78232 | 30.75097 | 17.80616 | 36.63 | 34.63
13.09 | 1 | 0.96514336 | 0.8688652 | 31.74759 | 31.74759 | 20.47972 | 31.74759 | 30.64098 | 17.79412 | 36.69 | 34.63
13.1 | 1 | 0.966194897 | 0.8691035 | 31.71286 | 31.71286 | 20.46351 | 31.71286 | 30.64081 | 17.78491 | 36.69 | 34.63
13.11 | 1 | 0.9688761 | 0.8694075 | 31.67814 | 31.67814 | 20.44727 | 31.67814 | 30.69219 | 17.77701 | 36.75 | 34.69
13.12 | 1 | 0.971557304 | 0.8697116 | 31.64342 | 31.64342 | 20.43102 | 31.64342 | 30.7434 | 17.76909 | 36.75 | 34.63
13.13 | 1 | 0.973523353 | 0.8714974 | 31.60872 | 31.60872 | 20.41475 | 31.60872 | 30.77182 | 17.7914 | 36.75 | 34.63
13.14 | 1 | 0.97424479 | 0.8758621 | 31.57401 | 31.57401 | 20.39846 | 31.57401 | 30.76082 | 17.86624 | 36.75 | 34.63
13.15 | 1 | 0.974966226 | 0.8802269 | 31.53932 | 31.53932 | 20.38216 | 31.53932 | 30.74977 | 17.94092 | 36.75 | 34.69
13.16 | 1 | 0.97559111 | 0.8846148 | 31.50463 | 31.50463 | 20.36584 | 31.50463 | 30.73564 | 18.01592 | 36.75 | 34.69
13.17 | 1 | 0.973418022 | 0.8896755 | 31.46995 | 31.46995 | 20.3495 | 31.46995 | 30.63341 | 18.10445 | 36.75 | 34.69
13.18 | 1 | 0.971244935 | 0.8947363 | 31.43527 | 31.43527 | 20.33314 | 31.43527 | 30.53135 | 18.1928 | 36.75 | 34.69
13.19 | 1 | 0.969071847 | 0.899797 | 31.40061 | 31.40061 | 20.31677 | 31.40061 | 30.42945 | 18.28097 | 36.81 | 34.69
13.2 | 1 | 0.969091792 | 0.9017375 | 31.36595 | 31.36595 | 20.30038 | 31.36595 | 30.39649 | 18.30561 | 36.75 | 34.69
13.21 | 1 | 0.970120956 | 0.9022421 | 31.3313 | 31.3313 | 20.28397 | 31.3313 | 30.39515 | 18.30105 | 36.75 | 34.63
13.22 | 1 | 0.971150119 | 0.9027467 | 31.29666 | 31.29666 | 20.26755 | 31.29666 | 30.39376 | 18.29647 | 36.81 | 34.69
13.23 | 1 | 0.971326927 | 0.9031995 | 31.26203 | 31.26203 | 20.25111 | 31.26203 | 30.36565 | 18.2908 | 36.81 | 34.69
13.24 | 1 | 0.969686149 | 0.9035417 | 31.2274 | 31.2274 | 20.23466 | 31.2274 | 30.28078 | 18.28286 | 36.81 | 34.69
13.25 | 1 | 0.968045371 | 0.9038839 | 31.19279 | 31.19279 | 20.21819 | 31.19279 | 30.19603 | 18.2749 | 36.88 | 34.69
13.26 | 1 | 0.966404593 | 0.9042261 | 31.15818 | 31.15818 | 20.20171 | 31.15818 | 30.11141 | 18.26691 | 36.81 | 34.75
13.27 | 1 | 0.963973078 | 0.9023527 | 31.12358 | 31.12358 | 20.18521 | 31.12358 | 30.0023 | 18.21418 | 36.81 | 34.75
13.28 | 1 | 0.96148788 | 0.9003288 | 31.089 | 31.089 | 20.16869 | 31.089 | 29.89169 | 18.15845 | 36.88 | 34.69
13.29 | 1 | 0.959002682 | 0.8983049 | 31.05442 | 31.05442 | 20.15216 | 31.05442 | 29.78127 | 18.10279 | 36.88 | 34.69
13.3 | 1 | 0.957640439 | 0.8944487 | 31.01985 | 31.01985 | 20.13562 | 31.01985 | 29.70586 | 18.01028 | 36.88 | 34.69
13.31 | 1 | 0.957249279 | 0.889008 | 30.98529 | 30.98529 | 20.11906 | 30.98529 | 29.66065 | 17.886 | 36.88 | 34.69
13.32 | 1 | 0.956858118 | 0.8835673 | 30.95075 | 30.95075 | 20.10249 | 30.95075 | 29.61547 | 17.7619 | 36.88 | 34.69
13.33 | 1 | 0.956844479 | 0.878846 | 30.91621 | 30.91621 | 20.0859 | 30.91621 | 29.582 | 17.65241 | 36.88 | 34.75
13.34 | 1 | 0.959635964 | 0.87947 | 30.88168 | 30.88168 | 20.0693 | 30.88168 | 29.63517 | 17.65034 | 36.88 | 34.75
13.35 | 1 | 0.96242745 | 0.8800939 | 30.84717 | 30.84717 | 20.05268 | 30.84717 | 29.68816 | 17.64824 | 36.88 | 34.75
13.36 | 1 | 0.965218935 | 0.8807179 | 30.81266 | 30.81266 | 20.03605 | 30.81266 | 29.74096 | 17.64611 | 36.81 | 34.75
13.37 | 1 | 0.970932209 | 0.8825849 | 30.77817 | 30.77817 | 20.01941 | 30.77817 | 29.88351 | 17.66882 | 36.88 | 34.75
13.38 | 1 | 0.977999333 | 0.8850278 | 30.74369 | 30.74369 | 20.00275 | 30.74369 | 30.0673 | 17.70299 | 36.94 | 34.75
13.39 | 1 | 0.985066457 | 0.8874707 | 30.70921 | 30.70921 | 19.98608 | 30.70921 | 30.25062 | 17.73706 | 36.94 | 34.75
13.4 | 1 | 0.989612898 | 0.8889495 | 30.67476 | 30.67476 | 19.9694 | 30.67476 | 30.35613 | 17.75178 | 36.88 | 34.75
13.41 | 1 | 0.985736825 | 0.8872072 | 30.64031 | 30.64031 | 19.9527 | 30.64031 | 30.20328 | 17.70218 | 36.94 | 34.75
13.42 | 1 | 0.981860752 | 0.8854649 | 30.60587 | 30.60587 | 19.93599 | 30.60587 | 30.0507 | 17.65262 | 36.94 | 34.81
13.43 | 1 | 0.977984679 | 0.8837226 | 30.57145 | 30.57145 | 19.91927 | 30.57145 | 29.89841 | 17.60311 | 36.94 | 34.81
13.44 | 1 | 0.969489369 | 0.8849375 | 30.53704 | 30.53704 | 19.90253 | 30.53704 | 29.60533 | 17.6125 | 36.94 | 34.81
13.45 | 1 | 0.959530844 | 0.887089 | 30.50264 | 30.50264 | 19.88579 | 30.50264 | 29.26822 | 17.64046 | 37 | 34.88
13.46 | 1 | 0.949572319 | 0.8892405 | 30.46825 | 30.46825 | 19.86903 | 30.46825 | 28.93181 | 17.66835 | 37 | 34.88
13.47 | 1 | 0.942469947 | 0.8915339 | 30.43388 | 30.43388 | 19.85226 | 30.43388 | 28.68302 | 17.69896 | 37 | 34.88
13.48 | 1 | 0.943070207 | 0.8942098 | 30.39952 | 30.39952 | 19.83547 | 30.39952 | 28.66888 | 17.73708 | 37 | 34.81
13.49 | 1 | 0.943670466 | 0.8968857 | 30.36518 | 30.36518 | 19.81868 | 30.36518 | 28.65472 | 17.77509 | 37 | 34.88
13.5 | 1 | 0.944270725 | 0.8995616 | 30.33084 | 30.33084 | 19.80187 | 30.33084 | 28.64053 | 17.81301 | 36.94 | 34.88
13.51 | 1 | 0.946734714 | 0.8985117 | 30.29652 | 30.29652 | 19.78506 | 30.29652 | 28.68277 | 17.7771 | 37 | 34.88
13.52 | 1 | 0.949776351 | 0.8963069 | 30.26222 | 30.26222 | 19.76823 | 30.26222 | 28.74234 | 17.7184 | 37 | 34.88
13.53 | 1 | 0.952817989 | 0.894102 | 30.22792 | 30.22792 | 19.75139 | 30.22792 | 28.80171 | 17.65976 | 37 | 34.88
13.54 | 1 | 0.955699752 | 0.8916624 | 30.19365 | 30.19365 | 19.73454 | 30.19365 | 28.85606 | 17.59654 | 37 | 34.88
13.55 | 1 | 0.958069562 | 0.8884706 | 30.15938 | 30.15938 | 19.71768 | 30.15938 | 28.89479 | 17.51858 | 37 | 34.88
13.56 | 1 | 0.960439372 | 0.8852788 | 30.12513 | 30.12513 | 19.7008 | 30.12513 | 28.93336 | 17.4407 | 37 | 34.88
13.57 | 1 | 0.962809182 | 0.882087 | 30.0909 | 30.0909 | 19.68392 | 30.0909 | 28.97179 | 17.36293 | 37 | 34.81
13.58 | 1 | 0.964120428 | 0.8790825 | 30.05668 | 30.05668 | 19.66703 | 30.05668 | 28.97826 | 17.28894 | 37.06 | 34.88
13.59 | 1 | 0.964965129 | 0.8761605 | 30.02247 | 30.02247 | 19.65012 | 30.02247 | 28.97064 | 17.21666 | 37.06 | 34.88
13.6 | 1 | 0.96580983 | 0.8732386 | 29.98828 | 29.98828 | 19.63321 | 29.98828 | 28.96298 | 17.14448 | 37.06 | 34.88
13.61 | 1 | 0.966170056 | 0.8707818 | 29.95411 | 29.95411 | 19.61629 | 29.95411 | 28.94076 | 17.08151 | 37.06 | 34.88
13.62 | 1 | 0.963333552 | 0.8713943 | 29.91994 | 29.91994 | 19.59936 | 29.91994 | 28.82289 | 17.07877 | 37.06 | 34.88
13.63 | 1 | 0.960497049 | 0.8720069 | 29.8858 | 29.8858 | 19.58241 | 29.8858 | 28.70522 | 17.076 | 37.06 | 34.88
13.64 | 1 | 0.957660546 | 0.8726194 | 29.85167 | 29.85167 | 19.56546 | 29.85167 | 28.58777 | 17.0732 | 37.06 | 34.94
13.65 | 1 | 0.956726875 | 0.8755207 | 29.81756 | 29.81756 | 19.5485 | 29.81756 | 28.52726 | 17.11512 | 37 | 34.94
13.66 | 1 | 0.957347709 | 0.8802919 | 29.78346 | 29.78346 | 19.53153 | 29.78346 | 28.51313 | 17.19345 | 37 | 34.88
13.67 | 1 | 0.957968543 | 0.8850631 | 29.74938 | 29.74938 | 19.51455 | 29.74938 | 28.49897 | 17.27161 | 37.06 | 34.94
13.68 | 1 | 0.958589377 | 0.8898343 | 29.71531 | 29.71531 | 19.49756 | 29.71531 | 28.48478 | 17.3496 | 37.06 | 34.94
13.69 | 1 | 0.960563987 | 0.8928998 | 29.68126 | 29.68126 | 19.48056 | 29.68126 | 28.51075 | 17.39419 | 37.06 | 34.88
13.7 | 1 | 0.962609482 | 0.895876 | 29.64723 | 29.64723 | 19.46356 | 29.64723 | 28.5387 | 17.43693 | 37.06 | 34.94
13.71 | 1 | 0.964654977 | 0.8988522 | 29.61321 | 29.61321 | 19.44654 | 29.61321 | 28.56653 | 17.47957 | 37.06 | 34.94
13.72 | 1 | 0.965293816 | 0.900891 | 29.57921 | 29.57921 | 19.42952 | 29.57921 | 28.55263 | 17.50388 | 37.06 | 34.94
13.73 | 1 | 0.96309043 | 0.9010357 | 29.54523 | 29.54523 | 19.41249 | 29.54523 | 28.45473 | 17.49135 | 37.13 | 34.94
13.74 | 1 | 0.960887043 | 0.9011803 | 29.51126 | 29.51126 | 19.39545 | 29.51126 | 28.35699 | 17.4788 | 37.13 | 34.88
13.75 | 1 | 0.958683657 | 0.901325 | 29.47732 | 29.47732 | 19.3784 | 29.47732 | 28.25942 | 17.46624 | 37.13 | 34.94
13.76 | 1 | 0.954786225 | 0.9013324 | 29.44338 | 29.44338 | 19.36135 | 29.44338 | 28.11214 | 17.45101 | 37.13 | 34.94
13.77 | 1 | 0.95013722 | 0.901279 | 29.40947 | 29.40947 | 19.34429 | 29.40947 | 27.94303 | 17.4346 | 37.13 | 34.94
13.78 | 1 | 0.945488216 | 0.9012255 | 29.37557 | 29.37557 | 19.32722 | 29.37557 | 27.77426 | 17.41818 | 37.19 | 35
13.79 | 1 | 0.940926315 | 0.9012282 | 29.34169 | 29.34169 | 19.31014 | 29.34169 | 27.60837 | 17.40284 | 37.19 | 34.94
13.8 | 1 | 0.938769306 | 0.9027835 | 29.30783 | 29.30783 | 19.29306 | 29.30783 | 27.51329 | 17.41745 | 37.13 | 35
13.81 | 1 | 0.936612296 | 0.9043387 | 29.27399 | 29.27399 | 19.27596 | 29.27399 | 27.41838 | 17.432 | 37.13 | 34.94
13.82 | 1 | 0.934455286 | 0.905894 | 29.24017 | 29.24017 | 19.25887 | 29.24017 | 27.32363 | 17.44649 | 37.13 | 34.94
13.83 | 1 | 0.934308475 | 0.9074256 | 29.20636 | 29.20636 | 19.24176 | 29.20636 | 27.28775 | 17.46046 | 37.13 | 35
13.84 | 1 | 0.937771042 | 0.9089147 | 29.17257 | 29.17257 | 19.22465 | 29.17257 | 27.35719 | 17.47356 | 37.13 | 35
13.85 | 1 | 0.941233609 | 0.9104038 | 29.1388 | 29.1388 | 19.20753 | 29.1388 | 27.42642 | 17.48661 | 37.13 | 35
13.86 | 1 | 0.944696176 | 0.911893 | 29.10505 | 29.10505 | 19.1904 | 29.10505 | 27.49543 | 17.49959 | 37.13 | 34.94
13.87 | 1 | 0.946418858 | 0.9109709 | 29.07132 | 29.07132 | 19.17327 | 29.07132 | 27.51364 | 17.46629 | 37.13 | 35
13.88 | 1 | 0.947248463 | 0.9088111 | 29.0376 | 29.0376 | 19.15613 | 29.0376 | 27.50582 | 17.40931 | 37.13 | 34.94
13.89 | 1 | 0.948078068 | 0.9066514 | 29.00391 | 29.00391 | 19.13899 | 29.00391 | 27.49797 | 17.35239 | 37.19 | 35
13.9 | 1 | 0.948907673 | 0.9044916 | 28.97023 | 28.97023 | 19.12184 | 28.97023 | 27.49008 | 17.29555 | 37.19 | 34.94
13.91 | 1 | 0.947406494 | 0.900923 | 28.93658 | 28.93658 | 19.10469 | 28.93658 | 27.4147 | 17.21185 | 37.19 | 35
13.92 | 1 | 0.945767263 | 0.897271 | 28.90294 | 28.90294 | 19.08752 | 28.90294 | 27.33545 | 17.12668 | 37.19 | 34.94
13.93 | 1 | 0.944128031 | 0.893619 | 28.86932 | 28.86932 | 19.07036 | 28.86932 | 27.25634 | 17.04163 | 37.25 | 34.94
13.94 | 1 | 0.94419113 | 0.8904594 | 28.83572 | 28.83572 | 19.05318 | 28.83572 | 27.22643 | 16.96609 | 37.25 | 35
13.95 | 1 | 0.950760941 | 0.8891821 | 28.80214 | 28.80214 | 19.03601 | 28.80214 | 27.38395 | 16.92648 | 37.25 | 35
13.96 | 1 | 0.957330751 | 0.8879048 | 28.76859 | 28.76859 | 19.01882 | 28.76859 | 27.54105 | 16.88691 | 37.25 | 34.94
13.97 | 1 | 0.963900562 | 0.8866275 | 28.73505 | 28.73505 | 19.00164 | 28.73505 | 27.69773 | 16.84737 | 37.31 | 34.94
13.98 | 1 | 0.970098512 | 0.8870912 | 28.70153 | 28.70153 | 18.98444 | 28.70153 | 27.84331 | 16.84093 | 37.25 | 34.94
13.99 | 1 | 0.975842917 | 0.8896783 | 28.66803 | 28.66803 | 18.96725 | 28.66803 | 27.9755 | 16.87475 | 37.25 | 34.94
14 | 1 | 0.981587323 | 0.8922654 | 28.63455 | 28.63455 | 18.95004 | 28.63455 | 28.10731 | 16.90847 | 37.25 | 35
[10 empty] | 37.75 | 35.38
[10 empty] | 37.75 | 35.38
[10 empty] | 37.81 | 35.44
[10 empty] | 37.81 | 35.44
[10 empty] | 37.81 | 35.44
[10 empty] | 37.81 | 35.44
[10 empty] | 37.81 | 35.44
[10 empty] | 37.81 | 35.44
[10 empty] | 37.81 | 35.44
[10 empty] | 37.81 | 35.44
[10 empty] | 37.88 | 35.44
[10 empty] | 37.88 | 35.5
[10 empty] | 37.88 | 35.44
[10 empty] | 37.88 | 35.5
[10 empty] | 37.88 | 35.5
[10 empty] | 37.88 | 35.5
[10 empty] | 37.81 | 35.44
[10 empty] | 37.88 | 35.5
[10 empty] | 37.88 | 35.5
[10 empty] | 37.88 | 35.44
[10 empty] | 37.88 | 35.5
[10 empty] | 37.88 | 35.5
[10 empty] | 37.88 | 35.5
[10 empty] | 37.94 | 35.5
[10 empty] | 37.88 | 35.5
[10 empty] | 37.94 | 35.5
[10 empty] | 37.88 | 35.5
[10 empty] | 37.94 | 35.56
[10 empty] | 37.94 | 35.5
[10 empty] | 37.94 | 35.56
[10 empty] | 37.94 | 35.5
[10 empty] | 37.94 | 35.5
[10 empty] | 37.94 | 35.56
[10 empty] | 37.94 | 35.5
[10 empty] | 38 | 35.56
[10 empty] | 38 | 35.5
[10 empty] | 38 | 35.56
[10 empty] | 38 | 35.56
[10 empty] | 38 | 35.56
[10 empty] | 38 | 35.56
[10 empty] | 38 | 35.56
[10 empty] | 38 | 35.56
[10 empty] | 38.06 | 35.56
[10 empty] | 38 | 35.63
[10 empty] | 38 | 35.63
[10 empty] | 38.06 | 35.63
[10 empty] | 38.06 | 35.56
[10 empty] | 38.06 | 35.63
[10 empty] | 38.06 | 35.63
[10 empty] | 38.06 | 35.63
[10 empty] | 38.13 | 35.63
[10 empty] | 38.13 | 35.63
[10 empty] | 38.06 | 35.63
[10 empty] | 38.13 | 35.63
[10 empty] | 38.13 | 35.69
[10 empty] | 38.13 | 35.69
[10 empty] | 38.13 | 35.63
[10 empty] | 38.13 | 35.69
[10 empty] | 38.13 | 35.69
[10 empty] | 38.19 | 35.69
[10 empty] | 38.19 | 35.69
[10 empty] | 38.13 | 35.75
[10 empty] | 38.19 | 35.69
[10 empty] | 38.19 | 35.75
[10 empty] | 38.19 | 35.75
[10 empty] | 38.19 | 35.69
[10 empty] | 38.19 | 35.69
[10 empty] | 38.25 | 35.69
[10 empty] | 38.25 | 35.75
[10 empty] | 38.25 | 35.69
[10 empty] | 38.25 | 35.75
[10 empty] | 38.25 | 35.75
[10 empty] | 38.25 | 35.81
[10 empty] | 38.25 | 35.81
[10 empty] | 38.25 | 35.81
[10 empty] | 38.31 | 35.81
[10 empty] | 38.25 | 35.81
[10 empty] | 38.25 | 35.81
[10 empty] | 38.31 | 35.81
[10 empty] | 38.31 | 35.81
[10 empty] | 38.31 | 35.81
[10 empty] | 38.31 | 35.81
[10 empty] | 38.31 | 35.81
[10 empty] | 38.31 | 35.81
[10 empty] | 38.31 | 35.81
[10 empty] | 38.31 | 35.81
[10 empty] | 38.31 | 35.81
[10 empty] | 38.38 | 35.81
[10 empty] | 38.38 | 35.81
[10 empty] | 38.38 | 35.81
[10 empty] | 38.38 | 35.81
[10 empty] | 38.38 | 35.88
[10 empty] | 38.38 | 35.81
[10 empty] | 38.38 | 35.81
[10 empty] | 38.38 | 35.81
[10 empty] | 38.44 | 35.81
[10 empty] | 38.38 | 35.81
[10 empty] | 38.44 | 35.88
[10 empty] | 38.44 | 35.88
[10 empty] | 38.44 | 35.88
[10 empty] | 38.44 | 35.88
[10 empty] | 38.5 | 35.88
[10 empty] | 38.44 | 35.88
[10 empty] | 38.5 | 35.88
[10 empty] | 38.44 | 35.81
[10 empty] | 38.5 | 35.88
[10 empty] | 38.56 | 35.88
[10 empty] | 38.5 | 35.88
[10 empty] | 38.5 | 35.88
[10 empty] | 38.5 | 35.81
[10 empty] | 38.5 | 35.88
[10 empty] | 38.56 | 35.88
[10 empty] | 38.56 | 35.88
[10 empty] | 38.5 | 35.88
[10 empty] | 38.56 | 35.88
[10 empty] | 38.56 | 35.88
[10 empty] | 38.56 | 35.88
[10 empty] | 38.56 | 35.88
[10 empty] | 38.63 | 35.81
[10 empty] | 38.56 | 35.81
[10 empty] | 38.63 | 35.88
[10 empty] | 38.69 | 35.88
[10 empty] | 38.63 | 35.88
[10 empty] | 38.63 | 35.88
[10 empty] | 38.63 | 35.88
[10 empty] | 38.63 | 35.88
[10 empty] | 38.63 | 35.88
[10 empty] | 38.69 | 35.88
[10 empty] | 38.63 | 35.94
[10 empty] | 38.69 | 35.94
[10 empty] | 38.69 | 35.94
[10 empty] | 38.69 | 35.94
[10 empty] | 38.69 | 35.94
[10 empty] | 38.69 | 35.94
[10 empty] | 38.75 | 36
[10 empty] | 38.69 | 36
[10 empty] | 38.75 | 35.94
[10 empty] | 38.81 | 36
[10 empty] | 38.75 | 36
[10 empty] | 38.81 | 36
[10 empty] | 38.75 | 36
[10 empty] | 38.75 | 36
[10 empty] | 38.81 | 36
[10 empty] | 38.81 | 36.06
[10 empty] | 38.81 | 36.06
[10 empty] | 38.88 | 36.06
[10 empty] | 38.88 | 36
[10 empty] | 38.88 | 36.06
[10 empty] | 38.94 | 36
[10 empty] | 38.88 | 36
[10 empty] | 38.88 | 36.06
[10 empty] | 38.88 | 36.06
[10 empty] | 38.94 | 36.06
[10 empty] | 38.94 | 36.06
[10 empty] | 38.94 | 36.13
[10 empty] | 38.94 | 36.06
[10 empty] | 38.94 | 36.06
[10 empty] | 39 | 36.06
[10 empty] | 38.94 | 36.13
[10 empty] | 39 | 36.13
[10 empty] | 39 | 36.06
[10 empty] | 39 | 36.13
[10 empty] | 39 | 36.13
[10 empty] | 39.06 | 36.13
[10 empty] | 39 | 36.13
[10 empty] | 39.06 | 36.13
[10 empty] | 39.13 | 36.19
[10 empty] | 39.06 | 36.19
[10 empty] | 39.06 | 36.19
[10 empty] | 39.06 | 36.19
[10 empty] | 39.06 | 36.19
[10 empty] | 39.06 | 36.19
[10 empty] | 39.06 | 36.19
[10 empty] | 39.06 | 36.19
[10 empty] | 39.06 | 36.19
[10 empty] | 39.13 | 36.19
[10 empty] | 39.13 | 36.19
[10 empty] | 39.13 | 36.25
[10 empty] | 39.13 | 36.19
[10 empty] | 39.13 | 36.19
[10 empty] | 39.13 | 36.25
[10 empty] | 39.13 | 36.25
[10 empty] | 39.13 | 36.25
[10 empty] | 39.13 | 36.25
[10 empty] | 39.19 | 36.25
[10 empty] | 39.19 | 36.25
[10 empty] | 39.19 | 36.25
[10 empty] | 39.19 | 36.25
[10 empty] | 39.19 | 36.25
[10 empty] | 39.19 | 36.25
[10 empty] | 39.25 | 36.31
[10 empty] | 39.19 | 36.25
[10 empty] | 39.19 | 36.25
[10 empty] | 39.25 | 36.31
[10 empty] | 39.25 | 36.31
[10 empty] | 39.25 | 36.31
[10 empty] | 39.25 | 36.31
[10 empty] | 39.25 | 36.31
[10 empty] | 39.25 | 36.31
[10 empty] | 39.31 | 36.38
[10 empty] | 39.31 | 36.31
[10 empty] | 39.31 | 36.31
[10 empty] | 39.38 | 36.31
[10 empty] | 39.38 | 36.38
[10 empty] | 39.38 | 36.38
[10 empty] | 39.38 | 36.31
[10 empty] | 39.38 | 36.38
[10 empty] | 39.38 | 36.38
[10 empty] | 39.44 | 36.38
[10 empty] | 39.44 | 36.38
[10 empty] | 39.44 | 36.31
[10 empty] | 39.44 | 36.31
[10 empty] | 39.44 | 36.38
[10 empty] | 39.5 | 36.38
[10 empty] | 39.44 | 36.38
[10 empty] | 39.44 | 36.38
[10 empty] | 39.5 | 36.38
[10 empty] | 39.5 | 36.38
[10 empty] | 39.5 | 36.38
[10 empty] | 39.5 | 36.38
[10 empty] | 39.5 | 36.38
[10 empty] | 39.5 | 36.38
[10 empty] | 39.56 | 36.38
[10 empty] | 39.56 | 36.38
[10 empty] | 39.5 | 36.44
[10 empty] | 39.56 | 36.38
[10 empty] | 39.56 | 36.44
[10 empty] | 39.56 | 36.38
[10 empty] | 39.56 | 36.38
[10 empty] | 39.56 | 36.38
[10 empty] | 39.56 | 36.38
[10 empty] | 39.56 | 36.44
[10 empty] | 39.63 | 36.38
[10 empty] | 39.63 | 36.44
[10 empty] | 39.63 | 36.38
[10 empty] | 39.63 | 36.44
[10 empty] | 39.69 | 36.44
[10 empty] | 39.69 | 36.44
[10 empty] | 39.69 | 36.44
[10 empty] | 39.69 | 36.44
[10 empty] | 39.69 | 36.44
[10 empty] | 39.69 | 36.5
[10 empty] | 39.75 | 36.44
[10 empty] | 39.75 | 36.5
[10 empty] | 39.75 | 36.44
[10 empty] | 39.75 | 36.44
[10 empty] | 39.75 | 36.5
[10 empty] | 39.75 | 36.44
[10 empty] | 39.81 | 36.5
[10 empty] | 39.81 | 36.5
[10 empty] | 39.75 | 36.5
[10 empty] | 39.81 | 36.5
[10 empty] | 39.88 | 36.5
[10 empty] | 39.88 | 36.5
[10 empty] | 39.88 | 36.5
[10 empty] | 39.88 | 36.56
[10 empty] | 39.88 | 36.56
[10 empty] | 39.94 | 36.56
[10 empty] | 39.88 | 36.56
[10 empty] | 39.88 | 36.56
[10 empty] | 39.88 | 36.56
[10 empty] | 39.94 | 36.56
[10 empty] | 40 | 36.63
[10 empty] | 39.94 | 36.56
[10 empty] | 39.94 | 36.63
[10 empty] | 40 | 36.69
[10 empty] | 40 | 36.69
[10 empty] | 39.94 | 36.63
[10 empty] | 40 | 36.63
[10 empty] | 40 | 36.69
[10 empty] | 40 | 36.69
[10 empty] | 40.06 | 36.69
[10 empty] | 40.13 | 36.69
[10 empty] | 40.06 | 36.69
[10 empty] | 40.13 | 36.69
[10 empty] | 40.13 | 36.69
[10 empty] | 40.06 | 36.69
[10 empty] | 40.13 | 36.75
[10 empty] | 40.06 | 36.69
[10 empty] | 40.19 | 36.69
[10 empty] | 40.19 | 36.75
[10 empty] | 40.13 | 36.75
[10 empty] | 40.19 | 36.75
[10 empty] | 40.19 | 36.75
[10 empty] | 40.19 | 36.75
[10 empty] | 40.19 | 36.75
[10 empty] | 40.19 | 36.75
[10 empty] | 40.19 | 36.75
[10 empty] | 40.19 | 36.75
[10 empty] | 40.25 | 36.75
[10 empty] | 40.19 | 36.81
[10 empty] | 40.19 | 36.81
[10 empty] | 40.25 | 36.81
[10 empty] | 40.25 | 36.81
[10 empty] | 40.31 | 36.81
[10 empty] | 40.25 | 36.81
[10 empty] | 40.25 | 36.81
[10 empty] | 40.31 | 36.81
[10 empty] | 40.31 | 36.81
[10 empty] | 40.31 | 36.81
[10 empty] | 40.31 | 36.81
[10 empty] | 40.38 | 36.81
[10 empty] | 40.38 | 36.88
[10 empty] | 40.38 | 36.88
[10 empty] | 40.38 | 36.81
[10 empty] | 40.44 | 36.88
[10 empty] | 40.44 | 36.88
[10 empty] | 40.44 | 36.88
[10 empty] | 40.44 | 36.81
[10 empty] | 40.44 | 36.88
[10 empty] | 40.44 | 36.88
[10 empty] | 40.44 | 36.88
[10 empty] | 40.44 | 36.88
[10 empty] | 40.44 | 36.94
[10 empty] | 40.5 | 36.88
[10 empty] | 40.5 | 36.94
[10 empty] | 40.5 | 36.94
[10 empty] | 40.5 | 36.94
[10 empty] | 40.5 | 36.88
[10 empty] | 40.56 | 36.94
[10 empty] | 40.5 | 36.94
[10 empty] | 40.56 | 36.94
[10 empty] | 40.56 | 36.94
[10 empty] | 40.56 | 37
[10 empty] | 40.56 | 36.94
[10 empty] | 40.56 | 36.94
[10 empty] | 40.56 | 36.94
[10 empty] | 40.63 | 36.94
[10 empty] | 40.63 | 36.94
[10 empty] | 40.63 | 36.94
[10 empty] | 40.63 | 37
[10 empty] | 40.63 | 37
[10 empty] | 40.63 | 37
[10 empty] | 40.63 | 37
[10 empty] | 40.69 | 37
[10 empty] | 40.69 | 37.06
[10 empty] | 40.75 | 37
[10 empty] | 40.69 | 37
[10 empty] | 40.75 | 37
[10 empty] | 40.75 | 37.06
[10 empty] | 40.75 | 37.06
[10 empty] | 40.81 | 37
[10 empty] | 40.75 | 37.06
[10 empty] | 40.75 | 37.06
[10 empty] | 40.81 | 37.06
[10 empty] | 40.81 | 37.06
[10 empty] | 40.81 | 37.06
[10 empty] | 40.81 | 37.13
[10 empty] | 40.81 | 37.13
[10 empty] | 40.81 | 37.13
[10 empty] | 40.88 | 37.13
[10 empty] | 40.88 | 37.13
[10 empty] | 40.88 | 37.19
[10 empty] | 40.88 | 37.19
[10 empty] | 40.88 | 37.13
[10 empty] | 40.88 | 37.13
[10 empty] | 40.94 | 37.19
[10 empty] | 40.94 | 37.19
[10 empty] | 40.94 | 37.19
[10 empty] | 40.94 | 37.19
[10 empty] | 40.94 | 37.19
[10 empty] | 40.94 | 37.19
[10 empty] | 40.94 | 37.19
[10 empty] | 41 | 37.19
[10 empty] | 41 | 37.25
[10 empty] | 41 | 37.25
[10 empty] | 41 | 37.31
[10 empty] | 41.06 | 37.31
[10 empty] | 41.06 | 37.31
[10 empty] | 41.06 | 37.31
[10 empty] | 41.06 | 37.31
[10 empty] | 41.06 | 37.31
[10 empty] | 41.13 | 37.31
[10 empty] | 41.13 | 37.31
[10 empty] | 41.13 | 37.31
[10 empty] | 41.13 | 37.31
[10 empty] | 41.19 | 37.38
[10 empty] | 41.19 | 37.38
[10 empty] | 41.19 | 37.38
[10 empty] | 41.19 | 37.31
[10 empty] | 41.19 | 37.38
[10 empty] | 41.19 | 37.38
[10 empty] | 41.19 | 37.44
[10 empty] | 41.19 | 37.44
[10 empty] | 41.25 | 37.44
[10 empty] | 41.25 | 37.44
[10 empty] | 41.25 | 37.44
[10 empty] | 41.25 | 37.44
[10 empty] | 41.31 | 37.44
[10 empty] | 41.31 | 37.5
[10 empty] | 41.31 | 37.5
[10 empty] | 41.31 | 37.5
[10 empty] | 41.31 | 37.44
[10 empty] | 41.31 | 37.56
[10 empty] | 41.38 | 37.5
[10 empty] | 41.38 | 37.5
[10 empty] | 41.38 | 37.5
[10 empty] | 41.38 | 37.56
[10 empty] | 41.38 | 37.56
[10 empty] | 41.38 | 37.56
[10 empty] | 41.44 | 37.56
[10 empty] | 41.44 | 37.56
[10 empty] | 41.44 | 37.56
[10 empty] | 41.44 | 37.63
[10 empty] | 41.5 | 37.63
[10 empty] | 41.5 | 37.63
[10 empty] | 41.44 | 37.63
[10 empty] | 41.44 | 37.63
[10 empty] | 41.5 | 37.63
[10 empty] | 41.5 | 37.69
[10 empty] | 41.5 | 37.69
[10 empty] | 41.5 | 37.69
[10 empty] | 41.56 | 37.69
[10 empty] | 41.56 | 37.69
[10 empty] | 41.5 | 37.69
[10 empty] | 41.56 | 37.69
[10 empty] | 41.63 | 37.75
[10 empty] | 41.63 | 37.75
[10 empty] | 41.63 | 37.75
[10 empty] | 41.63 | 37.75
[10 empty] | 41.63 | 37.75
[10 empty] | 41.63 | 37.75
[10 empty] | 41.63 | 37.75
[10 empty] | 41.69 | 37.75
[10 empty] | 41.69 | 37.75
[10 empty] | 41.69 | 37.75
[10 empty] | 41.69 | 37.81
[10 empty] | 41.69 | 37.81
[10 empty] | 41.69 | 37.81
[10 empty] | 41.75 | 37.81
[10 empty] | 41.75 | 37.81
[10 empty] | 41.75 | 37.81
[10 empty] | 41.75 | 37.81
[10 empty] | 41.81 | 37.81
[10 empty] | 41.81 | 37.81
[10 empty] | 41.81 | 37.81
[10 empty] | 41.81 | 37.81
[10 empty] | 41.81 | 37.88
[10 empty] | 41.88 | 37.88
[10 empty] | 41.88 | 37.88
[10 empty] | 41.88 | 37.81
[10 empty] | 41.88 | 37.88
[10 empty] | 41.88 | 37.88
[10 empty] | 41.88 | 37.88
[10 empty] | 41.88 | 37.94
[10 empty] | 41.94 | 37.94
[10 empty] | 41.94 | 37.94
[10 empty] | 41.94 | 37.88
[10 empty] | 41.94 | 37.94
[10 empty] | 42 | 37.94
[10 empty] | 42 | 38
[10 empty] | 42 | 38
[10 empty] | 42 | 38
[10 empty] | 42 | 38.06
[10 empty] | 42 | 38.06
[10 empty] | 42.06 | 38.06
[10 empty] | 42.06 | 38.06
[10 empty] | 42.06 | 38.06
[10 empty] | 42.06 | 38.06
[10 empty] | 42.06 | 38.06
[10 empty] | 42.13 | 38.13
[10 empty] | 42.06 | 38.13
[10 empty] | 42.13 | 38.13
[10 empty] | 42.19 | 38.13
[10 empty] | 42.13 | 38.19
[10 empty] | 42.13 | 38.19
[10 empty] | 42.13 | 38.19
[10 empty] | 42.19 | 38.25
[10 empty] | 42.19 | 38.25
[10 empty] | 42.25 | 38.25
[10 empty] | 42.25 | 38.25
[10 empty] | 42.25 | 38.31
[10 empty] | 42.25 | 38.38
[10 empty] | 42.25 | 38.31
[10 empty] | 42.25 | 38.31
[10 empty] | 42.31 | 38.31
[10 empty] | 42.31 | 38.31
[10 empty] | 42.31 | 38.38
[10 empty] | 42.31 | 38.38
[10 empty] | 42.31 | 38.44
[10 empty] | 42.31 | 38.44
[10 empty] | 42.31 | 38.44
[10 empty] | 42.38 | 38.5
[10 empty] | 42.44 | 38.5
[10 empty] | 42.44 | 38.5
[10 empty] | 42.44 | 38.56
[10 empty] | 42.5 | 38.56
[10 empty] | 42.44 | 38.56
[10 empty] | 42.44 | 38.56
[10 empty] | 42.44 | 38.63
[10 empty] | 42.44 | 38.63
[10 empty] | 42.5 | 38.69
[10 empty] | 42.5 | 38.69
[10 empty] | 42.5 | 38.69
[10 empty] | 42.44 | 38.69
[10 empty] | 42.5 | 38.75
[10 empty] | 42.5 | 38.75
[10 empty] | 42.5 | 38.75
[10 empty] | 42.56 | 38.75
[10 empty] | 42.56 | 38.75
[10 empty] | 42.56 | 38.81
[10 empty] | 42.56 | 38.81
[10 empty] | 42.56 | 38.81
[10 empty] | 42.56 | 38.88
[10 empty] | 42.56 | 38.88
[10 empty] | 42.56 | 38.88
[10 empty] | 42.63 | 38.94
[10 empty] | 42.63 | 38.94
[10 empty] | 42.69 | 38.94
[10 empty] | 42.69 | 38.94
[10 empty] | 42.69 | 38.94
[10 empty] | 42.69 | 39
[10 empty] | 42.69 | 39
[10 empty] | 42.75 | 39
[10 empty] | 42.75 | 39.06
[10 empty] | 42.75 | 39.06
[10 empty] | 42.75 | 39.06
[10 empty] | 42.75 | 39.06
[10 empty] | 42.75 | 39.13
[10 empty] | 42.81 | 39.13
[10 empty] | 42.81 | 39.13
[10 empty] | 42.81 | 39.13
[10 empty] | 42.81 | 39.19
[10 empty] | 42.81 | 39.19
[10 empty] | 42.81 | 39.25
[10 empty] | 42.81 | 39.25
[10 empty] | 42.88 | 39.25
[10 empty] | 42.88 | 39.25
[10 empty] | 42.88 | 39.31
[10 empty] | 42.94 | 39.31
[10 empty] | 42.88 | 39.31
[10 empty] | 42.88 | 39.38
[10 empty] | 42.94 | 39.38
[10 empty] | 42.94 | 39.38
[10 empty] | 42.94 | 39.38
[10 empty] | 43 | 39.44
[10 empty] | 43 | 39.44
[10 empty] | 42.94 | 39.44
[10 empty] | 43.06 | 39.5
[10 empty] | 43 | 39.5
[10 empty] | 43.06 | 39.5
[10 empty] | 43.06 | 39.5
[10 empty] | 43.06 | 39.56
[10 empty] | 43.06 | 39.56
[10 empty] | 43.06 | 39.56
[10 empty] | 43.06 | 39.56
[10 empty] | 43.13 | 39.63
[10 empty] | 43.06 | 39.63
[10 empty] | 43.13 | 39.63
[10 empty] | 43.13 | 39.63
[10 empty] | 43.19 | 39.69
[10 empty] | 43.13 | 39.69
[10 empty] | 43.13 | 39.69
[10 empty] | 43.19 | 39.69
[10 empty] | 43.13 | 39.75
[10 empty] | 43.19 | 39.75
[10 empty] | 43.19 | 39.75
[10 empty] | 43.25 | 39.81
[10 empty] | 43.25 | 39.88
[10 empty] | 43.19 | 39.88
[10 empty] | 43.25 | 39.88
[10 empty] | 43.25 | 39.88
[10 empty] | 43.25 | 39.88
[10 empty] | 43.31 | 39.94
[10 empty] | 43.31 | 39.94
[10 empty] | 43.31 | 39.94
[10 empty] | 43.31 | 39.94
[10 empty] | 43.38 | 39.94
[10 empty] | 43.38 | 40
[10 empty] | 43.38 | 40
[10 empty] | 43.38 | 40
[10 empty] | 43.38 | 40.06
[10 empty] | 43.44 | 40.06
[10 empty] | 43.44 | 40.06
[10 empty] | 43.44 | 40.06
[10 empty] | 43.44 | 40.06
[10 empty] | 43.44 | 40.06
[10 empty] | 43.44 | 40.13
[10 empty] | 43.44 | 40.13
[10 empty] | 43.5 | 40.13
[10 empty] | 43.5 | 40.19
[10 empty] | 43.5 | 40.19
[10 empty] | 43.56 | 40.19
[10 empty] | 43.5 | 40.19
[10 empty] | 43.56 | 40.25
[10 empty] | 43.56 | 40.25
[10 empty] | 43.56 | 40.31
[10 empty] | 43.56 | 40.31
[10 empty] | 43.63 | 40.31
[10 empty] | 43.63 | 40.31
[10 empty] | 43.63 | 40.31
[10 empty] | 43.69 | 40.38
[10 empty] | 43.63 | 40.38
[10 empty] | 43.69 | 40.38
[10 empty] | 43.69 | 40.38
[10 empty] | 43.69 | 40.44
[10 empty] | 43.69 | 40.44
[10 empty] | 43.75 | 40.5
[10 empty] | 43.75 | 40.44
[10 empty] | 43.75 | 40.5
[10 empty] | 43.75 | 40.5
[10 empty] | 43.75 | 40.56
[10 empty] | 43.81 | 40.56
[10 empty] | 43.75 | 40.56
[10 empty] | 43.81 | 40.56
[10 empty] | 43.81 | 40.56
[10 empty] | 43.81 | 40.63
[10 empty] | 43.88 | 40.56
[10 empty] | 43.81 | 40.63
[10 empty] | 43.81 | 40.63
[10 empty] | 43.88 | 40.63
[10 empty] | 43.88 | 40.63
[10 empty] | 43.88 | 40.63
[10 empty] | 43.88 | 40.69
[10 empty] | 43.94 | 40.69
[10 empty] | 43.94 | 40.75
[10 empty] | 43.94 | 40.69
[10 empty] | 43.94 | 40.75
[10 empty] | 43.94 | 40.75
[10 empty] | 44 | 40.75
[10 empty] | 44 | 40.81
[10 empty] | 44 | 40.81
[10 empty] | 44 | 40.81
[10 empty] | 44 | 40.88
[10 empty] | 44 | 40.81
[10 empty] | 44 | 40.81
[10 empty] | 44 | 40.88
[10 empty] | 44 | 40.88
[10 empty] | 44.06 | 40.88
[10 empty] | 44.06 | 40.94
[10 empty] | 44.06 | 40.94
[10 empty] | 44.06 | 40.94
[10 empty] | 44.13 | 41
[10 empty] | 44.06 | 41
[10 empty] | 44.13 | 41
[10 empty] | 44.13 | 41.06
[10 empty] | 44.19 | 41.06
[10 empty] | 44.13 | 41.06
[10 empty] | 44.19 | 41.06
[10 empty] | 44.19 | 41.06
[10 empty] | 44.13 | 41.06
[10 empty] | 44.25 | 41.13
[10 empty] | 44.19 | 41.13
[10 empty] | 44.19 | 41.13
[10 empty] | 44.25 | 41.19
[10 empty] | 44.25 | 41.19
[10 empty] | 44.31 | 41.19
[10 empty] | 44.31 | 41.19
[10 empty] | 44.31 | 41.25
[10 empty] | 44.31 | 41.25
[10 empty] | 44.38 | 41.25
[10 empty] | 44.31 | 41.25
[10 empty] | 44.31 | 41.25
[10 empty] | 44.38 | 41.31
[10 empty] | 44.38 | 41.31
[10 empty] | 44.38 | 41.31
[10 empty] | 44.38 | 41.31
[10 empty] | 44.38 | 41.38
[10 empty] | 44.44 | 41.38
[10 empty] | 44.44 | 41.38
[10 empty] | 44.5 | 41.38
[10 empty] | 44.5 | 41.38
[10 empty] | 44.5 | 41.44
[10 empty] | 44.5 | 41.44
[10 empty] | 44.44 | 41.44
[10 empty] | 44.5 | 41.44
[10 empty] | 44.5 | 41.5
[10 empty] | 44.5 | 41.5
[10 empty] | 44.56 | 41.5
[10 empty] | 44.5 | 41.5
[10 empty] | 44.56 | 41.5
[10 empty] | 44.56 | 41.56
[10 empty] | 44.56 | 41.56
[10 empty] | 44.56 | 41.56
[10 empty] | 44.56 | 41.56
[10 empty] | 44.63 | 41.63
[10 empty] | 44.63 | 41.63
[10 empty] | 44.63 | 41.63
[10 empty] | 44.63 | 41.63
[10 empty] | 44.63 | 41.63
[10 empty] | 44.63 | 41.63
[10 empty] | 44.69 | 41.63
[10 empty] | 44.63 | 41.69
[10 empty] | 44.63 | 41.69
[10 empty] | 44.69 | 41.69
[10 empty] | 44.69 | 41.69
[10 empty] | 44.69 | 41.69
[10 empty] | 44.75 | 41.75
[10 empty] | 44.75 | 41.75
[10 empty] | 44.75 | 41.75
[10 empty] | 44.81 | 41.75
[10 empty] | 44.75 | 41.75
[10 empty] | 44.81 | 41.75
[10 empty] | 44.81 | 41.81
[10 empty] | 44.81 | 41.81
[10 empty] | 44.81 | 41.81
[10 empty] | 44.81 | 41.81
[10 empty] | 44.81 | 41.88
[10 empty] | 44.81 | 41.88
[10 empty] | 44.88 | 41.88
[10 empty] | 44.88 | 41.88
[10 empty] | 44.88 | 41.88
[10 empty] | 44.88 | 41.94
[10 empty] | 44.94 | 41.94
[10 empty] | 44.94 | 41.94
[10 empty] | 44.94 | 41.94
[10 empty] | 45 | 41.94
[10 empty] | 45 | 41.94
[10 empty] | 45 | 41.94
[10 empty] | 45 | 41.94
[10 empty] | 45 | 41.94
[10 empty] | 45 | 41.94
[10 empty] | 45 | 42
[10 empty] | 45 | 42
[10 empty] | 45.06 | 42
[10 empty] | 45.06 | 42
[10 empty] | 45.06 | 42
[10 empty] | 45.13 | 42
[10 empty] | 45.13 | 42
[10 empty] | 45.13 | 42
[10 empty] | 45.19 | 42.06
[10 empty] | 45.25 | 42.06
[10 empty] | 45.25 | 42.06
[10 empty] | 45.25 | 42.06
[10 empty] | 45.25 | 42.06
[10 empty] | 45.31 | 42.06
[10 empty] | 45.31 | 42.06
[10 empty] | 45.25 | 42.06
[10 empty] | 45.25 | 42.06
[10 empty] | 45.31 | 42.13
[10 empty] | 45.31 | 42.06
[10 empty] | 45.38 | 42.06
[10 empty] | 45.31 | 42.06
[10 empty] | 45.38 | 42.13
[10 empty] | 45.38 | 42.13
[10 empty] | 45.38 | 42.13
[10 empty] | 45.44 | 42.06
[10 empty] | 45.44 | 42.06
[10 empty] | 45.44 | 42.13
[10 empty] | 45.44 | 42.13
[10 empty] | 45.5 | 42.13
[10 empty] | 45.5 | 42.13
[10 empty] | 45.56 | 42.13
[10 empty] | 45.44 | 42.19
[10 empty] | 45.44 | 42.19
[10 empty] | 45.44 | 42.19
[10 empty] | 45.44 | 42.19
[10 empty] | 45.44 | 42.13
[10 empty] | 45.44 | 42.13
[10 empty] | 45.44 | 42.13
[10 empty] | 45.5 | 42.13
[10 empty] | 45.5 | 42.19
[10 empty] | 45.5 | 42.13
[10 empty] | 45.56 | 42.13
[10 empty] | 45.56 | 42.13
[10 empty] | 45.5 | 42.13
[10 empty] | 45.5 | 42.13
[10 empty] | 45.56 | 42.13
[10 empty] | 45.66 | 42.13
[10 empty] | 45.56 | 42.13
[10 empty] | 45.5 | 42.13
[10 empty] | 45.5 | 42.13
[10 empty] | 45.5 | 42.13
[10 empty] | 45.5 | 42.13
[10 empty] | 45.56 | 42.06
[10 empty] | 45.66 | 42.06
[10 empty] | 45.56 | 42.06
[10 empty] | 45.56 | 42.06
[10 empty] | 45.56 | 42.06
[10 empty] | 45.56 | 42.06
[10 empty] | 45.56 | 42.19
[10 empty] | 45.56 | 42.06
[10 empty] | 45.5 | 42.13
[10 empty] | 45.56 | 42.13
[10 empty] | 45.66 | 42.06
[10 empty] | 45.66 | 42.19
[10 empty] | 45.66 | 42.13
[10 empty] | 45.56 | 42.13
[10 empty] | 45.66 | 42.06
[10 empty] | 45.66 | 42.06
[10 empty] | 45.56 | 42.13
[10 empty] | 45.66 | 42.13
[10 empty] | 45.66 | 42.13
[10 empty] | 45.56 | 42.13

## 151 (12)
Wavelength | ecoFlex + normal emittance | ecoFlex + Ag/Ppy emittance | Pure PNIPAm Ibb | Ag/PPy Ibb | Pure PNIPAm Prad | Ag/PPy Prad | Pure PNIPAm Temp | Ag/PPy Temp | Pure PNIPAm Temp (K) | Ag/PPy Temp (K) | Pure PNIPAm Prad SUM | Ag/PPy Prad SUM
7.5 | 0.943997164 | 0.841378 | 29.03341 | 30.25364 | 27.40746 | 25.45474 | 31.44 | 33.44 | 304.59 | 306.59 | 190.9515 | 176.5226
7.51 | 0.951354126 | 0.8448984 | 29.084 | 30.30471 | 27.66918 | 25.6044 | 31.44 | 33.5
7.52 | 0.953561718 | 0.846493 | 29.13429 | 30.35547 | 27.78135 | 25.69569 | 31.44 | 33.5
7.53 | 0.951024984 | 0.8466859 | 29.18428 | 30.40592 | 27.75498 | 25.74426 | 31.44 | 33.44
7.54 | 0.948565984 | 0.8453022 | 29.23397 | 30.45605 | 27.73035 | 25.74457 | 31.5 | 33.5
7.55 | 0.950639011 | 0.8424878 | 29.28336 | 30.50587 | 27.8379 | 25.70082 | 31.5 | 33.44
7.56 | 0.958979085 | 0.8396057 | 29.33245 | 30.55537 | 28.1292 | 25.65447 | 31.5 | 33.44
7.57 | 0.97097737 | 0.8382395 | 29.38123 | 30.60456 | 28.52851 | 25.65395 | 31.5 | 33.44
7.58 | 0.969833872 | 0.8396983 | 29.42972 | 30.65344 | 28.54194 | 25.73964 | 31.5 | 33.44
7.59 | 0.952261514 | 0.8406005 | 29.47791 | 30.702 | 28.07067 | 25.80812 | 31.5 | 33.44
7.6 | 0.947559606 | 0.8416135 | 29.52579 | 30.75025 | 27.97745 | 25.87983 | 31.5 | 33.44
7.61 | 0.957853495 | 0.844772 | 29.57338 | 30.79819 | 28.32696 | 26.01745 | 31.5 | 33.5
7.62 | 0.96644397 | 0.8440971 | 29.62066 | 30.84581 | 28.62671 | 26.03686 | 31.56 | 33.5
7.63 | 0.96668601 | 0.8403781 | 29.66765 | 30.89312 | 28.6793 | 25.9619 | 31.5 | 33.5
7.64 | 0.96449718 | 0.8389547 | 29.71434 | 30.94012 | 28.65939 | 25.95736 | 31.56 | 33.44
7.65 | 0.964694916 | 0.8419308 | 29.76072 | 30.9868 | 28.71002 | 26.08874 | 31.5 | 33.5
7.66 | 0.961029473 | 0.8454158 | 29.80681 | 31.03317 | 28.64522 | 26.23593 | 31.5 | 33.44
7.67 | 0.950785267 | 0.8484368 | 29.8526 | 31.07923 | 28.38341 | 26.36876 | 31.56 | 33.44
7.68 | 0.9436658 | 0.8487154 | 29.89809 | 31.12498 | 28.2138 | 26.41625 | 31.56 | 33.44
7.69 | 0.942607148 | 0.8487135 | 29.94328 | 31.17042 | 28.22475 | 26.45476 | 31.56 | 33.5
7.7 | 0.947017981 | 0.8497958 | 29.98817 | 31.21554 | 28.39934 | 26.52684 | 31.56 | 33.5
7.71 | 0.952900764 | 0.8491194 | 30.03277 | 31.26036 | 28.61825 | 26.54378 | 31.56 | 33.5
7.72 | 0.957600088 | 0.8471275 | 30.07706 | 31.30486 | 28.8018 | 26.51921 | 31.56 | 33.5
7.73 | 0.95996685 | 0.8464969 | 30.12106 | 31.34906 | 28.91522 | 26.53688 | 31.56 | 33.44
7.74 | 0.959181592 | 0.8482769 | 30.16476 | 31.39294 | 28.93349 | 26.62991 | 31.62 | 33.44
7.75 | 0.954488696 | 0.8488855 | 30.20817 | 31.43652 | 28.83336 | 26.686 | 31.56 | 33.44
7.76 | 0.947765299 | 0.8478462 | 30.25128 | 31.47979 | 28.67111 | 26.69002 | 31.62 | 33.44
7.77 | 0.942294508 | 0.8474256 | 30.29409 | 31.52274 | 28.54595 | 26.71318 | 31.56 | 33.44
7.78 | 0.941184432 | 0.8487516 | 30.3366 | 31.56539 | 28.55234 | 26.79118 | 31.56 | 33.44
7.79 | 0.94446826 | 0.8501302 | 30.37882 | 31.60773 | 28.69183 | 26.87069 | 31.56 | 33.5
7.8 | 0.950029358 | 0.8505147 | 30.42074 | 31.64976 | 28.9006 | 26.91859 | 31.56 | 33.5
7.81 | 0.954479535 | 0.8509288 | 30.46237 | 31.69149 | 29.07571 | 26.9672 | 31.62 | 33.5
7.82 | 0.953260424 | 0.8534806 | 30.5037 | 31.73291 | 29.07797 | 27.08342 | 31.62 | 33.44
7.83 | 0.953467335 | 0.8559261 | 30.54474 | 31.77402 | 29.12341 | 27.19621 | 31.62 | 33.44
7.84 | 0.955139076 | 0.8545664 | 30.58548 | 31.81482 | 29.21339 | 27.18788 | 31.62 | 33.5
7.85 | 0.953246825 | 0.8497687 | 30.62593 | 31.85532 | 29.19407 | 27.06966 | 31.69 | 33.44
7.86 | 0.952730867 | 0.845362 | 30.66608 | 31.89551 | 29.21652 | 26.96326 | 31.69 | 33.44
7.87 | 0.958565294 | 0.8445666 | 30.70594 | 31.9354 | 29.43365 | 26.97157 | 31.62 | 33.44
7.88 | 0.9657961 | 0.8463458 | 30.74551 | 31.97499 | 29.6939 | 27.0619 | 31.62 | 33.5
7.89 | 0.959601677 | 0.8477878 | 30.78479 | 32.01427 | 29.54113 | 27.1413 | 31.62 | 33.5
7.9 | 0.955268762 | 0.8506921 | 30.82377 | 32.05324 | 29.44499 | 27.26744 | 31.62 | 33.5
7.91 | 0.955302276 | 0.8535374 | 30.86246 | 32.09191 | 29.48298 | 27.39165 | 31.69 | 33.5
7.92 | 0.956669664 | 0.854341 | 30.90086 | 32.13028 | 29.56192 | 27.45022 | 31.69 | 33.5
7.93 | 0.955402774 | 0.8527858 | 30.93897 | 32.16835 | 29.55918 | 27.43271 | 31.75 | 33.44
7.94 | 0.950022288 | 0.8521559 | 30.97679 | 32.20612 | 29.42864 | 27.44463 | 31.69 | 33.5
7.95 | 0.953284596 | 0.8503727 | 31.01432 | 32.24358 | 29.56547 | 27.41906 | 31.75 | 33.5
7.96 | 0.963354027 | 0.847491 | 31.05156 | 32.28074 | 29.91364 | 27.35764 | 31.69 | 33.5
7.97 | 0.970407567 | 0.8482005 | 31.08851 | 32.31761 | 30.16852 | 27.41181 | 31.69 | 33.5
7.98 | 0.969751704 | 0.8508275 | 31.12517 | 32.35417 | 30.18369 | 27.52782 | 31.75 | 33.5
7.99 | 0.961559055 | 0.850054 | 31.16154 | 32.39043 | 29.96366 | 27.53362 | 31.75 | 33.5
8 | 0.952750167 | 0.843342 | 31.19762 | 32.4264 | 29.72354 | 27.34654 | 31.81 | 33.5
8.01 | 0.944752038 | 0.8434493 | 31.23342 | 32.46207 | 29.50784 | 27.38011 | 31.75 | 33.5
8.02 | 0.941271129 | 0.8480657 | 31.26893 | 32.49743 | 29.43254 | 27.55996 | 31.81 | 33.5
8.03 | 0.943341998 | 0.8527333 | 31.30415 | 32.53251 | 29.53052 | 27.74155 | 31.81 | 33.56
8.04 | 0.949077981 | 0.8538828 | 31.33909 | 32.56728 | 29.74324 | 27.80864 | 31.81 | 33.56
8.05 | 0.948490774 | 0.8532594 | 31.37374 | 32.60176 | 29.7577 | 27.81776 | 31.81 | 33.56
8.06 | 0.949685838 | 0.8505095 | 31.40811 | 32.63594 | 29.82783 | 27.75718 | 31.81 | 33.56
8.07 | 0.956696286 | 0.8439809 | 31.44219 | 32.66983 | 30.08063 | 27.57271 | 31.81 | 33.56
8.08 | 0.963242421 | 0.8367355 | 31.47599 | 32.70342 | 30.31901 | 27.36412 | 31.81 | 33.56
8.09 | 0.962955839 | 0.8325036 | 31.5095 | 32.73672 | 30.34226 | 27.25344 | 31.87 | 33.56
8.1 | 0.955909004 | 0.83506 | 31.54273 | 32.76973 | 30.15198 | 27.36469 | 31.94 | 33.56
8.11 | 0.955136242 | 0.8398178 | 31.57568 | 32.80244 | 30.15908 | 27.54808 | 31.87 | 33.56
8.12 | 0.956962309 | 0.8437943 | 31.60834 | 32.83486 | 30.24799 | 27.70587 | 31.87 | 33.63
8.13 | 0.957876853 | 0.8464372 | 31.64073 | 32.86699 | 30.30792 | 27.81985 | 31.94 | 33.63
8.14 | 0.954591151 | 0.8478765 | 31.67283 | 32.89883 | 30.23461 | 27.89415 | 31.87 | 33.56
8.15 | 0.952895442 | 0.8481539 | 31.70466 | 32.93038 | 30.21122 | 27.93003 | 31.94 | 33.56
8.16 | 0.955994828 | 0.8483032 | 31.7362 | 32.96164 | 30.33964 | 27.96146 | 31.94 | 33.63
8.17 | 0.959414394 | 0.8482034 | 31.76746 | 32.99261 | 30.47816 | 27.98444 | 31.94 | 33.63
8.18 | 0.960678042 | 0.8478435 | 31.79845 | 33.02329 | 30.54807 | 27.99858 | 31.94 | 33.56
8.19 | 0.958206928 | 0.8473479 | 31.82916 | 33.05368 | 30.49892 | 28.00797 | 32 | 33.56
8.2 | 0.953870068 | 0.8467226 | 31.85959 | 33.08378 | 30.38991 | 28.01279 | 32 | 33.56
8.21 | 0.951930657 | 0.847069 | 31.88974 | 33.1136 | 30.35682 | 28.04951 | 31.94 | 33.56
8.22 | 0.953555224 | 0.8485563 | 31.91962 | 33.14313 | 30.43712 | 28.12382 | 32 | 33.56
8.23 | 0.959433017 | 0.851175 | 31.94922 | 33.17238 | 30.65313 | 28.2355 | 32 | 33.56
8.24 | 0.958533543 | 0.8510714 | 31.97854 | 33.20134 | 30.6525 | 28.25671 | 32 | 33.56
8.25 | 0.953447465 | 0.8507703 | 32.00759 | 33.23002 | 30.51756 | 28.27112 | 32 | 33.56
8.26 | 0.948433619 | 0.8516872 | 32.03637 | 33.25842 | 30.38437 | 28.32577 | 32.06 | 33.56
8.27 | 0.946663129 | 0.8545742 | 32.06487 | 33.28653 | 30.35463 | 28.44581 | 32 | 33.56
8.28 | 0.945418176 | 0.8546756 | 32.0931 | 33.31436 | 30.3414 | 28.47297 | 32.06 | 33.56
8.29 | 0.943645478 | 0.849382 | 32.12106 | 33.34191 | 30.31089 | 28.32002 | 32.06 | 33.56
8.3 | 0.942249221 | 0.8447672 | 32.14874 | 33.36918 | 30.29213 | 28.18919 | 32.06 | 33.63
8.31 | 0.942016274 | 0.8443039 | 32.17616 | 33.39617 | 30.31047 | 28.19651 | 32.06 | 33.56
8.32 | 0.945756338 | 0.8493715 | 32.20331 | 33.42287 | 30.45648 | 28.38844 | 32.06 | 33.56
8.33 | 0.953484224 | 0.8484707 | 32.23018 | 33.4493 | 30.73097 | 28.38076 | 32.06 | 33.56
8.34 | 0.958923745 | 0.8450473 | 32.25679 | 33.47546 | 30.9318 | 28.28834 | 32.06 | 33.56
8.35 | 0.959148551 | 0.841206 | 32.28312 | 33.50133 | 30.96431 | 28.18152 | 32.06 | 33.56
8.36 | 0.958117982 | 0.8420731 | 32.30919 | 33.52693 | 30.95602 | 28.23212 | 32.13 | 33.56
8.37 | 0.960297525 | 0.8434455 | 32.335 | 33.55225 | 31.05122 | 28.2995 | 32.13 | 33.5
8.38 | 0.960951404 | 0.8468046 | 32.36053 | 33.5773 | 31.0969 | 28.43341 | 32.13 | 33.56
8.39 | 0.957021193 | 0.8531334 | 32.3858 | 33.60207 | 30.9939 | 28.66705 | 32.06 | 33.56
8.4 | 0.954456426 | 0.857215 | 32.41081 | 33.62657 | 30.93471 | 28.8252 | 32.13 | 33.56
8.41 | 0.95053903 | 0.8543596 | 32.43555 | 33.6508 | 30.83126 | 28.74988 | 32.13 | 33.56
8.42 | 0.945006532 | 0.8471531 | 32.46003 | 33.67475 | 30.67494 | 28.52767 | 32.13 | 33.56
8.43 | 0.937282604 | 0.838147 | 32.48424 | 33.69843 | 30.44691 | 28.24424 | 32.19 | 33.56
8.44 | 0.938021446 | 0.8348433 | 32.50819 | 33.72184 | 30.49338 | 28.15246 | 32.19 | 33.56
8.45 | 0.944030859 | 0.8370507 | 32.53188 | 33.74498 | 30.7111 | 28.24626 | 32.13 | 33.56
8.46 | 0.954273511 | 0.843556 | 32.55531 | 33.76786 | 31.06667 | 28.48508 | 32.13 | 33.56
8.47 | 0.966944492 | 0.8510238 | 32.57848 | 33.79046 | 31.50158 | 28.75649 | 32.19 | 33.56
8.48 | 0.97136101 | 0.8523606 | 32.60139 | 33.81279 | 31.66771 | 28.82069 | 32.19 | 33.56
8.49 | 0.969619264 | 0.850839 | 32.62403 | 33.83486 | 31.63289 | 28.78802 | 32.19 | 33.56
8.5 | 0.962074761 | 0.8476012 | 32.64643 | 33.85666 | 31.4083 | 28.69695 | 32.13 | 33.56
8.51 | 0.957566725 | 0.8521931 | 32.66856 | 33.8782 | 31.28232 | 28.87077 | 32.13 | 33.56
8.52 | 0.95243996 | 0.8582745 | 32.69043 | 33.89947 | 31.13568 | 29.09505 | 32.13 | 33.5
8.53 | 0.946257217 | 0.862798 | 32.71205 | 33.92048 | 30.95402 | 29.26652 | 32.19 | 33.56
8.54 | 0.937664918 | 0.8584986 | 32.73342 | 33.94122 | 30.69298 | 29.13849 | 32.19 | 33.56
8.55 | 0.937799882 | 0.8479937 | 32.75453 | 33.9617 | 30.71719 | 28.79931 | 32.25 | 33.56
8.56 | 0.942752812 | 0.837434 | 32.77538 | 33.98192 | 30.89908 | 28.45762 | 32.19 | 33.56
8.57 | 0.951863844 | 0.82888 | 32.79598 | 34.00188 | 31.21731 | 28.18348 | 32.25 | 33.5
8.58 | 0.957702655 | 0.8294081 | 32.81633 | 34.02158 | 31.42829 | 28.21777 | 32.19 | 33.56
8.59 | 0.961762149 | 0.833038 | 32.83643 | 34.04101 | 31.58083 | 28.35746 | 32.25 | 33.5
8.6 | 0.963161847 | 0.8380733 | 32.85627 | 34.06019 | 31.64591 | 28.54494 | 32.25 | 33.56
8.61 | 0.956783591 | 0.8381831 | 32.87587 | 34.07911 | 31.45509 | 28.56454 | 32.19 | 33.56
8.62 | 0.946866557 | 0.8349405 | 32.89521 | 34.09778 | 31.14738 | 28.46961 | 32.19 | 33.56
8.63 | 0.938770396 | 0.8316799 | 32.91431 | 34.11619 | 30.89898 | 28.37374 | 32.19 | 33.56
8.64 | 0.938647474 | 0.8316304 | 32.93316 | 34.13434 | 30.91262 | 28.38715 | 32.19 | 33.56
8.65 | 0.941699943 | 0.8350333 | 32.95176 | 34.15223 | 31.03067 | 28.51825 | 32.25 | 33.56
8.66 | 0.944845666 | 0.8383847 | 32.97011 | 34.16988 | 31.15166 | 28.6475 | 32.19 | 33.56
8.67 | 0.947298533 | 0.840759 | 32.98821 | 34.18727 | 31.24969 | 28.74325 | 32.25 | 33.56
8.68 | 0.950667323 | 0.8377682 | 33.00608 | 34.2044 | 31.3778 | 28.65536 | 32.25 | 33.56
8.69 | 0.951414151 | 0.8340291 | 33.02369 | 34.22129 | 31.41921 | 28.54155 | 32.25 | 33.56
8.7 | 0.949677626 | 0.8299749 | 33.04106 | 34.23792 | 31.37836 | 28.41662 | 32.25 | 33.5
8.71 | 0.950161539 | 0.829583 | 33.05819 | 34.25431 | 31.41062 | 28.41679 | 32.25 | 33.5
8.72 | 0.948358157 | 0.8284007 | 33.07508 | 34.27044 | 31.36702 | 28.38966 | 32.25 | 33.5
8.73 | 0.945088228 | 0.8269041 | 33.09173 | 34.28633 | 31.2746 | 28.3515 | 32.19 | 33.5
8.74 | 0.942877428 | 0.8271872 | 33.10813 | 34.30197 | 31.21691 | 28.37415 | 32.25 | 33.5
8.75 | 0.948646197 | 0.8318931 | 33.12429 | 34.31736 | 31.42323 | 28.54838 | 32.25 | 33.5
8.76 | 0.958356736 | 0.8384781 | 33.14022 | 34.3325 | 31.76015 | 28.78705 | 32.25 | 33.56
8.77 | 0.96614205 | 0.842512 | 33.1559 | 34.3474 | 32.03331 | 28.9381 | 32.31 | 33.5
8.78 | 0.967571025 | 0.8426667 | 33.17135 | 34.36206 | 32.09564 | 28.95576 | 32.31 | 33.56
8.79 | 0.963973137 | 0.8418848 | 33.18656 | 34.37647 | 31.99095 | 28.94103 | 32.31 | 33.56
8.8 | 0.951852802 | 0.8443246 | 33.20153 | 34.39064 | 31.60297 | 29.03687 | 32.31 | 33.56
8.81 | 0.946340352 | 0.8442237 | 33.21627 | 34.40457 | 31.4339 | 29.04515 | 32.31 | 33.56
8.82 | 0.94664187 | 0.8418373 | 33.23078 | 34.41825 | 31.45764 | 28.97457 | 32.31 | 33.63
8.83 | 0.95846064 | 0.834838 | 33.24505 | 34.4317 | 31.86407 | 28.74489 | 32.31 | 33.56
8.84 | 0.960320636 | 0.8275702 | 33.25908 | 34.44491 | 31.93938 | 28.50558 | 32.31 | 33.56
8.85 | 0.957766894 | 0.82108 | 33.27288 | 34.45787 | 31.86767 | 28.29267 | 32.31 | 33.63
8.86 | 0.953807971 | 0.8180649 | 33.28646 | 34.4706 | 31.74889 | 28.19919 | 32.31 | 33.56
8.87 | 0.959969956 | 0.8212141 | 33.2998 | 34.48309 | 31.9668 | 28.318 | 32.31 | 33.63
8.88 | 0.968990315 | 0.8264798 | 33.31291 | 34.49535 | 32.27988 | 28.50971 | 32.31 | 33.63
8.89 | 0.970034128 | 0.8286807 | 33.32579 | 34.50737 | 32.32715 | 28.59559 | 32.38 | 33.63
8.9 | 0.965116514 | 0.8315569 | 33.33844 | 34.51915 | 32.17548 | 28.70464 | 32.31 | 33.63
8.91 | 0.956999566 | 0.8351923 | 33.35086 | 34.5307 | 31.91676 | 28.83978 | 32.38 | 33.56
8.92 | 0.948925787 | 0.8416717 | 33.36306 | 34.54202 | 31.65907 | 29.07304 | 32.31 | 33.56
8.93 | 0.938130191 | 0.8408328 | 33.37503 | 34.55311 | 31.31012 | 29.05339 | 32.31 | 33.56
8.94 | 0.925942368 | 0.8345011 | 33.38677 | 34.56396 | 30.91423 | 28.84366 | 32.38 | 33.63
8.95 | 0.923355476 | 0.8209182 | 33.39829 | 34.57459 | 30.8385 | 28.38291 | 32.38 | 33.63
8.96 | 0.925986511 | 0.8112158 | 33.40959 | 34.58498 | 30.93683 | 28.05588 | 32.38 | 33.63
8.97 | 0.933705802 | 0.8052975 | 33.42066 | 34.59515 | 31.20507 | 27.85938 | 32.38 | 33.56
8.98 | 0.934047022 | 0.8101292 | 33.43151 | 34.60508 | 31.2266 | 28.03459 | 32.38 | 33.63
8.99 | 0.93486386 | 0.8160816 | 33.44214 | 34.61479 | 31.26385 | 28.2485 | 32.38 | 33.63
9 | 0.93687979 | 0.8229811 | 33.45255 | 34.62428 | 31.34102 | 28.49513 | 32.31 | 33.63
9.01 | 0.950528754 | 0.8241443 | 33.46273 | 34.63353 | 31.80729 | 28.54303 | 32.38 | 33.56
9.02 | 0.964093797 | 0.8240742 | 33.4727 | 34.64257 | 32.27082 | 28.54805 | 32.38 | 33.63
9.03 | 0.971746525 | 0.8235886 | 33.48245 | 34.65138 | 32.53645 | 28.53848 | 32.38 | 33.63
9.04 | 0.97303426 | 0.8265674 | 33.49198 | 34.65996 | 32.58885 | 28.64879 | 32.38 | 33.63
9.05 | 0.971857676 | 0.8304759 | 33.5013 | 34.66832 | 32.55849 | 28.79121 | 32.44 | 33.63
9.06 | 0.971949472 | 0.8309244 | 33.51039 | 34.67647 | 32.57041 | 28.81352 | 32.44 | 33.63
9.07 | 0.96643812 | 0.831953 | 33.51928 | 34.68439 | 32.39431 | 28.85578 | 32.38 | 33.63
9.08 | 0.956294958 | 0.8334611 | 33.52794 | 34.69209 | 32.0626 | 28.91451 | 32.44 | 33.56
9.09 | 0.948717575 | 0.8359723 | 33.5364 | 34.69957 | 31.81657 | 29.00788 | 32.44 | 33.63
9.1 | 0.944394298 | 0.8355672 | 33.54464 | 34.70684 | 31.67937 | 28.9999 | 32.44 | 33.63
9.11 | 0.9455011 | 0.8300585 | 33.55267 | 34.71388 | 31.72408 | 28.81455 | 32.44 | 33.63
9.12 | 0.947017529 | 0.8250134 | 33.56048 | 34.72071 | 31.78237 | 28.64505 | 32.44 | 33.63
9.13 | 0.948210998 | 0.8206215 | 33.56809 | 34.72733 | 31.82963 | 28.49799 | 32.44 | 33.56
9.14 | 0.947128034 | 0.8188466 | 33.57549 | 34.73373 | 31.80028 | 28.4416 | 32.44 | 33.63
9.15 | 0.94305748 | 0.8197212 | 33.58267 | 34.73991 | 31.67039 | 28.47704 | 32.44 | 33.63
9.16 | 0.936582172 | 0.8227283 | 33.58965 | 34.74589 | 31.45947 | 28.58643 | 32.44 | 33.63
9.17 | 0.933046918 | 0.8295001 | 33.59642 | 34.75165 | 31.34704 | 28.8265 | 32.5 | 33.63
9.18 | 0.928918751 | 0.8342583 | 33.60299 | 34.7572 | 31.21445 | 28.99648 | 32.5 | 33.63
9.19 | 0.923097911 | 0.8341474 | 33.60935 | 34.76254 | 31.02472 | 28.99708 | 32.5 | 33.56
9.2 | 0.91743489 | 0.8353164 | 33.6155 | 34.76766 | 30.84003 | 29.042 | 32.5 | 33.56
9.21 | 0.912737846 | 0.837305 | 33.62145 | 34.77258 | 30.68757 | 29.11526 | 32.5 | 33.56
9.22 | 0.922823398 | 0.8433312 | 33.62719 | 34.7773 | 31.03196 | 29.32878 | 32.5 | 33.56
9.23 | 0.938003872 | 0.844882 | 33.63274 | 34.7818 | 31.54764 | 29.38652 | 32.5 | 33.56
9.24 | 0.960266483 | 0.840212 | 33.63808 | 34.7861 | 32.30152 | 29.2277 | 32.5 | 33.63
9.25 | 0.97003101 | 0.8323282 | 33.64322 | 34.79019 | 32.63496 | 28.95686 | 32.5 | 33.56
9.26 | 0.974113989 | 0.8244375 | 33.64815 | 34.79408 | 32.77714 | 28.68554 | 32.5 | 33.63
9.27 | 0.963788467 | 0.8231642 | 33.65289 | 34.79776 | 32.43427 | 28.64427 | 32.56 | 33.63
9.28 | 0.959145172 | 0.8223086 | 33.65743 | 34.80124 | 32.28236 | 28.61736 | 32.56 | 33.63
9.29 | 0.960982983 | 0.8219295 | 33.66178 | 34.80452 | 32.34839 | 28.60686 | 32.56 | 33.63
9.3 | 0.961870556 | 0.8219649 | 33.66592 | 34.80759 | 32.38226 | 28.61062 | 32.63 | 33.63
9.31 | 0.960727576 | 0.823455 | 33.66987 | 34.81047 | 32.34757 | 28.66486 | 32.63 | 33.63
9.32 | 0.948215624 | 0.8334977 | 33.67362 | 34.81314 | 31.92985 | 29.01667 | 32.56 | 33.63
9.33 | 0.937208173 | 0.8443343 | 33.67718 | 34.81562 | 31.56253 | 29.39602 | 32.63 | 33.63
9.34 | 0.927949291 | 0.8560937 | 33.68054 | 34.8179 | 31.25383 | 29.80739 | 32.63 | 33.63
9.35 | 0.924657738 | 0.8566699 | 33.68371 | 34.81998 | 31.1459 | 29.82923 | 32.63 | 33.63
9.36 | 0.923023504 | 0.8531533 | 33.68669 | 34.82186 | 31.09361 | 29.70839 | 32.63 | 33.56
9.37 | 0.921352757 | 0.8404039 | 33.68947 | 34.82355 | 31.03989 | 29.26585 | 32.63 | 33.63
9.38 | 0.922544198 | 0.8314083 | 33.69207 | 34.82505 | 31.08242 | 28.95383 | 32.69 | 33.56
9.39 | 0.927966626 | 0.8279614 | 33.69447 | 34.82635 | 31.26735 | 28.83487 | 32.69 | 33.56
9.4 | 0.942921034 | 0.8302629 | 33.69669 | 34.82745 | 31.77332 | 28.91594 | 32.69 | 33.63
9.41 | 0.96186177 | 0.8349691 | 33.69872 | 34.82837 | 32.41351 | 29.08061 | 32.75 | 33.63
9.42 | 0.969860691 | 0.8362575 | 33.70055 | 34.82909 | 32.68484 | 29.12609 | 32.75 | 33.56
9.43 | 0.972507677 | 0.8366892 | 33.70221 | 34.82962 | 32.77565 | 29.14157 | 32.75 | 33.63
9.44 | 0.962010204 | 0.835017 | 33.70367 | 34.82996 | 32.42328 | 29.08361 | 32.75 | 33.56
9.45 | 0.949831142 | 0.8329496 | 33.70495 | 34.83011 | 32.01401 | 29.01173 | 32.75 | 33.56
9.46 | 0.936394901 | 0.8305866 | 33.70605 | 34.83008 | 31.56217 | 28.9294 | 32.75 | 33.63
9.47 | 0.928406217 | 0.8318847 | 33.70696 | 34.82985 | 31.29375 | 28.97442 | 32.81 | 33.56
9.48 | 0.922808407 | 0.8343452 | 33.70768 | 34.82944 | 31.10573 | 29.05978 | 32.81 | 33.56
9.49 | 0.927717842 | 0.8405798 | 33.70823 | 34.82885 | 31.27173 | 29.27643 | 32.81 | 33.63
9.5 | 0.932525864 | 0.8451655 | 33.70859 | 34.82807 | 31.43413 | 29.43548 | 32.81 | 33.63
9.51 | 0.937170545 | 0.8470956 | 33.70878 | 34.8271 | 31.59087 | 29.50189 | 32.81 | 33.63
9.52 | 0.935004714 | 0.845055 | 33.70878 | 34.82595 | 31.51787 | 29.42985 | 32.88 | 33.63
9.53 | 0.929018406 | 0.840787 | 33.7086 | 34.82462 | 31.31591 | 29.28009 | 32.81 | 33.63
9.54 | 0.936806356 | 0.8382299 | 33.70825 | 34.82311 | 31.5781 | 29.18977 | 32.88 | 33.63
9.55 | 0.947385194 | 0.8371474 | 33.70771 | 34.82141 | 31.93419 | 29.15066 | 32.88 | 33.63
9.56 | 0.965045299 | 0.8440766 | 33.707 | 34.81954 | 32.52879 | 29.39036 | 32.94 | 33.63
9.57 | 0.97315036 | 0.8488311 | 33.70612 | 34.81749 | 32.80112 | 29.55416 | 32.88 | 33.63
9.58 | 0.965316843 | 0.8499579 | 33.70506 | 34.81525 | 32.53606 | 29.5915 | 32.94 | 33.63
9.59 | 0.957925852 | 0.8450507 | 33.70382 | 34.81284 | 32.28576 | 29.41862 | 32.94 | 33.63
9.6 | 0.950821914 | 0.8362293 | 33.70241 | 34.81026 | 32.04499 | 29.10935 | 32.88 | 33.63
9.61 | 0.952991485 | 0.833705 | 33.70083 | 34.80749 | 32.1166 | 29.01918 | 32.94 | 33.63
9.62 | 0.956546656 | 0.8327527 | 33.69907 | 34.80455 | 32.23474 | 28.98358 | 33 | 33.56
9.63 | 0.950854954 | 0.8374203 | 33.69715 | 34.80144 | 32.0411 | 29.14343 | 32.94 | 33.63
9.64 | 0.94656863 | 0.841145 | 33.69505 | 34.79815 | 31.89468 | 29.27029 | 33 | 33.63
9.65 | 0.946233876 | 0.8422181 | 33.69278 | 34.79469 | 31.88125 | 29.30472 | 33 | 33.63
9.66 | 0.949999992 | 0.8426082 | 33.69034 | 34.79106 | 32.00583 | 29.31523 | 33 | 33.63
9.67 | 0.95843383 | 0.8422208 | 33.68774 | 34.78726 | 32.28747 | 29.29855 | 33 | 33.56
9.68 | 0.96252638 | 0.8406456 | 33.68497 | 34.78328 | 32.42267 | 29.24041 | 33 | 33.63
9.69 | 0.964444811 | 0.8384757 | 33.68203 | 34.77914 | 32.48445 | 29.16146 | 33 | 33.63
9.7 | 0.963535096 | 0.833409 | 33.67892 | 34.77482 | 32.45082 | 28.98165 | 33.06 | 33.63
9.71 | 0.962023636 | 0.8280064 | 33.67565 | 34.77034 | 32.39677 | 28.79007 | 33 | 33.56
9.72 | 0.957543429 | 0.8257518 | 33.67221 | 34.76569 | 32.2426 | 28.70783 | 33 | 33.63
9.73 | 0.952928358 | 0.824004 | 33.66861 | 34.76088 | 32.08377 | 28.6431 | 33.06 | 33.63
9.74 | 0.947839715 | 0.8240359 | 33.66485 | 34.7559 | 31.90888 | 28.64011 | 33.06 | 33.63
9.75 | 0.941641465 | 0.8238248 | 33.66092 | 34.75075 | 31.69652 | 28.62853 | 33.06 | 33.63
9.76 | 0.933730292 | 0.8232388 | 33.65683 | 34.74544 | 31.4264 | 28.60379 | 33.13 | 33.63
9.77 | 0.925318846 | 0.8262518 | 33.65258 | 34.73997 | 31.13937 | 28.70396 | 33.13 | 33.63
9.78 | 0.916510656 | 0.832119 | 33.64817 | 34.73433 | 30.83891 | 28.90309 | 33.13 | 33.63
9.79 | 0.917304673 | 0.8384561 | 33.6436 | 34.72853 | 30.86144 | 29.11835 | 33.13 | 33.63
9.8 | 0.921919317 | 0.8449803 | 33.63888 | 34.72257 | 31.01233 | 29.33989 | 33.13 | 33.63
9.81 | 0.9323435 | 0.8429682 | 33.63399 | 34.71645 | 31.35843 | 29.26486 | 33.13 | 33.63
9.82 | 0.943616897 | 0.8396018 | 33.62895 | 34.71017 | 31.73284 | 29.14272 | 33.13 | 33.63
9.83 | 0.949877336 | 0.8327665 | 33.62375 | 34.70373 | 31.93844 | 28.9001 | 33.19 | 33.63
9.84 | 0.954883372 | 0.8265894 | 33.6184 | 34.69714 | 32.10165 | 28.68028 | 33.19 | 33.63
9.85 | 0.952574365 | 0.8242507 | 33.61289 | 34.69038 | 32.01877 | 28.59357 | 33.19 | 33.63
9.86 | 0.948914098 | 0.8232042 | 33.60722 | 34.68347 | 31.89037 | 28.55158 | 33.13 | 33.63
9.87 | 0.941708088 | 0.8255482 | 33.6014 | 34.6764 | 31.64271 | 28.62704 | 33.13 | 33.63
9.88 | 0.936218704 | 0.8288264 | 33.59543 | 34.66918 | 31.45267 | 28.73473 | 33.19 | 33.69
9.89 | 0.933321852 | 0.8335156 | 33.58931 | 34.66181 | 31.34964 | 28.89116 | 33.19 | 33.63
9.9 | 0.932483749 | 0.8379358 | 33.58304 | 34.65428 | 31.31564 | 29.03806 | 33.25 | 33.69
9.91 | 0.933595123 | 0.8421013 | 33.57661 | 34.6466 | 31.34696 | 29.17594 | 33.25 | 33.63
9.92 | 0.936751671 | 0.8444974 | 33.57004 | 34.63876 | 31.44679 | 29.25235 | 33.25 | 33.63
9.93 | 0.941152762 | 0.8458169 | 33.56332 | 34.63078 | 31.58821 | 29.2913 | 33.25 | 33.69
9.94 | 0.9454541 | 0.843604 | 33.55644 | 34.62264 | 31.72608 | 29.2078 | 33.25 | 33.63
9.95 | 0.949717124 | 0.8400343 | 33.54942 | 34.61436 | 31.86246 | 29.07725 | 33.31 | 33.63
9.96 | 0.952267304 | 0.8361789 | 33.54226 | 34.60593 | 31.9412 | 28.93674 | 33.31 | 33.63
9.97 | 0.954431288 | 0.832259 | 33.53495 | 34.59734 | 32.0068 | 28.79395 | 33.25 | 33.63
9.98 | 0.960169193 | 0.8345055 | 33.52749 | 34.58861 | 32.19206 | 28.86439 | 33.31 | 33.69
9.99 | 0.966294528 | 0.8374205 | 33.51989 | 34.57974 | 32.39008 | 28.95778 | 33.31 | 33.69
10 | 0.971114417 | 0.8418101 | 33.51214 | 34.57072 | 32.54412 | 29.10198 | 33.31 | 33.69
10.01 | 0.975466578 | 0.8459027 | 33.50425 | 34.56155 | 32.68227 | 29.23571 | 33.38 | 33.69
10.02 | 0.97181723 | 0.8441065 | 33.49622 | 34.55224 | 32.5522 | 29.16577 | 33.38 | 33.63
10.03 | 0.967531419 | 0.842252 | 33.48804 | 34.54278 | 32.40073 | 29.09373 | 33.38 | 33.63
10.04 | 0.958410883 | 0.8399548 | 33.47973 | 34.53318 | 32.08733 | 29.00631 | 33.44 | 33.69
10.05 | 0.950429741 | 0.8386752 | 33.47127 | 34.52344 | 31.81209 | 28.95396 | 33.38 | 33.75
10.06 | 0.94790456 | 0.8422685 | 33.46267 | 34.51356 | 31.71942 | 29.06969 | 33.44 | 33.69
10.07 | 0.946984045 | 0.8454722 | 33.45394 | 34.50354 | 31.68034 | 29.17178 | 33.38 | 33.69
10.08 | 0.951698959 | 0.8473077 | 33.44506 | 34.49338 | 31.82963 | 29.2265 | 33.5 | 33.69
10.09 | 0.955008378 | 0.8483985 | 33.43605 | 34.48307 | 31.93171 | 29.25539 | 33.44 | 33.69
10.1 | 0.954377646 | 0.8474018 | 33.4269 | 34.47263 | 31.90189 | 29.21217 | 33.44 | 33.63
10.11 | 0.954206318 | 0.8466349 | 33.41762 | 34.46206 | 31.8873 | 29.17678 | 33.5 | 33.75
10.12 | 0.955124619 | 0.846413 | 33.4082 | 34.45134 | 31.90899 | 29.16006 | 33.5 | 33.69
10.13 | 0.956680852 | 0.8453952 | 33.39865 | 34.44049 | 31.95184 | 29.11583 | 33.56 | 33.69
10.14 | 0.959576966 | 0.842706 | 33.38896 | 34.4295 | 32.03927 | 29.01395 | 33.56 | 33.69
10.15 | 0.961154629 | 0.8414178 | 33.37913 | 34.41838 | 32.08251 | 28.96024 | 33.56 | 33.69
10.16 | 0.960181909 | 0.8428397 | 33.36918 | 34.40712 | 32.04048 | 28.99969 | 33.5 | 33.69
10.17 | 0.959086787 | 0.84567 | 33.35909 | 34.39573 | 31.99426 | 29.08744 | 33.56 | 33.69
10.18 | 0.957765601 | 0.8511014 | 33.34887 | 34.38421 | 31.9404 | 29.26445 | 33.56 | 33.75
10.19 | 0.956143762 | 0.854681 | 33.33852 | 34.37256 | 31.87642 | 29.37757 | 33.63 | 33.75
10.2 | 0.953973069 | 0.8548802 | 33.32804 | 34.36077 | 31.79406 | 29.37434 | 33.63 | 33.75
10.21 | 0.953375686 | 0.854144 | 33.31743 | 34.34885 | 31.76403 | 29.33887 | 33.63 | 33.75
10.22 | 0.955716849 | 0.8516609 | 33.3067 | 34.33681 | 31.83177 | 29.24331 | 33.63 | 33.75
10.23 | 0.958661664 | 0.8503516 | 33.29583 | 34.32463 | 31.91944 | 29.188 | 33.63 | 33.75
10.24 | 0.962801622 | 0.8513662 | 33.28484 | 34.31233 | 32.0467 | 29.21235 | 33.63 | 33.69
10.25 | 0.964731864 | 0.8517679 | 33.27372 | 34.29989 | 32.10022 | 29.21555 | 33.69 | 33.69
10.26 | 0.961845947 | 0.8508336 | 33.26247 | 34.28733 | 31.99338 | 29.17282 | 33.69 | 33.69
10.27 | 0.958237072 | 0.8499236 | 33.2511 | 34.27465 | 31.86244 | 29.13083 | 33.69 | 33.75
10.28 | 0.952818292 | 0.8490745 | 33.23961 | 34.26184 | 31.67131 | 29.09085 | 33.69 | 33.75
10.29 | 0.948706823 | 0.849571 | 33.22799 | 34.2489 | 31.52362 | 29.09687 | 33.69 | 33.75
10.3 | 0.948553117 | 0.8541413 | 33.21625 | 34.23584 | 31.50737 | 29.24224 | 33.75 | 33.75
10.31 | 0.949610715 | 0.858148 | 33.20438 | 34.22265 | 31.53124 | 29.3681 | 33.75 | 33.75
10.32 | 0.95542206 | 0.8599423 | 33.1924 | 34.20935 | 31.71275 | 29.41806 | 33.69 | 33.81
10.33 | 0.960973519 | 0.8612377 | 33.18029 | 34.19592 | 31.88538 | 29.45081 | 33.75 | 33.75
10.34 | 0.96504866 | 0.8596984 | 33.16806 | 34.18236 | 32.00879 | 29.38653 | 33.75 | 33.81
10.35 | 0.968577079 | 0.8582411 | 33.15571 | 34.16869 | 32.11386 | 29.32497 | 33.75 | 33.81
10.36 | 0.966447155 | 0.8576309 | 33.14324 | 34.1549 | 32.03119 | 29.2923 | 33.75 | 33.81
10.37 | 0.964275185 | 0.8570102 | 33.13066 | 34.14099 | 31.94707 | 29.25917 | 33.75 | 33.75
10.38 | 0.959845826 | 0.8558289 | 33.11795 | 34.12696 | 31.78813 | 29.20684 | 33.81 | 33.81
10.39 | 0.955416467 | 0.8546477 | 33.10513 | 34.11281 | 31.62919 | 29.15443 | 33.81 | 33.81
10.4 | 0.953988121 | 0.8537289 | 33.09219 | 34.09854 | 31.56956 | 29.11091 | 33.75 | 33.81
10.41 | 0.952750767 | 0.8528268 | 33.07914 | 34.08416 | 31.51617 | 29.06788 | 33.81 | 33.75
10.42 | 0.953519228 | 0.8553302 | 33.06597 | 34.06966 | 31.52904 | 29.14081 | 33.81 | 33.81
10.43 | 0.954631429 | 0.8584172 | 33.05268 | 34.05504 | 31.55313 | 29.23343 | 33.81 | 33.75
10.44 | 0.953532969 | 0.8595828 | 33.03928 | 34.04031 | 31.50405 | 29.26046 | 33.81 | 33.81
10.45 | 0.951731953 | 0.8601376 | 33.02577 | 34.02547 | 31.43168 | 29.26658 | 33.81 | 33.81
10.46 | 0.951275111 | 0.8579347 | 33.01215 | 34.01051 | 31.40363 | 29.17879 | 33.81 | 33.75
10.47 | 0.951524613 | 0.8542825 | 32.99841 | 33.99544 | 31.3988 | 29.04171 | 33.81 | 33.81
10.48 | 0.953253868 | 0.8524188 | 32.98456 | 33.98025 | 31.44266 | 28.96541 | 33.88 | 33.81
10.49 | 0.956224894 | 0.8520558 | 32.9706 | 33.96496 | 31.52731 | 28.94004 | 33.88 | 33.81
10.5 | 0.958684633 | 0.8522233 | 32.95653 | 33.94955 | 31.59492 | 28.9326 | 33.88 | 33.88
10.51 | 0.960447988 | 0.8531132 | 32.94235 | 33.93404 | 31.63942 | 28.94957 | 33.88 | 33.81
10.52 | 0.961632095 | 0.854485 | 32.92806 | 33.91841 | 31.66468 | 28.98277 | 33.88 | 33.88
10.53 | 0.961427939 | 0.8570115 | 32.91367 | 33.90268 | 31.64412 | 29.05499 | 33.88 | 33.81
10.54 | 0.960597579 | 0.8594303 | 32.89916 | 33.88683 | 31.60286 | 29.12337 | 33.94 | 33.75
10.55 | 0.956399619 | 0.8612694 | 32.88455 | 33.87088 | 31.45077 | 29.17196 | 33.88 | 33.81
10.56 | 0.952214268 | 0.8630601 | 32.86983 | 33.85483 | 31.29913 | 29.21875 | 33.94 | 33.88
10.57 | 0.949220266 | 0.8602821 | 32.85501 | 33.83866 | 31.18664 | 29.11079 | 33.94 | 33.81
10.58 | 0.946226263 | 0.857504 | 32.84008 | 33.82239 | 31.07415 | 29.00284 | 33.94 | 33.88
10.59 | 0.945374913 | 0.85578 | 32.82505 | 33.80602 | 31.03198 | 28.93051 | 33.94 | 33.81
10.6 | 0.944885785 | 0.8542342 | 32.80991 | 33.78954 | 31.00162 | 28.86418 | 33.94 | 33.81
10.61 | 0.943522312 | 0.8553921 | 32.79467 | 33.77295 | 30.9425 | 28.88912 | 33.94 | 33.81
10.62 | 0.941768762 | 0.8577562 | 32.77932 | 33.75627 | 30.87054 | 28.95465 | 33.94 | 33.81
10.63 | 0.940869263 | 0.8603029 | 32.76388 | 33.73948 | 30.82653 | 29.02617 | 34 | 33.81
10.64 | 0.940762123 | 0.8630189 | 32.74833 | 33.72259 | 30.80839 | 29.10323 | 33.94 | 33.88
10.65 | 0.94228261 | 0.8649484 | 32.73268 | 33.7056 | 30.84344 | 29.1536 | 33.94 | 33.81
10.66 | 0.94700453 | 0.8653307 | 32.71693 | 33.6885 | 30.98308 | 29.1517 | 33.94 | 33.81
10.67 | 0.951696083 | 0.8657113 | 32.70108 | 33.67131 | 31.12149 | 29.14963 | 33.94 | 33.81
10.68 | 0.956210551 | 0.8660816 | 32.68513 | 33.65402 | 31.25387 | 29.14712 | 34 | 33.81
10.69 | 0.96072502 | 0.8664519 | 32.66909 | 33.63662 | 31.38601 | 29.14452 | 34 | 33.81
10.7 | 0.959323098 | 0.8651148 | 32.65294 | 33.61913 | 31.32472 | 29.08441 | 34 | 33.81
10.71 | 0.957587984 | 0.8636816 | 32.6367 | 33.60155 | 31.25251 | 29.02104 | 34.06 | 33.88
10.72 | 0.955192401 | 0.8608881 | 32.62036 | 33.58386 | 31.15872 | 28.91195 | 34 | 33.88
10.73 | 0.952562217 | 0.8576113 | 32.60393 | 33.56608 | 31.05727 | 28.78665 | 34 | 33.81
10.74 | 0.952269934 | 0.8565073 | 32.58739 | 33.5482 | 31.032 | 28.73428 | 34.06 | 33.81
10.75 | 0.954136026 | 0.8574092 | 32.57077 | 33.53023 | 31.07694 | 28.74913 | 34.06 | 33.81
10.76 | 0.956278549 | 0.8587512 | 32.55405 | 33.51216 | 31.13074 | 28.77861 | 34.06 | 33.81
10.77 | 0.959088653 | 0.861156 | 32.53723 | 33.494 | 31.20609 | 28.84356 | 34.06 | 33.88
10.78 | 0.96177778 | 0.8635186 | 32.52033 | 33.47575 | 31.27733 | 28.90693 | 34.06 | 33.88
10.79 | 0.962444024 | 0.8651741 | 32.50332 | 33.4574 | 31.28263 | 28.94648 | 34.06 | 33.88
10.8 | 0.963110269 | 0.8668296 | 32.48623 | 33.43896 | 31.28782 | 28.98588 | 34.06 | 33.88
10.81 | 0.96114661 | 0.8668283 | 32.46905 | 33.42043 | 31.20752 | 28.96977 | 34.06 | 33.88
10.82 | 0.958568919 | 0.8664401 | 32.45177 | 33.40181 | 31.10726 | 28.94066 | 34.13 | 33.88
10.83 | 0.954796131 | 0.8644342 | 32.43441 | 33.38309 | 30.96825 | 28.85749 | 34.13 | 33.88
10.84 | 0.950067519 | 0.8611346 | 32.41695 | 33.36429 | 30.79829 | 28.73114 | 34.13 | 33.88
10.85 | 0.94592973 | 0.8582965 | 32.39941 | 33.3454 | 30.64756 | 28.62024 | 34.19 | 33.81
10.86 | 0.943230785 | 0.8565825 | 32.38177 | 33.32642 | 30.54348 | 28.54683 | 34.19 | 33.81
10.87 | 0.940541119 | 0.8548632 | 32.36405 | 33.30735 | 30.43972 | 28.47323 | 34.13 | 33.88
10.88 | 0.93838571 | 0.8528337 | 32.34624 | 33.28819 | 30.35325 | 28.38929 | 34.19 | 33.88
10.89 | 0.936230302 | 0.8508041 | 32.32834 | 33.26895 | 30.26678 | 28.30536 | 34.19 | 33.88
10.9 | 0.935382548 | 0.8499951 | 32.31036 | 33.24962 | 30.22255 | 28.26201 | 34.19 | 33.88
10.91 | 0.935009916 | 0.8496296 | 32.29229 | 33.2302 | 30.19361 | 28.23336 | 34.19 | 33.88
10.92 | 0.936609594 | 0.8498283 | 32.27414 | 33.2107 | 30.22827 | 28.22339 | 34.25 | 33.88
10.93 | 0.940716427 | 0.8507441 | 32.2559 | 33.19111 | 30.34365 | 28.23714 | 34.19 | 33.88
10.94 | 0.944494744 | 0.8513758 | 32.23757 | 33.17144 | 30.44822 | 28.24136 | 34.25 | 33.88
10.95 | 0.946211176 | 0.8502246 | 32.21917 | 33.15169 | 30.48614 | 28.18638 | 34.25 | 33.88
10.96 | 0.947927608 | 0.8490734 | 32.20068 | 33.13185 | 30.52391 | 28.13137 | 34.25 | 33.88
10.97 | 0.948364147 | 0.8493283 | 32.1821 | 33.11193 | 30.52035 | 28.1229 | 34.31 | 33.81
10.98 | 0.948528865 | 0.8498818 | 32.16345 | 33.09193 | 30.50796 | 28.12423 | 34.31 | 33.88
10.99 | 0.949745886 | 0.8504779 | 32.14471 | 33.07184 | 30.52931 | 28.12687 | 34.25 | 33.88
11 | 0.952005069 | 0.8511162 | 32.12589 | 33.05168 | 30.58401 | 28.13082 | 34.31 | 33.88
11.01 | 0.953735052 | 0.8517524 | 32.10699 | 33.03144 | 30.62156 | 28.1346 | 34.31 | 33.88
11.02 | 0.952884114 | 0.8523784 | 32.08801 | 33.01111 | 30.57616 | 28.13796 | 34.31 | 33.88
11.03 | 0.952033176 | 0.8530045 | 32.06896 | 32.99071 | 30.53071 | 28.14122 | 34.31 | 33.88
11.04 | 0.951008432 | 0.8529399 | 32.04982 | 32.97023 | 30.47965 | 28.12162 | 34.31 | 33.88
11.05 | 0.949947574 | 0.8527319 | 32.0306 | 32.94967 | 30.42739 | 28.09723 | 34.31 | 33.88
11.06 | 0.951259868 | 0.8524008 | 32.01131 | 32.92903 | 30.45107 | 28.06873 | 34.38 | 33.94
11.07 | 0.955186887 | 0.851934 | 31.99194 | 32.90831 | 30.55828 | 28.03571 | 34.38 | 33.94
11.08 | 0.95883478 | 0.8517104 | 31.97249 | 32.88752 | 30.65634 | 28.01064 | 34.31 | 33.94
11.09 | 0.960303666 | 0.8533845 | 31.95297 | 32.86665 | 30.68455 | 28.04789 | 34.38 | 33.88
11.1 | 0.961772552 | 0.8550585 | 31.93337 | 32.84571 | 30.71264 | 28.08501 | 34.44 | 33.88
11.11 | 0.958515024 | 0.8567651 | 31.91369 | 32.82469 | 30.58975 | 28.12305 | 34.38 | 33.88
11.12 | 0.953607244 | 0.8584829 | 31.89394 | 32.8036 | 30.4143 | 28.16133 | 34.38 | 33.94
11.13 | 0.950367654 | 0.8594752 | 31.87412 | 32.78244 | 30.29213 | 28.17569 | 34.44 | 33.94
11.14 | 0.950110853 | 0.8591702 | 31.85422 | 32.7612 | 30.26504 | 28.14744 | 34.38 | 33.94
11.15 | 0.949854052 | 0.8588651 | 31.83425 | 32.73988 | 30.23789 | 28.11914 | 34.44 | 33.94
11.16 | 0.952323731 | 0.8581291 | 31.81421 | 32.7185 | 30.29742 | 28.07669 | 34.44 | 33.94
11.17 | 0.954889671 | 0.8573778 | 31.79409 | 32.69704 | 30.35985 | 28.03372 | 34.44 | 33.94
11.18 | 0.953628807 | 0.8568713 | 31.7739 | 32.67551 | 30.30051 | 27.99871 | 34.44 | 34
11.19 | 0.949395255 | 0.8565548 | 31.75364 | 32.65392 | 30.14676 | 27.96987 | 34.44 | 33.94
11.2 | 0.945557965 | 0.8559829 | 31.73331 | 32.63225 | 30.00569 | 27.93265 | 34.44 | 33.94
11.21 | 0.943977907 | 0.8539567 | 31.71291 | 32.61051 | 29.93629 | 27.84796 | 34.5 | 33.94
11.22 | 0.942397849 | 0.8519304 | 31.69245 | 32.5887 | 29.86689 | 27.76331 | 34.5 | 33.94
11.23 | 0.944269725 | 0.8521124 | 31.67191 | 32.56682 | 29.90682 | 27.7506 | 34.5 | 34
11.24 | 0.947448219 | 0.8531303 | 31.6513 | 32.54488 | 29.98797 | 27.76502 | 34.5 | 33.94
11.25 | 0.94982121 | 0.8544714 | 31.63062 | 32.52287 | 30.04344 | 27.78986 | 34.5 | 33.94
11.26 | 0.95023148 | 0.8565999 | 31.60988 | 32.50079 | 30.0367 | 27.84017 | 34.5 | 33.94
11.27 | 0.950641749 | 0.8587284 | 31.58907 | 32.47864 | 30.02989 | 27.89033 | 34.56 | 33.94
11.28 | 0.951514328 | 0.8578308 | 31.56819 | 32.45643 | 30.03759 | 27.84212 | 34.5 | 34
11.29 | 0.952471086 | 0.8563822 | 31.54725 | 32.43415 | 30.04784 | 27.77603 | 34.56 | 33.94
11.3 | 0.954922911 | 0.8554916 | 31.52624 | 32.41181 | 30.10513 | 27.72803 | 34.56 | 34
11.31 | 0.959710336 | 0.8554727 | 31.50516 | 32.3894 | 30.23583 | 27.70825 | 34.56 | 34
11.32 | 0.964497762 | 0.8554539 | 31.48402 | 32.36693 | 30.36627 | 27.68841 | 34.56 | 34
11.33 | 0.966627171 | 0.8539097 | 31.46282 | 32.34439 | 30.41281 | 27.61919 | 34.56 | 34.06
11.34 | 0.968537621 | 0.8522399 | 31.44155 | 32.32179 | 30.45232 | 27.54592 | 34.56 | 34.06
11.35 | 0.967954291 | 0.8493386 | 31.42022 | 32.29913 | 30.41333 | 27.43289 | 34.56 | 34
11.36 | 0.96428209 | 0.8449119 | 31.39882 | 32.2764 | 30.27732 | 27.27072 | 34.56 | 34
11.37 | 0.960609888 | 0.8404852 | 31.37736 | 32.25361 | 30.14141 | 27.10869 | 34.63 | 34
11.38 | 0.958967929 | 0.8409495 | 31.35585 | 32.23077 | 30.06925 | 27.10445 | 34.69 | 34
11.39 | 0.957413551 | 0.8416248 | 31.33426 | 32.20786 | 29.99985 | 27.10693 | 34.63 | 34.06
11.4 | 0.957121882 | 0.8433881 | 31.31262 | 32.18489 | 29.97 | 27.14435 | 34.63 | 34.06
11.41 | 0.95831459 | 0.8464306 | 31.29092 | 32.16186 | 29.98654 | 27.22278 | 34.69 | 34.13
11.42 | 0.959507298 | 0.8494731 | 31.26916 | 32.13877 | 30.00298 | 27.30102 | 34.63 | 34.06
11.43 | 0.957979266 | 0.8486381 | 31.24733 | 32.11562 | 29.9343 | 27.25454 | 34.63 | 34.06
11.44 | 0.956306992 | 0.8475976 | 31.22545 | 32.09241 | 29.86112 | 27.20145 | 34.69 | 34.06
11.45 | 0.953787979 | 0.8464784 | 31.20351 | 32.06915 | 29.76153 | 27.14584 | 34.69 | 34.06
11.46 | 0.950139978 | 0.8452544 | 31.18151 | 32.04583 | 29.6268 | 27.08688 | 34.69 | 34.13
11.47 | 0.946491978 | 0.8440304 | 31.15945 | 32.02245 | 29.49217 | 27.02792 | 34.69 | 34.13
11.48 | 0.946780138 | 0.8456682 | 31.13734 | 31.99901 | 29.48021 | 27.06055 | 34.69 | 34.06
11.49 | 0.947523541 | 0.847637 | 31.11517 | 31.97552 | 29.48235 | 27.10363 | 34.69 | 34.06
11.5 | 0.949000925 | 0.8496875 | 31.09294 | 31.95197 | 29.50723 | 27.14919 | 34.75 | 34.06
11.51 | 0.951824384 | 0.8518877 | 31.07065 | 31.92837 | 29.57381 | 27.19938 | 34.75 | 34.13
11.52 | 0.954647843 | 0.8540878 | 31.04831 | 31.90471 | 29.64021 | 27.24942 | 34.75 | 34.13
11.53 | 0.955270942 | 0.8540472 | 31.02592 | 31.88099 | 29.63816 | 27.22787 | 34.75 | 34.13
11.54 | 0.955337385 | 0.8534397 | 31.00347 | 31.85723 | 29.61877 | 27.18822 | 34.75 | 34.13
11.55 | 0.955566514 | 0.8527938 | 30.98096 | 31.83341 | 29.60437 | 27.14733 | 34.75 | 34.13
11.56 | 0.956334361 | 0.8520211 | 30.9584 | 31.80953 | 29.60659 | 27.10239 | 34.75 | 34.13
11.57 | 0.957102208 | 0.8512483 | 30.93579 | 31.78561 | 29.60871 | 27.05744 | 34.81 | 34.13
11.58 | 0.958511755 | 0.8527659 | 30.91313 | 31.76163 | 29.63059 | 27.08523 | 34.75 | 34.13
11.59 | 0.960260291 | 0.8554934 | 30.89041 | 31.7376 | 29.66283 | 27.1513 | 34.81 | 34.13
11.6 | 0.961881823 | 0.8581122 | 30.86764 | 31.71351 | 29.69102 | 27.21375 | 34.81 | 34.13
11.61 | 0.961682331 | 0.8591729 | 30.84481 | 31.68938 | 29.66291 | 27.22666 | 34.81 | 34.13
11.62 | 0.961482839 | 0.8602337 | 30.82194 | 31.6652 | 29.63477 | 27.23947 | 34.81 | 34.19
11.63 | 0.960786229 | 0.8599847 | 30.79902 | 31.64096 | 29.59127 | 27.21074 | 34.88 | 34.19
11.64 | 0.959516391 | 0.8582255 | 30.77604 | 31.61668 | 29.53011 | 27.13424 | 34.81 | 34.19
11.65 | 0.958246553 | 0.8564662 | 30.75301 | 31.59235 | 29.46897 | 27.05778 | 34.88 | 34.19
11.66 | 0.960428797 | 0.8561628 | 30.72994 | 31.56797 | 29.51392 | 27.02732 | 34.88 | 34.19
11.67 | 0.963210672 | 0.8561124 | 30.70681 | 31.54354 | 29.57713 | 27.00481 | 34.94 | 34.13
11.68 | 0.9658841 | 0.8563993 | 30.68364 | 31.51906 | 29.63684 | 26.9929 | 34.88 | 34.19
11.69 | 0.968189915 | 0.8578298 | 30.66042 | 31.49453 | 29.68511 | 27.01695 | 34.94 | 34.19
11.7 | 0.970495729 | 0.8592604 | 30.63715 | 31.46996 | 29.73322 | 27.04089 | 34.94 | 34.19
11.71 | 0.969263694 | 0.8607468 | 30.61383 | 31.44534 | 29.67287 | 27.06647 | 34.88 | 34.19
11.72 | 0.965590826 | 0.8622715 | 30.59046 | 31.42067 | 29.53787 | 27.09315 | 34.94 | 34.19
11.73 | 0.961917958 | 0.8637963 | 30.56705 | 31.39596 | 29.403 | 27.11972 | 35 | 34.25
11.74 | 0.958117887 | 0.8644732 | 30.54359 | 31.37121 | 29.26436 | 27.11957 | 35 | 34.25
11.75 | 0.954310235 | 0.8650995 | 30.52009 | 31.3464 | 29.12563 | 27.11776 | 35.13 | 34.19
11.76 | 0.95188675 | 0.8649559 | 30.49654 | 31.32156 | 29.02925 | 27.09176 | 35.13 | 34.19
11.77 | 0.952956875 | 0.8628689 | 30.47294 | 31.29667 | 29.0394 | 27.00492 | 35.13 | 34.19
11.78 | 0.954027001 | 0.8607819 | 30.4493 | 31.27173 | 29.04946 | 26.91814 | 35.13 | 34.19
11.79 | 0.957795658 | 0.8577949 | 30.42562 | 31.24675 | 29.14152 | 26.80331 | 35.13 | 34.19
11.8 | 0.9632774 | 0.8542367 | 30.40189 | 31.22173 | 29.28545 | 26.67075 | 35.13 | 34.19
11.81 | 0.968759142 | 0.8506784 | 30.37811 | 31.19667 | 29.42908 | 26.53833 | 35.13 | 34.19
11.82 | 0.969669128 | 0.8505322 | 30.3543 | 31.17156 | 29.43362 | 26.51242 | 35.19 | 34.25
11.83 | 0.97022139 | 0.850653 | 30.33044 | 31.14641 | 29.42724 | 26.49479 | 35.13 | 34.19
11.84 | 0.9695709 | 0.8519451 | 30.30654 | 31.12122 | 29.38434 | 26.51357 | 35.13 | 34.19
11.85 | 0.964914622 | 0.8571382 | 30.28259 | 31.09599 | 29.22012 | 26.65356 | 35.19 | 34.19
11.86 | 0.960258343 | 0.8623313 | 30.25861 | 31.07072 | 29.05608 | 26.79325 | 35.25 | 34.19
11.87 | 0.957164805 | 0.867343 | 30.23458 | 31.04541 | 28.93947 | 26.92702 | 35.19 | 34.19
11.88 | 0.955501908 | 0.8721886 | 30.21051 | 31.02005 | 28.8662 | 27.05534 | 35.25 | 34.25
11.89 | 0.953839011 | 0.8770342 | 30.1864 | 30.99466 | 28.79297 | 27.18338 | 35.25 | 34.19
11.9 | 0.953662718 | 0.8786647 | 30.16225 | 30.96923 | 28.76461 | 27.21157 | 35.25 | 34.19
11.91 | 0.953856253 | 0.8794955 | 30.13806 | 30.94376 | 28.74738 | 27.2149 | 35.31 | 34.25
11.92 | 0.953881838 | 0.8800893 | 30.11383 | 30.91825 | 28.72504 | 27.21082 | 35.31 | 34.19
11.93 | 0.951568437 | 0.8773822 | 30.08956 | 30.89271 | 28.63228 | 27.10471 | 35.31 | 34.19
11.94 | 0.949255037 | 0.8746752 | 30.06526 | 30.86712 | 28.5396 | 26.99871 | 35.31 | 34.19
11.95 | 0.947585242 | 0.8718105 | 30.04091 | 30.8415 | 28.46633 | 26.88795 | 35.38 | 34.19
11.96 | 0.94727931 | 0.8686117 | 30.01653 | 30.81585 | 28.43404 | 26.767 | 35.38 | 34.25
11.97 | 0.946973379 | 0.8654129 | 29.99211 | 30.79015 | 28.40173 | 26.64619 | 35.38 | 34.25
11.98 | 0.949801435 | 0.8639687 | 29.96765 | 30.76442 | 28.46332 | 26.5795 | 35.38 | 34.19
11.99 | 0.95507666 | 0.8638946 | 29.94315 | 30.73865 | 28.59801 | 26.55496 | 35.38 | 34.25
12 | 0.960351885 | 0.8638204 | 29.91862 | 30.71285 | 28.7324 | 26.53039 | 35.38 | 34.25
12.01 | 0.96201861 | 0.8647217 | 29.89405 | 30.68701 | 28.75864 | 26.53573 | 35.44 | 34.25
12.02 | 0.962724274 | 0.8658828 | 29.86945 | 30.66114 | 28.75604 | 26.54896 | 35.38 | 34.25
12.03 | 0.963417265 | 0.8670348 | 29.84481 | 30.63524 | 28.753 | 26.56182 | 35.44 | 34.25
12.04 | 0.961573546 | 0.8663726 | 29.82013 | 30.6093 | 28.67425 | 26.51906 | 35.44 | 34.25
12.05 | 0.959729828 | 0.8657105 | 29.79542 | 30.58332 | 28.59556 | 26.4763 | 35.44 | 34.25
12.06 | 0.957876238 | 0.8650041 | 29.77068 | 30.55732 | 28.51663 | 26.4322 | 35.5 | 34.25
12.07 | 0.955984903 | 0.8641287 | 29.7459 | 30.53127 | 28.43663 | 26.38295 | 35.5 | 34.25
12.08 | 0.954093568 | 0.8632534 | 29.72109 | 30.5052 | 28.3567 | 26.33372 | 35.56 | 34.25
12.09 | 0.951781788 | 0.8627006 | 29.69624 | 30.4791 | 28.26434 | 26.29433 | 35.56 | 34.25
12.1 | 0.948830334 | 0.8626385 | 29.67136 | 30.45296 | 28.15309 | 26.26989 | 35.56 | 34.25
12.11 | 0.945878881 | 0.8625764 | 29.64645 | 30.42679 | 28.04195 | 26.24543 | 35.56 | 34.25
12.12 | 0.947906242 | 0.8627557 | 29.62151 | 30.40059 | 28.07841 | 26.22828 | 35.56 | 34.25
12.13 | 0.953647416 | 0.8631152 | 29.59653 | 30.37436 | 28.22465 | 26.21657 | 35.56 | 34.25
12.14 | 0.95938859 | 0.8634747 | 29.57152 | 30.3481 | 28.37058 | 26.20481 | 35.56 | 34.31
12.15 | 0.966015289 | 0.8643977 | 29.54648 | 30.32181 | 28.54235 | 26.2101 | 35.63 | 34.31
12.16 | 0.972960117 | 0.8655232 | 29.52141 | 30.29549 | 28.72315 | 26.22145 | 35.63 | 34.25
12.17 | 0.979904946 | 0.8666486 | 29.49631 | 30.26914 | 28.90358 | 26.23271 | 35.63 | 34.25
12.18 | 0.979834193 | 0.8673655 | 29.47117 | 30.24276 | 28.87686 | 26.23152 | 35.63 | 34.25
12.19 | 0.978854599 | 0.8680294 | 29.44601 | 30.21635 | 28.82336 | 26.22868 | 35.69 | 34.31
12.2 | 0.977875817 | 0.8686694 | 29.42082 | 30.18991 | 28.76991 | 26.22505 | 35.69 | 34.25
12.21 | 0.976934009 | 0.8682228 | 29.3956 | 30.16344 | 28.71756 | 26.18859 | 35.63 | 34.31
12.22 | 0.975992201 | 0.8677763 | 29.37035 | 30.13695 | 28.66523 | 26.15213 | 35.63 | 34.31
12.23 | 0.974995337 | 0.8674976 | 29.34507 | 30.11043 | 28.6113 | 26.12073 | 35.69 | 34.31
12.24 | 0.973671739 | 0.8682153 | 29.31976 | 30.08388 | 28.54782 | 26.11929 | 35.69 | 34.31
12.25 | 0.972348142 | 0.868933 | 29.29442 | 30.05731 | 28.48438 | 26.11779 | 35.75 | 34.31
12.26 | 0.969801317 | 0.8696252 | 29.26906 | 30.03071 | 28.38517 | 26.11546 | 35.75 | 34.31
12.27 | 0.963648403 | 0.8702421 | 29.24367 | 30.00408 | 28.18061 | 26.11081 | 35.75 | 34.31
12.28 | 0.95749549 | 0.870859 | 29.21825 | 29.97742 | 27.97634 | 26.10611 | 35.75 | 34.38
12.29 | 0.952992586 | 0.870543 | 29.1928 | 29.95074 | 27.82052 | 26.07341 | 35.75 | 34.31
12.3 | 0.951571846 | 0.8684845 | 29.16733 | 29.92404 | 27.75481 | 25.98857 | 35.75 | 34.31
12.31 | 0.950151106 | 0.866426 | 29.14183 | 29.89731 | 27.68914 | 25.90381 | 35.81 | 34.38
12.32 | 0.951369708 | 0.8649891 | 29.11631 | 29.87056 | 27.70037 | 25.83771 | 35.81 | 34.38
12.33 | 0.956083156 | 0.8643755 | 29.09075 | 29.84378 | 27.81318 | 25.79623 | 35.88 | 34.31
12.34 | 0.960796605 | 0.8637618 | 29.06518 | 29.81697 | 27.92572 | 25.75477 | 35.88 | 34.38
12.35 | 0.963672985 | 0.8643868 | 29.03958 | 29.79015 | 27.98466 | 25.75021 | 35.81 | 34.38
12.36 | 0.964697235 | 0.8662605 | 29.01395 | 29.7633 | 27.98968 | 25.78277 | 35.88 | 34.38
12.37 | 0.965721484 | 0.8681342 | 28.9883 | 29.73643 | 27.99462 | 25.81521 | 35.88 | 34.38
12.38 | 0.964434036 | 0.8689588 | 28.96263 | 29.70953 | 27.93254 | 25.81636 | 35.88 | 34.38
12.39 | 0.961267792 | 0.8689307 | 28.93693 | 29.68261 | 27.81614 | 25.79213 | 35.94 | 34.38
12.4 | 0.958101548 | 0.8689026 | 28.91121 | 29.65567 | 27.69987 | 25.76789 | 35.94 | 34.44
12.41 | 0.955923071 | 0.8684043 | 28.88546 | 29.62871 | 27.61228 | 25.7297 | 35.94 | 34.38
12.42 | 0.95442747 | 0.8675809 | 28.85969 | 29.60173 | 27.54448 | 25.68189 | 35.94 | 34.44
12.43 | 0.952931868 | 0.8667575 | 28.8339 | 29.57472 | 27.47674 | 25.63411 | 35.94 | 34.44
12.44 | 0.952784955 | 0.8677853 | 28.80809 | 29.54769 | 27.44791 | 25.64105 | 35.94 | 34.44
12.45 | 0.953476479 | 0.869964 | 28.78225 | 29.52065 | 27.4432 | 25.6819 | 36 | 34.44
12.46 | 0.954168003 | 0.8721426 | 28.7564 | 29.49358 | 27.43843 | 25.72261 | 35.94 | 34.44
12.47 | 0.953687244 | 0.8734841 | 28.73052 | 29.46649 | 27.39993 | 25.73851 | 36 | 34.5
12.48 | 0.952511321 | 0.8743293 | 28.70462 | 29.43938 | 27.34147 | 25.73972 | 36 | 34.5
12.49 | 0.951335399 | 0.8751744 | 28.6787 | 29.41226 | 27.28306 | 25.74085 | 36 | 34.5
12.5 | 0.951182111 | 0.8746565 | 28.65275 | 29.38511 | 27.25399 | 25.70188 | 36 | 34.44
12.51 | 0.951643872 | 0.8733189 | 28.62679 | 29.35795 | 27.24251 | 25.63885 | 36 | 34.44
12.52 | 0.952105633 | 0.8719813 | 28.60081 | 29.33076 | 27.23099 | 25.57588 | 36.06 | 34.5
12.53 | 0.954002929 | 0.8714999 | 28.57481 | 29.30356 | 27.26045 | 25.53805 | 36.06 | 34.44
12.54 | 0.956831121 | 0.8715738 | 28.54879 | 29.27634 | 27.31637 | 25.51649 | 36.06 | 34.5
12.55 | 0.959659313 | 0.8716476 | 28.52274 | 29.2491 | 27.37212 | 25.49491 | 36.06 | 34.44
12.56 | 0.961967025 | 0.8717305 | 28.49668 | 29.22185 | 27.41287 | 25.47357 | 36.06 | 34.5
12.57 | 0.963888766 | 0.8718202 | 28.47061 | 29.19457 | 27.4425 | 25.45242 | 36.06 | 34.5
12.58 | 0.965810507 | 0.8719098 | 28.44451 | 29.16728 | 27.47201 | 25.43124 | 36.13 | 34.5
12.59 | 0.965813544 | 0.8737922 | 28.41839 | 29.13998 | 27.44687 | 25.46228 | 36.13 | 34.5
12.6 | 0.964094794 | 0.8772835 | 28.39226 | 29.11265 | 27.37283 | 25.54005 | 36.13 | 34.5
12.61 | 0.962376044 | 0.8807747 | 28.36611 | 29.08531 | 27.29886 | 25.61761 | 36.13 | 34.5
12.62 | 0.958484917 | 0.8839727 | 28.33994 | 29.05796 | 27.16341 | 25.68644 | 36.19 | 34.5
12.63 | 0.952095063 | 0.8868332 | 28.31376 | 29.03059 | 26.95739 | 25.74529 | 36.13 | 34.56
12.64 | 0.945705208 | 0.8896937 | 28.28755 | 29.0032 | 26.75169 | 25.80396 | 36.19 | 34.56
12.65 | 0.94019047 | 0.8902956 | 28.26134 | 28.9758 | 26.57104 | 25.79703 | 36.19 | 34.56
12.66 | 0.936055182 | 0.8873374 | 28.2351 | 28.94838 | 26.42961 | 25.68698 | 36.19 | 34.56
12.67 | 0.931919895 | 0.8843791 | 28.20885 | 28.92095 | 26.28839 | 25.57708 | 36.19 | 34.56
12.68 | 0.929491744 | 0.8815072 | 28.18258 | 28.8935 | 26.19548 | 25.46983 | 36.19 | 34.56
12.69 | 0.931120068 | 0.8788402 | 28.1563 | 28.86605 | 26.2169 | 25.36864 | 36.19 | 34.56
12.7 | 0.932748393 | 0.8761733 | 28.13 | 28.83857 | 26.23821 | 25.26759 | 36.25 | 34.56
12.71 | 0.935197926 | 0.8739314 | 28.10369 | 28.81108 | 26.28251 | 25.17891 | 36.25 | 34.56
12.72 | 0.94116955 | 0.8735127 | 28.07736 | 28.78358 | 26.42556 | 25.14283 | 36.25 | 34.56
12.73 | 0.947141173 | 0.873094 | 28.05102 | 28.75607 | 26.56828 | 25.10675 | 36.31 | 34.56
12.74 | 0.952987149 | 0.8728213 | 28.02466 | 28.72855 | 26.70714 | 25.07489 | 36.31 | 34.56
12.75 | 0.957074689 | 0.8745916 | 27.99829 | 28.70101 | 26.79646 | 25.10166 | 36.31 | 34.56
12.76 | 0.96116223 | 0.876362 | 27.97191 | 28.67346 | 26.88554 | 25.12833 | 36.31 | 34.56
12.77 | 0.96524977 | 0.8781323 | 27.94551 | 28.64589 | 26.9744 | 25.15488 | 36.25 | 34.56
12.78 | 0.962290799 | 0.8796738 | 27.9191 | 28.61832 | 26.86629 | 25.17478 | 36.31 | 34.56
12.79 | 0.958792657 | 0.8811977 | 27.89267 | 28.59073 | 26.74329 | 25.19409 | 36.31 | 34.56
12.8 | 0.955294516 | 0.8827217 | 27.86624 | 28.56313 | 26.62046 | 25.2133 | 36.31 | 34.56
12.81 | 0.95068045 | 0.8812007 | 27.83979 | 28.53553 | 26.46674 | 25.14553 | 36.38 | 34.56
12.82 | 0.945743634 | 0.8787991 | 27.81333 | 28.50791 | 26.30428 | 25.05272 | 36.38 | 34.56
12.83 | 0.940806817 | 0.8763975 | 27.78685 | 28.48028 | 26.14206 | 24.96004 | 36.38 | 34.56
12.84 | 0.938982097 | 0.8745385 | 27.76037 | 28.45264 | 26.06649 | 24.88293 | 36.38 | 34.56
12.85 | 0.939174079 | 0.8730311 | 27.73387 | 28.42498 | 26.04693 | 24.8159 | 36.38 | 34.63
12.86 | 0.939366061 | 0.8715237 | 27.70736 | 28.39732 | 26.02736 | 24.74894 | 36.38 | 34.63
12.87 | 0.941868265 | 0.8715787 | 27.68084 | 28.36965 | 26.07171 | 24.72639 | 36.38 | 34.56
12.88 | 0.94753224 | 0.8737721 | 27.65431 | 28.34198 | 26.20335 | 24.76443 | 36.44 | 34.63
12.89 | 0.953196216 | 0.8759654 | 27.62777 | 28.31429 | 26.33469 | 24.80234 | 36.44 | 34.56
12.9 | 0.95862302 | 0.8780352 | 27.60122 | 28.28659 | 26.45916 | 24.83662 | 36.44 | 34.56
12.91 | 0.963217439 | 0.879671 | 27.57466 | 28.25888 | 26.56039 | 24.85852 | 36.5 | 34.56
12.92 | 0.967811859 | 0.8813069 | 27.54808 | 28.23117 | 26.66136 | 24.88032 | 36.5 | 34.56
12.93 | 0.972363763 | 0.8829339 | 27.5215 | 28.20345 | 26.76091 | 24.90178 | 36.5 | 34.63
12.94 | 0.969001018 | 0.8829095 | 27.49491 | 28.17572 | 26.6426 | 24.87661 | 36.5 | 34.56
12.95 | 0.965638274 | 0.8828851 | 27.46831 | 28.14798 | 26.52445 | 24.85143 | 36.56 | 34.63
12.96 | 0.96227553 | 0.8828607 | 27.4417 | 28.12023 | 26.40648 | 24.82625 | 36.5 | 34.63
12.97 | 0.95898246 | 0.8819587 | 27.41508 | 28.09248 | 26.29058 | 24.77641 | 36.56 | 34.69
12.98 | 0.955709867 | 0.8807989 | 27.38846 | 28.06472 | 26.17542 | 24.71937 | 36.56 | 34.56
12.99 | 0.952437274 | 0.8796391 | 27.36182 | 28.03695 | 26.06042 | 24.6624 | 36.56 | 34.63
13 | 0.953338487 | 0.8779119 | 27.33518 | 28.00918 | 26.05968 | 24.58959 | 36.56 | 34.63
13.01 | 0.95802864 | 0.8756697 | 27.30853 | 27.9814 | 26.16235 | 24.50246 | 36.63 | 34.63
13.02 | 0.962718793 | 0.8734274 | 27.28187 | 27.95361 | 26.26477 | 24.41545 | 36.63 | 34.63
13.03 | 0.966676346 | 0.8715139 | 27.2552 | 27.92582 | 26.34696 | 24.33774 | 36.63 | 34.63
13.04 | 0.968539588 | 0.8705399 | 27.22853 | 27.89802 | 26.37191 | 24.28634 | 36.63 | 34.63
13.05 | 0.970402829 | 0.869566 | 27.20185 | 27.87022 | 26.39675 | 24.23499 | 36.63 | 34.63
13.06 | 0.972266071 | 0.8685921 | 27.17516 | 27.84241 | 26.42149 | 24.18369 | 36.69 | 34.63
13.07 | 0.969955334 | 0.8686671 | 27.14846 | 27.81459 | 26.3328 | 24.16162 | 36.69 | 34.56
13.08 | 0.967549347 | 0.8687662 | 27.12176 | 27.78677 | 26.24164 | 24.14021 | 36.63 | 34.63
13.09 | 0.96514336 | 0.8688652 | 27.09506 | 27.75895 | 26.15061 | 24.11879 | 36.69 | 34.63
13.1 | 0.966194897 | 0.8691035 | 27.06834 | 27.73112 | 26.1533 | 24.10122 | 36.69 | 34.63
13.11 | 0.9688761 | 0.8694075 | 27.04162 | 27.70329 | 26.19998 | 24.08545 | 36.75 | 34.69
13.12 | 0.971557304 | 0.8697116 | 27.0149 | 27.67545 | 26.24652 | 24.06966 | 36.75 | 34.63
13.13 | 0.973523353 | 0.8714974 | 26.98817 | 27.64761 | 26.27361 | 24.09482 | 36.75 | 34.63
13.14 | 0.97424479 | 0.8758621 | 26.96143 | 27.61977 | 26.26704 | 24.19111 | 36.75 | 34.63
13.15 | 0.974966226 | 0.8802269 | 26.93469 | 27.59192 | 26.26042 | 24.28715 | 36.75 | 34.69
13.16 | 0.97559111 | 0.8846148 | 26.90795 | 27.56407 | 26.25116 | 24.38359 | 36.75 | 34.69
13.17 | 0.973418022 | 0.8896755 | 26.8812 | 27.53622 | 26.16664 | 24.4983 | 36.75 | 34.69
13.18 | 0.971244935 | 0.8947363 | 26.85444 | 27.50836 | 26.08224 | 24.61273 | 36.75 | 34.69
13.19 | 0.969071847 | 0.899797 | 26.82769 | 27.4805 | 25.99796 | 24.72687 | 36.81 | 34.69
13.2 | 0.969091792 | 0.9017375 | 26.80092 | 27.45264 | 25.97256 | 24.75507 | 36.75 | 34.69
13.21 | 0.970120956 | 0.9022421 | 26.77416 | 27.42477 | 25.97417 | 24.74379 | 36.75 | 34.63
13.22 | 0.971150119 | 0.9027467 | 26.74739 | 27.39691 | 25.97573 | 24.73247 | 36.81 | 34.69
13.23 | 0.971326927 | 0.9031995 | 26.72062 | 27.36904 | 25.95445 | 24.7197 | 36.81 | 34.69
13.24 | 0.969686149 | 0.9035417 | 26.69384 | 27.34117 | 25.88465 | 24.70389 | 36.81 | 34.69
13.25 | 0.968045371 | 0.9038839 | 26.66706 | 27.3133 | 25.81492 | 24.68805 | 36.88 | 34.69
13.26 | 0.966404593 | 0.9042261 | 26.64028 | 27.28543 | 25.74529 | 24.6722 | 36.81 | 34.75
13.27 | 0.963973078 | 0.9023527 | 26.61349 | 27.25755 | 25.65469 | 24.59593 | 36.81 | 34.75
13.28 | 0.96148788 | 0.9003288 | 26.5867 | 27.22968 | 25.56279 | 24.51566 | 36.88 | 34.69
13.29 | 0.959002682 | 0.8983049 | 26.55992 | 27.2018 | 25.47103 | 24.43551 | 36.88 | 34.69
13.3 | 0.957640439 | 0.8944487 | 26.53312 | 27.17393 | 25.40919 | 24.30568 | 36.88 | 34.69
13.31 | 0.957249279 | 0.889008 | 26.50633 | 27.14605 | 25.37317 | 24.13306 | 36.88 | 34.69
13.32 | 0.956858118 | 0.8835673 | 26.47953 | 27.11818 | 25.33716 | 23.96073 | 36.88 | 34.69
13.33 | 0.956844479 | 0.878846 | 26.45274 | 27.0903 | 25.31116 | 23.8082 | 36.88 | 34.75
13.34 | 0.959635964 | 0.87947 | 26.42594 | 27.06242 | 25.35928 | 23.80059 | 36.88 | 34.75
13.35 | 0.96242745 | 0.8800939 | 26.39914 | 27.03455 | 25.40726 | 23.79294 | 36.88 | 34.75
13.36 | 0.965218935 | 0.8807179 | 26.37234 | 27.00667 | 25.45508 | 23.78526 | 36.81 | 34.75
13.37 | 0.970932209 | 0.8825849 | 26.34554 | 26.9788 | 25.57973 | 23.81108 | 36.88 | 34.75
13.38 | 0.977999333 | 0.8850278 | 26.31874 | 26.95093 | 25.73971 | 23.85232 | 36.94 | 34.75
13.39 | 0.985066457 | 0.8874707 | 26.29193 | 26.92305 | 25.8993 | 23.89342 | 36.94 | 34.75
13.4 | 0.989612898 | 0.8889495 | 26.26513 | 26.89518 | 25.99231 | 23.90846 | 36.88 | 34.75
13.41 | 0.985736825 | 0.8872072 | 26.23833 | 26.86731 | 25.86409 | 23.83688 | 36.94 | 34.75
13.42 | 0.981860752 | 0.8854649 | 26.21153 | 26.83945 | 25.73607 | 23.76539 | 36.94 | 34.81
13.43 | 0.977984679 | 0.8837226 | 26.18472 | 26.81158 | 25.60826 | 23.694 | 36.94 | 34.81
13.44 | 0.969489369 | 0.8849375 | 26.15792 | 26.78372 | 25.35983 | 23.70191 | 36.94 | 34.81
13.45 | 0.959530844 | 0.887089 | 26.13112 | 26.75585 | 25.07362 | 23.73482 | 37 | 34.88
13.46 | 0.949572319 | 0.8892405 | 26.10432 | 26.728 | 24.78794 | 23.76762 | 37 | 34.88
13.47 | 0.942469947 | 0.8915339 | 26.07752 | 26.70014 | 24.57728 | 23.80408 | 37 | 34.88
13.48 | 0.943070207 | 0.8942098 | 26.05072 | 26.67228 | 24.56766 | 23.85062 | 37 | 34.81
13.49 | 0.943670466 | 0.8968857 | 26.02392 | 26.64443 | 24.55801 | 23.89701 | 37 | 34.88
13.5 | 0.944270725 | 0.8995616 | 25.99713 | 26.61658 | 24.54833 | 23.94326 | 36.94 | 34.88
13.51 | 0.946734714 | 0.8985117 | 25.97033 | 26.58874 | 24.58702 | 23.89029 | 37 | 34.88
13.52 | 0.949776351 | 0.8963069 | 25.94354 | 26.5609 | 24.64056 | 23.80671 | 37 | 34.88
13.53 | 0.952817989 | 0.894102 | 25.91675 | 26.53306 | 24.69395 | 23.72326 | 37 | 34.88
13.54 | 0.955699752 | 0.8916624 | 25.88996 | 26.50522 | 24.74303 | 23.63371 | 37 | 34.88
13.55 | 0.958069562 | 0.8884706 | 25.86318 | 26.47739 | 24.77872 | 23.52439 | 37 | 34.88
13.56 | 0.960439372 | 0.8852788 | 25.83639 | 26.44957 | 24.81429 | 23.41524 | 37 | 34.88
13.57 | 0.962809182 | 0.882087 | 25.80961 | 26.42174 | 24.84973 | 23.30628 | 37 | 34.81
13.58 | 0.964120428 | 0.8790825 | 25.78283 | 26.39393 | 24.85776 | 23.20244 | 37.06 | 34.88
13.59 | 0.964965129 | 0.8761605 | 25.75606 | 26.36611 | 24.8537 | 23.10095 | 37.06 | 34.88
13.6 | 0.96580983 | 0.8732386 | 25.72928 | 26.3383 | 24.8496 | 22.99962 | 37.06 | 34.88
13.61 | 0.966170056 | 0.8707818 | 25.70252 | 26.3105 | 24.833 | 22.9107 | 37.06 | 34.88
13.62 | 0.963333552 | 0.8713943 | 25.67575 | 26.2827 | 24.73431 | 22.90259 | 37.06 | 34.88
13.63 | 0.960497049 | 0.8720069 | 25.64899 | 26.2549 | 24.63578 | 22.89446 | 37.06 | 34.88
13.64 | 0.957660546 | 0.8726194 | 25.62223 | 26.22711 | 24.5374 | 22.88629 | 37.06 | 34.94
13.65 | 0.956726875 | 0.8755207 | 25.59547 | 26.19933 | 24.48788 | 22.93806 | 37 | 34.94
13.66 | 0.957347709 | 0.8802919 | 25.56872 | 26.17155 | 24.47816 | 23.03861 | 37 | 34.88
13.67 | 0.957968543 | 0.8850631 | 25.54198 | 26.14378 | 24.46841 | 23.1389 | 37.06 | 34.94
13.68 | 0.958589377 | 0.8898343 | 25.51523 | 26.11601 | 24.45863 | 23.23893 | 37.06 | 34.94
13.69 | 0.960563987 | 0.8928998 | 25.48849 | 26.08825 | 24.48333 | 23.2942 | 37.06 | 34.88
13.7 | 0.962609482 | 0.895876 | 25.46176 | 26.0605 | 24.50973 | 23.34698 | 37.06 | 34.94
13.71 | 0.964654977 | 0.8988522 | 25.43503 | 26.03275 | 24.53603 | 23.3996 | 37.06 | 34.94
13.72 | 0.965293816 | 0.900891 | 25.40831 | 26.00501 | 24.52648 | 23.42768 | 37.06 | 34.94
13.73 | 0.96309043 | 0.9010357 | 25.38159 | 25.97727 | 24.44477 | 23.40645 | 37.13 | 34.94
13.74 | 0.960887043 | 0.9011803 | 25.35488 | 25.94954 | 24.36317 | 23.38522 | 37.13 | 34.88
13.75 | 0.958683657 | 0.901325 | 25.32817 | 25.92182 | 24.2817 | 23.36399 | 37.13 | 34.94
13.76 | 0.954786225 | 0.9013324 | 25.30146 | 25.89411 | 24.15749 | 23.3392 | 37.13 | 34.94
13.77 | 0.95013722 | 0.901279 | 25.27477 | 25.8664 | 24.0145 | 23.31284 | 37.13 | 34.94
13.78 | 0.945488216 | 0.9012255 | 25.24808 | 25.8387 | 23.87176 | 23.2865 | 37.19 | 35
13.79 | 0.940926315 | 0.9012282 | 25.22139 | 25.81101 | 23.73147 | 23.26161 | 37.19 | 34.94
13.8 | 0.938769306 | 0.9027835 | 25.19471 | 25.78332 | 23.65202 | 23.27676 | 37.13 | 35
13.81 | 0.936612296 | 0.9043387 | 25.16804 | 25.75565 | 23.57269 | 23.29183 | 37.13 | 34.94
13.82 | 0.934455286 | 0.905894 | 25.14137 | 25.72798 | 23.49349 | 23.30682 | 37.13 | 34.94
13.83 | 0.934308475 | 0.9074256 | 25.11471 | 25.70032 | 23.46489 | 23.32112 | 37.13 | 35
13.84 | 0.937771042 | 0.9089147 | 25.08805 | 25.67266 | 23.52685 | 23.33426 | 37.13 | 35
13.85 | 0.941233609 | 0.9104038 | 25.06141 | 25.64502 | 23.58864 | 23.34732 | 37.13 | 35
13.86 | 0.944696176 | 0.911893 | 25.03477 | 25.61738 | 23.65025 | 23.36031 | 37.13 | 34.94
13.87 | 0.946418858 | 0.9109709 | 25.00813 | 25.58975 | 23.66817 | 23.31152 | 37.13 | 35
13.88 | 0.947248463 | 0.9088111 | 24.98151 | 25.56213 | 23.66369 | 23.23115 | 37.13 | 34.94
13.89 | 0.948078068 | 0.9066514 | 24.95489 | 25.53452 | 23.65918 | 23.15091 | 37.19 | 35
13.9 | 0.948907673 | 0.9044916 | 24.92827 | 25.50692 | 23.65463 | 23.0708 | 37.19 | 34.94
13.91 | 0.947406494 | 0.900923 | 24.90167 | 25.47933 | 23.592 | 22.95491 | 37.19 | 35
13.92 | 0.945767263 | 0.897271 | 24.87507 | 25.45175 | 23.52603 | 22.83711 | 37.19 | 34.94
13.93 | 0.944128031 | 0.893619 | 24.84848 | 25.42417 | 23.46015 | 22.71952 | 37.25 | 34.94
13.94 | 0.94419113 | 0.8904594 | 24.8219 | 25.39661 | 23.43662 | 22.61465 | 37.25 | 35
13.95 | 0.950760941 | 0.8891821 | 24.79533 | 25.36905 | 23.57443 | 22.55771 | 37.25 | 35
13.96 | 0.957330751 | 0.8879048 | 24.76877 | 25.34151 | 23.7119 | 22.50085 | 37.25 | 34.94
13.97 | 0.963900562 | 0.8866275 | 24.74221 | 25.31397 | 23.84903 | 22.44406 | 37.31 | 34.94
13.98 | 0.970098512 | 0.8870912 | 24.71566 | 25.28645 | 23.97662 | 22.43138 | 37.25 | 34.94
13.99 | 0.975842917 | 0.8896783 | 24.68912 | 25.25893 | 24.0927 | 22.47232 | 37.25 | 34.94
14 | 0.981587323 | 0.8922654 | 24.66259 | 25.23143 | 24.20848 | 22.51313 | 37.25 | 35
[7 empty] | 37.75 | 35.38
[7 empty] | 37.75 | 35.38
[7 empty] | 37.81 | 35.44
[7 empty] | 37.81 | 35.44
[7 empty] | 37.81 | 35.44
[7 empty] | 37.81 | 35.44
[7 empty] | 37.81 | 35.44
[7 empty] | 37.81 | 35.44
[7 empty] | 37.81 | 35.44
[7 empty] | 37.81 | 35.44
[7 empty] | 37.88 | 35.44
[7 empty] | 37.88 | 35.5
[7 empty] | 37.88 | 35.44
[7 empty] | 37.88 | 35.5
[7 empty] | 37.88 | 35.5
[7 empty] | 37.88 | 35.5
[7 empty] | 37.81 | 35.44
[7 empty] | 37.88 | 35.5
[7 empty] | 37.88 | 35.5
[7 empty] | 37.88 | 35.44
[7 empty] | 37.88 | 35.5
[7 empty] | 37.88 | 35.5
[7 empty] | 37.88 | 35.5
[7 empty] | 37.94 | 35.5
[7 empty] | 37.88 | 35.5
[7 empty] | 37.94 | 35.5
[7 empty] | 37.88 | 35.5
[7 empty] | 37.94 | 35.56
[7 empty] | 37.94 | 35.5
[7 empty] | 37.94 | 35.56
[7 empty] | 37.94 | 35.5
[7 empty] | 37.94 | 35.5
[7 empty] | 37.94 | 35.56
[7 empty] | 37.94 | 35.5
[7 empty] | 38 | 35.56
[7 empty] | 38 | 35.5
[7 empty] | 38 | 35.56
[7 empty] | 38 | 35.56
[7 empty] | 38 | 35.56
[7 empty] | 38 | 35.56
[7 empty] | 38 | 35.56
[7 empty] | 38 | 35.56
[7 empty] | 38.06 | 35.56
[7 empty] | 38 | 35.63
[7 empty] | 38 | 35.63
[7 empty] | 38.06 | 35.63
[7 empty] | 38.06 | 35.56
[7 empty] | 38.06 | 35.63
[7 empty] | 38.06 | 35.63
[7 empty] | 38.06 | 35.63
[7 empty] | 38.13 | 35.63
[7 empty] | 38.13 | 35.63
[7 empty] | 38.06 | 35.63
[7 empty] | 38.13 | 35.63
[7 empty] | 38.13 | 35.69
[7 empty] | 38.13 | 35.69
[7 empty] | 38.13 | 35.63
[7 empty] | 38.13 | 35.69
[7 empty] | 38.13 | 35.69
[7 empty] | 38.19 | 35.69
[7 empty] | 38.19 | 35.69
[7 empty] | 38.13 | 35.75
[7 empty] | 38.19 | 35.69
[7 empty] | 38.19 | 35.75
[7 empty] | 38.19 | 35.75
[7 empty] | 38.19 | 35.69
[7 empty] | 38.19 | 35.69
[7 empty] | 38.25 | 35.69
[7 empty] | 38.25 | 35.75
[7 empty] | 38.25 | 35.69
[7 empty] | 38.25 | 35.75
[7 empty] | 38.25 | 35.75
[7 empty] | 38.25 | 35.81
[7 empty] | 38.25 | 35.81
[7 empty] | 38.25 | 35.81
[7 empty] | 38.31 | 35.81
[7 empty] | 38.25 | 35.81
[7 empty] | 38.25 | 35.81
[7 empty] | 38.31 | 35.81
[7 empty] | 38.31 | 35.81
[7 empty] | 38.31 | 35.81
[7 empty] | 38.31 | 35.81
[7 empty] | 38.31 | 35.81
[7 empty] | 38.31 | 35.81
[7 empty] | 38.31 | 35.81
[7 empty] | 38.31 | 35.81
[7 empty] | 38.31 | 35.81
[7 empty] | 38.38 | 35.81
[7 empty] | 38.38 | 35.81
[7 empty] | 38.38 | 35.81
[7 empty] | 38.38 | 35.81
[7 empty] | 38.38 | 35.88
[7 empty] | 38.38 | 35.81
[7 empty] | 38.38 | 35.81
[7 empty] | 38.38 | 35.81
[7 empty] | 38.44 | 35.81
[7 empty] | 38.38 | 35.81
[7 empty] | 38.44 | 35.88
[7 empty] | 38.44 | 35.88
[7 empty] | 38.44 | 35.88
[7 empty] | 38.44 | 35.88
[7 empty] | 38.5 | 35.88
[7 empty] | 38.44 | 35.88
[7 empty] | 38.5 | 35.88
[7 empty] | 38.44 | 35.81
[7 empty] | 38.5 | 35.88
[7 empty] | 38.56 | 35.88
[7 empty] | 38.5 | 35.88
[7 empty] | 38.5 | 35.88
[7 empty] | 38.5 | 35.81
[7 empty] | 38.5 | 35.88
[7 empty] | 38.56 | 35.88
[7 empty] | 38.56 | 35.88
[7 empty] | 38.5 | 35.88
[7 empty] | 38.56 | 35.88
[7 empty] | 38.56 | 35.88
[7 empty] | 38.56 | 35.88
[7 empty] | 38.56 | 35.88
[7 empty] | 38.63 | 35.81
[7 empty] | 38.56 | 35.81
[7 empty] | 38.63 | 35.88
[7 empty] | 38.69 | 35.88
[7 empty] | 38.63 | 35.88
[7 empty] | 38.63 | 35.88
[7 empty] | 38.63 | 35.88
[7 empty] | 38.63 | 35.88
[7 empty] | 38.63 | 35.88
[7 empty] | 38.69 | 35.88
[7 empty] | 38.63 | 35.94
[7 empty] | 38.69 | 35.94
[7 empty] | 38.69 | 35.94
[7 empty] | 38.69 | 35.94
[7 empty] | 38.69 | 35.94
[7 empty] | 38.69 | 35.94
[7 empty] | 38.75 | 36
[7 empty] | 38.69 | 36
[7 empty] | 38.75 | 35.94
[7 empty] | 38.81 | 36
[7 empty] | 38.75 | 36
[7 empty] | 38.81 | 36
[7 empty] | 38.75 | 36
[7 empty] | 38.75 | 36
[7 empty] | 38.81 | 36
[7 empty] | 38.81 | 36.06
[7 empty] | 38.81 | 36.06
[7 empty] | 38.88 | 36.06
[7 empty] | 38.88 | 36
[7 empty] | 38.88 | 36.06
[7 empty] | 38.94 | 36
[7 empty] | 38.88 | 36
[7 empty] | 38.88 | 36.06
[7 empty] | 38.88 | 36.06
[7 empty] | 38.94 | 36.06
[7 empty] | 38.94 | 36.06
[7 empty] | 38.94 | 36.13
[7 empty] | 38.94 | 36.06
[7 empty] | 38.94 | 36.06
[7 empty] | 39 | 36.06
[7 empty] | 38.94 | 36.13
[7 empty] | 39 | 36.13
[7 empty] | 39 | 36.06
[7 empty] | 39 | 36.13
[7 empty] | 39 | 36.13
[7 empty] | 39.06 | 36.13
[7 empty] | 39 | 36.13
[7 empty] | 39.06 | 36.13
[7 empty] | 39.13 | 36.19
[7 empty] | 39.06 | 36.19
[7 empty] | 39.06 | 36.19
[7 empty] | 39.06 | 36.19
[7 empty] | 39.06 | 36.19
[7 empty] | 39.06 | 36.19
[7 empty] | 39.06 | 36.19
[7 empty] | 39.06 | 36.19
[7 empty] | 39.06 | 36.19
[7 empty] | 39.13 | 36.19
[7 empty] | 39.13 | 36.19
[7 empty] | 39.13 | 36.25
[7 empty] | 39.13 | 36.19
[7 empty] | 39.13 | 36.19
[7 empty] | 39.13 | 36.25
[7 empty] | 39.13 | 36.25
[7 empty] | 39.13 | 36.25
[7 empty] | 39.13 | 36.25
[7 empty] | 39.19 | 36.25
[7 empty] | 39.19 | 36.25
[7 empty] | 39.19 | 36.25
[7 empty] | 39.19 | 36.25
[7 empty] | 39.19 | 36.25
[7 empty] | 39.19 | 36.25
[7 empty] | 39.25 | 36.31
[7 empty] | 39.19 | 36.25
[7 empty] | 39.19 | 36.25
[7 empty] | 39.25 | 36.31
[7 empty] | 39.25 | 36.31
[7 empty] | 39.25 | 36.31
[7 empty] | 39.25 | 36.31
[7 empty] | 39.25 | 36.31
[7 empty] | 39.25 | 36.31
[7 empty] | 39.31 | 36.38
[7 empty] | 39.31 | 36.31
[7 empty] | 39.31 | 36.31
[7 empty] | 39.38 | 36.31
[7 empty] | 39.38 | 36.38
[7 empty] | 39.38 | 36.38
[7 empty] | 39.38 | 36.31
[7 empty] | 39.38 | 36.38
[7 empty] | 39.38 | 36.38
[7 empty] | 39.44 | 36.38
[7 empty] | 39.44 | 36.38
[7 empty] | 39.44 | 36.31
[7 empty] | 39.44 | 36.31
[7 empty] | 39.44 | 36.38
[7 empty] | 39.5 | 36.38
[7 empty] | 39.44 | 36.38
[7 empty] | 39.44 | 36.38
[7 empty] | 39.5 | 36.38
[7 empty] | 39.5 | 36.38
[7 empty] | 39.5 | 36.38
[7 empty] | 39.5 | 36.38
[7 empty] | 39.5 | 36.38
[7 empty] | 39.5 | 36.38
[7 empty] | 39.56 | 36.38
[7 empty] | 39.56 | 36.38
[7 empty] | 39.5 | 36.44
[7 empty] | 39.56 | 36.38
[7 empty] | 39.56 | 36.44
[7 empty] | 39.56 | 36.38
[7 empty] | 39.56 | 36.38
[7 empty] | 39.56 | 36.38
[7 empty] | 39.56 | 36.38
[7 empty] | 39.56 | 36.44
[7 empty] | 39.63 | 36.38
[7 empty] | 39.63 | 36.44
[7 empty] | 39.63 | 36.38
[7 empty] | 39.63 | 36.44
[7 empty] | 39.69 | 36.44
[7 empty] | 39.69 | 36.44
[7 empty] | 39.69 | 36.44
[7 empty] | 39.69 | 36.44
[7 empty] | 39.69 | 36.44
[7 empty] | 39.69 | 36.5
[7 empty] | 39.75 | 36.44
[7 empty] | 39.75 | 36.5
[7 empty] | 39.75 | 36.44
[7 empty] | 39.75 | 36.44
[7 empty] | 39.75 | 36.5
[7 empty] | 39.75 | 36.44
[7 empty] | 39.81 | 36.5
[7 empty] | 39.81 | 36.5
[7 empty] | 39.75 | 36.5
[7 empty] | 39.81 | 36.5
[7 empty] | 39.88 | 36.5
[7 empty] | 39.88 | 36.5
[7 empty] | 39.88 | 36.5
[7 empty] | 39.88 | 36.56
[7 empty] | 39.88 | 36.56
[7 empty] | 39.94 | 36.56
[7 empty] | 39.88 | 36.56
[7 empty] | 39.88 | 36.56
[7 empty] | 39.88 | 36.56
[7 empty] | 39.94 | 36.56
[7 empty] | 40 | 36.63
[7 empty] | 39.94 | 36.56
[7 empty] | 39.94 | 36.63
[7 empty] | 40 | 36.69
[7 empty] | 40 | 36.69
[7 empty] | 39.94 | 36.63
[7 empty] | 40 | 36.63
[7 empty] | 40 | 36.69
[7 empty] | 40 | 36.69
[7 empty] | 40.06 | 36.69
[7 empty] | 40.13 | 36.69
[7 empty] | 40.06 | 36.69
[7 empty] | 40.13 | 36.69
[7 empty] | 40.13 | 36.69
[7 empty] | 40.06 | 36.69
[7 empty] | 40.13 | 36.75
[7 empty] | 40.06 | 36.69
[7 empty] | 40.19 | 36.69
[7 empty] | 40.19 | 36.75
[7 empty] | 40.13 | 36.75
[7 empty] | 40.19 | 36.75
[7 empty] | 40.19 | 36.75
[7 empty] | 40.19 | 36.75
[7 empty] | 40.19 | 36.75
[7 empty] | 40.19 | 36.75
[7 empty] | 40.19 | 36.75
[7 empty] | 40.19 | 36.75
[7 empty] | 40.25 | 36.75
[7 empty] | 40.19 | 36.81
[7 empty] | 40.19 | 36.81
[7 empty] | 40.25 | 36.81
[7 empty] | 40.25 | 36.81
[7 empty] | 40.31 | 36.81
[7 empty] | 40.25 | 36.81
[7 empty] | 40.25 | 36.81
[7 empty] | 40.31 | 36.81
[7 empty] | 40.31 | 36.81
[7 empty] | 40.31 | 36.81
[7 empty] | 40.31 | 36.81
[7 empty] | 40.38 | 36.81
[7 empty] | 40.38 | 36.88
[7 empty] | 40.38 | 36.88
[7 empty] | 40.38 | 36.81
[7 empty] | 40.44 | 36.88
[7 empty] | 40.44 | 36.88
[7 empty] | 40.44 | 36.88
[7 empty] | 40.44 | 36.81
[7 empty] | 40.44 | 36.88
[7 empty] | 40.44 | 36.88
[7 empty] | 40.44 | 36.88
[7 empty] | 40.44 | 36.88
[7 empty] | 40.44 | 36.94
[7 empty] | 40.5 | 36.88
[7 empty] | 40.5 | 36.94
[7 empty] | 40.5 | 36.94
[7 empty] | 40.5 | 36.94
[7 empty] | 40.5 | 36.88
[7 empty] | 40.56 | 36.94
[7 empty] | 40.5 | 36.94
[7 empty] | 40.56 | 36.94
[7 empty] | 40.56 | 36.94
[7 empty] | 40.56 | 37
[7 empty] | 40.56 | 36.94
[7 empty] | 40.56 | 36.94
[7 empty] | 40.56 | 36.94
[7 empty] | 40.63 | 36.94
[7 empty] | 40.63 | 36.94
[7 empty] | 40.63 | 36.94
[7 empty] | 40.63 | 37
[7 empty] | 40.63 | 37
[7 empty] | 40.63 | 37
[7 empty] | 40.63 | 37
[7 empty] | 40.69 | 37
[7 empty] | 40.69 | 37.06
[7 empty] | 40.75 | 37
[7 empty] | 40.69 | 37
[7 empty] | 40.75 | 37
[7 empty] | 40.75 | 37.06
[7 empty] | 40.75 | 37.06
[7 empty] | 40.81 | 37
[7 empty] | 40.75 | 37.06
[7 empty] | 40.75 | 37.06
[7 empty] | 40.81 | 37.06
[7 empty] | 40.81 | 37.06
[7 empty] | 40.81 | 37.06
[7 empty] | 40.81 | 37.13
[7 empty] | 40.81 | 37.13
[7 empty] | 40.81 | 37.13
[7 empty] | 40.88 | 37.13
[7 empty] | 40.88 | 37.13
[7 empty] | 40.88 | 37.19
[7 empty] | 40.88 | 37.19
[7 empty] | 40.88 | 37.13
[7 empty] | 40.88 | 37.13
[7 empty] | 40.94 | 37.19
[7 empty] | 40.94 | 37.19
[7 empty] | 40.94 | 37.19
[7 empty] | 40.94 | 37.19
[7 empty] | 40.94 | 37.19
[7 empty] | 40.94 | 37.19
[7 empty] | 40.94 | 37.19
[7 empty] | 41 | 37.19
[7 empty] | 41 | 37.25
[7 empty] | 41 | 37.25
[7 empty] | 41 | 37.31
[7 empty] | 41.06 | 37.31
[7 empty] | 41.06 | 37.31
[7 empty] | 41.06 | 37.31
[7 empty] | 41.06 | 37.31
[7 empty] | 41.06 | 37.31
[7 empty] | 41.13 | 37.31
[7 empty] | 41.13 | 37.31
[7 empty] | 41.13 | 37.31
[7 empty] | 41.13 | 37.31
[7 empty] | 41.19 | 37.38
[7 empty] | 41.19 | 37.38
[7 empty] | 41.19 | 37.38
[7 empty] | 41.19 | 37.31
[7 empty] | 41.19 | 37.38
[7 empty] | 41.19 | 37.38
[7 empty] | 41.19 | 37.44
[7 empty] | 41.19 | 37.44
[7 empty] | 41.25 | 37.44
[7 empty] | 41.25 | 37.44
[7 empty] | 41.25 | 37.44
[7 empty] | 41.25 | 37.44
[7 empty] | 41.31 | 37.44
[7 empty] | 41.31 | 37.5
[7 empty] | 41.31 | 37.5
[7 empty] | 41.31 | 37.5
[7 empty] | 41.31 | 37.44
[7 empty] | 41.31 | 37.56
[7 empty] | 41.38 | 37.5
[7 empty] | 41.38 | 37.5
[7 empty] | 41.38 | 37.5
[7 empty] | 41.38 | 37.56
[7 empty] | 41.38 | 37.56
[7 empty] | 41.38 | 37.56
[7 empty] | 41.44 | 37.56
[7 empty] | 41.44 | 37.56
[7 empty] | 41.44 | 37.56
[7 empty] | 41.44 | 37.63
[7 empty] | 41.5 | 37.63
[7 empty] | 41.5 | 37.63
[7 empty] | 41.44 | 37.63
[7 empty] | 41.44 | 37.63
[7 empty] | 41.5 | 37.63
[7 empty] | 41.5 | 37.69
[7 empty] | 41.5 | 37.69
[7 empty] | 41.5 | 37.69
[7 empty] | 41.56 | 37.69
[7 empty] | 41.56 | 37.69
[7 empty] | 41.5 | 37.69
[7 empty] | 41.56 | 37.69
[7 empty] | 41.63 | 37.75
[7 empty] | 41.63 | 37.75
[7 empty] | 41.63 | 37.75
[7 empty] | 41.63 | 37.75
[7 empty] | 41.63 | 37.75
[7 empty] | 41.63 | 37.75
[7 empty] | 41.63 | 37.75
[7 empty] | 41.69 | 37.75
[7 empty] | 41.69 | 37.75
[7 empty] | 41.69 | 37.75
[7 empty] | 41.69 | 37.81
[7 empty] | 41.69 | 37.81
[7 empty] | 41.69 | 37.81
[7 empty] | 41.75 | 37.81
[7 empty] | 41.75 | 37.81
[7 empty] | 41.75 | 37.81
[7 empty] | 41.75 | 37.81
[7 empty] | 41.81 | 37.81
[7 empty] | 41.81 | 37.81
[7 empty] | 41.81 | 37.81
[7 empty] | 41.81 | 37.81
[7 empty] | 41.81 | 37.88
[7 empty] | 41.88 | 37.88
[7 empty] | 41.88 | 37.88
[7 empty] | 41.88 | 37.81
[7 empty] | 41.88 | 37.88
[7 empty] | 41.88 | 37.88
[7 empty] | 41.88 | 37.88
[7 empty] | 41.88 | 37.94
[7 empty] | 41.94 | 37.94
[7 empty] | 41.94 | 37.94
[7 empty] | 41.94 | 37.88
[7 empty] | 41.94 | 37.94
[7 empty] | 42 | 37.94
[7 empty] | 42 | 38
[7 empty] | 42 | 38
[7 empty] | 42 | 38
[7 empty] | 42 | 38.06
[7 empty] | 42 | 38.06
[7 empty] | 42.06 | 38.06
[7 empty] | 42.06 | 38.06
[7 empty] | 42.06 | 38.06
[7 empty] | 42.06 | 38.06
[7 empty] | 42.06 | 38.06
[7 empty] | 42.13 | 38.13
[7 empty] | 42.06 | 38.13
[7 empty] | 42.13 | 38.13
[7 empty] | 42.19 | 38.13
[7 empty] | 42.13 | 38.19
[7 empty] | 42.13 | 38.19
[7 empty] | 42.13 | 38.19
[7 empty] | 42.19 | 38.25
[7 empty] | 42.19 | 38.25
[7 empty] | 42.25 | 38.25
[7 empty] | 42.25 | 38.25
[7 empty] | 42.25 | 38.31
[7 empty] | 42.25 | 38.38
[7 empty] | 42.25 | 38.31
[7 empty] | 42.25 | 38.31
[7 empty] | 42.31 | 38.31
[7 empty] | 42.31 | 38.31
[7 empty] | 42.31 | 38.38
[7 empty] | 42.31 | 38.38
[7 empty] | 42.31 | 38.44
[7 empty] | 42.31 | 38.44
[7 empty] | 42.31 | 38.44
[7 empty] | 42.38 | 38.5
[7 empty] | 42.44 | 38.5
[7 empty] | 42.44 | 38.5
[7 empty] | 42.44 | 38.56
[7 empty] | 42.5 | 38.56
[7 empty] | 42.44 | 38.56
[7 empty] | 42.44 | 38.56
[7 empty] | 42.44 | 38.63
[7 empty] | 42.44 | 38.63
[7 empty] | 42.5 | 38.69
[7 empty] | 42.5 | 38.69
[7 empty] | 42.5 | 38.69
[7 empty] | 42.44 | 38.69
[7 empty] | 42.5 | 38.75
[7 empty] | 42.5 | 38.75
[7 empty] | 42.5 | 38.75
[7 empty] | 42.56 | 38.75
[7 empty] | 42.56 | 38.75
[7 empty] | 42.56 | 38.81
[7 empty] | 42.56 | 38.81
[7 empty] | 42.56 | 38.81
[7 empty] | 42.56 | 38.88
[7 empty] | 42.56 | 38.88
[7 empty] | 42.56 | 38.88
[7 empty] | 42.63 | 38.94
[7 empty] | 42.63 | 38.94
[7 empty] | 42.69 | 38.94
[7 empty] | 42.69 | 38.94
[7 empty] | 42.69 | 38.94
[7 empty] | 42.69 | 39
[7 empty] | 42.69 | 39
[7 empty] | 42.75 | 39
[7 empty] | 42.75 | 39.06
[7 empty] | 42.75 | 39.06
[7 empty] | 42.75 | 39.06
[7 empty] | 42.75 | 39.06
[7 empty] | 42.75 | 39.13
[7 empty] | 42.81 | 39.13
[7 empty] | 42.81 | 39.13
[7 empty] | 42.81 | 39.13
[7 empty] | 42.81 | 39.19
[7 empty] | 42.81 | 39.19
[7 empty] | 42.81 | 39.25
[7 empty] | 42.81 | 39.25
[7 empty] | 42.88 | 39.25
[7 empty] | 42.88 | 39.25
[7 empty] | 42.88 | 39.31
[7 empty] | 42.94 | 39.31
[7 empty] | 42.88 | 39.31
[7 empty] | 42.88 | 39.38
[7 empty] | 42.94 | 39.38
[7 empty] | 42.94 | 39.38
[7 empty] | 42.94 | 39.38
[7 empty] | 43 | 39.44
[7 empty] | 43 | 39.44
[7 empty] | 42.94 | 39.44
[7 empty] | 43.06 | 39.5
[7 empty] | 43 | 39.5
[7 empty] | 43.06 | 39.5
[7 empty] | 43.06 | 39.5
[7 empty] | 43.06 | 39.56
[7 empty] | 43.06 | 39.56
[7 empty] | 43.06 | 39.56
[7 empty] | 43.06 | 39.56
[7 empty] | 43.13 | 39.63
[7 empty] | 43.06 | 39.63
[7 empty] | 43.13 | 39.63
[7 empty] | 43.13 | 39.63
[7 empty] | 43.19 | 39.69
[7 empty] | 43.13 | 39.69
[7 empty] | 43.13 | 39.69
[7 empty] | 43.19 | 39.69
[7 empty] | 43.13 | 39.75
[7 empty] | 43.19 | 39.75
[7 empty] | 43.19 | 39.75
[7 empty] | 43.25 | 39.81
[7 empty] | 43.25 | 39.88
[7 empty] | 43.19 | 39.88
[7 empty] | 43.25 | 39.88
[7 empty] | 43.25 | 39.88
[7 empty] | 43.25 | 39.88
[7 empty] | 43.31 | 39.94
[7 empty] | 43.31 | 39.94
[7 empty] | 43.31 | 39.94
[7 empty] | 43.31 | 39.94
[7 empty] | 43.38 | 39.94
[7 empty] | 43.38 | 40
[7 empty] | 43.38 | 40
[7 empty] | 43.38 | 40
[7 empty] | 43.38 | 40.06
[7 empty] | 43.44 | 40.06
[7 empty] | 43.44 | 40.06
[7 empty] | 43.44 | 40.06
[7 empty] | 43.44 | 40.06
[7 empty] | 43.44 | 40.06
[7 empty] | 43.44 | 40.13
[7 empty] | 43.44 | 40.13
[7 empty] | 43.5 | 40.13
[7 empty] | 43.5 | 40.19
[7 empty] | 43.5 | 40.19
[7 empty] | 43.56 | 40.19
[7 empty] | 43.5 | 40.19
[7 empty] | 43.56 | 40.25
[7 empty] | 43.56 | 40.25
[7 empty] | 43.56 | 40.31
[7 empty] | 43.56 | 40.31
[7 empty] | 43.63 | 40.31
[7 empty] | 43.63 | 40.31
[7 empty] | 43.63 | 40.31
[7 empty] | 43.69 | 40.38
[7 empty] | 43.63 | 40.38
[7 empty] | 43.69 | 40.38
[7 empty] | 43.69 | 40.38
[7 empty] | 43.69 | 40.44
[7 empty] | 43.69 | 40.44
[7 empty] | 43.75 | 40.5
[7 empty] | 43.75 | 40.44
[7 empty] | 43.75 | 40.5
[7 empty] | 43.75 | 40.5
[7 empty] | 43.75 | 40.56
[7 empty] | 43.81 | 40.56
[7 empty] | 43.75 | 40.56
[7 empty] | 43.81 | 40.56
[7 empty] | 43.81 | 40.56
[7 empty] | 43.81 | 40.63
[7 empty] | 43.88 | 40.56
[7 empty] | 43.81 | 40.63
[7 empty] | 43.81 | 40.63
[7 empty] | 43.88 | 40.63
[7 empty] | 43.88 | 40.63
[7 empty] | 43.88 | 40.63
[7 empty] | 43.88 | 40.69
[7 empty] | 43.94 | 40.69
[7 empty] | 43.94 | 40.75
[7 empty] | 43.94 | 40.69
[7 empty] | 43.94 | 40.75
[7 empty] | 43.94 | 40.75
[7 empty] | 44 | 40.75
[7 empty] | 44 | 40.81
[7 empty] | 44 | 40.81
[7 empty] | 44 | 40.81
[7 empty] | 44 | 40.88
[7 empty] | 44 | 40.81
[7 empty] | 44 | 40.81
[7 empty] | 44 | 40.88
[7 empty] | 44 | 40.88
[7 empty] | 44.06 | 40.88
[7 empty] | 44.06 | 40.94
[7 empty] | 44.06 | 40.94
[7 empty] | 44.06 | 40.94
[7 empty] | 44.13 | 41
[7 empty] | 44.06 | 41
[7 empty] | 44.13 | 41
[7 empty] | 44.13 | 41.06
[7 empty] | 44.19 | 41.06
[7 empty] | 44.13 | 41.06
[7 empty] | 44.19 | 41.06
[7 empty] | 44.19 | 41.06
[7 empty] | 44.13 | 41.06
[7 empty] | 44.25 | 41.13
[7 empty] | 44.19 | 41.13
[7 empty] | 44.19 | 41.13
[7 empty] | 44.25 | 41.19
[7 empty] | 44.25 | 41.19
[7 empty] | 44.31 | 41.19
[7 empty] | 44.31 | 41.19
[7 empty] | 44.31 | 41.25
[7 empty] | 44.31 | 41.25
[7 empty] | 44.38 | 41.25
[7 empty] | 44.31 | 41.25
[7 empty] | 44.31 | 41.25
[7 empty] | 44.38 | 41.31
[7 empty] | 44.38 | 41.31
[7 empty] | 44.38 | 41.31
[7 empty] | 44.38 | 41.31
[7 empty] | 44.38 | 41.38
[7 empty] | 44.44 | 41.38
[7 empty] | 44.44 | 41.38
[7 empty] | 44.5 | 41.38
[7 empty] | 44.5 | 41.38
[7 empty] | 44.5 | 41.44
[7 empty] | 44.5 | 41.44
[7 empty] | 44.44 | 41.44
[7 empty] | 44.5 | 41.44
[7 empty] | 44.5 | 41.5
[7 empty] | 44.5 | 41.5
[7 empty] | 44.56 | 41.5
[7 empty] | 44.5 | 41.5
[7 empty] | 44.56 | 41.5
[7 empty] | 44.56 | 41.56
[7 empty] | 44.56 | 41.56
[7 empty] | 44.56 | 41.56
[7 empty] | 44.56 | 41.56
[7 empty] | 44.63 | 41.63
[7 empty] | 44.63 | 41.63
[7 empty] | 44.63 | 41.63
[7 empty] | 44.63 | 41.63
[7 empty] | 44.63 | 41.63
[7 empty] | 44.63 | 41.63
[7 empty] | 44.69 | 41.63
[7 empty] | 44.63 | 41.69
[7 empty] | 44.63 | 41.69
[7 empty] | 44.69 | 41.69
[7 empty] | 44.69 | 41.69
[7 empty] | 44.69 | 41.69
[7 empty] | 44.75 | 41.75
[7 empty] | 44.75 | 41.75
[7 empty] | 44.75 | 41.75
[7 empty] | 44.81 | 41.75
[7 empty] | 44.75 | 41.75
[7 empty] | 44.81 | 41.75
[7 empty] | 44.81 | 41.81
[7 empty] | 44.81 | 41.81
[7 empty] | 44.81 | 41.81
[7 empty] | 44.81 | 41.81
[7 empty] | 44.81 | 41.88
[7 empty] | 44.81 | 41.88
[7 empty] | 44.88 | 41.88
[7 empty] | 44.88 | 41.88
[7 empty] | 44.88 | 41.88
[7 empty] | 44.88 | 41.94
[7 empty] | 44.94 | 41.94
[7 empty] | 44.94 | 41.94
[7 empty] | 44.94 | 41.94
[7 empty] | 45 | 41.94
[7 empty] | 45 | 41.94
[7 empty] | 45 | 41.94
[7 empty] | 45 | 41.94
[7 empty] | 45 | 41.94
[7 empty] | 45 | 41.94
[7 empty] | 45 | 42
[7 empty] | 45 | 42
[7 empty] | 45.06 | 42
[7 empty] | 45.06 | 42
[7 empty] | 45.06 | 42
[7 empty] | 45.13 | 42
[7 empty] | 45.13 | 42
[7 empty] | 45.13 | 42
[7 empty] | 45.19 | 42.06
[7 empty] | 45.25 | 42.06
[7 empty] | 45.25 | 42.06
[7 empty] | 45.25 | 42.06
[7 empty] | 45.25 | 42.06
[7 empty] | 45.31 | 42.06
[7 empty] | 45.31 | 42.06
[7 empty] | 45.25 | 42.06
[7 empty] | 45.25 | 42.06
[7 empty] | 45.31 | 42.13
[7 empty] | 45.31 | 42.06
[7 empty] | 45.38 | 42.06
[7 empty] | 45.31 | 42.06
[7 empty] | 45.38 | 42.13
[7 empty] | 45.38 | 42.13
[7 empty] | 45.38 | 42.13
[7 empty] | 45.44 | 42.06
[7 empty] | 45.44 | 42.06
[7 empty] | 45.44 | 42.13
[7 empty] | 45.44 | 42.13
[7 empty] | 45.5 | 42.13
[7 empty] | 45.5 | 42.13
[7 empty] | 45.56 | 42.13
[7 empty] | 45.44 | 42.19
[7 empty] | 45.44 | 42.19
[7 empty] | 45.44 | 42.19
[7 empty] | 45.44 | 42.19
[7 empty] | 45.44 | 42.13
[7 empty] | 45.44 | 42.13
[7 empty] | 45.44 | 42.13
[7 empty] | 45.5 | 42.13
[7 empty] | 45.5 | 42.19
[7 empty] | 45.5 | 42.13
[7 empty] | 45.56 | 42.13
[7 empty] | 45.56 | 42.13
[7 empty] | 45.5 | 42.13
[7 empty] | 45.5 | 42.13
[7 empty] | 45.56 | 42.13
[7 empty] | 45.66 | 42.13
[7 empty] | 45.56 | 42.13
[7 empty] | 45.5 | 42.13
[7 empty] | 45.5 | 42.13
[7 empty] | 45.5 | 42.13
[7 empty] | 45.5 | 42.13
[7 empty] | 45.56 | 42.06
[7 empty] | 45.66 | 42.06
[7 empty] | 45.56 | 42.06
[7 empty] | 45.56 | 42.06
[7 empty] | 45.56 | 42.06
[7 empty] | 45.56 | 42.06
[7 empty] | 45.56 | 42.19
[7 empty] | 45.56 | 42.06
[7 empty] | 45.5 | 42.13
[7 empty] | 45.56 | 42.13
[7 empty] | 45.66 | 42.06
[7 empty] | 45.66 | 42.19
[7 empty] | 45.66 | 42.13
[7 empty] | 45.56 | 42.13
[7 empty] | 45.66 | 42.06
[7 empty] | 45.66 | 42.06
[7 empty] | 45.56 | 42.13
[7 empty] | 45.66 | 42.13
[7 empty] | 45.66 | 42.13
[7 empty] | 45.56 | 42.13

## 151 (13)
Wavelength | ecoFlex + normal emittance | ecoFlex + Ag/Ppy emittance | Pure PNIPAm Ibb | Ag/PPy Ibb | Pure PNIPAm Prad | Ag/PPy Prad | Pure PNIPAm Temp | Ag/PPy Temp | Pure PNIPAm Temp (K) | Ag/PPy Temp (K) | Pure PNIPAm Prad SUM | Ag/PPy Prad SUM
7.5 | 0.943997164 | 0.841378 | 29.03341 | 30.25364 | 27.40746 | 25.45474 | 31.44 | 33.44 | 304.59 | 306.59 | 190.9515 | 176.5226
7.51 | 0.951354126 | 0.8448984 | 29.084 | 30.30471 | 27.66918 | 25.6044 | 31.44 | 33.5
7.52 | 0.953561718 | 0.846493 | 29.13429 | 30.35547 | 27.78135 | 25.69569 | 31.44 | 33.5
7.53 | 0.951024984 | 0.8466859 | 29.18428 | 30.40592 | 27.75498 | 25.74426 | 31.44 | 33.44
7.54 | 0.948565984 | 0.8453022 | 29.23397 | 30.45605 | 27.73035 | 25.74457 | 31.5 | 33.5
7.55 | 0.950639011 | 0.8424878 | 29.28336 | 30.50587 | 27.8379 | 25.70082 | 31.5 | 33.44
7.56 | 0.958979085 | 0.8396057 | 29.33245 | 30.55537 | 28.1292 | 25.65447 | 31.5 | 33.44
7.57 | 0.97097737 | 0.8382395 | 29.38123 | 30.60456 | 28.52851 | 25.65395 | 31.5 | 33.44
7.58 | 0.969833872 | 0.8396983 | 29.42972 | 30.65344 | 28.54194 | 25.73964 | 31.5 | 33.44
7.59 | 0.952261514 | 0.8406005 | 29.47791 | 30.702 | 28.07067 | 25.80812 | 31.5 | 33.44
7.6 | 0.947559606 | 0.8416135 | 29.52579 | 30.75025 | 27.97745 | 25.87983 | 31.5 | 33.44
7.61 | 0.957853495 | 0.844772 | 29.57338 | 30.79819 | 28.32696 | 26.01745 | 31.5 | 33.5
7.62 | 0.96644397 | 0.8440971 | 29.62066 | 30.84581 | 28.62671 | 26.03686 | 31.56 | 33.5
7.63 | 0.96668601 | 0.8403781 | 29.66765 | 30.89312 | 28.6793 | 25.9619 | 31.5 | 33.5
7.64 | 0.96449718 | 0.8389547 | 29.71434 | 30.94012 | 28.65939 | 25.95736 | 31.56 | 33.44
7.65 | 0.964694916 | 0.8419308 | 29.76072 | 30.9868 | 28.71002 | 26.08874 | 31.5 | 33.5
7.66 | 0.961029473 | 0.8454158 | 29.80681 | 31.03317 | 28.64522 | 26.23593 | 31.5 | 33.44
7.67 | 0.950785267 | 0.8484368 | 29.8526 | 31.07923 | 28.38341 | 26.36876 | 31.56 | 33.44
7.68 | 0.9436658 | 0.8487154 | 29.89809 | 31.12498 | 28.2138 | 26.41625 | 31.56 | 33.44
7.69 | 0.942607148 | 0.8487135 | 29.94328 | 31.17042 | 28.22475 | 26.45476 | 31.56 | 33.5
7.7 | 0.947017981 | 0.8497958 | 29.98817 | 31.21554 | 28.39934 | 26.52684 | 31.56 | 33.5
7.71 | 0.952900764 | 0.8491194 | 30.03277 | 31.26036 | 28.61825 | 26.54378 | 31.56 | 33.5
7.72 | 0.957600088 | 0.8471275 | 30.07706 | 31.30486 | 28.8018 | 26.51921 | 31.56 | 33.5
7.73 | 0.95996685 | 0.8464969 | 30.12106 | 31.34906 | 28.91522 | 26.53688 | 31.56 | 33.44
7.74 | 0.959181592 | 0.8482769 | 30.16476 | 31.39294 | 28.93349 | 26.62991 | 31.62 | 33.44
7.75 | 0.954488696 | 0.8488855 | 30.20817 | 31.43652 | 28.83336 | 26.686 | 31.56 | 33.44
7.76 | 0.947765299 | 0.8478462 | 30.25128 | 31.47979 | 28.67111 | 26.69002 | 31.62 | 33.44
7.77 | 0.942294508 | 0.8474256 | 30.29409 | 31.52274 | 28.54595 | 26.71318 | 31.56 | 33.44
7.78 | 0.941184432 | 0.8487516 | 30.3366 | 31.56539 | 28.55234 | 26.79118 | 31.56 | 33.44
7.79 | 0.94446826 | 0.8501302 | 30.37882 | 31.60773 | 28.69183 | 26.87069 | 31.56 | 33.5
7.8 | 0.950029358 | 0.8505147 | 30.42074 | 31.64976 | 28.9006 | 26.91859 | 31.56 | 33.5
7.81 | 0.954479535 | 0.8509288 | 30.46237 | 31.69149 | 29.07571 | 26.9672 | 31.62 | 33.5
7.82 | 0.953260424 | 0.8534806 | 30.5037 | 31.73291 | 29.07797 | 27.08342 | 31.62 | 33.44
7.83 | 0.953467335 | 0.8559261 | 30.54474 | 31.77402 | 29.12341 | 27.19621 | 31.62 | 33.44
7.84 | 0.955139076 | 0.8545664 | 30.58548 | 31.81482 | 29.21339 | 27.18788 | 31.62 | 33.5
7.85 | 0.953246825 | 0.8497687 | 30.62593 | 31.85532 | 29.19407 | 27.06966 | 31.69 | 33.44
7.86 | 0.952730867 | 0.845362 | 30.66608 | 31.89551 | 29.21652 | 26.96326 | 31.69 | 33.44
7.87 | 0.958565294 | 0.8445666 | 30.70594 | 31.9354 | 29.43365 | 26.97157 | 31.62 | 33.44
7.88 | 0.9657961 | 0.8463458 | 30.74551 | 31.97499 | 29.6939 | 27.0619 | 31.62 | 33.5
7.89 | 0.959601677 | 0.8477878 | 30.78479 | 32.01427 | 29.54113 | 27.1413 | 31.62 | 33.5
7.9 | 0.955268762 | 0.8506921 | 30.82377 | 32.05324 | 29.44499 | 27.26744 | 31.62 | 33.5
7.91 | 0.955302276 | 0.8535374 | 30.86246 | 32.09191 | 29.48298 | 27.39165 | 31.69 | 33.5
7.92 | 0.956669664 | 0.854341 | 30.90086 | 32.13028 | 29.56192 | 27.45022 | 31.69 | 33.5
7.93 | 0.955402774 | 0.8527858 | 30.93897 | 32.16835 | 29.55918 | 27.43271 | 31.75 | 33.44
7.94 | 0.950022288 | 0.8521559 | 30.97679 | 32.20612 | 29.42864 | 27.44463 | 31.69 | 33.5
7.95 | 0.953284596 | 0.8503727 | 31.01432 | 32.24358 | 29.56547 | 27.41906 | 31.75 | 33.5
7.96 | 0.963354027 | 0.847491 | 31.05156 | 32.28074 | 29.91364 | 27.35764 | 31.69 | 33.5
7.97 | 0.970407567 | 0.8482005 | 31.08851 | 32.31761 | 30.16852 | 27.41181 | 31.69 | 33.5
7.98 | 0.969751704 | 0.8508275 | 31.12517 | 32.35417 | 30.18369 | 27.52782 | 31.75 | 33.5
7.99 | 0.961559055 | 0.850054 | 31.16154 | 32.39043 | 29.96366 | 27.53362 | 31.75 | 33.5
8 | 0.952750167 | 0.843342 | 31.19762 | 32.4264 | 29.72354 | 27.34654 | 31.81 | 33.5
8.01 | 0.944752038 | 0.8434493 | 31.23342 | 32.46207 | 29.50784 | 27.38011 | 31.75 | 33.5
8.02 | 0.941271129 | 0.8480657 | 31.26893 | 32.49743 | 29.43254 | 27.55996 | 31.81 | 33.5
8.03 | 0.943341998 | 0.8527333 | 31.30415 | 32.53251 | 29.53052 | 27.74155 | 31.81 | 33.56
8.04 | 0.949077981 | 0.8538828 | 31.33909 | 32.56728 | 29.74324 | 27.80864 | 31.81 | 33.56
8.05 | 0.948490774 | 0.8532594 | 31.37374 | 32.60176 | 29.7577 | 27.81776 | 31.81 | 33.56
8.06 | 0.949685838 | 0.8505095 | 31.40811 | 32.63594 | 29.82783 | 27.75718 | 31.81 | 33.56
8.07 | 0.956696286 | 0.8439809 | 31.44219 | 32.66983 | 30.08063 | 27.57271 | 31.81 | 33.56
8.08 | 0.963242421 | 0.8367355 | 31.47599 | 32.70342 | 30.31901 | 27.36412 | 31.81 | 33.56
8.09 | 0.962955839 | 0.8325036 | 31.5095 | 32.73672 | 30.34226 | 27.25344 | 31.87 | 33.56
8.1 | 0.955909004 | 0.83506 | 31.54273 | 32.76973 | 30.15198 | 27.36469 | 31.94 | 33.56
8.11 | 0.955136242 | 0.8398178 | 31.57568 | 32.80244 | 30.15908 | 27.54808 | 31.87 | 33.56
8.12 | 0.956962309 | 0.8437943 | 31.60834 | 32.83486 | 30.24799 | 27.70587 | 31.87 | 33.63
8.13 | 0.957876853 | 0.8464372 | 31.64073 | 32.86699 | 30.30792 | 27.81985 | 31.94 | 33.63
8.14 | 0.954591151 | 0.8478765 | 31.67283 | 32.89883 | 30.23461 | 27.89415 | 31.87 | 33.56
8.15 | 0.952895442 | 0.8481539 | 31.70466 | 32.93038 | 30.21122 | 27.93003 | 31.94 | 33.56
8.16 | 0.955994828 | 0.8483032 | 31.7362 | 32.96164 | 30.33964 | 27.96146 | 31.94 | 33.63
8.17 | 0.959414394 | 0.8482034 | 31.76746 | 32.99261 | 30.47816 | 27.98444 | 31.94 | 33.63
8.18 | 0.960678042 | 0.8478435 | 31.79845 | 33.02329 | 30.54807 | 27.99858 | 31.94 | 33.56
8.19 | 0.958206928 | 0.8473479 | 31.82916 | 33.05368 | 30.49892 | 28.00797 | 32 | 33.56
8.2 | 0.953870068 | 0.8467226 | 31.85959 | 33.08378 | 30.38991 | 28.01279 | 32 | 33.56
8.21 | 0.951930657 | 0.847069 | 31.88974 | 33.1136 | 30.35682 | 28.04951 | 31.94 | 33.56
8.22 | 0.953555224 | 0.8485563 | 31.91962 | 33.14313 | 30.43712 | 28.12382 | 32 | 33.56
8.23 | 0.959433017 | 0.851175 | 31.94922 | 33.17238 | 30.65313 | 28.2355 | 32 | 33.56
8.24 | 0.958533543 | 0.8510714 | 31.97854 | 33.20134 | 30.6525 | 28.25671 | 32 | 33.56
8.25 | 0.953447465 | 0.8507703 | 32.00759 | 33.23002 | 30.51756 | 28.27112 | 32 | 33.56
8.26 | 0.948433619 | 0.8516872 | 32.03637 | 33.25842 | 30.38437 | 28.32577 | 32.06 | 33.56
8.27 | 0.946663129 | 0.8545742 | 32.06487 | 33.28653 | 30.35463 | 28.44581 | 32 | 33.56
8.28 | 0.945418176 | 0.8546756 | 32.0931 | 33.31436 | 30.3414 | 28.47297 | 32.06 | 33.56
8.29 | 0.943645478 | 0.849382 | 32.12106 | 33.34191 | 30.31089 | 28.32002 | 32.06 | 33.56
8.3 | 0.942249221 | 0.8447672 | 32.14874 | 33.36918 | 30.29213 | 28.18919 | 32.06 | 33.63
8.31 | 0.942016274 | 0.8443039 | 32.17616 | 33.39617 | 30.31047 | 28.19651 | 32.06 | 33.56
8.32 | 0.945756338 | 0.8493715 | 32.20331 | 33.42287 | 30.45648 | 28.38844 | 32.06 | 33.56
8.33 | 0.953484224 | 0.8484707 | 32.23018 | 33.4493 | 30.73097 | 28.38076 | 32.06 | 33.56
8.34 | 0.958923745 | 0.8450473 | 32.25679 | 33.47546 | 30.9318 | 28.28834 | 32.06 | 33.56
8.35 | 0.959148551 | 0.841206 | 32.28312 | 33.50133 | 30.96431 | 28.18152 | 32.06 | 33.56
8.36 | 0.958117982 | 0.8420731 | 32.30919 | 33.52693 | 30.95602 | 28.23212 | 32.13 | 33.56
8.37 | 0.960297525 | 0.8434455 | 32.335 | 33.55225 | 31.05122 | 28.2995 | 32.13 | 33.5
8.38 | 0.960951404 | 0.8468046 | 32.36053 | 33.5773 | 31.0969 | 28.43341 | 32.13 | 33.56
8.39 | 0.957021193 | 0.8531334 | 32.3858 | 33.60207 | 30.9939 | 28.66705 | 32.06 | 33.56
8.4 | 0.954456426 | 0.857215 | 32.41081 | 33.62657 | 30.93471 | 28.8252 | 32.13 | 33.56
8.41 | 0.95053903 | 0.8543596 | 32.43555 | 33.6508 | 30.83126 | 28.74988 | 32.13 | 33.56
8.42 | 0.945006532 | 0.8471531 | 32.46003 | 33.67475 | 30.67494 | 28.52767 | 32.13 | 33.56
8.43 | 0.937282604 | 0.838147 | 32.48424 | 33.69843 | 30.44691 | 28.24424 | 32.19 | 33.56
8.44 | 0.938021446 | 0.8348433 | 32.50819 | 33.72184 | 30.49338 | 28.15246 | 32.19 | 33.56
8.45 | 0.944030859 | 0.8370507 | 32.53188 | 33.74498 | 30.7111 | 28.24626 | 32.13 | 33.56
8.46 | 0.954273511 | 0.843556 | 32.55531 | 33.76786 | 31.06667 | 28.48508 | 32.13 | 33.56
8.47 | 0.966944492 | 0.8510238 | 32.57848 | 33.79046 | 31.50158 | 28.75649 | 32.19 | 33.56
8.48 | 0.97136101 | 0.8523606 | 32.60139 | 33.81279 | 31.66771 | 28.82069 | 32.19 | 33.56
8.49 | 0.969619264 | 0.850839 | 32.62403 | 33.83486 | 31.63289 | 28.78802 | 32.19 | 33.56
8.5 | 0.962074761 | 0.8476012 | 32.64643 | 33.85666 | 31.4083 | 28.69695 | 32.13 | 33.56
8.51 | 0.957566725 | 0.8521931 | 32.66856 | 33.8782 | 31.28232 | 28.87077 | 32.13 | 33.56
8.52 | 0.95243996 | 0.8582745 | 32.69043 | 33.89947 | 31.13568 | 29.09505 | 32.13 | 33.5
8.53 | 0.946257217 | 0.862798 | 32.71205 | 33.92048 | 30.95402 | 29.26652 | 32.19 | 33.56
8.54 | 0.937664918 | 0.8584986 | 32.73342 | 33.94122 | 30.69298 | 29.13849 | 32.19 | 33.56
8.55 | 0.937799882 | 0.8479937 | 32.75453 | 33.9617 | 30.71719 | 28.79931 | 32.25 | 33.56
8.56 | 0.942752812 | 0.837434 | 32.77538 | 33.98192 | 30.89908 | 28.45762 | 32.19 | 33.56
8.57 | 0.951863844 | 0.82888 | 32.79598 | 34.00188 | 31.21731 | 28.18348 | 32.25 | 33.5
8.58 | 0.957702655 | 0.8294081 | 32.81633 | 34.02158 | 31.42829 | 28.21777 | 32.19 | 33.56
8.59 | 0.961762149 | 0.833038 | 32.83643 | 34.04101 | 31.58083 | 28.35746 | 32.25 | 33.5
8.6 | 0.963161847 | 0.8380733 | 32.85627 | 34.06019 | 31.64591 | 28.54494 | 32.25 | 33.56
8.61 | 0.956783591 | 0.8381831 | 32.87587 | 34.07911 | 31.45509 | 28.56454 | 32.19 | 33.56
8.62 | 0.946866557 | 0.8349405 | 32.89521 | 34.09778 | 31.14738 | 28.46961 | 32.19 | 33.56
8.63 | 0.938770396 | 0.8316799 | 32.91431 | 34.11619 | 30.89898 | 28.37374 | 32.19 | 33.56
8.64 | 0.938647474 | 0.8316304 | 32.93316 | 34.13434 | 30.91262 | 28.38715 | 32.19 | 33.56
8.65 | 0.941699943 | 0.8350333 | 32.95176 | 34.15223 | 31.03067 | 28.51825 | 32.25 | 33.56
8.66 | 0.944845666 | 0.8383847 | 32.97011 | 34.16988 | 31.15166 | 28.6475 | 32.19 | 33.56
8.67 | 0.947298533 | 0.840759 | 32.98821 | 34.18727 | 31.24969 | 28.74325 | 32.25 | 33.56
8.68 | 0.950667323 | 0.8377682 | 33.00608 | 34.2044 | 31.3778 | 28.65536 | 32.25 | 33.56
8.69 | 0.951414151 | 0.8340291 | 33.02369 | 34.22129 | 31.41921 | 28.54155 | 32.25 | 33.56
8.7 | 0.949677626 | 0.8299749 | 33.04106 | 34.23792 | 31.37836 | 28.41662 | 32.25 | 33.5
8.71 | 0.950161539 | 0.829583 | 33.05819 | 34.25431 | 31.41062 | 28.41679 | 32.25 | 33.5
8.72 | 0.948358157 | 0.8284007 | 33.07508 | 34.27044 | 31.36702 | 28.38966 | 32.25 | 33.5
8.73 | 0.945088228 | 0.8269041 | 33.09173 | 34.28633 | 31.2746 | 28.3515 | 32.19 | 33.5
8.74 | 0.942877428 | 0.8271872 | 33.10813 | 34.30197 | 31.21691 | 28.37415 | 32.25 | 33.5
8.75 | 0.948646197 | 0.8318931 | 33.12429 | 34.31736 | 31.42323 | 28.54838 | 32.25 | 33.5
8.76 | 0.958356736 | 0.8384781 | 33.14022 | 34.3325 | 31.76015 | 28.78705 | 32.25 | 33.56
8.77 | 0.96614205 | 0.842512 | 33.1559 | 34.3474 | 32.03331 | 28.9381 | 32.31 | 33.5
8.78 | 0.967571025 | 0.8426667 | 33.17135 | 34.36206 | 32.09564 | 28.95576 | 32.31 | 33.56
8.79 | 0.963973137 | 0.8418848 | 33.18656 | 34.37647 | 31.99095 | 28.94103 | 32.31 | 33.56
8.8 | 0.951852802 | 0.8443246 | 33.20153 | 34.39064 | 31.60297 | 29.03687 | 32.31 | 33.56
8.81 | 0.946340352 | 0.8442237 | 33.21627 | 34.40457 | 31.4339 | 29.04515 | 32.31 | 33.56
8.82 | 0.94664187 | 0.8418373 | 33.23078 | 34.41825 | 31.45764 | 28.97457 | 32.31 | 33.63
8.83 | 0.95846064 | 0.834838 | 33.24505 | 34.4317 | 31.86407 | 28.74489 | 32.31 | 33.56
8.84 | 0.960320636 | 0.8275702 | 33.25908 | 34.44491 | 31.93938 | 28.50558 | 32.31 | 33.56
8.85 | 0.957766894 | 0.82108 | 33.27288 | 34.45787 | 31.86767 | 28.29267 | 32.31 | 33.63
8.86 | 0.953807971 | 0.8180649 | 33.28646 | 34.4706 | 31.74889 | 28.19919 | 32.31 | 33.56
8.87 | 0.959969956 | 0.8212141 | 33.2998 | 34.48309 | 31.9668 | 28.318 | 32.31 | 33.63
8.88 | 0.968990315 | 0.8264798 | 33.31291 | 34.49535 | 32.27988 | 28.50971 | 32.31 | 33.63
8.89 | 0.970034128 | 0.8286807 | 33.32579 | 34.50737 | 32.32715 | 28.59559 | 32.38 | 33.63
8.9 | 0.965116514 | 0.8315569 | 33.33844 | 34.51915 | 32.17548 | 28.70464 | 32.31 | 33.63
8.91 | 0.956999566 | 0.8351923 | 33.35086 | 34.5307 | 31.91676 | 28.83978 | 32.38 | 33.56
8.92 | 0.948925787 | 0.8416717 | 33.36306 | 34.54202 | 31.65907 | 29.07304 | 32.31 | 33.56
8.93 | 0.938130191 | 0.8408328 | 33.37503 | 34.55311 | 31.31012 | 29.05339 | 32.31 | 33.56
8.94 | 0.925942368 | 0.8345011 | 33.38677 | 34.56396 | 30.91423 | 28.84366 | 32.38 | 33.63
8.95 | 0.923355476 | 0.8209182 | 33.39829 | 34.57459 | 30.8385 | 28.38291 | 32.38 | 33.63
8.96 | 0.925986511 | 0.8112158 | 33.40959 | 34.58498 | 30.93683 | 28.05588 | 32.38 | 33.63
8.97 | 0.933705802 | 0.8052975 | 33.42066 | 34.59515 | 31.20507 | 27.85938 | 32.38 | 33.56
8.98 | 0.934047022 | 0.8101292 | 33.43151 | 34.60508 | 31.2266 | 28.03459 | 32.38 | 33.63
8.99 | 0.93486386 | 0.8160816 | 33.44214 | 34.61479 | 31.26385 | 28.2485 | 32.38 | 33.63
9 | 0.93687979 | 0.8229811 | 33.45255 | 34.62428 | 31.34102 | 28.49513 | 32.31 | 33.63
9.01 | 0.950528754 | 0.8241443 | 33.46273 | 34.63353 | 31.80729 | 28.54303 | 32.38 | 33.56
9.02 | 0.964093797 | 0.8240742 | 33.4727 | 34.64257 | 32.27082 | 28.54805 | 32.38 | 33.63
9.03 | 0.971746525 | 0.8235886 | 33.48245 | 34.65138 | 32.53645 | 28.53848 | 32.38 | 33.63
9.04 | 0.97303426 | 0.8265674 | 33.49198 | 34.65996 | 32.58885 | 28.64879 | 32.38 | 33.63
9.05 | 0.971857676 | 0.8304759 | 33.5013 | 34.66832 | 32.55849 | 28.79121 | 32.44 | 33.63
9.06 | 0.971949472 | 0.8309244 | 33.51039 | 34.67647 | 32.57041 | 28.81352 | 32.44 | 33.63
9.07 | 0.96643812 | 0.831953 | 33.51928 | 34.68439 | 32.39431 | 28.85578 | 32.38 | 33.63
9.08 | 0.956294958 | 0.8334611 | 33.52794 | 34.69209 | 32.0626 | 28.91451 | 32.44 | 33.56
9.09 | 0.948717575 | 0.8359723 | 33.5364 | 34.69957 | 31.81657 | 29.00788 | 32.44 | 33.63
9.1 | 0.944394298 | 0.8355672 | 33.54464 | 34.70684 | 31.67937 | 28.9999 | 32.44 | 33.63
9.11 | 0.9455011 | 0.8300585 | 33.55267 | 34.71388 | 31.72408 | 28.81455 | 32.44 | 33.63
9.12 | 0.947017529 | 0.8250134 | 33.56048 | 34.72071 | 31.78237 | 28.64505 | 32.44 | 33.63
9.13 | 0.948210998 | 0.8206215 | 33.56809 | 34.72733 | 31.82963 | 28.49799 | 32.44 | 33.56
9.14 | 0.947128034 | 0.8188466 | 33.57549 | 34.73373 | 31.80028 | 28.4416 | 32.44 | 33.63
9.15 | 0.94305748 | 0.8197212 | 33.58267 | 34.73991 | 31.67039 | 28.47704 | 32.44 | 33.63
9.16 | 0.936582172 | 0.8227283 | 33.58965 | 34.74589 | 31.45947 | 28.58643 | 32.44 | 33.63
9.17 | 0.933046918 | 0.8295001 | 33.59642 | 34.75165 | 31.34704 | 28.8265 | 32.5 | 33.63
9.18 | 0.928918751 | 0.8342583 | 33.60299 | 34.7572 | 31.21445 | 28.99648 | 32.5 | 33.63
9.19 | 0.923097911 | 0.8341474 | 33.60935 | 34.76254 | 31.02472 | 28.99708 | 32.5 | 33.56
9.2 | 0.91743489 | 0.8353164 | 33.6155 | 34.76766 | 30.84003 | 29.042 | 32.5 | 33.56
9.21 | 0.912737846 | 0.837305 | 33.62145 | 34.77258 | 30.68757 | 29.11526 | 32.5 | 33.56
9.22 | 0.922823398 | 0.8433312 | 33.62719 | 34.7773 | 31.03196 | 29.32878 | 32.5 | 33.56
9.23 | 0.938003872 | 0.844882 | 33.63274 | 34.7818 | 31.54764 | 29.38652 | 32.5 | 33.56
9.24 | 0.960266483 | 0.840212 | 33.63808 | 34.7861 | 32.30152 | 29.2277 | 32.5 | 33.63
9.25 | 0.97003101 | 0.8323282 | 33.64322 | 34.79019 | 32.63496 | 28.95686 | 32.5 | 33.56
9.26 | 0.974113989 | 0.8244375 | 33.64815 | 34.79408 | 32.77714 | 28.68554 | 32.5 | 33.63
9.27 | 0.963788467 | 0.8231642 | 33.65289 | 34.79776 | 32.43427 | 28.64427 | 32.56 | 33.63
9.28 | 0.959145172 | 0.8223086 | 33.65743 | 34.80124 | 32.28236 | 28.61736 | 32.56 | 33.63
9.29 | 0.960982983 | 0.8219295 | 33.66178 | 34.80452 | 32.34839 | 28.60686 | 32.56 | 33.63
9.3 | 0.961870556 | 0.8219649 | 33.66592 | 34.80759 | 32.38226 | 28.61062 | 32.63 | 33.63
9.31 | 0.960727576 | 0.823455 | 33.66987 | 34.81047 | 32.34757 | 28.66486 | 32.63 | 33.63
9.32 | 0.948215624 | 0.8334977 | 33.67362 | 34.81314 | 31.92985 | 29.01667 | 32.56 | 33.63
9.33 | 0.937208173 | 0.8443343 | 33.67718 | 34.81562 | 31.56253 | 29.39602 | 32.63 | 33.63
9.34 | 0.927949291 | 0.8560937 | 33.68054 | 34.8179 | 31.25383 | 29.80739 | 32.63 | 33.63
9.35 | 0.924657738 | 0.8566699 | 33.68371 | 34.81998 | 31.1459 | 29.82923 | 32.63 | 33.63
9.36 | 0.923023504 | 0.8531533 | 33.68669 | 34.82186 | 31.09361 | 29.70839 | 32.63 | 33.56
9.37 | 0.921352757 | 0.8404039 | 33.68947 | 34.82355 | 31.03989 | 29.26585 | 32.63 | 33.63
9.38 | 0.922544198 | 0.8314083 | 33.69207 | 34.82505 | 31.08242 | 28.95383 | 32.69 | 33.56
9.39 | 0.927966626 | 0.8279614 | 33.69447 | 34.82635 | 31.26735 | 28.83487 | 32.69 | 33.56
9.4 | 0.942921034 | 0.8302629 | 33.69669 | 34.82745 | 31.77332 | 28.91594 | 32.69 | 33.63
9.41 | 0.96186177 | 0.8349691 | 33.69872 | 34.82837 | 32.41351 | 29.08061 | 32.75 | 33.63
9.42 | 0.969860691 | 0.8362575 | 33.70055 | 34.82909 | 32.68484 | 29.12609 | 32.75 | 33.56
9.43 | 0.972507677 | 0.8366892 | 33.70221 | 34.82962 | 32.77565 | 29.14157 | 32.75 | 33.63
9.44 | 0.962010204 | 0.835017 | 33.70367 | 34.82996 | 32.42328 | 29.08361 | 32.75 | 33.56
9.45 | 0.949831142 | 0.8329496 | 33.70495 | 34.83011 | 32.01401 | 29.01173 | 32.75 | 33.56
9.46 | 0.936394901 | 0.8305866 | 33.70605 | 34.83008 | 31.56217 | 28.9294 | 32.75 | 33.63
9.47 | 0.928406217 | 0.8318847 | 33.70696 | 34.82985 | 31.29375 | 28.97442 | 32.81 | 33.56
9.48 | 0.922808407 | 0.8343452 | 33.70768 | 34.82944 | 31.10573 | 29.05978 | 32.81 | 33.56
9.49 | 0.927717842 | 0.8405798 | 33.70823 | 34.82885 | 31.27173 | 29.27643 | 32.81 | 33.63
9.5 | 0.932525864 | 0.8451655 | 33.70859 | 34.82807 | 31.43413 | 29.43548 | 32.81 | 33.63
9.51 | 0.937170545 | 0.8470956 | 33.70878 | 34.8271 | 31.59087 | 29.50189 | 32.81 | 33.63
9.52 | 0.935004714 | 0.845055 | 33.70878 | 34.82595 | 31.51787 | 29.42985 | 32.88 | 33.63
9.53 | 0.929018406 | 0.840787 | 33.7086 | 34.82462 | 31.31591 | 29.28009 | 32.81 | 33.63
9.54 | 0.936806356 | 0.8382299 | 33.70825 | 34.82311 | 31.5781 | 29.18977 | 32.88 | 33.63
9.55 | 0.947385194 | 0.8371474 | 33.70771 | 34.82141 | 31.93419 | 29.15066 | 32.88 | 33.63
9.56 | 0.965045299 | 0.8440766 | 33.707 | 34.81954 | 32.52879 | 29.39036 | 32.94 | 33.63
9.57 | 0.97315036 | 0.8488311 | 33.70612 | 34.81749 | 32.80112 | 29.55416 | 32.88 | 33.63
9.58 | 0.965316843 | 0.8499579 | 33.70506 | 34.81525 | 32.53606 | 29.5915 | 32.94 | 33.63
9.59 | 0.957925852 | 0.8450507 | 33.70382 | 34.81284 | 32.28576 | 29.41862 | 32.94 | 33.63
9.6 | 0.950821914 | 0.8362293 | 33.70241 | 34.81026 | 32.04499 | 29.10935 | 32.88 | 33.63
9.61 | 0.952991485 | 0.833705 | 33.70083 | 34.80749 | 32.1166 | 29.01918 | 32.94 | 33.63
9.62 | 0.956546656 | 0.8327527 | 33.69907 | 34.80455 | 32.23474 | 28.98358 | 33 | 33.56
9.63 | 0.950854954 | 0.8374203 | 33.69715 | 34.80144 | 32.0411 | 29.14343 | 32.94 | 33.63
9.64 | 0.94656863 | 0.841145 | 33.69505 | 34.79815 | 31.89468 | 29.27029 | 33 | 33.63
9.65 | 0.946233876 | 0.8422181 | 33.69278 | 34.79469 | 31.88125 | 29.30472 | 33 | 33.63
9.66 | 0.949999992 | 0.8426082 | 33.69034 | 34.79106 | 32.00583 | 29.31523 | 33 | 33.63
9.67 | 0.95843383 | 0.8422208 | 33.68774 | 34.78726 | 32.28747 | 29.29855 | 33 | 33.56
9.68 | 0.96252638 | 0.8406456 | 33.68497 | 34.78328 | 32.42267 | 29.24041 | 33 | 33.63
9.69 | 0.964444811 | 0.8384757 | 33.68203 | 34.77914 | 32.48445 | 29.16146 | 33 | 33.63
9.7 | 0.963535096 | 0.833409 | 33.67892 | 34.77482 | 32.45082 | 28.98165 | 33.06 | 33.63
9.71 | 0.962023636 | 0.8280064 | 33.67565 | 34.77034 | 32.39677 | 28.79007 | 33 | 33.56
9.72 | 0.957543429 | 0.8257518 | 33.67221 | 34.76569 | 32.2426 | 28.70783 | 33 | 33.63
9.73 | 0.952928358 | 0.824004 | 33.66861 | 34.76088 | 32.08377 | 28.6431 | 33.06 | 33.63
9.74 | 0.947839715 | 0.8240359 | 33.66485 | 34.7559 | 31.90888 | 28.64011 | 33.06 | 33.63
9.75 | 0.941641465 | 0.8238248 | 33.66092 | 34.75075 | 31.69652 | 28.62853 | 33.06 | 33.63
9.76 | 0.933730292 | 0.8232388 | 33.65683 | 34.74544 | 31.4264 | 28.60379 | 33.13 | 33.63
9.77 | 0.925318846 | 0.8262518 | 33.65258 | 34.73997 | 31.13937 | 28.70396 | 33.13 | 33.63
9.78 | 0.916510656 | 0.832119 | 33.64817 | 34.73433 | 30.83891 | 28.90309 | 33.13 | 33.63
9.79 | 0.917304673 | 0.8384561 | 33.6436 | 34.72853 | 30.86144 | 29.11835 | 33.13 | 33.63
9.8 | 0.921919317 | 0.8449803 | 33.63888 | 34.72257 | 31.01233 | 29.33989 | 33.13 | 33.63
9.81 | 0.9323435 | 0.8429682 | 33.63399 | 34.71645 | 31.35843 | 29.26486 | 33.13 | 33.63
9.82 | 0.943616897 | 0.8396018 | 33.62895 | 34.71017 | 31.73284 | 29.14272 | 33.13 | 33.63
9.83 | 0.949877336 | 0.8327665 | 33.62375 | 34.70373 | 31.93844 | 28.9001 | 33.19 | 33.63
9.84 | 0.954883372 | 0.8265894 | 33.6184 | 34.69714 | 32.10165 | 28.68028 | 33.19 | 33.63
9.85 | 0.952574365 | 0.8242507 | 33.61289 | 34.69038 | 32.01877 | 28.59357 | 33.19 | 33.63
9.86 | 0.948914098 | 0.8232042 | 33.60722 | 34.68347 | 31.89037 | 28.55158 | 33.13 | 33.63
9.87 | 0.941708088 | 0.8255482 | 33.6014 | 34.6764 | 31.64271 | 28.62704 | 33.13 | 33.63
9.88 | 0.936218704 | 0.8288264 | 33.59543 | 34.66918 | 31.45267 | 28.73473 | 33.19 | 33.69
9.89 | 0.933321852 | 0.8335156 | 33.58931 | 34.66181 | 31.34964 | 28.89116 | 33.19 | 33.63
9.9 | 0.932483749 | 0.8379358 | 33.58304 | 34.65428 | 31.31564 | 29.03806 | 33.25 | 33.69
9.91 | 0.933595123 | 0.8421013 | 33.57661 | 34.6466 | 31.34696 | 29.17594 | 33.25 | 33.63
9.92 | 0.936751671 | 0.8444974 | 33.57004 | 34.63876 | 31.44679 | 29.25235 | 33.25 | 33.63
9.93 | 0.941152762 | 0.8458169 | 33.56332 | 34.63078 | 31.58821 | 29.2913 | 33.25 | 33.69
9.94 | 0.9454541 | 0.843604 | 33.55644 | 34.62264 | 31.72608 | 29.2078 | 33.25 | 33.63
9.95 | 0.949717124 | 0.8400343 | 33.54942 | 34.61436 | 31.86246 | 29.07725 | 33.31 | 33.63
9.96 | 0.952267304 | 0.8361789 | 33.54226 | 34.60593 | 31.9412 | 28.93674 | 33.31 | 33.63
9.97 | 0.954431288 | 0.832259 | 33.53495 | 34.59734 | 32.0068 | 28.79395 | 33.25 | 33.63
9.98 | 0.960169193 | 0.8345055 | 33.52749 | 34.58861 | 32.19206 | 28.86439 | 33.31 | 33.69
9.99 | 0.966294528 | 0.8374205 | 33.51989 | 34.57974 | 32.39008 | 28.95778 | 33.31 | 33.69
10 | 0.971114417 | 0.8418101 | 33.51214 | 34.57072 | 32.54412 | 29.10198 | 33.31 | 33.69
10.01 | 0.975466578 | 0.8459027 | 33.50425 | 34.56155 | 32.68227 | 29.23571 | 33.38 | 33.69
10.02 | 0.97181723 | 0.8441065 | 33.49622 | 34.55224 | 32.5522 | 29.16577 | 33.38 | 33.63
10.03 | 0.967531419 | 0.842252 | 33.48804 | 34.54278 | 32.40073 | 29.09373 | 33.38 | 33.63
10.04 | 0.958410883 | 0.8399548 | 33.47973 | 34.53318 | 32.08733 | 29.00631 | 33.44 | 33.69
10.05 | 0.950429741 | 0.8386752 | 33.47127 | 34.52344 | 31.81209 | 28.95396 | 33.38 | 33.75
10.06 | 0.94790456 | 0.8422685 | 33.46267 | 34.51356 | 31.71942 | 29.06969 | 33.44 | 33.69
10.07 | 0.946984045 | 0.8454722 | 33.45394 | 34.50354 | 31.68034 | 29.17178 | 33.38 | 33.69
10.08 | 0.951698959 | 0.8473077 | 33.44506 | 34.49338 | 31.82963 | 29.2265 | 33.5 | 33.69
10.09 | 0.955008378 | 0.8483985 | 33.43605 | 34.48307 | 31.93171 | 29.25539 | 33.44 | 33.69
10.1 | 0.954377646 | 0.8474018 | 33.4269 | 34.47263 | 31.90189 | 29.21217 | 33.44 | 33.63
10.11 | 0.954206318 | 0.8466349 | 33.41762 | 34.46206 | 31.8873 | 29.17678 | 33.5 | 33.75
10.12 | 0.955124619 | 0.846413 | 33.4082 | 34.45134 | 31.90899 | 29.16006 | 33.5 | 33.69
10.13 | 0.956680852 | 0.8453952 | 33.39865 | 34.44049 | 31.95184 | 29.11583 | 33.56 | 33.69
10.14 | 0.959576966 | 0.842706 | 33.38896 | 34.4295 | 32.03927 | 29.01395 | 33.56 | 33.69
10.15 | 0.961154629 | 0.8414178 | 33.37913 | 34.41838 | 32.08251 | 28.96024 | 33.56 | 33.69
10.16 | 0.960181909 | 0.8428397 | 33.36918 | 34.40712 | 32.04048 | 28.99969 | 33.5 | 33.69
10.17 | 0.959086787 | 0.84567 | 33.35909 | 34.39573 | 31.99426 | 29.08744 | 33.56 | 33.69
10.18 | 0.957765601 | 0.8511014 | 33.34887 | 34.38421 | 31.9404 | 29.26445 | 33.56 | 33.75
10.19 | 0.956143762 | 0.854681 | 33.33852 | 34.37256 | 31.87642 | 29.37757 | 33.63 | 33.75
10.2 | 0.953973069 | 0.8548802 | 33.32804 | 34.36077 | 31.79406 | 29.37434 | 33.63 | 33.75
10.21 | 0.953375686 | 0.854144 | 33.31743 | 34.34885 | 31.76403 | 29.33887 | 33.63 | 33.75
10.22 | 0.955716849 | 0.8516609 | 33.3067 | 34.33681 | 31.83177 | 29.24331 | 33.63 | 33.75
10.23 | 0.958661664 | 0.8503516 | 33.29583 | 34.32463 | 31.91944 | 29.188 | 33.63 | 33.75
10.24 | 0.962801622 | 0.8513662 | 33.28484 | 34.31233 | 32.0467 | 29.21235 | 33.63 | 33.69
10.25 | 0.964731864 | 0.8517679 | 33.27372 | 34.29989 | 32.10022 | 29.21555 | 33.69 | 33.69
10.26 | 0.961845947 | 0.8508336 | 33.26247 | 34.28733 | 31.99338 | 29.17282 | 33.69 | 33.69
10.27 | 0.958237072 | 0.8499236 | 33.2511 | 34.27465 | 31.86244 | 29.13083 | 33.69 | 33.75
10.28 | 0.952818292 | 0.8490745 | 33.23961 | 34.26184 | 31.67131 | 29.09085 | 33.69 | 33.75
10.29 | 0.948706823 | 0.849571 | 33.22799 | 34.2489 | 31.52362 | 29.09687 | 33.69 | 33.75
10.3 | 0.948553117 | 0.8541413 | 33.21625 | 34.23584 | 31.50737 | 29.24224 | 33.75 | 33.75
10.31 | 0.949610715 | 0.858148 | 33.20438 | 34.22265 | 31.53124 | 29.3681 | 33.75 | 33.75
10.32 | 0.95542206 | 0.8599423 | 33.1924 | 34.20935 | 31.71275 | 29.41806 | 33.69 | 33.81
10.33 | 0.960973519 | 0.8612377 | 33.18029 | 34.19592 | 31.88538 | 29.45081 | 33.75 | 33.75
10.34 | 0.96504866 | 0.8596984 | 33.16806 | 34.18236 | 32.00879 | 29.38653 | 33.75 | 33.81
10.35 | 0.968577079 | 0.8582411 | 33.15571 | 34.16869 | 32.11386 | 29.32497 | 33.75 | 33.81
10.36 | 0.966447155 | 0.8576309 | 33.14324 | 34.1549 | 32.03119 | 29.2923 | 33.75 | 33.81
10.37 | 0.964275185 | 0.8570102 | 33.13066 | 34.14099 | 31.94707 | 29.25917 | 33.75 | 33.75
10.38 | 0.959845826 | 0.8558289 | 33.11795 | 34.12696 | 31.78813 | 29.20684 | 33.81 | 33.81
10.39 | 0.955416467 | 0.8546477 | 33.10513 | 34.11281 | 31.62919 | 29.15443 | 33.81 | 33.81
10.4 | 0.953988121 | 0.8537289 | 33.09219 | 34.09854 | 31.56956 | 29.11091 | 33.75 | 33.81
10.41 | 0.952750767 | 0.8528268 | 33.07914 | 34.08416 | 31.51617 | 29.06788 | 33.81 | 33.75
10.42 | 0.953519228 | 0.8553302 | 33.06597 | 34.06966 | 31.52904 | 29.14081 | 33.81 | 33.81
10.43 | 0.954631429 | 0.8584172 | 33.05268 | 34.05504 | 31.55313 | 29.23343 | 33.81 | 33.75
10.44 | 0.953532969 | 0.8595828 | 33.03928 | 34.04031 | 31.50405 | 29.26046 | 33.81 | 33.81
10.45 | 0.951731953 | 0.8601376 | 33.02577 | 34.02547 | 31.43168 | 29.26658 | 33.81 | 33.81
10.46 | 0.951275111 | 0.8579347 | 33.01215 | 34.01051 | 31.40363 | 29.17879 | 33.81 | 33.75
10.47 | 0.951524613 | 0.8542825 | 32.99841 | 33.99544 | 31.3988 | 29.04171 | 33.81 | 33.81
10.48 | 0.953253868 | 0.8524188 | 32.98456 | 33.98025 | 31.44266 | 28.96541 | 33.88 | 33.81
10.49 | 0.956224894 | 0.8520558 | 32.9706 | 33.96496 | 31.52731 | 28.94004 | 33.88 | 33.81
10.5 | 0.958684633 | 0.8522233 | 32.95653 | 33.94955 | 31.59492 | 28.9326 | 33.88 | 33.88
10.51 | 0.960447988 | 0.8531132 | 32.94235 | 33.93404 | 31.63942 | 28.94957 | 33.88 | 33.81
10.52 | 0.961632095 | 0.854485 | 32.92806 | 33.91841 | 31.66468 | 28.98277 | 33.88 | 33.88
10.53 | 0.961427939 | 0.8570115 | 32.91367 | 33.90268 | 31.64412 | 29.05499 | 33.88 | 33.81
10.54 | 0.960597579 | 0.8594303 | 32.89916 | 33.88683 | 31.60286 | 29.12337 | 33.94 | 33.75
10.55 | 0.956399619 | 0.8612694 | 32.88455 | 33.87088 | 31.45077 | 29.17196 | 33.88 | 33.81
10.56 | 0.952214268 | 0.8630601 | 32.86983 | 33.85483 | 31.29913 | 29.21875 | 33.94 | 33.88
10.57 | 0.949220266 | 0.8602821 | 32.85501 | 33.83866 | 31.18664 | 29.11079 | 33.94 | 33.81
10.58 | 0.946226263 | 0.857504 | 32.84008 | 33.82239 | 31.07415 | 29.00284 | 33.94 | 33.88
10.59 | 0.945374913 | 0.85578 | 32.82505 | 33.80602 | 31.03198 | 28.93051 | 33.94 | 33.81
10.6 | 0.944885785 | 0.8542342 | 32.80991 | 33.78954 | 31.00162 | 28.86418 | 33.94 | 33.81
10.61 | 0.943522312 | 0.8553921 | 32.79467 | 33.77295 | 30.9425 | 28.88912 | 33.94 | 33.81
10.62 | 0.941768762 | 0.8577562 | 32.77932 | 33.75627 | 30.87054 | 28.95465 | 33.94 | 33.81
10.63 | 0.940869263 | 0.8603029 | 32.76388 | 33.73948 | 30.82653 | 29.02617 | 34 | 33.81
10.64 | 0.940762123 | 0.8630189 | 32.74833 | 33.72259 | 30.80839 | 29.10323 | 33.94 | 33.88
10.65 | 0.94228261 | 0.8649484 | 32.73268 | 33.7056 | 30.84344 | 29.1536 | 33.94 | 33.81
10.66 | 0.94700453 | 0.8653307 | 32.71693 | 33.6885 | 30.98308 | 29.1517 | 33.94 | 33.81
10.67 | 0.951696083 | 0.8657113 | 32.70108 | 33.67131 | 31.12149 | 29.14963 | 33.94 | 33.81
10.68 | 0.956210551 | 0.8660816 | 32.68513 | 33.65402 | 31.25387 | 29.14712 | 34 | 33.81
10.69 | 0.96072502 | 0.8664519 | 32.66909 | 33.63662 | 31.38601 | 29.14452 | 34 | 33.81
10.7 | 0.959323098 | 0.8651148 | 32.65294 | 33.61913 | 31.32472 | 29.08441 | 34 | 33.81
10.71 | 0.957587984 | 0.8636816 | 32.6367 | 33.60155 | 31.25251 | 29.02104 | 34.06 | 33.88
10.72 | 0.955192401 | 0.8608881 | 32.62036 | 33.58386 | 31.15872 | 28.91195 | 34 | 33.88
10.73 | 0.952562217 | 0.8576113 | 32.60393 | 33.56608 | 31.05727 | 28.78665 | 34 | 33.81
10.74 | 0.952269934 | 0.8565073 | 32.58739 | 33.5482 | 31.032 | 28.73428 | 34.06 | 33.81
10.75 | 0.954136026 | 0.8574092 | 32.57077 | 33.53023 | 31.07694 | 28.74913 | 34.06 | 33.81
10.76 | 0.956278549 | 0.8587512 | 32.55405 | 33.51216 | 31.13074 | 28.77861 | 34.06 | 33.81
10.77 | 0.959088653 | 0.861156 | 32.53723 | 33.494 | 31.20609 | 28.84356 | 34.06 | 33.88
10.78 | 0.96177778 | 0.8635186 | 32.52033 | 33.47575 | 31.27733 | 28.90693 | 34.06 | 33.88
10.79 | 0.962444024 | 0.8651741 | 32.50332 | 33.4574 | 31.28263 | 28.94648 | 34.06 | 33.88
10.8 | 0.963110269 | 0.8668296 | 32.48623 | 33.43896 | 31.28782 | 28.98588 | 34.06 | 33.88
10.81 | 0.96114661 | 0.8668283 | 32.46905 | 33.42043 | 31.20752 | 28.96977 | 34.06 | 33.88
10.82 | 0.958568919 | 0.8664401 | 32.45177 | 33.40181 | 31.10726 | 28.94066 | 34.13 | 33.88
10.83 | 0.954796131 | 0.8644342 | 32.43441 | 33.38309 | 30.96825 | 28.85749 | 34.13 | 33.88
10.84 | 0.950067519 | 0.8611346 | 32.41695 | 33.36429 | 30.79829 | 28.73114 | 34.13 | 33.88
10.85 | 0.94592973 | 0.8582965 | 32.39941 | 33.3454 | 30.64756 | 28.62024 | 34.19 | 33.81
10.86 | 0.943230785 | 0.8565825 | 32.38177 | 33.32642 | 30.54348 | 28.54683 | 34.19 | 33.81
10.87 | 0.940541119 | 0.8548632 | 32.36405 | 33.30735 | 30.43972 | 28.47323 | 34.13 | 33.88
10.88 | 0.93838571 | 0.8528337 | 32.34624 | 33.28819 | 30.35325 | 28.38929 | 34.19 | 33.88
10.89 | 0.936230302 | 0.8508041 | 32.32834 | 33.26895 | 30.26678 | 28.30536 | 34.19 | 33.88
10.9 | 0.935382548 | 0.8499951 | 32.31036 | 33.24962 | 30.22255 | 28.26201 | 34.19 | 33.88
10.91 | 0.935009916 | 0.8496296 | 32.29229 | 33.2302 | 30.19361 | 28.23336 | 34.19 | 33.88
10.92 | 0.936609594 | 0.8498283 | 32.27414 | 33.2107 | 30.22827 | 28.22339 | 34.25 | 33.88
10.93 | 0.940716427 | 0.8507441 | 32.2559 | 33.19111 | 30.34365 | 28.23714 | 34.19 | 33.88
10.94 | 0.944494744 | 0.8513758 | 32.23757 | 33.17144 | 30.44822 | 28.24136 | 34.25 | 33.88
10.95 | 0.946211176 | 0.8502246 | 32.21917 | 33.15169 | 30.48614 | 28.18638 | 34.25 | 33.88
10.96 | 0.947927608 | 0.8490734 | 32.20068 | 33.13185 | 30.52391 | 28.13137 | 34.25 | 33.88
10.97 | 0.948364147 | 0.8493283 | 32.1821 | 33.11193 | 30.52035 | 28.1229 | 34.31 | 33.81
10.98 | 0.948528865 | 0.8498818 | 32.16345 | 33.09193 | 30.50796 | 28.12423 | 34.31 | 33.88
10.99 | 0.949745886 | 0.8504779 | 32.14471 | 33.07184 | 30.52931 | 28.12687 | 34.25 | 33.88
11 | 0.952005069 | 0.8511162 | 32.12589 | 33.05168 | 30.58401 | 28.13082 | 34.31 | 33.88
11.01 | 0.953735052 | 0.8517524 | 32.10699 | 33.03144 | 30.62156 | 28.1346 | 34.31 | 33.88
11.02 | 0.952884114 | 0.8523784 | 32.08801 | 33.01111 | 30.57616 | 28.13796 | 34.31 | 33.88
11.03 | 0.952033176 | 0.8530045 | 32.06896 | 32.99071 | 30.53071 | 28.14122 | 34.31 | 33.88
11.04 | 0.951008432 | 0.8529399 | 32.04982 | 32.97023 | 30.47965 | 28.12162 | 34.31 | 33.88
11.05 | 0.949947574 | 0.8527319 | 32.0306 | 32.94967 | 30.42739 | 28.09723 | 34.31 | 33.88
11.06 | 0.951259868 | 0.8524008 | 32.01131 | 32.92903 | 30.45107 | 28.06873 | 34.38 | 33.94
11.07 | 0.955186887 | 0.851934 | 31.99194 | 32.90831 | 30.55828 | 28.03571 | 34.38 | 33.94
11.08 | 0.95883478 | 0.8517104 | 31.97249 | 32.88752 | 30.65634 | 28.01064 | 34.31 | 33.94
11.09 | 0.960303666 | 0.8533845 | 31.95297 | 32.86665 | 30.68455 | 28.04789 | 34.38 | 33.88
11.1 | 0.961772552 | 0.8550585 | 31.93337 | 32.84571 | 30.71264 | 28.08501 | 34.44 | 33.88
11.11 | 0.958515024 | 0.8567651 | 31.91369 | 32.82469 | 30.58975 | 28.12305 | 34.38 | 33.88
11.12 | 0.953607244 | 0.8584829 | 31.89394 | 32.8036 | 30.4143 | 28.16133 | 34.38 | 33.94
11.13 | 0.950367654 | 0.8594752 | 31.87412 | 32.78244 | 30.29213 | 28.17569 | 34.44 | 33.94
11.14 | 0.950110853 | 0.8591702 | 31.85422 | 32.7612 | 30.26504 | 28.14744 | 34.38 | 33.94
11.15 | 0.949854052 | 0.8588651 | 31.83425 | 32.73988 | 30.23789 | 28.11914 | 34.44 | 33.94
11.16 | 0.952323731 | 0.8581291 | 31.81421 | 32.7185 | 30.29742 | 28.07669 | 34.44 | 33.94
11.17 | 0.954889671 | 0.8573778 | 31.79409 | 32.69704 | 30.35985 | 28.03372 | 34.44 | 33.94
11.18 | 0.953628807 | 0.8568713 | 31.7739 | 32.67551 | 30.30051 | 27.99871 | 34.44 | 34
11.19 | 0.949395255 | 0.8565548 | 31.75364 | 32.65392 | 30.14676 | 27.96987 | 34.44 | 33.94
11.2 | 0.945557965 | 0.8559829 | 31.73331 | 32.63225 | 30.00569 | 27.93265 | 34.44 | 33.94
11.21 | 0.943977907 | 0.8539567 | 31.71291 | 32.61051 | 29.93629 | 27.84796 | 34.5 | 33.94
11.22 | 0.942397849 | 0.8519304 | 31.69245 | 32.5887 | 29.86689 | 27.76331 | 34.5 | 33.94
11.23 | 0.944269725 | 0.8521124 | 31.67191 | 32.56682 | 29.90682 | 27.7506 | 34.5 | 34
11.24 | 0.947448219 | 0.8531303 | 31.6513 | 32.54488 | 29.98797 | 27.76502 | 34.5 | 33.94
11.25 | 0.94982121 | 0.8544714 | 31.63062 | 32.52287 | 30.04344 | 27.78986 | 34.5 | 33.94
11.26 | 0.95023148 | 0.8565999 | 31.60988 | 32.50079 | 30.0367 | 27.84017 | 34.5 | 33.94
11.27 | 0.950641749 | 0.8587284 | 31.58907 | 32.47864 | 30.02989 | 27.89033 | 34.56 | 33.94
11.28 | 0.951514328 | 0.8578308 | 31.56819 | 32.45643 | 30.03759 | 27.84212 | 34.5 | 34
11.29 | 0.952471086 | 0.8563822 | 31.54725 | 32.43415 | 30.04784 | 27.77603 | 34.56 | 33.94
11.3 | 0.954922911 | 0.8554916 | 31.52624 | 32.41181 | 30.10513 | 27.72803 | 34.56 | 34
11.31 | 0.959710336 | 0.8554727 | 31.50516 | 32.3894 | 30.23583 | 27.70825 | 34.56 | 34
11.32 | 0.964497762 | 0.8554539 | 31.48402 | 32.36693 | 30.36627 | 27.68841 | 34.56 | 34
11.33 | 0.966627171 | 0.8539097 | 31.46282 | 32.34439 | 30.41281 | 27.61919 | 34.56 | 34.06
11.34 | 0.968537621 | 0.8522399 | 31.44155 | 32.32179 | 30.45232 | 27.54592 | 34.56 | 34.06
11.35 | 0.967954291 | 0.8493386 | 31.42022 | 32.29913 | 30.41333 | 27.43289 | 34.56 | 34
11.36 | 0.96428209 | 0.8449119 | 31.39882 | 32.2764 | 30.27732 | 27.27072 | 34.56 | 34
11.37 | 0.960609888 | 0.8404852 | 31.37736 | 32.25361 | 30.14141 | 27.10869 | 34.63 | 34
11.38 | 0.958967929 | 0.8409495 | 31.35585 | 32.23077 | 30.06925 | 27.10445 | 34.69 | 34
11.39 | 0.957413551 | 0.8416248 | 31.33426 | 32.20786 | 29.99985 | 27.10693 | 34.63 | 34.06
11.4 | 0.957121882 | 0.8433881 | 31.31262 | 32.18489 | 29.97 | 27.14435 | 34.63 | 34.06
11.41 | 0.95831459 | 0.8464306 | 31.29092 | 32.16186 | 29.98654 | 27.22278 | 34.69 | 34.13
11.42 | 0.959507298 | 0.8494731 | 31.26916 | 32.13877 | 30.00298 | 27.30102 | 34.63 | 34.06
11.43 | 0.957979266 | 0.8486381 | 31.24733 | 32.11562 | 29.9343 | 27.25454 | 34.63 | 34.06
11.44 | 0.956306992 | 0.8475976 | 31.22545 | 32.09241 | 29.86112 | 27.20145 | 34.69 | 34.06
11.45 | 0.953787979 | 0.8464784 | 31.20351 | 32.06915 | 29.76153 | 27.14584 | 34.69 | 34.06
11.46 | 0.950139978 | 0.8452544 | 31.18151 | 32.04583 | 29.6268 | 27.08688 | 34.69 | 34.13
11.47 | 0.946491978 | 0.8440304 | 31.15945 | 32.02245 | 29.49217 | 27.02792 | 34.69 | 34.13
11.48 | 0.946780138 | 0.8456682 | 31.13734 | 31.99901 | 29.48021 | 27.06055 | 34.69 | 34.06
11.49 | 0.947523541 | 0.847637 | 31.11517 | 31.97552 | 29.48235 | 27.10363 | 34.69 | 34.06
11.5 | 0.949000925 | 0.8496875 | 31.09294 | 31.95197 | 29.50723 | 27.14919 | 34.75 | 34.06
11.51 | 0.951824384 | 0.8518877 | 31.07065 | 31.92837 | 29.57381 | 27.19938 | 34.75 | 34.13
11.52 | 0.954647843 | 0.8540878 | 31.04831 | 31.90471 | 29.64021 | 27.24942 | 34.75 | 34.13
11.53 | 0.955270942 | 0.8540472 | 31.02592 | 31.88099 | 29.63816 | 27.22787 | 34.75 | 34.13
11.54 | 0.955337385 | 0.8534397 | 31.00347 | 31.85723 | 29.61877 | 27.18822 | 34.75 | 34.13
11.55 | 0.955566514 | 0.8527938 | 30.98096 | 31.83341 | 29.60437 | 27.14733 | 34.75 | 34.13
11.56 | 0.956334361 | 0.8520211 | 30.9584 | 31.80953 | 29.60659 | 27.10239 | 34.75 | 34.13
11.57 | 0.957102208 | 0.8512483 | 30.93579 | 31.78561 | 29.60871 | 27.05744 | 34.81 | 34.13
11.58 | 0.958511755 | 0.8527659 | 30.91313 | 31.76163 | 29.63059 | 27.08523 | 34.75 | 34.13
11.59 | 0.960260291 | 0.8554934 | 30.89041 | 31.7376 | 29.66283 | 27.1513 | 34.81 | 34.13
11.6 | 0.961881823 | 0.8581122 | 30.86764 | 31.71351 | 29.69102 | 27.21375 | 34.81 | 34.13
11.61 | 0.961682331 | 0.8591729 | 30.84481 | 31.68938 | 29.66291 | 27.22666 | 34.81 | 34.13
11.62 | 0.961482839 | 0.8602337 | 30.82194 | 31.6652 | 29.63477 | 27.23947 | 34.81 | 34.19
11.63 | 0.960786229 | 0.8599847 | 30.79902 | 31.64096 | 29.59127 | 27.21074 | 34.88 | 34.19
11.64 | 0.959516391 | 0.8582255 | 30.77604 | 31.61668 | 29.53011 | 27.13424 | 34.81 | 34.19
11.65 | 0.958246553 | 0.8564662 | 30.75301 | 31.59235 | 29.46897 | 27.05778 | 34.88 | 34.19
11.66 | 0.960428797 | 0.8561628 | 30.72994 | 31.56797 | 29.51392 | 27.02732 | 34.88 | 34.19
11.67 | 0.963210672 | 0.8561124 | 30.70681 | 31.54354 | 29.57713 | 27.00481 | 34.94 | 34.13
11.68 | 0.9658841 | 0.8563993 | 30.68364 | 31.51906 | 29.63684 | 26.9929 | 34.88 | 34.19
11.69 | 0.968189915 | 0.8578298 | 30.66042 | 31.49453 | 29.68511 | 27.01695 | 34.94 | 34.19
11.7 | 0.970495729 | 0.8592604 | 30.63715 | 31.46996 | 29.73322 | 27.04089 | 34.94 | 34.19
11.71 | 0.969263694 | 0.8607468 | 30.61383 | 31.44534 | 29.67287 | 27.06647 | 34.88 | 34.19
11.72 | 0.965590826 | 0.8622715 | 30.59046 | 31.42067 | 29.53787 | 27.09315 | 34.94 | 34.19
11.73 | 0.961917958 | 0.8637963 | 30.56705 | 31.39596 | 29.403 | 27.11972 | 35 | 34.25
11.74 | 0.958117887 | 0.8644732 | 30.54359 | 31.37121 | 29.26436 | 27.11957 | 35 | 34.25
11.75 | 0.954310235 | 0.8650995 | 30.52009 | 31.3464 | 29.12563 | 27.11776 | 35.13 | 34.19
11.76 | 0.95188675 | 0.8649559 | 30.49654 | 31.32156 | 29.02925 | 27.09176 | 35.13 | 34.19
11.77 | 0.952956875 | 0.8628689 | 30.47294 | 31.29667 | 29.0394 | 27.00492 | 35.13 | 34.19
11.78 | 0.954027001 | 0.8607819 | 30.4493 | 31.27173 | 29.04946 | 26.91814 | 35.13 | 34.19
11.79 | 0.957795658 | 0.8577949 | 30.42562 | 31.24675 | 29.14152 | 26.80331 | 35.13 | 34.19
11.8 | 0.9632774 | 0.8542367 | 30.40189 | 31.22173 | 29.28545 | 26.67075 | 35.13 | 34.19
11.81 | 0.968759142 | 0.8506784 | 30.37811 | 31.19667 | 29.42908 | 26.53833 | 35.13 | 34.19
11.82 | 0.969669128 | 0.8505322 | 30.3543 | 31.17156 | 29.43362 | 26.51242 | 35.19 | 34.25
11.83 | 0.97022139 | 0.850653 | 30.33044 | 31.14641 | 29.42724 | 26.49479 | 35.13 | 34.19
11.84 | 0.9695709 | 0.8519451 | 30.30654 | 31.12122 | 29.38434 | 26.51357 | 35.13 | 34.19
11.85 | 0.964914622 | 0.8571382 | 30.28259 | 31.09599 | 29.22012 | 26.65356 | 35.19 | 34.19
11.86 | 0.960258343 | 0.8623313 | 30.25861 | 31.07072 | 29.05608 | 26.79325 | 35.25 | 34.19
11.87 | 0.957164805 | 0.867343 | 30.23458 | 31.04541 | 28.93947 | 26.92702 | 35.19 | 34.19
11.88 | 0.955501908 | 0.8721886 | 30.21051 | 31.02005 | 28.8662 | 27.05534 | 35.25 | 34.25
11.89 | 0.953839011 | 0.8770342 | 30.1864 | 30.99466 | 28.79297 | 27.18338 | 35.25 | 34.19
11.9 | 0.953662718 | 0.8786647 | 30.16225 | 30.96923 | 28.76461 | 27.21157 | 35.25 | 34.19
11.91 | 0.953856253 | 0.8794955 | 30.13806 | 30.94376 | 28.74738 | 27.2149 | 35.31 | 34.25
11.92 | 0.953881838 | 0.8800893 | 30.11383 | 30.91825 | 28.72504 | 27.21082 | 35.31 | 34.19
11.93 | 0.951568437 | 0.8773822 | 30.08956 | 30.89271 | 28.63228 | 27.10471 | 35.31 | 34.19
11.94 | 0.949255037 | 0.8746752 | 30.06526 | 30.86712 | 28.5396 | 26.99871 | 35.31 | 34.19
11.95 | 0.947585242 | 0.8718105 | 30.04091 | 30.8415 | 28.46633 | 26.88795 | 35.38 | 34.19
11.96 | 0.94727931 | 0.8686117 | 30.01653 | 30.81585 | 28.43404 | 26.767 | 35.38 | 34.25
11.97 | 0.946973379 | 0.8654129 | 29.99211 | 30.79015 | 28.40173 | 26.64619 | 35.38 | 34.25
11.98 | 0.949801435 | 0.8639687 | 29.96765 | 30.76442 | 28.46332 | 26.5795 | 35.38 | 34.19
11.99 | 0.95507666 | 0.8638946 | 29.94315 | 30.73865 | 28.59801 | 26.55496 | 35.38 | 34.25
12 | 0.960351885 | 0.8638204 | 29.91862 | 30.71285 | 28.7324 | 26.53039 | 35.38 | 34.25
12.01 | 0.96201861 | 0.8647217 | 29.89405 | 30.68701 | 28.75864 | 26.53573 | 35.44 | 34.25
12.02 | 0.962724274 | 0.8658828 | 29.86945 | 30.66114 | 28.75604 | 26.54896 | 35.38 | 34.25
12.03 | 0.963417265 | 0.8670348 | 29.84481 | 30.63524 | 28.753 | 26.56182 | 35.44 | 34.25
12.04 | 0.961573546 | 0.8663726 | 29.82013 | 30.6093 | 28.67425 | 26.51906 | 35.44 | 34.25
12.05 | 0.959729828 | 0.8657105 | 29.79542 | 30.58332 | 28.59556 | 26.4763 | 35.44 | 34.25
12.06 | 0.957876238 | 0.8650041 | 29.77068 | 30.55732 | 28.51663 | 26.4322 | 35.5 | 34.25
12.07 | 0.955984903 | 0.8641287 | 29.7459 | 30.53127 | 28.43663 | 26.38295 | 35.5 | 34.25
12.08 | 0.954093568 | 0.8632534 | 29.72109 | 30.5052 | 28.3567 | 26.33372 | 35.56 | 34.25
12.09 | 0.951781788 | 0.8627006 | 29.69624 | 30.4791 | 28.26434 | 26.29433 | 35.56 | 34.25
12.1 | 0.948830334 | 0.8626385 | 29.67136 | 30.45296 | 28.15309 | 26.26989 | 35.56 | 34.25
12.11 | 0.945878881 | 0.8625764 | 29.64645 | 30.42679 | 28.04195 | 26.24543 | 35.56 | 34.25
12.12 | 0.947906242 | 0.8627557 | 29.62151 | 30.40059 | 28.07841 | 26.22828 | 35.56 | 34.25
12.13 | 0.953647416 | 0.8631152 | 29.59653 | 30.37436 | 28.22465 | 26.21657 | 35.56 | 34.25
12.14 | 0.95938859 | 0.8634747 | 29.57152 | 30.3481 | 28.37058 | 26.20481 | 35.56 | 34.31
12.15 | 0.966015289 | 0.8643977 | 29.54648 | 30.32181 | 28.54235 | 26.2101 | 35.63 | 34.31
12.16 | 0.972960117 | 0.8655232 | 29.52141 | 30.29549 | 28.72315 | 26.22145 | 35.63 | 34.25
12.17 | 0.979904946 | 0.8666486 | 29.49631 | 30.26914 | 28.90358 | 26.23271 | 35.63 | 34.25
12.18 | 0.979834193 | 0.8673655 | 29.47117 | 30.24276 | 28.87686 | 26.23152 | 35.63 | 34.25
12.19 | 0.978854599 | 0.8680294 | 29.44601 | 30.21635 | 28.82336 | 26.22868 | 35.69 | 34.31
12.2 | 0.977875817 | 0.8686694 | 29.42082 | 30.18991 | 28.76991 | 26.22505 | 35.69 | 34.25
12.21 | 0.976934009 | 0.8682228 | 29.3956 | 30.16344 | 28.71756 | 26.18859 | 35.63 | 34.31
12.22 | 0.975992201 | 0.8677763 | 29.37035 | 30.13695 | 28.66523 | 26.15213 | 35.63 | 34.31
12.23 | 0.974995337 | 0.8674976 | 29.34507 | 30.11043 | 28.6113 | 26.12073 | 35.69 | 34.31
12.24 | 0.973671739 | 0.8682153 | 29.31976 | 30.08388 | 28.54782 | 26.11929 | 35.69 | 34.31
12.25 | 0.972348142 | 0.868933 | 29.29442 | 30.05731 | 28.48438 | 26.11779 | 35.75 | 34.31
12.26 | 0.969801317 | 0.8696252 | 29.26906 | 30.03071 | 28.38517 | 26.11546 | 35.75 | 34.31
12.27 | 0.963648403 | 0.8702421 | 29.24367 | 30.00408 | 28.18061 | 26.11081 | 35.75 | 34.31
12.28 | 0.95749549 | 0.870859 | 29.21825 | 29.97742 | 27.97634 | 26.10611 | 35.75 | 34.38
12.29 | 0.952992586 | 0.870543 | 29.1928 | 29.95074 | 27.82052 | 26.07341 | 35.75 | 34.31
12.3 | 0.951571846 | 0.8684845 | 29.16733 | 29.92404 | 27.75481 | 25.98857 | 35.75 | 34.31
12.31 | 0.950151106 | 0.866426 | 29.14183 | 29.89731 | 27.68914 | 25.90381 | 35.81 | 34.38
12.32 | 0.951369708 | 0.8649891 | 29.11631 | 29.87056 | 27.70037 | 25.83771 | 35.81 | 34.38
12.33 | 0.956083156 | 0.8643755 | 29.09075 | 29.84378 | 27.81318 | 25.79623 | 35.88 | 34.31
12.34 | 0.960796605 | 0.8637618 | 29.06518 | 29.81697 | 27.92572 | 25.75477 | 35.88 | 34.38
12.35 | 0.963672985 | 0.8643868 | 29.03958 | 29.79015 | 27.98466 | 25.75021 | 35.81 | 34.38
12.36 | 0.964697235 | 0.8662605 | 29.01395 | 29.7633 | 27.98968 | 25.78277 | 35.88 | 34.38
12.37 | 0.965721484 | 0.8681342 | 28.9883 | 29.73643 | 27.99462 | 25.81521 | 35.88 | 34.38
12.38 | 0.964434036 | 0.8689588 | 28.96263 | 29.70953 | 27.93254 | 25.81636 | 35.88 | 34.38
12.39 | 0.961267792 | 0.8689307 | 28.93693 | 29.68261 | 27.81614 | 25.79213 | 35.94 | 34.38
12.4 | 0.958101548 | 0.8689026 | 28.91121 | 29.65567 | 27.69987 | 25.76789 | 35.94 | 34.44
12.41 | 0.955923071 | 0.8684043 | 28.88546 | 29.62871 | 27.61228 | 25.7297 | 35.94 | 34.38
12.42 | 0.95442747 | 0.8675809 | 28.85969 | 29.60173 | 27.54448 | 25.68189 | 35.94 | 34.44
12.43 | 0.952931868 | 0.8667575 | 28.8339 | 29.57472 | 27.47674 | 25.63411 | 35.94 | 34.44
12.44 | 0.952784955 | 0.8677853 | 28.80809 | 29.54769 | 27.44791 | 25.64105 | 35.94 | 34.44
12.45 | 0.953476479 | 0.869964 | 28.78225 | 29.52065 | 27.4432 | 25.6819 | 36 | 34.44
12.46 | 0.954168003 | 0.8721426 | 28.7564 | 29.49358 | 27.43843 | 25.72261 | 35.94 | 34.44
12.47 | 0.953687244 | 0.8734841 | 28.73052 | 29.46649 | 27.39993 | 25.73851 | 36 | 34.5
12.48 | 0.952511321 | 0.8743293 | 28.70462 | 29.43938 | 27.34147 | 25.73972 | 36 | 34.5
12.49 | 0.951335399 | 0.8751744 | 28.6787 | 29.41226 | 27.28306 | 25.74085 | 36 | 34.5
12.5 | 0.951182111 | 0.8746565 | 28.65275 | 29.38511 | 27.25399 | 25.70188 | 36 | 34.44
12.51 | 0.951643872 | 0.8733189 | 28.62679 | 29.35795 | 27.24251 | 25.63885 | 36 | 34.44
12.52 | 0.952105633 | 0.8719813 | 28.60081 | 29.33076 | 27.23099 | 25.57588 | 36.06 | 34.5
12.53 | 0.954002929 | 0.8714999 | 28.57481 | 29.30356 | 27.26045 | 25.53805 | 36.06 | 34.44
12.54 | 0.956831121 | 0.8715738 | 28.54879 | 29.27634 | 27.31637 | 25.51649 | 36.06 | 34.5
12.55 | 0.959659313 | 0.8716476 | 28.52274 | 29.2491 | 27.37212 | 25.49491 | 36.06 | 34.44
12.56 | 0.961967025 | 0.8717305 | 28.49668 | 29.22185 | 27.41287 | 25.47357 | 36.06 | 34.5
12.57 | 0.963888766 | 0.8718202 | 28.47061 | 29.19457 | 27.4425 | 25.45242 | 36.06 | 34.5
12.58 | 0.965810507 | 0.8719098 | 28.44451 | 29.16728 | 27.47201 | 25.43124 | 36.13 | 34.5
12.59 | 0.965813544 | 0.8737922 | 28.41839 | 29.13998 | 27.44687 | 25.46228 | 36.13 | 34.5
12.6 | 0.964094794 | 0.8772835 | 28.39226 | 29.11265 | 27.37283 | 25.54005 | 36.13 | 34.5
12.61 | 0.962376044 | 0.8807747 | 28.36611 | 29.08531 | 27.29886 | 25.61761 | 36.13 | 34.5
12.62 | 0.958484917 | 0.8839727 | 28.33994 | 29.05796 | 27.16341 | 25.68644 | 36.19 | 34.5
12.63 | 0.952095063 | 0.8868332 | 28.31376 | 29.03059 | 26.95739 | 25.74529 | 36.13 | 34.56
12.64 | 0.945705208 | 0.8896937 | 28.28755 | 29.0032 | 26.75169 | 25.80396 | 36.19 | 34.56
12.65 | 0.94019047 | 0.8902956 | 28.26134 | 28.9758 | 26.57104 | 25.79703 | 36.19 | 34.56
12.66 | 0.936055182 | 0.8873374 | 28.2351 | 28.94838 | 26.42961 | 25.68698 | 36.19 | 34.56
12.67 | 0.931919895 | 0.8843791 | 28.20885 | 28.92095 | 26.28839 | 25.57708 | 36.19 | 34.56
12.68 | 0.929491744 | 0.8815072 | 28.18258 | 28.8935 | 26.19548 | 25.46983 | 36.19 | 34.56
12.69 | 0.931120068 | 0.8788402 | 28.1563 | 28.86605 | 26.2169 | 25.36864 | 36.19 | 34.56
12.7 | 0.932748393 | 0.8761733 | 28.13 | 28.83857 | 26.23821 | 25.26759 | 36.25 | 34.56
12.71 | 0.935197926 | 0.8739314 | 28.10369 | 28.81108 | 26.28251 | 25.17891 | 36.25 | 34.56
12.72 | 0.94116955 | 0.8735127 | 28.07736 | 28.78358 | 26.42556 | 25.14283 | 36.25 | 34.56
12.73 | 0.947141173 | 0.873094 | 28.05102 | 28.75607 | 26.56828 | 25.10675 | 36.31 | 34.56
12.74 | 0.952987149 | 0.8728213 | 28.02466 | 28.72855 | 26.70714 | 25.07489 | 36.31 | 34.56
12.75 | 0.957074689 | 0.8745916 | 27.99829 | 28.70101 | 26.79646 | 25.10166 | 36.31 | 34.56
12.76 | 0.96116223 | 0.876362 | 27.97191 | 28.67346 | 26.88554 | 25.12833 | 36.31 | 34.56
12.77 | 0.96524977 | 0.8781323 | 27.94551 | 28.64589 | 26.9744 | 25.15488 | 36.25 | 34.56
12.78 | 0.962290799 | 0.8796738 | 27.9191 | 28.61832 | 26.86629 | 25.17478 | 36.31 | 34.56
12.79 | 0.958792657 | 0.8811977 | 27.89267 | 28.59073 | 26.74329 | 25.19409 | 36.31 | 34.56
12.8 | 0.955294516 | 0.8827217 | 27.86624 | 28.56313 | 26.62046 | 25.2133 | 36.31 | 34.56
12.81 | 0.95068045 | 0.8812007 | 27.83979 | 28.53553 | 26.46674 | 25.14553 | 36.38 | 34.56
12.82 | 0.945743634 | 0.8787991 | 27.81333 | 28.50791 | 26.30428 | 25.05272 | 36.38 | 34.56
12.83 | 0.940806817 | 0.8763975 | 27.78685 | 28.48028 | 26.14206 | 24.96004 | 36.38 | 34.56
12.84 | 0.938982097 | 0.8745385 | 27.76037 | 28.45264 | 26.06649 | 24.88293 | 36.38 | 34.56
12.85 | 0.939174079 | 0.8730311 | 27.73387 | 28.42498 | 26.04693 | 24.8159 | 36.38 | 34.63
12.86 | 0.939366061 | 0.8715237 | 27.70736 | 28.39732 | 26.02736 | 24.74894 | 36.38 | 34.63
12.87 | 0.941868265 | 0.8715787 | 27.68084 | 28.36965 | 26.07171 | 24.72639 | 36.38 | 34.56
12.88 | 0.94753224 | 0.8737721 | 27.65431 | 28.34198 | 26.20335 | 24.76443 | 36.44 | 34.63
12.89 | 0.953196216 | 0.8759654 | 27.62777 | 28.31429 | 26.33469 | 24.80234 | 36.44 | 34.56
12.9 | 0.95862302 | 0.8780352 | 27.60122 | 28.28659 | 26.45916 | 24.83662 | 36.44 | 34.56
12.91 | 0.963217439 | 0.879671 | 27.57466 | 28.25888 | 26.56039 | 24.85852 | 36.5 | 34.56
12.92 | 0.967811859 | 0.8813069 | 27.54808 | 28.23117 | 26.66136 | 24.88032 | 36.5 | 34.56
12.93 | 0.972363763 | 0.8829339 | 27.5215 | 28.20345 | 26.76091 | 24.90178 | 36.5 | 34.63
12.94 | 0.969001018 | 0.8829095 | 27.49491 | 28.17572 | 26.6426 | 24.87661 | 36.5 | 34.56
12.95 | 0.965638274 | 0.8828851 | 27.46831 | 28.14798 | 26.52445 | 24.85143 | 36.56 | 34.63
12.96 | 0.96227553 | 0.8828607 | 27.4417 | 28.12023 | 26.40648 | 24.82625 | 36.5 | 34.63
12.97 | 0.95898246 | 0.8819587 | 27.41508 | 28.09248 | 26.29058 | 24.77641 | 36.56 | 34.69
12.98 | 0.955709867 | 0.8807989 | 27.38846 | 28.06472 | 26.17542 | 24.71937 | 36.56 | 34.56
12.99 | 0.952437274 | 0.8796391 | 27.36182 | 28.03695 | 26.06042 | 24.6624 | 36.56 | 34.63
13 | 0.953338487 | 0.8779119 | 27.33518 | 28.00918 | 26.05968 | 24.58959 | 36.56 | 34.63
13.01 | 0.95802864 | 0.8756697 | 27.30853 | 27.9814 | 26.16235 | 24.50246 | 36.63 | 34.63
13.02 | 0.962718793 | 0.8734274 | 27.28187 | 27.95361 | 26.26477 | 24.41545 | 36.63 | 34.63
13.03 | 0.966676346 | 0.8715139 | 27.2552 | 27.92582 | 26.34696 | 24.33774 | 36.63 | 34.63
13.04 | 0.968539588 | 0.8705399 | 27.22853 | 27.89802 | 26.37191 | 24.28634 | 36.63 | 34.63
13.05 | 0.970402829 | 0.869566 | 27.20185 | 27.87022 | 26.39675 | 24.23499 | 36.63 | 34.63
13.06 | 0.972266071 | 0.8685921 | 27.17516 | 27.84241 | 26.42149 | 24.18369 | 36.69 | 34.63
13.07 | 0.969955334 | 0.8686671 | 27.14846 | 27.81459 | 26.3328 | 24.16162 | 36.69 | 34.56
13.08 | 0.967549347 | 0.8687662 | 27.12176 | 27.78677 | 26.24164 | 24.14021 | 36.63 | 34.63
13.09 | 0.96514336 | 0.8688652 | 27.09506 | 27.75895 | 26.15061 | 24.11879 | 36.69 | 34.63
13.1 | 0.966194897 | 0.8691035 | 27.06834 | 27.73112 | 26.1533 | 24.10122 | 36.69 | 34.63
13.11 | 0.9688761 | 0.8694075 | 27.04162 | 27.70329 | 26.19998 | 24.08545 | 36.75 | 34.69
13.12 | 0.971557304 | 0.8697116 | 27.0149 | 27.67545 | 26.24652 | 24.06966 | 36.75 | 34.63
13.13 | 0.973523353 | 0.8714974 | 26.98817 | 27.64761 | 26.27361 | 24.09482 | 36.75 | 34.63
13.14 | 0.97424479 | 0.8758621 | 26.96143 | 27.61977 | 26.26704 | 24.19111 | 36.75 | 34.63
13.15 | 0.974966226 | 0.8802269 | 26.93469 | 27.59192 | 26.26042 | 24.28715 | 36.75 | 34.69
13.16 | 0.97559111 | 0.8846148 | 26.90795 | 27.56407 | 26.25116 | 24.38359 | 36.75 | 34.69
13.17 | 0.973418022 | 0.8896755 | 26.8812 | 27.53622 | 26.16664 | 24.4983 | 36.75 | 34.69
13.18 | 0.971244935 | 0.8947363 | 26.85444 | 27.50836 | 26.08224 | 24.61273 | 36.75 | 34.69
13.19 | 0.969071847 | 0.899797 | 26.82769 | 27.4805 | 25.99796 | 24.72687 | 36.81 | 34.69
13.2 | 0.969091792 | 0.9017375 | 26.80092 | 27.45264 | 25.97256 | 24.75507 | 36.75 | 34.69
13.21 | 0.970120956 | 0.9022421 | 26.77416 | 27.42477 | 25.97417 | 24.74379 | 36.75 | 34.63
13.22 | 0.971150119 | 0.9027467 | 26.74739 | 27.39691 | 25.97573 | 24.73247 | 36.81 | 34.69
13.23 | 0.971326927 | 0.9031995 | 26.72062 | 27.36904 | 25.95445 | 24.7197 | 36.81 | 34.69
13.24 | 0.969686149 | 0.9035417 | 26.69384 | 27.34117 | 25.88465 | 24.70389 | 36.81 | 34.69
13.25 | 0.968045371 | 0.9038839 | 26.66706 | 27.3133 | 25.81492 | 24.68805 | 36.88 | 34.69
13.26 | 0.966404593 | 0.9042261 | 26.64028 | 27.28543 | 25.74529 | 24.6722 | 36.81 | 34.75
13.27 | 0.963973078 | 0.9023527 | 26.61349 | 27.25755 | 25.65469 | 24.59593 | 36.81 | 34.75
13.28 | 0.96148788 | 0.9003288 | 26.5867 | 27.22968 | 25.56279 | 24.51566 | 36.88 | 34.69
13.29 | 0.959002682 | 0.8983049 | 26.55992 | 27.2018 | 25.47103 | 24.43551 | 36.88 | 34.69
13.3 | 0.957640439 | 0.8944487 | 26.53312 | 27.17393 | 25.40919 | 24.30568 | 36.88 | 34.69
13.31 | 0.957249279 | 0.889008 | 26.50633 | 27.14605 | 25.37317 | 24.13306 | 36.88 | 34.69
13.32 | 0.956858118 | 0.8835673 | 26.47953 | 27.11818 | 25.33716 | 23.96073 | 36.88 | 34.69
13.33 | 0.956844479 | 0.878846 | 26.45274 | 27.0903 | 25.31116 | 23.8082 | 36.88 | 34.75
13.34 | 0.959635964 | 0.87947 | 26.42594 | 27.06242 | 25.35928 | 23.80059 | 36.88 | 34.75
13.35 | 0.96242745 | 0.8800939 | 26.39914 | 27.03455 | 25.40726 | 23.79294 | 36.88 | 34.75
13.36 | 0.965218935 | 0.8807179 | 26.37234 | 27.00667 | 25.45508 | 23.78526 | 36.81 | 34.75
13.37 | 0.970932209 | 0.8825849 | 26.34554 | 26.9788 | 25.57973 | 23.81108 | 36.88 | 34.75
13.38 | 0.977999333 | 0.8850278 | 26.31874 | 26.95093 | 25.73971 | 23.85232 | 36.94 | 34.75
13.39 | 0.985066457 | 0.8874707 | 26.29193 | 26.92305 | 25.8993 | 23.89342 | 36.94 | 34.75
13.4 | 0.989612898 | 0.8889495 | 26.26513 | 26.89518 | 25.99231 | 23.90846 | 36.88 | 34.75
13.41 | 0.985736825 | 0.8872072 | 26.23833 | 26.86731 | 25.86409 | 23.83688 | 36.94 | 34.75
13.42 | 0.981860752 | 0.8854649 | 26.21153 | 26.83945 | 25.73607 | 23.76539 | 36.94 | 34.81
13.43 | 0.977984679 | 0.8837226 | 26.18472 | 26.81158 | 25.60826 | 23.694 | 36.94 | 34.81
13.44 | 0.969489369 | 0.8849375 | 26.15792 | 26.78372 | 25.35983 | 23.70191 | 36.94 | 34.81
13.45 | 0.959530844 | 0.887089 | 26.13112 | 26.75585 | 25.07362 | 23.73482 | 37 | 34.88
13.46 | 0.949572319 | 0.8892405 | 26.10432 | 26.728 | 24.78794 | 23.76762 | 37 | 34.88
13.47 | 0.942469947 | 0.8915339 | 26.07752 | 26.70014 | 24.57728 | 23.80408 | 37 | 34.88
13.48 | 0.943070207 | 0.8942098 | 26.05072 | 26.67228 | 24.56766 | 23.85062 | 37 | 34.81
13.49 | 0.943670466 | 0.8968857 | 26.02392 | 26.64443 | 24.55801 | 23.89701 | 37 | 34.88
13.5 | 0.944270725 | 0.8995616 | 25.99713 | 26.61658 | 24.54833 | 23.94326 | 36.94 | 34.88
13.51 | 0.946734714 | 0.8985117 | 25.97033 | 26.58874 | 24.58702 | 23.89029 | 37 | 34.88
13.52 | 0.949776351 | 0.8963069 | 25.94354 | 26.5609 | 24.64056 | 23.80671 | 37 | 34.88
13.53 | 0.952817989 | 0.894102 | 25.91675 | 26.53306 | 24.69395 | 23.72326 | 37 | 34.88
13.54 | 0.955699752 | 0.8916624 | 25.88996 | 26.50522 | 24.74303 | 23.63371 | 37 | 34.88
13.55 | 0.958069562 | 0.8884706 | 25.86318 | 26.47739 | 24.77872 | 23.52439 | 37 | 34.88
13.56 | 0.960439372 | 0.8852788 | 25.83639 | 26.44957 | 24.81429 | 23.41524 | 37 | 34.88
13.57 | 0.962809182 | 0.882087 | 25.80961 | 26.42174 | 24.84973 | 23.30628 | 37 | 34.81
13.58 | 0.964120428 | 0.8790825 | 25.78283 | 26.39393 | 24.85776 | 23.20244 | 37.06 | 34.88
13.59 | 0.964965129 | 0.8761605 | 25.75606 | 26.36611 | 24.8537 | 23.10095 | 37.06 | 34.88
13.6 | 0.96580983 | 0.8732386 | 25.72928 | 26.3383 | 24.8496 | 22.99962 | 37.06 | 34.88
13.61 | 0.966170056 | 0.8707818 | 25.70252 | 26.3105 | 24.833 | 22.9107 | 37.06 | 34.88
13.62 | 0.963333552 | 0.8713943 | 25.67575 | 26.2827 | 24.73431 | 22.90259 | 37.06 | 34.88
13.63 | 0.960497049 | 0.8720069 | 25.64899 | 26.2549 | 24.63578 | 22.89446 | 37.06 | 34.88
13.64 | 0.957660546 | 0.8726194 | 25.62223 | 26.22711 | 24.5374 | 22.88629 | 37.06 | 34.94
13.65 | 0.956726875 | 0.8755207 | 25.59547 | 26.19933 | 24.48788 | 22.93806 | 37 | 34.94
13.66 | 0.957347709 | 0.8802919 | 25.56872 | 26.17155 | 24.47816 | 23.03861 | 37 | 34.88
13.67 | 0.957968543 | 0.8850631 | 25.54198 | 26.14378 | 24.46841 | 23.1389 | 37.06 | 34.94
13.68 | 0.958589377 | 0.8898343 | 25.51523 | 26.11601 | 24.45863 | 23.23893 | 37.06 | 34.94
13.69 | 0.960563987 | 0.8928998 | 25.48849 | 26.08825 | 24.48333 | 23.2942 | 37.06 | 34.88
13.7 | 0.962609482 | 0.895876 | 25.46176 | 26.0605 | 24.50973 | 23.34698 | 37.06 | 34.94
13.71 | 0.964654977 | 0.8988522 | 25.43503 | 26.03275 | 24.53603 | 23.3996 | 37.06 | 34.94
13.72 | 0.965293816 | 0.900891 | 25.40831 | 26.00501 | 24.52648 | 23.42768 | 37.06 | 34.94
13.73 | 0.96309043 | 0.9010357 | 25.38159 | 25.97727 | 24.44477 | 23.40645 | 37.13 | 34.94
13.74 | 0.960887043 | 0.9011803 | 25.35488 | 25.94954 | 24.36317 | 23.38522 | 37.13 | 34.88
13.75 | 0.958683657 | 0.901325 | 25.32817 | 25.92182 | 24.2817 | 23.36399 | 37.13 | 34.94
13.76 | 0.954786225 | 0.9013324 | 25.30146 | 25.89411 | 24.15749 | 23.3392 | 37.13 | 34.94
13.77 | 0.95013722 | 0.901279 | 25.27477 | 25.8664 | 24.0145 | 23.31284 | 37.13 | 34.94
13.78 | 0.945488216 | 0.9012255 | 25.24808 | 25.8387 | 23.87176 | 23.2865 | 37.19 | 35
13.79 | 0.940926315 | 0.9012282 | 25.22139 | 25.81101 | 23.73147 | 23.26161 | 37.19 | 34.94
13.8 | 0.938769306 | 0.9027835 | 25.19471 | 25.78332 | 23.65202 | 23.27676 | 37.13 | 35
13.81 | 0.936612296 | 0.9043387 | 25.16804 | 25.75565 | 23.57269 | 23.29183 | 37.13 | 34.94
13.82 | 0.934455286 | 0.905894 | 25.14137 | 25.72798 | 23.49349 | 23.30682 | 37.13 | 34.94
13.83 | 0.934308475 | 0.9074256 | 25.11471 | 25.70032 | 23.46489 | 23.32112 | 37.13 | 35
13.84 | 0.937771042 | 0.9089147 | 25.08805 | 25.67266 | 23.52685 | 23.33426 | 37.13 | 35
13.85 | 0.941233609 | 0.9104038 | 25.06141 | 25.64502 | 23.58864 | 23.34732 | 37.13 | 35
13.86 | 0.944696176 | 0.911893 | 25.03477 | 25.61738 | 23.65025 | 23.36031 | 37.13 | 34.94
13.87 | 0.946418858 | 0.9109709 | 25.00813 | 25.58975 | 23.66817 | 23.31152 | 37.13 | 35
13.88 | 0.947248463 | 0.9088111 | 24.98151 | 25.56213 | 23.66369 | 23.23115 | 37.13 | 34.94
13.89 | 0.948078068 | 0.9066514 | 24.95489 | 25.53452 | 23.65918 | 23.15091 | 37.19 | 35
13.9 | 0.948907673 | 0.9044916 | 24.92827 | 25.50692 | 23.65463 | 23.0708 | 37.19 | 34.94
13.91 | 0.947406494 | 0.900923 | 24.90167 | 25.47933 | 23.592 | 22.95491 | 37.19 | 35
13.92 | 0.945767263 | 0.897271 | 24.87507 | 25.45175 | 23.52603 | 22.83711 | 37.19 | 34.94
13.93 | 0.944128031 | 0.893619 | 24.84848 | 25.42417 | 23.46015 | 22.71952 | 37.25 | 34.94
13.94 | 0.94419113 | 0.8904594 | 24.8219 | 25.39661 | 23.43662 | 22.61465 | 37.25 | 35
13.95 | 0.950760941 | 0.8891821 | 24.79533 | 25.36905 | 23.57443 | 22.55771 | 37.25 | 35
13.96 | 0.957330751 | 0.8879048 | 24.76877 | 25.34151 | 23.7119 | 22.50085 | 37.25 | 34.94
13.97 | 0.963900562 | 0.8866275 | 24.74221 | 25.31397 | 23.84903 | 22.44406 | 37.31 | 34.94
13.98 | 0.970098512 | 0.8870912 | 24.71566 | 25.28645 | 23.97662 | 22.43138 | 37.25 | 34.94
13.99 | 0.975842917 | 0.8896783 | 24.68912 | 25.25893 | 24.0927 | 22.47232 | 37.25 | 34.94
14 | 0.981587323 | 0.8922654 | 24.66259 | 25.23143 | 24.20848 | 22.51313 | 37.25 | 35
[7 empty] | 37.75 | 35.38
[7 empty] | 37.75 | 35.38
[7 empty] | 37.81 | 35.44
[7 empty] | 37.81 | 35.44
[7 empty] | 37.81 | 35.44
[7 empty] | 37.81 | 35.44
[7 empty] | 37.81 | 35.44
[7 empty] | 37.81 | 35.44
[7 empty] | 37.81 | 35.44
[7 empty] | 37.81 | 35.44
[7 empty] | 37.88 | 35.44
[7 empty] | 37.88 | 35.5
[7 empty] | 37.88 | 35.44
[7 empty] | 37.88 | 35.5
[7 empty] | 37.88 | 35.5
[7 empty] | 37.88 | 35.5
[7 empty] | 37.81 | 35.44
[7 empty] | 37.88 | 35.5
[7 empty] | 37.88 | 35.5
[7 empty] | 37.88 | 35.44
[7 empty] | 37.88 | 35.5
[7 empty] | 37.88 | 35.5
[7 empty] | 37.88 | 35.5
[7 empty] | 37.94 | 35.5
[7 empty] | 37.88 | 35.5
[7 empty] | 37.94 | 35.5
[7 empty] | 37.88 | 35.5
[7 empty] | 37.94 | 35.56
[7 empty] | 37.94 | 35.5
[7 empty] | 37.94 | 35.56
[7 empty] | 37.94 | 35.5
[7 empty] | 37.94 | 35.5
[7 empty] | 37.94 | 35.56
[7 empty] | 37.94 | 35.5
[7 empty] | 38 | 35.56
[7 empty] | 38 | 35.5
[7 empty] | 38 | 35.56
[7 empty] | 38 | 35.56
[7 empty] | 38 | 35.56
[7 empty] | 38 | 35.56
[7 empty] | 38 | 35.56
[7 empty] | 38 | 35.56
[7 empty] | 38.06 | 35.56
[7 empty] | 38 | 35.63
[7 empty] | 38 | 35.63
[7 empty] | 38.06 | 35.63
[7 empty] | 38.06 | 35.56
[7 empty] | 38.06 | 35.63
[7 empty] | 38.06 | 35.63
[7 empty] | 38.06 | 35.63
[7 empty] | 38.13 | 35.63
[7 empty] | 38.13 | 35.63
[7 empty] | 38.06 | 35.63
[7 empty] | 38.13 | 35.63
[7 empty] | 38.13 | 35.69
[7 empty] | 38.13 | 35.69
[7 empty] | 38.13 | 35.63
[7 empty] | 38.13 | 35.69
[7 empty] | 38.13 | 35.69
[7 empty] | 38.19 | 35.69
[7 empty] | 38.19 | 35.69
[7 empty] | 38.13 | 35.75
[7 empty] | 38.19 | 35.69
[7 empty] | 38.19 | 35.75
[7 empty] | 38.19 | 35.75
[7 empty] | 38.19 | 35.69
[7 empty] | 38.19 | 35.69
[7 empty] | 38.25 | 35.69
[7 empty] | 38.25 | 35.75
[7 empty] | 38.25 | 35.69
[7 empty] | 38.25 | 35.75
[7 empty] | 38.25 | 35.75
[7 empty] | 38.25 | 35.81
[7 empty] | 38.25 | 35.81
[7 empty] | 38.25 | 35.81
[7 empty] | 38.31 | 35.81
[7 empty] | 38.25 | 35.81
[7 empty] | 38.25 | 35.81
[7 empty] | 38.31 | 35.81
[7 empty] | 38.31 | 35.81
[7 empty] | 38.31 | 35.81
[7 empty] | 38.31 | 35.81
[7 empty] | 38.31 | 35.81
[7 empty] | 38.31 | 35.81
[7 empty] | 38.31 | 35.81
[7 empty] | 38.31 | 35.81
[7 empty] | 38.31 | 35.81
[7 empty] | 38.38 | 35.81
[7 empty] | 38.38 | 35.81
[7 empty] | 38.38 | 35.81
[7 empty] | 38.38 | 35.81
[7 empty] | 38.38 | 35.88
[7 empty] | 38.38 | 35.81
[7 empty] | 38.38 | 35.81
[7 empty] | 38.38 | 35.81
[7 empty] | 38.44 | 35.81
[7 empty] | 38.38 | 35.81
[7 empty] | 38.44 | 35.88
[7 empty] | 38.44 | 35.88
[7 empty] | 38.44 | 35.88
[7 empty] | 38.44 | 35.88
[7 empty] | 38.5 | 35.88
[7 empty] | 38.44 | 35.88
[7 empty] | 38.5 | 35.88
[7 empty] | 38.44 | 35.81
[7 empty] | 38.5 | 35.88
[7 empty] | 38.56 | 35.88
[7 empty] | 38.5 | 35.88
[7 empty] | 38.5 | 35.88
[7 empty] | 38.5 | 35.81
[7 empty] | 38.5 | 35.88
[7 empty] | 38.56 | 35.88
[7 empty] | 38.56 | 35.88
[7 empty] | 38.5 | 35.88
[7 empty] | 38.56 | 35.88
[7 empty] | 38.56 | 35.88
[7 empty] | 38.56 | 35.88
[7 empty] | 38.56 | 35.88
[7 empty] | 38.63 | 35.81
[7 empty] | 38.56 | 35.81
[7 empty] | 38.63 | 35.88
[7 empty] | 38.69 | 35.88
[7 empty] | 38.63 | 35.88
[7 empty] | 38.63 | 35.88
[7 empty] | 38.63 | 35.88
[7 empty] | 38.63 | 35.88
[7 empty] | 38.63 | 35.88
[7 empty] | 38.69 | 35.88
[7 empty] | 38.63 | 35.94
[7 empty] | 38.69 | 35.94
[7 empty] | 38.69 | 35.94
[7 empty] | 38.69 | 35.94
[7 empty] | 38.69 | 35.94
[7 empty] | 38.69 | 35.94
[7 empty] | 38.75 | 36
[7 empty] | 38.69 | 36
[7 empty] | 38.75 | 35.94
[7 empty] | 38.81 | 36
[7 empty] | 38.75 | 36
[7 empty] | 38.81 | 36
[7 empty] | 38.75 | 36
[7 empty] | 38.75 | 36
[7 empty] | 38.81 | 36
[7 empty] | 38.81 | 36.06
[7 empty] | 38.81 | 36.06
[7 empty] | 38.88 | 36.06
[7 empty] | 38.88 | 36
[7 empty] | 38.88 | 36.06
[7 empty] | 38.94 | 36
[7 empty] | 38.88 | 36
[7 empty] | 38.88 | 36.06
[7 empty] | 38.88 | 36.06
[7 empty] | 38.94 | 36.06
[7 empty] | 38.94 | 36.06
[7 empty] | 38.94 | 36.13
[7 empty] | 38.94 | 36.06
[7 empty] | 38.94 | 36.06
[7 empty] | 39 | 36.06
[7 empty] | 38.94 | 36.13
[7 empty] | 39 | 36.13
[7 empty] | 39 | 36.06
[7 empty] | 39 | 36.13
[7 empty] | 39 | 36.13
[7 empty] | 39.06 | 36.13
[7 empty] | 39 | 36.13
[7 empty] | 39.06 | 36.13
[7 empty] | 39.13 | 36.19
[7 empty] | 39.06 | 36.19
[7 empty] | 39.06 | 36.19
[7 empty] | 39.06 | 36.19
[7 empty] | 39.06 | 36.19
[7 empty] | 39.06 | 36.19
[7 empty] | 39.06 | 36.19
[7 empty] | 39.06 | 36.19
[7 empty] | 39.06 | 36.19
[7 empty] | 39.13 | 36.19
[7 empty] | 39.13 | 36.19
[7 empty] | 39.13 | 36.25
[7 empty] | 39.13 | 36.19
[7 empty] | 39.13 | 36.19
[7 empty] | 39.13 | 36.25
[7 empty] | 39.13 | 36.25
[7 empty] | 39.13 | 36.25
[7 empty] | 39.13 | 36.25
[7 empty] | 39.19 | 36.25
[7 empty] | 39.19 | 36.25
[7 empty] | 39.19 | 36.25
[7 empty] | 39.19 | 36.25
[7 empty] | 39.19 | 36.25
[7 empty] | 39.19 | 36.25
[7 empty] | 39.25 | 36.31
[7 empty] | 39.19 | 36.25
[7 empty] | 39.19 | 36.25
[7 empty] | 39.25 | 36.31
[7 empty] | 39.25 | 36.31
[7 empty] | 39.25 | 36.31
[7 empty] | 39.25 | 36.31
[7 empty] | 39.25 | 36.31
[7 empty] | 39.25 | 36.31
[7 empty] | 39.31 | 36.38
[7 empty] | 39.31 | 36.31
[7 empty] | 39.31 | 36.31
[7 empty] | 39.38 | 36.31
[7 empty] | 39.38 | 36.38
[7 empty] | 39.38 | 36.38
[7 empty] | 39.38 | 36.31
[7 empty] | 39.38 | 36.38
[7 empty] | 39.38 | 36.38
[7 empty] | 39.44 | 36.38
[7 empty] | 39.44 | 36.38
[7 empty] | 39.44 | 36.31
[7 empty] | 39.44 | 36.31
[7 empty] | 39.44 | 36.38
[7 empty] | 39.5 | 36.38
[7 empty] | 39.44 | 36.38
[7 empty] | 39.44 | 36.38
[7 empty] | 39.5 | 36.38
[7 empty] | 39.5 | 36.38
[7 empty] | 39.5 | 36.38
[7 empty] | 39.5 | 36.38
[7 empty] | 39.5 | 36.38
[7 empty] | 39.5 | 36.38
[7 empty] | 39.56 | 36.38
[7 empty] | 39.56 | 36.38
[7 empty] | 39.5 | 36.44
[7 empty] | 39.56 | 36.38
[7 empty] | 39.56 | 36.44
[7 empty] | 39.56 | 36.38
[7 empty] | 39.56 | 36.38
[7 empty] | 39.56 | 36.38
[7 empty] | 39.56 | 36.38
[7 empty] | 39.56 | 36.44
[7 empty] | 39.63 | 36.38
[7 empty] | 39.63 | 36.44
[7 empty] | 39.63 | 36.38
[7 empty] | 39.63 | 36.44
[7 empty] | 39.69 | 36.44
[7 empty] | 39.69 | 36.44
[7 empty] | 39.69 | 36.44
[7 empty] | 39.69 | 36.44
[7 empty] | 39.69 | 36.44
[7 empty] | 39.69 | 36.5
[7 empty] | 39.75 | 36.44
[7 empty] | 39.75 | 36.5
[7 empty] | 39.75 | 36.44
[7 empty] | 39.75 | 36.44
[7 empty] | 39.75 | 36.5
[7 empty] | 39.75 | 36.44
[7 empty] | 39.81 | 36.5
[7 empty] | 39.81 | 36.5
[7 empty] | 39.75 | 36.5
[7 empty] | 39.81 | 36.5
[7 empty] | 39.88 | 36.5
[7 empty] | 39.88 | 36.5
[7 empty] | 39.88 | 36.5
[7 empty] | 39.88 | 36.56
[7 empty] | 39.88 | 36.56
[7 empty] | 39.94 | 36.56
[7 empty] | 39.88 | 36.56
[7 empty] | 39.88 | 36.56
[7 empty] | 39.88 | 36.56
[7 empty] | 39.94 | 36.56
[7 empty] | 40 | 36.63
[7 empty] | 39.94 | 36.56
[7 empty] | 39.94 | 36.63
[7 empty] | 40 | 36.69
[7 empty] | 40 | 36.69
[7 empty] | 39.94 | 36.63
[7 empty] | 40 | 36.63
[7 empty] | 40 | 36.69
[7 empty] | 40 | 36.69
[7 empty] | 40.06 | 36.69
[7 empty] | 40.13 | 36.69
[7 empty] | 40.06 | 36.69
[7 empty] | 40.13 | 36.69
[7 empty] | 40.13 | 36.69
[7 empty] | 40.06 | 36.69
[7 empty] | 40.13 | 36.75
[7 empty] | 40.06 | 36.69
[7 empty] | 40.19 | 36.69
[7 empty] | 40.19 | 36.75
[7 empty] | 40.13 | 36.75
[7 empty] | 40.19 | 36.75
[7 empty] | 40.19 | 36.75
[7 empty] | 40.19 | 36.75
[7 empty] | 40.19 | 36.75
[7 empty] | 40.19 | 36.75
[7 empty] | 40.19 | 36.75
[7 empty] | 40.19 | 36.75
[7 empty] | 40.25 | 36.75
[7 empty] | 40.19 | 36.81
[7 empty] | 40.19 | 36.81
[7 empty] | 40.25 | 36.81
[7 empty] | 40.25 | 36.81
[7 empty] | 40.31 | 36.81
[7 empty] | 40.25 | 36.81
[7 empty] | 40.25 | 36.81
[7 empty] | 40.31 | 36.81
[7 empty] | 40.31 | 36.81
[7 empty] | 40.31 | 36.81
[7 empty] | 40.31 | 36.81
[7 empty] | 40.38 | 36.81
[7 empty] | 40.38 | 36.88
[7 empty] | 40.38 | 36.88
[7 empty] | 40.38 | 36.81
[7 empty] | 40.44 | 36.88
[7 empty] | 40.44 | 36.88
[7 empty] | 40.44 | 36.88
[7 empty] | 40.44 | 36.81
[7 empty] | 40.44 | 36.88
[7 empty] | 40.44 | 36.88
[7 empty] | 40.44 | 36.88
[7 empty] | 40.44 | 36.88
[7 empty] | 40.44 | 36.94
[7 empty] | 40.5 | 36.88
[7 empty] | 40.5 | 36.94
[7 empty] | 40.5 | 36.94
[7 empty] | 40.5 | 36.94
[7 empty] | 40.5 | 36.88
[7 empty] | 40.56 | 36.94
[7 empty] | 40.5 | 36.94
[7 empty] | 40.56 | 36.94
[7 empty] | 40.56 | 36.94
[7 empty] | 40.56 | 37
[7 empty] | 40.56 | 36.94
[7 empty] | 40.56 | 36.94
[7 empty] | 40.56 | 36.94
[7 empty] | 40.63 | 36.94
[7 empty] | 40.63 | 36.94
[7 empty] | 40.63 | 36.94
[7 empty] | 40.63 | 37
[7 empty] | 40.63 | 37
[7 empty] | 40.63 | 37
[7 empty] | 40.63 | 37
[7 empty] | 40.69 | 37
[7 empty] | 40.69 | 37.06
[7 empty] | 40.75 | 37
[7 empty] | 40.69 | 37
[7 empty] | 40.75 | 37
[7 empty] | 40.75 | 37.06
[7 empty] | 40.75 | 37.06
[7 empty] | 40.81 | 37
[7 empty] | 40.75 | 37.06
[7 empty] | 40.75 | 37.06
[7 empty] | 40.81 | 37.06
[7 empty] | 40.81 | 37.06
[7 empty] | 40.81 | 37.06
[7 empty] | 40.81 | 37.13
[7 empty] | 40.81 | 37.13
[7 empty] | 40.81 | 37.13
[7 empty] | 40.88 | 37.13
[7 empty] | 40.88 | 37.13
[7 empty] | 40.88 | 37.19
[7 empty] | 40.88 | 37.19
[7 empty] | 40.88 | 37.13
[7 empty] | 40.88 | 37.13
[7 empty] | 40.94 | 37.19
[7 empty] | 40.94 | 37.19
[7 empty] | 40.94 | 37.19
[7 empty] | 40.94 | 37.19
[7 empty] | 40.94 | 37.19
[7 empty] | 40.94 | 37.19
[7 empty] | 40.94 | 37.19
[7 empty] | 41 | 37.19
[7 empty] | 41 | 37.25
[7 empty] | 41 | 37.25
[7 empty] | 41 | 37.31
[7 empty] | 41.06 | 37.31
[7 empty] | 41.06 | 37.31
[7 empty] | 41.06 | 37.31
[7 empty] | 41.06 | 37.31
[7 empty] | 41.06 | 37.31
[7 empty] | 41.13 | 37.31
[7 empty] | 41.13 | 37.31
[7 empty] | 41.13 | 37.31
[7 empty] | 41.13 | 37.31
[7 empty] | 41.19 | 37.38
[7 empty] | 41.19 | 37.38
[7 empty] | 41.19 | 37.38
[7 empty] | 41.19 | 37.31
[7 empty] | 41.19 | 37.38
[7 empty] | 41.19 | 37.38
[7 empty] | 41.19 | 37.44
[7 empty] | 41.19 | 37.44
[7 empty] | 41.25 | 37.44
[7 empty] | 41.25 | 37.44
[7 empty] | 41.25 | 37.44
[7 empty] | 41.25 | 37.44
[7 empty] | 41.31 | 37.44
[7 empty] | 41.31 | 37.5
[7 empty] | 41.31 | 37.5
[7 empty] | 41.31 | 37.5
[7 empty] | 41.31 | 37.44
[7 empty] | 41.31 | 37.56
[7 empty] | 41.38 | 37.5
[7 empty] | 41.38 | 37.5
[7 empty] | 41.38 | 37.5
[7 empty] | 41.38 | 37.56
[7 empty] | 41.38 | 37.56
[7 empty] | 41.38 | 37.56
[7 empty] | 41.44 | 37.56
[7 empty] | 41.44 | 37.56
[7 empty] | 41.44 | 37.56
[7 empty] | 41.44 | 37.63
[7 empty] | 41.5 | 37.63
[7 empty] | 41.5 | 37.63
[7 empty] | 41.44 | 37.63
[7 empty] | 41.44 | 37.63
[7 empty] | 41.5 | 37.63
[7 empty] | 41.5 | 37.69
[7 empty] | 41.5 | 37.69
[7 empty] | 41.5 | 37.69
[7 empty] | 41.56 | 37.69
[7 empty] | 41.56 | 37.69
[7 empty] | 41.5 | 37.69
[7 empty] | 41.56 | 37.69
[7 empty] | 41.63 | 37.75
[7 empty] | 41.63 | 37.75
[7 empty] | 41.63 | 37.75
[7 empty] | 41.63 | 37.75
[7 empty] | 41.63 | 37.75
[7 empty] | 41.63 | 37.75
[7 empty] | 41.63 | 37.75
[7 empty] | 41.69 | 37.75
[7 empty] | 41.69 | 37.75
[7 empty] | 41.69 | 37.75
[7 empty] | 41.69 | 37.81
[7 empty] | 41.69 | 37.81
[7 empty] | 41.69 | 37.81
[7 empty] | 41.75 | 37.81
[7 empty] | 41.75 | 37.81
[7 empty] | 41.75 | 37.81
[7 empty] | 41.75 | 37.81
[7 empty] | 41.81 | 37.81
[7 empty] | 41.81 | 37.81
[7 empty] | 41.81 | 37.81
[7 empty] | 41.81 | 37.81
[7 empty] | 41.81 | 37.88
[7 empty] | 41.88 | 37.88
[7 empty] | 41.88 | 37.88
[7 empty] | 41.88 | 37.81
[7 empty] | 41.88 | 37.88
[7 empty] | 41.88 | 37.88
[7 empty] | 41.88 | 37.88
[7 empty] | 41.88 | 37.94
[7 empty] | 41.94 | 37.94
[7 empty] | 41.94 | 37.94
[7 empty] | 41.94 | 37.88
[7 empty] | 41.94 | 37.94
[7 empty] | 42 | 37.94
[7 empty] | 42 | 38
[7 empty] | 42 | 38
[7 empty] | 42 | 38
[7 empty] | 42 | 38.06
[7 empty] | 42 | 38.06
[7 empty] | 42.06 | 38.06
[7 empty] | 42.06 | 38.06
[7 empty] | 42.06 | 38.06
[7 empty] | 42.06 | 38.06
[7 empty] | 42.06 | 38.06
[7 empty] | 42.13 | 38.13
[7 empty] | 42.06 | 38.13
[7 empty] | 42.13 | 38.13
[7 empty] | 42.19 | 38.13
[7 empty] | 42.13 | 38.19
[7 empty] | 42.13 | 38.19
[7 empty] | 42.13 | 38.19
[7 empty] | 42.19 | 38.25
[7 empty] | 42.19 | 38.25
[7 empty] | 42.25 | 38.25
[7 empty] | 42.25 | 38.25
[7 empty] | 42.25 | 38.31
[7 empty] | 42.25 | 38.38
[7 empty] | 42.25 | 38.31
[7 empty] | 42.25 | 38.31
[7 empty] | 42.31 | 38.31
[7 empty] | 42.31 | 38.31
[7 empty] | 42.31 | 38.38
[7 empty] | 42.31 | 38.38
[7 empty] | 42.31 | 38.44
[7 empty] | 42.31 | 38.44
[7 empty] | 42.31 | 38.44
[7 empty] | 42.38 | 38.5
[7 empty] | 42.44 | 38.5
[7 empty] | 42.44 | 38.5
[7 empty] | 42.44 | 38.56
[7 empty] | 42.5 | 38.56
[7 empty] | 42.44 | 38.56
[7 empty] | 42.44 | 38.56
[7 empty] | 42.44 | 38.63
[7 empty] | 42.44 | 38.63
[7 empty] | 42.5 | 38.69
[7 empty] | 42.5 | 38.69
[7 empty] | 42.5 | 38.69
[7 empty] | 42.44 | 38.69
[7 empty] | 42.5 | 38.75
[7 empty] | 42.5 | 38.75
[7 empty] | 42.5 | 38.75
[7 empty] | 42.56 | 38.75
[7 empty] | 42.56 | 38.75
[7 empty] | 42.56 | 38.81
[7 empty] | 42.56 | 38.81
[7 empty] | 42.56 | 38.81
[7 empty] | 42.56 | 38.88
[7 empty] | 42.56 | 38.88
[7 empty] | 42.56 | 38.88
[7 empty] | 42.63 | 38.94
[7 empty] | 42.63 | 38.94
[7 empty] | 42.69 | 38.94
[7 empty] | 42.69 | 38.94
[7 empty] | 42.69 | 38.94
[7 empty] | 42.69 | 39
[7 empty] | 42.69 | 39
[7 empty] | 42.75 | 39
[7 empty] | 42.75 | 39.06
[7 empty] | 42.75 | 39.06
[7 empty] | 42.75 | 39.06
[7 empty] | 42.75 | 39.06
[7 empty] | 42.75 | 39.13
[7 empty] | 42.81 | 39.13
[7 empty] | 42.81 | 39.13
[7 empty] | 42.81 | 39.13
[7 empty] | 42.81 | 39.19
[7 empty] | 42.81 | 39.19
[7 empty] | 42.81 | 39.25
[7 empty] | 42.81 | 39.25
[7 empty] | 42.88 | 39.25
[7 empty] | 42.88 | 39.25
[7 empty] | 42.88 | 39.31
[7 empty] | 42.94 | 39.31
[7 empty] | 42.88 | 39.31
[7 empty] | 42.88 | 39.38
[7 empty] | 42.94 | 39.38
[7 empty] | 42.94 | 39.38
[7 empty] | 42.94 | 39.38
[7 empty] | 43 | 39.44
[7 empty] | 43 | 39.44
[7 empty] | 42.94 | 39.44
[7 empty] | 43.06 | 39.5
[7 empty] | 43 | 39.5
[7 empty] | 43.06 | 39.5
[7 empty] | 43.06 | 39.5
[7 empty] | 43.06 | 39.56
[7 empty] | 43.06 | 39.56
[7 empty] | 43.06 | 39.56
[7 empty] | 43.06 | 39.56
[7 empty] | 43.13 | 39.63
[7 empty] | 43.06 | 39.63
[7 empty] | 43.13 | 39.63
[7 empty] | 43.13 | 39.63
[7 empty] | 43.19 | 39.69
[7 empty] | 43.13 | 39.69
[7 empty] | 43.13 | 39.69
[7 empty] | 43.19 | 39.69
[7 empty] | 43.13 | 39.75
[7 empty] | 43.19 | 39.75
[7 empty] | 43.19 | 39.75
[7 empty] | 43.25 | 39.81
[7 empty] | 43.25 | 39.88
[7 empty] | 43.19 | 39.88
[7 empty] | 43.25 | 39.88
[7 empty] | 43.25 | 39.88
[7 empty] | 43.25 | 39.88
[7 empty] | 43.31 | 39.94
[7 empty] | 43.31 | 39.94
[7 empty] | 43.31 | 39.94
[7 empty] | 43.31 | 39.94
[7 empty] | 43.38 | 39.94
[7 empty] | 43.38 | 40
[7 empty] | 43.38 | 40
[7 empty] | 43.38 | 40
[7 empty] | 43.38 | 40.06
[7 empty] | 43.44 | 40.06
[7 empty] | 43.44 | 40.06
[7 empty] | 43.44 | 40.06
[7 empty] | 43.44 | 40.06
[7 empty] | 43.44 | 40.06
[7 empty] | 43.44 | 40.13
[7 empty] | 43.44 | 40.13
[7 empty] | 43.5 | 40.13
[7 empty] | 43.5 | 40.19
[7 empty] | 43.5 | 40.19
[7 empty] | 43.56 | 40.19
[7 empty] | 43.5 | 40.19
[7 empty] | 43.56 | 40.25
[7 empty] | 43.56 | 40.25
[7 empty] | 43.56 | 40.31
[7 empty] | 43.56 | 40.31
[7 empty] | 43.63 | 40.31
[7 empty] | 43.63 | 40.31
[7 empty] | 43.63 | 40.31
[7 empty] | 43.69 | 40.38
[7 empty] | 43.63 | 40.38
[7 empty] | 43.69 | 40.38
[7 empty] | 43.69 | 40.38
[7 empty] | 43.69 | 40.44
[7 empty] | 43.69 | 40.44
[7 empty] | 43.75 | 40.5
[7 empty] | 43.75 | 40.44
[7 empty] | 43.75 | 40.5
[7 empty] | 43.75 | 40.5
[7 empty] | 43.75 | 40.56
[7 empty] | 43.81 | 40.56
[7 empty] | 43.75 | 40.56
[7 empty] | 43.81 | 40.56
[7 empty] | 43.81 | 40.56
[7 empty] | 43.81 | 40.63
[7 empty] | 43.88 | 40.56
[7 empty] | 43.81 | 40.63
[7 empty] | 43.81 | 40.63
[7 empty] | 43.88 | 40.63
[7 empty] | 43.88 | 40.63
[7 empty] | 43.88 | 40.63
[7 empty] | 43.88 | 40.69
[7 empty] | 43.94 | 40.69
[7 empty] | 43.94 | 40.75
[7 empty] | 43.94 | 40.69
[7 empty] | 43.94 | 40.75
[7 empty] | 43.94 | 40.75
[7 empty] | 44 | 40.75
[7 empty] | 44 | 40.81
[7 empty] | 44 | 40.81
[7 empty] | 44 | 40.81
[7 empty] | 44 | 40.88
[7 empty] | 44 | 40.81
[7 empty] | 44 | 40.81
[7 empty] | 44 | 40.88
[7 empty] | 44 | 40.88
[7 empty] | 44.06 | 40.88
[7 empty] | 44.06 | 40.94
[7 empty] | 44.06 | 40.94
[7 empty] | 44.06 | 40.94
[7 empty] | 44.13 | 41
[7 empty] | 44.06 | 41
[7 empty] | 44.13 | 41
[7 empty] | 44.13 | 41.06
[7 empty] | 44.19 | 41.06
[7 empty] | 44.13 | 41.06
[7 empty] | 44.19 | 41.06
[7 empty] | 44.19 | 41.06
[7 empty] | 44.13 | 41.06
[7 empty] | 44.25 | 41.13
[7 empty] | 44.19 | 41.13
[7 empty] | 44.19 | 41.13
[7 empty] | 44.25 | 41.19
[7 empty] | 44.25 | 41.19
[7 empty] | 44.31 | 41.19
[7 empty] | 44.31 | 41.19
[7 empty] | 44.31 | 41.25
[7 empty] | 44.31 | 41.25
[7 empty] | 44.38 | 41.25
[7 empty] | 44.31 | 41.25
[7 empty] | 44.31 | 41.25
[7 empty] | 44.38 | 41.31
[7 empty] | 44.38 | 41.31
[7 empty] | 44.38 | 41.31
[7 empty] | 44.38 | 41.31
[7 empty] | 44.38 | 41.38
[7 empty] | 44.44 | 41.38
[7 empty] | 44.44 | 41.38
[7 empty] | 44.5 | 41.38
[7 empty] | 44.5 | 41.38
[7 empty] | 44.5 | 41.44
[7 empty] | 44.5 | 41.44
[7 empty] | 44.44 | 41.44
[7 empty] | 44.5 | 41.44
[7 empty] | 44.5 | 41.5
[7 empty] | 44.5 | 41.5
[7 empty] | 44.56 | 41.5
[7 empty] | 44.5 | 41.5
[7 empty] | 44.56 | 41.5
[7 empty] | 44.56 | 41.56
[7 empty] | 44.56 | 41.56
[7 empty] | 44.56 | 41.56
[7 empty] | 44.56 | 41.56
[7 empty] | 44.63 | 41.63
[7 empty] | 44.63 | 41.63
[7 empty] | 44.63 | 41.63
[7 empty] | 44.63 | 41.63
[7 empty] | 44.63 | 41.63
[7 empty] | 44.63 | 41.63
[7 empty] | 44.69 | 41.63
[7 empty] | 44.63 | 41.69
[7 empty] | 44.63 | 41.69
[7 empty] | 44.69 | 41.69
[7 empty] | 44.69 | 41.69
[7 empty] | 44.69 | 41.69
[7 empty] | 44.75 | 41.75
[7 empty] | 44.75 | 41.75
[7 empty] | 44.75 | 41.75
[7 empty] | 44.81 | 41.75
[7 empty] | 44.75 | 41.75
[7 empty] | 44.81 | 41.75
[7 empty] | 44.81 | 41.81
[7 empty] | 44.81 | 41.81
[7 empty] | 44.81 | 41.81
[7 empty] | 44.81 | 41.81
[7 empty] | 44.81 | 41.88
[7 empty] | 44.81 | 41.88
[7 empty] | 44.88 | 41.88
[7 empty] | 44.88 | 41.88
[7 empty] | 44.88 | 41.88
[7 empty] | 44.88 | 41.94
[7 empty] | 44.94 | 41.94
[7 empty] | 44.94 | 41.94
[7 empty] | 44.94 | 41.94
[7 empty] | 45 | 41.94
[7 empty] | 45 | 41.94
[7 empty] | 45 | 41.94
[7 empty] | 45 | 41.94
[7 empty] | 45 | 41.94
[7 empty] | 45 | 41.94
[7 empty] | 45 | 42
[7 empty] | 45 | 42
[7 empty] | 45.06 | 42
[7 empty] | 45.06 | 42
[7 empty] | 45.06 | 42
[7 empty] | 45.13 | 42
[7 empty] | 45.13 | 42
[7 empty] | 45.13 | 42
[7 empty] | 45.19 | 42.06
[7 empty] | 45.25 | 42.06
[7 empty] | 45.25 | 42.06
[7 empty] | 45.25 | 42.06
[7 empty] | 45.25 | 42.06
[7 empty] | 45.31 | 42.06
[7 empty] | 45.31 | 42.06
[7 empty] | 45.25 | 42.06
[7 empty] | 45.25 | 42.06
[7 empty] | 45.31 | 42.13
[7 empty] | 45.31 | 42.06
[7 empty] | 45.38 | 42.06
[7 empty] | 45.31 | 42.06
[7 empty] | 45.38 | 42.13
[7 empty] | 45.38 | 42.13
[7 empty] | 45.38 | 42.13
[7 empty] | 45.44 | 42.06
[7 empty] | 45.44 | 42.06
[7 empty] | 45.44 | 42.13
[7 empty] | 45.44 | 42.13
[7 empty] | 45.5 | 42.13
[7 empty] | 45.5 | 42.13
[7 empty] | 45.56 | 42.13
[7 empty] | 45.44 | 42.19
[7 empty] | 45.44 | 42.19
[7 empty] | 45.44 | 42.19
[7 empty] | 45.44 | 42.19
[7 empty] | 45.44 | 42.13
[7 empty] | 45.44 | 42.13
[7 empty] | 45.44 | 42.13
[7 empty] | 45.5 | 42.13
[7 empty] | 45.5 | 42.19
[7 empty] | 45.5 | 42.13
[7 empty] | 45.56 | 42.13
[7 empty] | 45.56 | 42.13
[7 empty] | 45.5 | 42.13
[7 empty] | 45.5 | 42.13
[7 empty] | 45.56 | 42.13
[7 empty] | 45.66 | 42.13
[7 empty] | 45.56 | 42.13
[7 empty] | 45.5 | 42.13
[7 empty] | 45.5 | 42.13
[7 empty] | 45.5 | 42.13
[7 empty] | 45.5 | 42.13
[7 empty] | 45.56 | 42.06
[7 empty] | 45.66 | 42.06
[7 empty] | 45.56 | 42.06
[7 empty] | 45.56 | 42.06
[7 empty] | 45.56 | 42.06
[7 empty] | 45.56 | 42.06
[7 empty] | 45.56 | 42.19
[7 empty] | 45.56 | 42.06
[7 empty] | 45.5 | 42.13
[7 empty] | 45.56 | 42.13
[7 empty] | 45.66 | 42.06
[7 empty] | 45.66 | 42.19
[7 empty] | 45.66 | 42.13
[7 empty] | 45.56 | 42.13
[7 empty] | 45.66 | 42.06
[7 empty] | 45.66 | 42.06
[7 empty] | 45.56 | 42.13
[7 empty] | 45.66 | 42.13
[7 empty] | 45.66 | 42.13
[7 empty] | 45.56 | 42.13

## 151 (14)
Wavelength | ecoFlex + normal emittance | ecoFlex + Ag/Ppy emittance | Pure PNIPAm Ibb | Ag/PPy Ibb | Pure PNIPAm Prad | Ag/PPy Prad | Pure PNIPAm Temp | Ag/PPy Temp | Pure PNIPAm Temp (K) | Ag/PPy Temp (K) | Pure PNIPAm Prad SUM | Ag/PPy Prad SUM
7.5 | 0.943997164 | 0.841378 | 29.03341 | 30.25364 | 27.40746 | 25.45474 | 31.44 | 33.44 | 304.59 | 306.59 | 190.9515 | 176.5226
7.51 | 0.951354126 | 0.8448984 | 29.084 | 30.30471 | 27.66918 | 25.6044 | 31.44 | 33.5
7.52 | 0.953561718 | 0.846493 | 29.13429 | 30.35547 | 27.78135 | 25.69569 | 31.44 | 33.5
7.53 | 0.951024984 | 0.8466859 | 29.18428 | 30.40592 | 27.75498 | 25.74426 | 31.44 | 33.44
7.54 | 0.948565984 | 0.8453022 | 29.23397 | 30.45605 | 27.73035 | 25.74457 | 31.5 | 33.5
7.55 | 0.950639011 | 0.8424878 | 29.28336 | 30.50587 | 27.8379 | 25.70082 | 31.5 | 33.44
7.56 | 0.958979085 | 0.8396057 | 29.33245 | 30.55537 | 28.1292 | 25.65447 | 31.5 | 33.44
7.57 | 0.97097737 | 0.8382395 | 29.38123 | 30.60456 | 28.52851 | 25.65395 | 31.5 | 33.44
7.58 | 0.969833872 | 0.8396983 | 29.42972 | 30.65344 | 28.54194 | 25.73964 | 31.5 | 33.44
7.59 | 0.952261514 | 0.8406005 | 29.47791 | 30.702 | 28.07067 | 25.80812 | 31.5 | 33.44
7.6 | 0.947559606 | 0.8416135 | 29.52579 | 30.75025 | 27.97745 | 25.87983 | 31.5 | 33.44
7.61 | 0.957853495 | 0.844772 | 29.57338 | 30.79819 | 28.32696 | 26.01745 | 31.5 | 33.5
7.62 | 0.96644397 | 0.8440971 | 29.62066 | 30.84581 | 28.62671 | 26.03686 | 31.56 | 33.5
7.63 | 0.96668601 | 0.8403781 | 29.66765 | 30.89312 | 28.6793 | 25.9619 | 31.5 | 33.5
7.64 | 0.96449718 | 0.8389547 | 29.71434 | 30.94012 | 28.65939 | 25.95736 | 31.56 | 33.44
7.65 | 0.964694916 | 0.8419308 | 29.76072 | 30.9868 | 28.71002 | 26.08874 | 31.5 | 33.5
7.66 | 0.961029473 | 0.8454158 | 29.80681 | 31.03317 | 28.64522 | 26.23593 | 31.5 | 33.44
7.67 | 0.950785267 | 0.8484368 | 29.8526 | 31.07923 | 28.38341 | 26.36876 | 31.56 | 33.44
7.68 | 0.9436658 | 0.8487154 | 29.89809 | 31.12498 | 28.2138 | 26.41625 | 31.56 | 33.44
7.69 | 0.942607148 | 0.8487135 | 29.94328 | 31.17042 | 28.22475 | 26.45476 | 31.56 | 33.5
7.7 | 0.947017981 | 0.8497958 | 29.98817 | 31.21554 | 28.39934 | 26.52684 | 31.56 | 33.5
7.71 | 0.952900764 | 0.8491194 | 30.03277 | 31.26036 | 28.61825 | 26.54378 | 31.56 | 33.5
7.72 | 0.957600088 | 0.8471275 | 30.07706 | 31.30486 | 28.8018 | 26.51921 | 31.56 | 33.5
7.73 | 0.95996685 | 0.8464969 | 30.12106 | 31.34906 | 28.91522 | 26.53688 | 31.56 | 33.44
7.74 | 0.959181592 | 0.8482769 | 30.16476 | 31.39294 | 28.93349 | 26.62991 | 31.62 | 33.44
7.75 | 0.954488696 | 0.8488855 | 30.20817 | 31.43652 | 28.83336 | 26.686 | 31.56 | 33.44
7.76 | 0.947765299 | 0.8478462 | 30.25128 | 31.47979 | 28.67111 | 26.69002 | 31.62 | 33.44
7.77 | 0.942294508 | 0.8474256 | 30.29409 | 31.52274 | 28.54595 | 26.71318 | 31.56 | 33.44
7.78 | 0.941184432 | 0.8487516 | 30.3366 | 31.56539 | 28.55234 | 26.79118 | 31.56 | 33.44
7.79 | 0.94446826 | 0.8501302 | 30.37882 | 31.60773 | 28.69183 | 26.87069 | 31.56 | 33.5
7.8 | 0.950029358 | 0.8505147 | 30.42074 | 31.64976 | 28.9006 | 26.91859 | 31.56 | 33.5
7.81 | 0.954479535 | 0.8509288 | 30.46237 | 31.69149 | 29.07571 | 26.9672 | 31.62 | 33.5
7.82 | 0.953260424 | 0.8534806 | 30.5037 | 31.73291 | 29.07797 | 27.08342 | 31.62 | 33.44
7.83 | 0.953467335 | 0.8559261 | 30.54474 | 31.77402 | 29.12341 | 27.19621 | 31.62 | 33.44
7.84 | 0.955139076 | 0.8545664 | 30.58548 | 31.81482 | 29.21339 | 27.18788 | 31.62 | 33.5
7.85 | 0.953246825 | 0.8497687 | 30.62593 | 31.85532 | 29.19407 | 27.06966 | 31.69 | 33.44
7.86 | 0.952730867 | 0.845362 | 30.66608 | 31.89551 | 29.21652 | 26.96326 | 31.69 | 33.44
7.87 | 0.958565294 | 0.8445666 | 30.70594 | 31.9354 | 29.43365 | 26.97157 | 31.62 | 33.44
7.88 | 0.9657961 | 0.8463458 | 30.74551 | 31.97499 | 29.6939 | 27.0619 | 31.62 | 33.5
7.89 | 0.959601677 | 0.8477878 | 30.78479 | 32.01427 | 29.54113 | 27.1413 | 31.62 | 33.5
7.9 | 0.955268762 | 0.8506921 | 30.82377 | 32.05324 | 29.44499 | 27.26744 | 31.62 | 33.5
7.91 | 0.955302276 | 0.8535374 | 30.86246 | 32.09191 | 29.48298 | 27.39165 | 31.69 | 33.5
7.92 | 0.956669664 | 0.854341 | 30.90086 | 32.13028 | 29.56192 | 27.45022 | 31.69 | 33.5
7.93 | 0.955402774 | 0.8527858 | 30.93897 | 32.16835 | 29.55918 | 27.43271 | 31.75 | 33.44
7.94 | 0.950022288 | 0.8521559 | 30.97679 | 32.20612 | 29.42864 | 27.44463 | 31.69 | 33.5
7.95 | 0.953284596 | 0.8503727 | 31.01432 | 32.24358 | 29.56547 | 27.41906 | 31.75 | 33.5
7.96 | 0.963354027 | 0.847491 | 31.05156 | 32.28074 | 29.91364 | 27.35764 | 31.69 | 33.5
7.97 | 0.970407567 | 0.8482005 | 31.08851 | 32.31761 | 30.16852 | 27.41181 | 31.69 | 33.5
7.98 | 0.969751704 | 0.8508275 | 31.12517 | 32.35417 | 30.18369 | 27.52782 | 31.75 | 33.5
7.99 | 0.961559055 | 0.850054 | 31.16154 | 32.39043 | 29.96366 | 27.53362 | 31.75 | 33.5
8 | 0.952750167 | 0.843342 | 31.19762 | 32.4264 | 29.72354 | 27.34654 | 31.81 | 33.5
8.01 | 0.944752038 | 0.8434493 | 31.23342 | 32.46207 | 29.50784 | 27.38011 | 31.75 | 33.5
8.02 | 0.941271129 | 0.8480657 | 31.26893 | 32.49743 | 29.43254 | 27.55996 | 31.81 | 33.5
8.03 | 0.943341998 | 0.8527333 | 31.30415 | 32.53251 | 29.53052 | 27.74155 | 31.81 | 33.56
8.04 | 0.949077981 | 0.8538828 | 31.33909 | 32.56728 | 29.74324 | 27.80864 | 31.81 | 33.56
8.05 | 0.948490774 | 0.8532594 | 31.37374 | 32.60176 | 29.7577 | 27.81776 | 31.81 | 33.56
8.06 | 0.949685838 | 0.8505095 | 31.40811 | 32.63594 | 29.82783 | 27.75718 | 31.81 | 33.56
8.07 | 0.956696286 | 0.8439809 | 31.44219 | 32.66983 | 30.08063 | 27.57271 | 31.81 | 33.56
8.08 | 0.963242421 | 0.8367355 | 31.47599 | 32.70342 | 30.31901 | 27.36412 | 31.81 | 33.56
8.09 | 0.962955839 | 0.8325036 | 31.5095 | 32.73672 | 30.34226 | 27.25344 | 31.87 | 33.56
8.1 | 0.955909004 | 0.83506 | 31.54273 | 32.76973 | 30.15198 | 27.36469 | 31.94 | 33.56
8.11 | 0.955136242 | 0.8398178 | 31.57568 | 32.80244 | 30.15908 | 27.54808 | 31.87 | 33.56
8.12 | 0.956962309 | 0.8437943 | 31.60834 | 32.83486 | 30.24799 | 27.70587 | 31.87 | 33.63
8.13 | 0.957876853 | 0.8464372 | 31.64073 | 32.86699 | 30.30792 | 27.81985 | 31.94 | 33.63
8.14 | 0.954591151 | 0.8478765 | 31.67283 | 32.89883 | 30.23461 | 27.89415 | 31.87 | 33.56
8.15 | 0.952895442 | 0.8481539 | 31.70466 | 32.93038 | 30.21122 | 27.93003 | 31.94 | 33.56
8.16 | 0.955994828 | 0.8483032 | 31.7362 | 32.96164 | 30.33964 | 27.96146 | 31.94 | 33.63
8.17 | 0.959414394 | 0.8482034 | 31.76746 | 32.99261 | 30.47816 | 27.98444 | 31.94 | 33.63
8.18 | 0.960678042 | 0.8478435 | 31.79845 | 33.02329 | 30.54807 | 27.99858 | 31.94 | 33.56
8.19 | 0.958206928 | 0.8473479 | 31.82916 | 33.05368 | 30.49892 | 28.00797 | 32 | 33.56
8.2 | 0.953870068 | 0.8467226 | 31.85959 | 33.08378 | 30.38991 | 28.01279 | 32 | 33.56
8.21 | 0.951930657 | 0.847069 | 31.88974 | 33.1136 | 30.35682 | 28.04951 | 31.94 | 33.56
8.22 | 0.953555224 | 0.8485563 | 31.91962 | 33.14313 | 30.43712 | 28.12382 | 32 | 33.56
8.23 | 0.959433017 | 0.851175 | 31.94922 | 33.17238 | 30.65313 | 28.2355 | 32 | 33.56
8.24 | 0.958533543 | 0.8510714 | 31.97854 | 33.20134 | 30.6525 | 28.25671 | 32 | 33.56
8.25 | 0.953447465 | 0.8507703 | 32.00759 | 33.23002 | 30.51756 | 28.27112 | 32 | 33.56
8.26 | 0.948433619 | 0.8516872 | 32.03637 | 33.25842 | 30.38437 | 28.32577 | 32.06 | 33.56
8.27 | 0.946663129 | 0.8545742 | 32.06487 | 33.28653 | 30.35463 | 28.44581 | 32 | 33.56
8.28 | 0.945418176 | 0.8546756 | 32.0931 | 33.31436 | 30.3414 | 28.47297 | 32.06 | 33.56
8.29 | 0.943645478 | 0.849382 | 32.12106 | 33.34191 | 30.31089 | 28.32002 | 32.06 | 33.56
8.3 | 0.942249221 | 0.8447672 | 32.14874 | 33.36918 | 30.29213 | 28.18919 | 32.06 | 33.63
8.31 | 0.942016274 | 0.8443039 | 32.17616 | 33.39617 | 30.31047 | 28.19651 | 32.06 | 33.56
8.32 | 0.945756338 | 0.8493715 | 32.20331 | 33.42287 | 30.45648 | 28.38844 | 32.06 | 33.56
8.33 | 0.953484224 | 0.8484707 | 32.23018 | 33.4493 | 30.73097 | 28.38076 | 32.06 | 33.56
8.34 | 0.958923745 | 0.8450473 | 32.25679 | 33.47546 | 30.9318 | 28.28834 | 32.06 | 33.56
8.35 | 0.959148551 | 0.841206 | 32.28312 | 33.50133 | 30.96431 | 28.18152 | 32.06 | 33.56
8.36 | 0.958117982 | 0.8420731 | 32.30919 | 33.52693 | 30.95602 | 28.23212 | 32.13 | 33.56
8.37 | 0.960297525 | 0.8434455 | 32.335 | 33.55225 | 31.05122 | 28.2995 | 32.13 | 33.5
8.38 | 0.960951404 | 0.8468046 | 32.36053 | 33.5773 | 31.0969 | 28.43341 | 32.13 | 33.56
8.39 | 0.957021193 | 0.8531334 | 32.3858 | 33.60207 | 30.9939 | 28.66705 | 32.06 | 33.56
8.4 | 0.954456426 | 0.857215 | 32.41081 | 33.62657 | 30.93471 | 28.8252 | 32.13 | 33.56
8.41 | 0.95053903 | 0.8543596 | 32.43555 | 33.6508 | 30.83126 | 28.74988 | 32.13 | 33.56
8.42 | 0.945006532 | 0.8471531 | 32.46003 | 33.67475 | 30.67494 | 28.52767 | 32.13 | 33.56
8.43 | 0.937282604 | 0.838147 | 32.48424 | 33.69843 | 30.44691 | 28.24424 | 32.19 | 33.56
8.44 | 0.938021446 | 0.8348433 | 32.50819 | 33.72184 | 30.49338 | 28.15246 | 32.19 | 33.56
8.45 | 0.944030859 | 0.8370507 | 32.53188 | 33.74498 | 30.7111 | 28.24626 | 32.13 | 33.56
8.46 | 0.954273511 | 0.843556 | 32.55531 | 33.76786 | 31.06667 | 28.48508 | 32.13 | 33.56
8.47 | 0.966944492 | 0.8510238 | 32.57848 | 33.79046 | 31.50158 | 28.75649 | 32.19 | 33.56
8.48 | 0.97136101 | 0.8523606 | 32.60139 | 33.81279 | 31.66771 | 28.82069 | 32.19 | 33.56
8.49 | 0.969619264 | 0.850839 | 32.62403 | 33.83486 | 31.63289 | 28.78802 | 32.19 | 33.56
8.5 | 0.962074761 | 0.8476012 | 32.64643 | 33.85666 | 31.4083 | 28.69695 | 32.13 | 33.56
8.51 | 0.957566725 | 0.8521931 | 32.66856 | 33.8782 | 31.28232 | 28.87077 | 32.13 | 33.56
8.52 | 0.95243996 | 0.8582745 | 32.69043 | 33.89947 | 31.13568 | 29.09505 | 32.13 | 33.5
8.53 | 0.946257217 | 0.862798 | 32.71205 | 33.92048 | 30.95402 | 29.26652 | 32.19 | 33.56
8.54 | 0.937664918 | 0.8584986 | 32.73342 | 33.94122 | 30.69298 | 29.13849 | 32.19 | 33.56
8.55 | 0.937799882 | 0.8479937 | 32.75453 | 33.9617 | 30.71719 | 28.79931 | 32.25 | 33.56
8.56 | 0.942752812 | 0.837434 | 32.77538 | 33.98192 | 30.89908 | 28.45762 | 32.19 | 33.56
8.57 | 0.951863844 | 0.82888 | 32.79598 | 34.00188 | 31.21731 | 28.18348 | 32.25 | 33.5
8.58 | 0.957702655 | 0.8294081 | 32.81633 | 34.02158 | 31.42829 | 28.21777 | 32.19 | 33.56
8.59 | 0.961762149 | 0.833038 | 32.83643 | 34.04101 | 31.58083 | 28.35746 | 32.25 | 33.5
8.6 | 0.963161847 | 0.8380733 | 32.85627 | 34.06019 | 31.64591 | 28.54494 | 32.25 | 33.56
8.61 | 0.956783591 | 0.8381831 | 32.87587 | 34.07911 | 31.45509 | 28.56454 | 32.19 | 33.56
8.62 | 0.946866557 | 0.8349405 | 32.89521 | 34.09778 | 31.14738 | 28.46961 | 32.19 | 33.56
8.63 | 0.938770396 | 0.8316799 | 32.91431 | 34.11619 | 30.89898 | 28.37374 | 32.19 | 33.56
8.64 | 0.938647474 | 0.8316304 | 32.93316 | 34.13434 | 30.91262 | 28.38715 | 32.19 | 33.56
8.65 | 0.941699943 | 0.8350333 | 32.95176 | 34.15223 | 31.03067 | 28.51825 | 32.25 | 33.56
8.66 | 0.944845666 | 0.8383847 | 32.97011 | 34.16988 | 31.15166 | 28.6475 | 32.19 | 33.56
8.67 | 0.947298533 | 0.840759 | 32.98821 | 34.18727 | 31.24969 | 28.74325 | 32.25 | 33.56
8.68 | 0.950667323 | 0.8377682 | 33.00608 | 34.2044 | 31.3778 | 28.65536 | 32.25 | 33.56
8.69 | 0.951414151 | 0.8340291 | 33.02369 | 34.22129 | 31.41921 | 28.54155 | 32.25 | 33.56
8.7 | 0.949677626 | 0.8299749 | 33.04106 | 34.23792 | 31.37836 | 28.41662 | 32.25 | 33.5
8.71 | 0.950161539 | 0.829583 | 33.05819 | 34.25431 | 31.41062 | 28.41679 | 32.25 | 33.5
8.72 | 0.948358157 | 0.8284007 | 33.07508 | 34.27044 | 31.36702 | 28.38966 | 32.25 | 33.5
8.73 | 0.945088228 | 0.8269041 | 33.09173 | 34.28633 | 31.2746 | 28.3515 | 32.19 | 33.5
8.74 | 0.942877428 | 0.8271872 | 33.10813 | 34.30197 | 31.21691 | 28.37415 | 32.25 | 33.5
8.75 | 0.948646197 | 0.8318931 | 33.12429 | 34.31736 | 31.42323 | 28.54838 | 32.25 | 33.5
8.76 | 0.958356736 | 0.8384781 | 33.14022 | 34.3325 | 31.76015 | 28.78705 | 32.25 | 33.56
8.77 | 0.96614205 | 0.842512 | 33.1559 | 34.3474 | 32.03331 | 28.9381 | 32.31 | 33.5
8.78 | 0.967571025 | 0.8426667 | 33.17135 | 34.36206 | 32.09564 | 28.95576 | 32.31 | 33.56
8.79 | 0.963973137 | 0.8418848 | 33.18656 | 34.37647 | 31.99095 | 28.94103 | 32.31 | 33.56
8.8 | 0.951852802 | 0.8443246 | 33.20153 | 34.39064 | 31.60297 | 29.03687 | 32.31 | 33.56
8.81 | 0.946340352 | 0.8442237 | 33.21627 | 34.40457 | 31.4339 | 29.04515 | 32.31 | 33.56
8.82 | 0.94664187 | 0.8418373 | 33.23078 | 34.41825 | 31.45764 | 28.97457 | 32.31 | 33.63
8.83 | 0.95846064 | 0.834838 | 33.24505 | 34.4317 | 31.86407 | 28.74489 | 32.31 | 33.56
8.84 | 0.960320636 | 0.8275702 | 33.25908 | 34.44491 | 31.93938 | 28.50558 | 32.31 | 33.56
8.85 | 0.957766894 | 0.82108 | 33.27288 | 34.45787 | 31.86767 | 28.29267 | 32.31 | 33.63
8.86 | 0.953807971 | 0.8180649 | 33.28646 | 34.4706 | 31.74889 | 28.19919 | 32.31 | 33.56
8.87 | 0.959969956 | 0.8212141 | 33.2998 | 34.48309 | 31.9668 | 28.318 | 32.31 | 33.63
8.88 | 0.968990315 | 0.8264798 | 33.31291 | 34.49535 | 32.27988 | 28.50971 | 32.31 | 33.63
8.89 | 0.970034128 | 0.8286807 | 33.32579 | 34.50737 | 32.32715 | 28.59559 | 32.38 | 33.63
8.9 | 0.965116514 | 0.8315569 | 33.33844 | 34.51915 | 32.17548 | 28.70464 | 32.31 | 33.63
8.91 | 0.956999566 | 0.8351923 | 33.35086 | 34.5307 | 31.91676 | 28.83978 | 32.38 | 33.56
8.92 | 0.948925787 | 0.8416717 | 33.36306 | 34.54202 | 31.65907 | 29.07304 | 32.31 | 33.56
8.93 | 0.938130191 | 0.8408328 | 33.37503 | 34.55311 | 31.31012 | 29.05339 | 32.31 | 33.56
8.94 | 0.925942368 | 0.8345011 | 33.38677 | 34.56396 | 30.91423 | 28.84366 | 32.38 | 33.63
8.95 | 0.923355476 | 0.8209182 | 33.39829 | 34.57459 | 30.8385 | 28.38291 | 32.38 | 33.63
8.96 | 0.925986511 | 0.8112158 | 33.40959 | 34.58498 | 30.93683 | 28.05588 | 32.38 | 33.63
8.97 | 0.933705802 | 0.8052975 | 33.42066 | 34.59515 | 31.20507 | 27.85938 | 32.38 | 33.56
8.98 | 0.934047022 | 0.8101292 | 33.43151 | 34.60508 | 31.2266 | 28.03459 | 32.38 | 33.63
8.99 | 0.93486386 | 0.8160816 | 33.44214 | 34.61479 | 31.26385 | 28.2485 | 32.38 | 33.63
9 | 0.93687979 | 0.8229811 | 33.45255 | 34.62428 | 31.34102 | 28.49513 | 32.31 | 33.63
9.01 | 0.950528754 | 0.8241443 | 33.46273 | 34.63353 | 31.80729 | 28.54303 | 32.38 | 33.56
9.02 | 0.964093797 | 0.8240742 | 33.4727 | 34.64257 | 32.27082 | 28.54805 | 32.38 | 33.63
9.03 | 0.971746525 | 0.8235886 | 33.48245 | 34.65138 | 32.53645 | 28.53848 | 32.38 | 33.63
9.04 | 0.97303426 | 0.8265674 | 33.49198 | 34.65996 | 32.58885 | 28.64879 | 32.38 | 33.63
9.05 | 0.971857676 | 0.8304759 | 33.5013 | 34.66832 | 32.55849 | 28.79121 | 32.44 | 33.63
9.06 | 0.971949472 | 0.8309244 | 33.51039 | 34.67647 | 32.57041 | 28.81352 | 32.44 | 33.63
9.07 | 0.96643812 | 0.831953 | 33.51928 | 34.68439 | 32.39431 | 28.85578 | 32.38 | 33.63
9.08 | 0.956294958 | 0.8334611 | 33.52794 | 34.69209 | 32.0626 | 28.91451 | 32.44 | 33.56
9.09 | 0.948717575 | 0.8359723 | 33.5364 | 34.69957 | 31.81657 | 29.00788 | 32.44 | 33.63
9.1 | 0.944394298 | 0.8355672 | 33.54464 | 34.70684 | 31.67937 | 28.9999 | 32.44 | 33.63
9.11 | 0.9455011 | 0.8300585 | 33.55267 | 34.71388 | 31.72408 | 28.81455 | 32.44 | 33.63
9.12 | 0.947017529 | 0.8250134 | 33.56048 | 34.72071 | 31.78237 | 28.64505 | 32.44 | 33.63
9.13 | 0.948210998 | 0.8206215 | 33.56809 | 34.72733 | 31.82963 | 28.49799 | 32.44 | 33.56
9.14 | 0.947128034 | 0.8188466 | 33.57549 | 34.73373 | 31.80028 | 28.4416 | 32.44 | 33.63
9.15 | 0.94305748 | 0.8197212 | 33.58267 | 34.73991 | 31.67039 | 28.47704 | 32.44 | 33.63
9.16 | 0.936582172 | 0.8227283 | 33.58965 | 34.74589 | 31.45947 | 28.58643 | 32.44 | 33.63
9.17 | 0.933046918 | 0.8295001 | 33.59642 | 34.75165 | 31.34704 | 28.8265 | 32.5 | 33.63
9.18 | 0.928918751 | 0.8342583 | 33.60299 | 34.7572 | 31.21445 | 28.99648 | 32.5 | 33.63
9.19 | 0.923097911 | 0.8341474 | 33.60935 | 34.76254 | 31.02472 | 28.99708 | 32.5 | 33.56
9.2 | 0.91743489 | 0.8353164 | 33.6155 | 34.76766 | 30.84003 | 29.042 | 32.5 | 33.56
9.21 | 0.912737846 | 0.837305 | 33.62145 | 34.77258 | 30.68757 | 29.11526 | 32.5 | 33.56
9.22 | 0.922823398 | 0.8433312 | 33.62719 | 34.7773 | 31.03196 | 29.32878 | 32.5 | 33.56
9.23 | 0.938003872 | 0.844882 | 33.63274 | 34.7818 | 31.54764 | 29.38652 | 32.5 | 33.56
9.24 | 0.960266483 | 0.840212 | 33.63808 | 34.7861 | 32.30152 | 29.2277 | 32.5 | 33.63
9.25 | 0.97003101 | 0.8323282 | 33.64322 | 34.79019 | 32.63496 | 28.95686 | 32.5 | 33.56
9.26 | 0.974113989 | 0.8244375 | 33.64815 | 34.79408 | 32.77714 | 28.68554 | 32.5 | 33.63
9.27 | 0.963788467 | 0.8231642 | 33.65289 | 34.79776 | 32.43427 | 28.64427 | 32.56 | 33.63
9.28 | 0.959145172 | 0.8223086 | 33.65743 | 34.80124 | 32.28236 | 28.61736 | 32.56 | 33.63
9.29 | 0.960982983 | 0.8219295 | 33.66178 | 34.80452 | 32.34839 | 28.60686 | 32.56 | 33.63
9.3 | 0.961870556 | 0.8219649 | 33.66592 | 34.80759 | 32.38226 | 28.61062 | 32.63 | 33.63
9.31 | 0.960727576 | 0.823455 | 33.66987 | 34.81047 | 32.34757 | 28.66486 | 32.63 | 33.63
9.32 | 0.948215624 | 0.8334977 | 33.67362 | 34.81314 | 31.92985 | 29.01667 | 32.56 | 33.63
9.33 | 0.937208173 | 0.8443343 | 33.67718 | 34.81562 | 31.56253 | 29.39602 | 32.63 | 33.63
9.34 | 0.927949291 | 0.8560937 | 33.68054 | 34.8179 | 31.25383 | 29.80739 | 32.63 | 33.63
9.35 | 0.924657738 | 0.8566699 | 33.68371 | 34.81998 | 31.1459 | 29.82923 | 32.63 | 33.63
9.36 | 0.923023504 | 0.8531533 | 33.68669 | 34.82186 | 31.09361 | 29.70839 | 32.63 | 33.56
9.37 | 0.921352757 | 0.8404039 | 33.68947 | 34.82355 | 31.03989 | 29.26585 | 32.63 | 33.63
9.38 | 0.922544198 | 0.8314083 | 33.69207 | 34.82505 | 31.08242 | 28.95383 | 32.69 | 33.56
9.39 | 0.927966626 | 0.8279614 | 33.69447 | 34.82635 | 31.26735 | 28.83487 | 32.69 | 33.56
9.4 | 0.942921034 | 0.8302629 | 33.69669 | 34.82745 | 31.77332 | 28.91594 | 32.69 | 33.63
9.41 | 0.96186177 | 0.8349691 | 33.69872 | 34.82837 | 32.41351 | 29.08061 | 32.75 | 33.63
9.42 | 0.969860691 | 0.8362575 | 33.70055 | 34.82909 | 32.68484 | 29.12609 | 32.75 | 33.56
9.43 | 0.972507677 | 0.8366892 | 33.70221 | 34.82962 | 32.77565 | 29.14157 | 32.75 | 33.63
9.44 | 0.962010204 | 0.835017 | 33.70367 | 34.82996 | 32.42328 | 29.08361 | 32.75 | 33.56
9.45 | 0.949831142 | 0.8329496 | 33.70495 | 34.83011 | 32.01401 | 29.01173 | 32.75 | 33.56
9.46 | 0.936394901 | 0.8305866 | 33.70605 | 34.83008 | 31.56217 | 28.9294 | 32.75 | 33.63
9.47 | 0.928406217 | 0.8318847 | 33.70696 | 34.82985 | 31.29375 | 28.97442 | 32.81 | 33.56
9.48 | 0.922808407 | 0.8343452 | 33.70768 | 34.82944 | 31.10573 | 29.05978 | 32.81 | 33.56
9.49 | 0.927717842 | 0.8405798 | 33.70823 | 34.82885 | 31.27173 | 29.27643 | 32.81 | 33.63
9.5 | 0.932525864 | 0.8451655 | 33.70859 | 34.82807 | 31.43413 | 29.43548 | 32.81 | 33.63
9.51 | 0.937170545 | 0.8470956 | 33.70878 | 34.8271 | 31.59087 | 29.50189 | 32.81 | 33.63
9.52 | 0.935004714 | 0.845055 | 33.70878 | 34.82595 | 31.51787 | 29.42985 | 32.88 | 33.63
9.53 | 0.929018406 | 0.840787 | 33.7086 | 34.82462 | 31.31591 | 29.28009 | 32.81 | 33.63
9.54 | 0.936806356 | 0.8382299 | 33.70825 | 34.82311 | 31.5781 | 29.18977 | 32.88 | 33.63
9.55 | 0.947385194 | 0.8371474 | 33.70771 | 34.82141 | 31.93419 | 29.15066 | 32.88 | 33.63
9.56 | 0.965045299 | 0.8440766 | 33.707 | 34.81954 | 32.52879 | 29.39036 | 32.94 | 33.63
9.57 | 0.97315036 | 0.8488311 | 33.70612 | 34.81749 | 32.80112 | 29.55416 | 32.88 | 33.63
9.58 | 0.965316843 | 0.8499579 | 33.70506 | 34.81525 | 32.53606 | 29.5915 | 32.94 | 33.63
9.59 | 0.957925852 | 0.8450507 | 33.70382 | 34.81284 | 32.28576 | 29.41862 | 32.94 | 33.63
9.6 | 0.950821914 | 0.8362293 | 33.70241 | 34.81026 | 32.04499 | 29.10935 | 32.88 | 33.63
9.61 | 0.952991485 | 0.833705 | 33.70083 | 34.80749 | 32.1166 | 29.01918 | 32.94 | 33.63
9.62 | 0.956546656 | 0.8327527 | 33.69907 | 34.80455 | 32.23474 | 28.98358 | 33 | 33.56
9.63 | 0.950854954 | 0.8374203 | 33.69715 | 34.80144 | 32.0411 | 29.14343 | 32.94 | 33.63
9.64 | 0.94656863 | 0.841145 | 33.69505 | 34.79815 | 31.89468 | 29.27029 | 33 | 33.63
9.65 | 0.946233876 | 0.8422181 | 33.69278 | 34.79469 | 31.88125 | 29.30472 | 33 | 33.63
9.66 | 0.949999992 | 0.8426082 | 33.69034 | 34.79106 | 32.00583 | 29.31523 | 33 | 33.63
9.67 | 0.95843383 | 0.8422208 | 33.68774 | 34.78726 | 32.28747 | 29.29855 | 33 | 33.56
9.68 | 0.96252638 | 0.8406456 | 33.68497 | 34.78328 | 32.42267 | 29.24041 | 33 | 33.63
9.69 | 0.964444811 | 0.8384757 | 33.68203 | 34.77914 | 32.48445 | 29.16146 | 33 | 33.63
9.7 | 0.963535096 | 0.833409 | 33.67892 | 34.77482 | 32.45082 | 28.98165 | 33.06 | 33.63
9.71 | 0.962023636 | 0.8280064 | 33.67565 | 34.77034 | 32.39677 | 28.79007 | 33 | 33.56
9.72 | 0.957543429 | 0.8257518 | 33.67221 | 34.76569 | 32.2426 | 28.70783 | 33 | 33.63
9.73 | 0.952928358 | 0.824004 | 33.66861 | 34.76088 | 32.08377 | 28.6431 | 33.06 | 33.63
9.74 | 0.947839715 | 0.8240359 | 33.66485 | 34.7559 | 31.90888 | 28.64011 | 33.06 | 33.63
9.75 | 0.941641465 | 0.8238248 | 33.66092 | 34.75075 | 31.69652 | 28.62853 | 33.06 | 33.63
9.76 | 0.933730292 | 0.8232388 | 33.65683 | 34.74544 | 31.4264 | 28.60379 | 33.13 | 33.63
9.77 | 0.925318846 | 0.8262518 | 33.65258 | 34.73997 | 31.13937 | 28.70396 | 33.13 | 33.63
9.78 | 0.916510656 | 0.832119 | 33.64817 | 34.73433 | 30.83891 | 28.90309 | 33.13 | 33.63
9.79 | 0.917304673 | 0.8384561 | 33.6436 | 34.72853 | 30.86144 | 29.11835 | 33.13 | 33.63
9.8 | 0.921919317 | 0.8449803 | 33.63888 | 34.72257 | 31.01233 | 29.33989 | 33.13 | 33.63
9.81 | 0.9323435 | 0.8429682 | 33.63399 | 34.71645 | 31.35843 | 29.26486 | 33.13 | 33.63
9.82 | 0.943616897 | 0.8396018 | 33.62895 | 34.71017 | 31.73284 | 29.14272 | 33.13 | 33.63
9.83 | 0.949877336 | 0.8327665 | 33.62375 | 34.70373 | 31.93844 | 28.9001 | 33.19 | 33.63
9.84 | 0.954883372 | 0.8265894 | 33.6184 | 34.69714 | 32.10165 | 28.68028 | 33.19 | 33.63
9.85 | 0.952574365 | 0.8242507 | 33.61289 | 34.69038 | 32.01877 | 28.59357 | 33.19 | 33.63
9.86 | 0.948914098 | 0.8232042 | 33.60722 | 34.68347 | 31.89037 | 28.55158 | 33.13 | 33.63
9.87 | 0.941708088 | 0.8255482 | 33.6014 | 34.6764 | 31.64271 | 28.62704 | 33.13 | 33.63
9.88 | 0.936218704 | 0.8288264 | 33.59543 | 34.66918 | 31.45267 | 28.73473 | 33.19 | 33.69
9.89 | 0.933321852 | 0.8335156 | 33.58931 | 34.66181 | 31.34964 | 28.89116 | 33.19 | 33.63
9.9 | 0.932483749 | 0.8379358 | 33.58304 | 34.65428 | 31.31564 | 29.03806 | 33.25 | 33.69
9.91 | 0.933595123 | 0.8421013 | 33.57661 | 34.6466 | 31.34696 | 29.17594 | 33.25 | 33.63
9.92 | 0.936751671 | 0.8444974 | 33.57004 | 34.63876 | 31.44679 | 29.25235 | 33.25 | 33.63
9.93 | 0.941152762 | 0.8458169 | 33.56332 | 34.63078 | 31.58821 | 29.2913 | 33.25 | 33.69
9.94 | 0.9454541 | 0.843604 | 33.55644 | 34.62264 | 31.72608 | 29.2078 | 33.25 | 33.63
9.95 | 0.949717124 | 0.8400343 | 33.54942 | 34.61436 | 31.86246 | 29.07725 | 33.31 | 33.63
9.96 | 0.952267304 | 0.8361789 | 33.54226 | 34.60593 | 31.9412 | 28.93674 | 33.31 | 33.63
9.97 | 0.954431288 | 0.832259 | 33.53495 | 34.59734 | 32.0068 | 28.79395 | 33.25 | 33.63
9.98 | 0.960169193 | 0.8345055 | 33.52749 | 34.58861 | 32.19206 | 28.86439 | 33.31 | 33.69
9.99 | 0.966294528 | 0.8374205 | 33.51989 | 34.57974 | 32.39008 | 28.95778 | 33.31 | 33.69
10 | 0.971114417 | 0.8418101 | 33.51214 | 34.57072 | 32.54412 | 29.10198 | 33.31 | 33.69
10.01 | 0.975466578 | 0.8459027 | 33.50425 | 34.56155 | 32.68227 | 29.23571 | 33.38 | 33.69
10.02 | 0.97181723 | 0.8441065 | 33.49622 | 34.55224 | 32.5522 | 29.16577 | 33.38 | 33.63
10.03 | 0.967531419 | 0.842252 | 33.48804 | 34.54278 | 32.40073 | 29.09373 | 33.38 | 33.63
10.04 | 0.958410883 | 0.8399548 | 33.47973 | 34.53318 | 32.08733 | 29.00631 | 33.44 | 33.69
10.05 | 0.950429741 | 0.8386752 | 33.47127 | 34.52344 | 31.81209 | 28.95396 | 33.38 | 33.75
10.06 | 0.94790456 | 0.8422685 | 33.46267 | 34.51356 | 31.71942 | 29.06969 | 33.44 | 33.69
10.07 | 0.946984045 | 0.8454722 | 33.45394 | 34.50354 | 31.68034 | 29.17178 | 33.38 | 33.69
10.08 | 0.951698959 | 0.8473077 | 33.44506 | 34.49338 | 31.82963 | 29.2265 | 33.5 | 33.69
10.09 | 0.955008378 | 0.8483985 | 33.43605 | 34.48307 | 31.93171 | 29.25539 | 33.44 | 33.69
10.1 | 0.954377646 | 0.8474018 | 33.4269 | 34.47263 | 31.90189 | 29.21217 | 33.44 | 33.63
10.11 | 0.954206318 | 0.8466349 | 33.41762 | 34.46206 | 31.8873 | 29.17678 | 33.5 | 33.75
10.12 | 0.955124619 | 0.846413 | 33.4082 | 34.45134 | 31.90899 | 29.16006 | 33.5 | 33.69
10.13 | 0.956680852 | 0.8453952 | 33.39865 | 34.44049 | 31.95184 | 29.11583 | 33.56 | 33.69
10.14 | 0.959576966 | 0.842706 | 33.38896 | 34.4295 | 32.03927 | 29.01395 | 33.56 | 33.69
10.15 | 0.961154629 | 0.8414178 | 33.37913 | 34.41838 | 32.08251 | 28.96024 | 33.56 | 33.69
10.16 | 0.960181909 | 0.8428397 | 33.36918 | 34.40712 | 32.04048 | 28.99969 | 33.5 | 33.69
10.17 | 0.959086787 | 0.84567 | 33.35909 | 34.39573 | 31.99426 | 29.08744 | 33.56 | 33.69
10.18 | 0.957765601 | 0.8511014 | 33.34887 | 34.38421 | 31.9404 | 29.26445 | 33.56 | 33.75
10.19 | 0.956143762 | 0.854681 | 33.33852 | 34.37256 | 31.87642 | 29.37757 | 33.63 | 33.75
10.2 | 0.953973069 | 0.8548802 | 33.32804 | 34.36077 | 31.79406 | 29.37434 | 33.63 | 33.75
10.21 | 0.953375686 | 0.854144 | 33.31743 | 34.34885 | 31.76403 | 29.33887 | 33.63 | 33.75
10.22 | 0.955716849 | 0.8516609 | 33.3067 | 34.33681 | 31.83177 | 29.24331 | 33.63 | 33.75
10.23 | 0.958661664 | 0.8503516 | 33.29583 | 34.32463 | 31.91944 | 29.188 | 33.63 | 33.75
10.24 | 0.962801622 | 0.8513662 | 33.28484 | 34.31233 | 32.0467 | 29.21235 | 33.63 | 33.69
10.25 | 0.964731864 | 0.8517679 | 33.27372 | 34.29989 | 32.10022 | 29.21555 | 33.69 | 33.69
10.26 | 0.961845947 | 0.8508336 | 33.26247 | 34.28733 | 31.99338 | 29.17282 | 33.69 | 33.69
10.27 | 0.958237072 | 0.8499236 | 33.2511 | 34.27465 | 31.86244 | 29.13083 | 33.69 | 33.75
10.28 | 0.952818292 | 0.8490745 | 33.23961 | 34.26184 | 31.67131 | 29.09085 | 33.69 | 33.75
10.29 | 0.948706823 | 0.849571 | 33.22799 | 34.2489 | 31.52362 | 29.09687 | 33.69 | 33.75
10.3 | 0.948553117 | 0.8541413 | 33.21625 | 34.23584 | 31.50737 | 29.24224 | 33.75 | 33.75
10.31 | 0.949610715 | 0.858148 | 33.20438 | 34.22265 | 31.53124 | 29.3681 | 33.75 | 33.75
10.32 | 0.95542206 | 0.8599423 | 33.1924 | 34.20935 | 31.71275 | 29.41806 | 33.69 | 33.81
10.33 | 0.960973519 | 0.8612377 | 33.18029 | 34.19592 | 31.88538 | 29.45081 | 33.75 | 33.75
10.34 | 0.96504866 | 0.8596984 | 33.16806 | 34.18236 | 32.00879 | 29.38653 | 33.75 | 33.81
10.35 | 0.968577079 | 0.8582411 | 33.15571 | 34.16869 | 32.11386 | 29.32497 | 33.75 | 33.81
10.36 | 0.966447155 | 0.8576309 | 33.14324 | 34.1549 | 32.03119 | 29.2923 | 33.75 | 33.81
10.37 | 0.964275185 | 0.8570102 | 33.13066 | 34.14099 | 31.94707 | 29.25917 | 33.75 | 33.75
10.38 | 0.959845826 | 0.8558289 | 33.11795 | 34.12696 | 31.78813 | 29.20684 | 33.81 | 33.81
10.39 | 0.955416467 | 0.8546477 | 33.10513 | 34.11281 | 31.62919 | 29.15443 | 33.81 | 33.81
10.4 | 0.953988121 | 0.8537289 | 33.09219 | 34.09854 | 31.56956 | 29.11091 | 33.75 | 33.81
10.41 | 0.952750767 | 0.8528268 | 33.07914 | 34.08416 | 31.51617 | 29.06788 | 33.81 | 33.75
10.42 | 0.953519228 | 0.8553302 | 33.06597 | 34.06966 | 31.52904 | 29.14081 | 33.81 | 33.81
10.43 | 0.954631429 | 0.8584172 | 33.05268 | 34.05504 | 31.55313 | 29.23343 | 33.81 | 33.75
10.44 | 0.953532969 | 0.8595828 | 33.03928 | 34.04031 | 31.50405 | 29.26046 | 33.81 | 33.81
10.45 | 0.951731953 | 0.8601376 | 33.02577 | 34.02547 | 31.43168 | 29.26658 | 33.81 | 33.81
10.46 | 0.951275111 | 0.8579347 | 33.01215 | 34.01051 | 31.40363 | 29.17879 | 33.81 | 33.75
10.47 | 0.951524613 | 0.8542825 | 32.99841 | 33.99544 | 31.3988 | 29.04171 | 33.81 | 33.81
10.48 | 0.953253868 | 0.8524188 | 32.98456 | 33.98025 | 31.44266 | 28.96541 | 33.88 | 33.81
10.49 | 0.956224894 | 0.8520558 | 32.9706 | 33.96496 | 31.52731 | 28.94004 | 33.88 | 33.81
10.5 | 0.958684633 | 0.8522233 | 32.95653 | 33.94955 | 31.59492 | 28.9326 | 33.88 | 33.88
10.51 | 0.960447988 | 0.8531132 | 32.94235 | 33.93404 | 31.63942 | 28.94957 | 33.88 | 33.81
10.52 | 0.961632095 | 0.854485 | 32.92806 | 33.91841 | 31.66468 | 28.98277 | 33.88 | 33.88
10.53 | 0.961427939 | 0.8570115 | 32.91367 | 33.90268 | 31.64412 | 29.05499 | 33.88 | 33.81
10.54 | 0.960597579 | 0.8594303 | 32.89916 | 33.88683 | 31.60286 | 29.12337 | 33.94 | 33.75
10.55 | 0.956399619 | 0.8612694 | 32.88455 | 33.87088 | 31.45077 | 29.17196 | 33.88 | 33.81
10.56 | 0.952214268 | 0.8630601 | 32.86983 | 33.85483 | 31.29913 | 29.21875 | 33.94 | 33.88
10.57 | 0.949220266 | 0.8602821 | 32.85501 | 33.83866 | 31.18664 | 29.11079 | 33.94 | 33.81
10.58 | 0.946226263 | 0.857504 | 32.84008 | 33.82239 | 31.07415 | 29.00284 | 33.94 | 33.88
10.59 | 0.945374913 | 0.85578 | 32.82505 | 33.80602 | 31.03198 | 28.93051 | 33.94 | 33.81
10.6 | 0.944885785 | 0.8542342 | 32.80991 | 33.78954 | 31.00162 | 28.86418 | 33.94 | 33.81
10.61 | 0.943522312 | 0.8553921 | 32.79467 | 33.77295 | 30.9425 | 28.88912 | 33.94 | 33.81
10.62 | 0.941768762 | 0.8577562 | 32.77932 | 33.75627 | 30.87054 | 28.95465 | 33.94 | 33.81
10.63 | 0.940869263 | 0.8603029 | 32.76388 | 33.73948 | 30.82653 | 29.02617 | 34 | 33.81
10.64 | 0.940762123 | 0.8630189 | 32.74833 | 33.72259 | 30.80839 | 29.10323 | 33.94 | 33.88
10.65 | 0.94228261 | 0.8649484 | 32.73268 | 33.7056 | 30.84344 | 29.1536 | 33.94 | 33.81
10.66 | 0.94700453 | 0.8653307 | 32.71693 | 33.6885 | 30.98308 | 29.1517 | 33.94 | 33.81
10.67 | 0.951696083 | 0.8657113 | 32.70108 | 33.67131 | 31.12149 | 29.14963 | 33.94 | 33.81
10.68 | 0.956210551 | 0.8660816 | 32.68513 | 33.65402 | 31.25387 | 29.14712 | 34 | 33.81
10.69 | 0.96072502 | 0.8664519 | 32.66909 | 33.63662 | 31.38601 | 29.14452 | 34 | 33.81
10.7 | 0.959323098 | 0.8651148 | 32.65294 | 33.61913 | 31.32472 | 29.08441 | 34 | 33.81
10.71 | 0.957587984 | 0.8636816 | 32.6367 | 33.60155 | 31.25251 | 29.02104 | 34.06 | 33.88
10.72 | 0.955192401 | 0.8608881 | 32.62036 | 33.58386 | 31.15872 | 28.91195 | 34 | 33.88
10.73 | 0.952562217 | 0.8576113 | 32.60393 | 33.56608 | 31.05727 | 28.78665 | 34 | 33.81
10.74 | 0.952269934 | 0.8565073 | 32.58739 | 33.5482 | 31.032 | 28.73428 | 34.06 | 33.81
10.75 | 0.954136026 | 0.8574092 | 32.57077 | 33.53023 | 31.07694 | 28.74913 | 34.06 | 33.81
10.76 | 0.956278549 | 0.8587512 | 32.55405 | 33.51216 | 31.13074 | 28.77861 | 34.06 | 33.81
10.77 | 0.959088653 | 0.861156 | 32.53723 | 33.494 | 31.20609 | 28.84356 | 34.06 | 33.88
10.78 | 0.96177778 | 0.8635186 | 32.52033 | 33.47575 | 31.27733 | 28.90693 | 34.06 | 33.88
10.79 | 0.962444024 | 0.8651741 | 32.50332 | 33.4574 | 31.28263 | 28.94648 | 34.06 | 33.88
10.8 | 0.963110269 | 0.8668296 | 32.48623 | 33.43896 | 31.28782 | 28.98588 | 34.06 | 33.88
10.81 | 0.96114661 | 0.8668283 | 32.46905 | 33.42043 | 31.20752 | 28.96977 | 34.06 | 33.88
10.82 | 0.958568919 | 0.8664401 | 32.45177 | 33.40181 | 31.10726 | 28.94066 | 34.13 | 33.88
10.83 | 0.954796131 | 0.8644342 | 32.43441 | 33.38309 | 30.96825 | 28.85749 | 34.13 | 33.88
10.84 | 0.950067519 | 0.8611346 | 32.41695 | 33.36429 | 30.79829 | 28.73114 | 34.13 | 33.88
10.85 | 0.94592973 | 0.8582965 | 32.39941 | 33.3454 | 30.64756 | 28.62024 | 34.19 | 33.81
10.86 | 0.943230785 | 0.8565825 | 32.38177 | 33.32642 | 30.54348 | 28.54683 | 34.19 | 33.81
10.87 | 0.940541119 | 0.8548632 | 32.36405 | 33.30735 | 30.43972 | 28.47323 | 34.13 | 33.88
10.88 | 0.93838571 | 0.8528337 | 32.34624 | 33.28819 | 30.35325 | 28.38929 | 34.19 | 33.88
10.89 | 0.936230302 | 0.8508041 | 32.32834 | 33.26895 | 30.26678 | 28.30536 | 34.19 | 33.88
10.9 | 0.935382548 | 0.8499951 | 32.31036 | 33.24962 | 30.22255 | 28.26201 | 34.19 | 33.88
10.91 | 0.935009916 | 0.8496296 | 32.29229 | 33.2302 | 30.19361 | 28.23336 | 34.19 | 33.88
10.92 | 0.936609594 | 0.8498283 | 32.27414 | 33.2107 | 30.22827 | 28.22339 | 34.25 | 33.88
10.93 | 0.940716427 | 0.8507441 | 32.2559 | 33.19111 | 30.34365 | 28.23714 | 34.19 | 33.88
10.94 | 0.944494744 | 0.8513758 | 32.23757 | 33.17144 | 30.44822 | 28.24136 | 34.25 | 33.88
10.95 | 0.946211176 | 0.8502246 | 32.21917 | 33.15169 | 30.48614 | 28.18638 | 34.25 | 33.88
10.96 | 0.947927608 | 0.8490734 | 32.20068 | 33.13185 | 30.52391 | 28.13137 | 34.25 | 33.88
10.97 | 0.948364147 | 0.8493283 | 32.1821 | 33.11193 | 30.52035 | 28.1229 | 34.31 | 33.81
10.98 | 0.948528865 | 0.8498818 | 32.16345 | 33.09193 | 30.50796 | 28.12423 | 34.31 | 33.88
10.99 | 0.949745886 | 0.8504779 | 32.14471 | 33.07184 | 30.52931 | 28.12687 | 34.25 | 33.88
11 | 0.952005069 | 0.8511162 | 32.12589 | 33.05168 | 30.58401 | 28.13082 | 34.31 | 33.88
11.01 | 0.953735052 | 0.8517524 | 32.10699 | 33.03144 | 30.62156 | 28.1346 | 34.31 | 33.88
11.02 | 0.952884114 | 0.8523784 | 32.08801 | 33.01111 | 30.57616 | 28.13796 | 34.31 | 33.88
11.03 | 0.952033176 | 0.8530045 | 32.06896 | 32.99071 | 30.53071 | 28.14122 | 34.31 | 33.88
11.04 | 0.951008432 | 0.8529399 | 32.04982 | 32.97023 | 30.47965 | 28.12162 | 34.31 | 33.88
11.05 | 0.949947574 | 0.8527319 | 32.0306 | 32.94967 | 30.42739 | 28.09723 | 34.31 | 33.88
11.06 | 0.951259868 | 0.8524008 | 32.01131 | 32.92903 | 30.45107 | 28.06873 | 34.38 | 33.94
11.07 | 0.955186887 | 0.851934 | 31.99194 | 32.90831 | 30.55828 | 28.03571 | 34.38 | 33.94
11.08 | 0.95883478 | 0.8517104 | 31.97249 | 32.88752 | 30.65634 | 28.01064 | 34.31 | 33.94
11.09 | 0.960303666 | 0.8533845 | 31.95297 | 32.86665 | 30.68455 | 28.04789 | 34.38 | 33.88
11.1 | 0.961772552 | 0.8550585 | 31.93337 | 32.84571 | 30.71264 | 28.08501 | 34.44 | 33.88
11.11 | 0.958515024 | 0.8567651 | 31.91369 | 32.82469 | 30.58975 | 28.12305 | 34.38 | 33.88
11.12 | 0.953607244 | 0.8584829 | 31.89394 | 32.8036 | 30.4143 | 28.16133 | 34.38 | 33.94
11.13 | 0.950367654 | 0.8594752 | 31.87412 | 32.78244 | 30.29213 | 28.17569 | 34.44 | 33.94
11.14 | 0.950110853 | 0.8591702 | 31.85422 | 32.7612 | 30.26504 | 28.14744 | 34.38 | 33.94
11.15 | 0.949854052 | 0.8588651 | 31.83425 | 32.73988 | 30.23789 | 28.11914 | 34.44 | 33.94
11.16 | 0.952323731 | 0.8581291 | 31.81421 | 32.7185 | 30.29742 | 28.07669 | 34.44 | 33.94
11.17 | 0.954889671 | 0.8573778 | 31.79409 | 32.69704 | 30.35985 | 28.03372 | 34.44 | 33.94
11.18 | 0.953628807 | 0.8568713 | 31.7739 | 32.67551 | 30.30051 | 27.99871 | 34.44 | 34
11.19 | 0.949395255 | 0.8565548 | 31.75364 | 32.65392 | 30.14676 | 27.96987 | 34.44 | 33.94
11.2 | 0.945557965 | 0.8559829 | 31.73331 | 32.63225 | 30.00569 | 27.93265 | 34.44 | 33.94
11.21 | 0.943977907 | 0.8539567 | 31.71291 | 32.61051 | 29.93629 | 27.84796 | 34.5 | 33.94
11.22 | 0.942397849 | 0.8519304 | 31.69245 | 32.5887 | 29.86689 | 27.76331 | 34.5 | 33.94
11.23 | 0.944269725 | 0.8521124 | 31.67191 | 32.56682 | 29.90682 | 27.7506 | 34.5 | 34
11.24 | 0.947448219 | 0.8531303 | 31.6513 | 32.54488 | 29.98797 | 27.76502 | 34.5 | 33.94
11.25 | 0.94982121 | 0.8544714 | 31.63062 | 32.52287 | 30.04344 | 27.78986 | 34.5 | 33.94
11.26 | 0.95023148 | 0.8565999 | 31.60988 | 32.50079 | 30.0367 | 27.84017 | 34.5 | 33.94
11.27 | 0.950641749 | 0.8587284 | 31.58907 | 32.47864 | 30.02989 | 27.89033 | 34.56 | 33.94
11.28 | 0.951514328 | 0.8578308 | 31.56819 | 32.45643 | 30.03759 | 27.84212 | 34.5 | 34
11.29 | 0.952471086 | 0.8563822 | 31.54725 | 32.43415 | 30.04784 | 27.77603 | 34.56 | 33.94
11.3 | 0.954922911 | 0.8554916 | 31.52624 | 32.41181 | 30.10513 | 27.72803 | 34.56 | 34
11.31 | 0.959710336 | 0.8554727 | 31.50516 | 32.3894 | 30.23583 | 27.70825 | 34.56 | 34
11.32 | 0.964497762 | 0.8554539 | 31.48402 | 32.36693 | 30.36627 | 27.68841 | 34.56 | 34
11.33 | 0.966627171 | 0.8539097 | 31.46282 | 32.34439 | 30.41281 | 27.61919 | 34.56 | 34.06
11.34 | 0.968537621 | 0.8522399 | 31.44155 | 32.32179 | 30.45232 | 27.54592 | 34.56 | 34.06
11.35 | 0.967954291 | 0.8493386 | 31.42022 | 32.29913 | 30.41333 | 27.43289 | 34.56 | 34
11.36 | 0.96428209 | 0.8449119 | 31.39882 | 32.2764 | 30.27732 | 27.27072 | 34.56 | 34
11.37 | 0.960609888 | 0.8404852 | 31.37736 | 32.25361 | 30.14141 | 27.10869 | 34.63 | 34
11.38 | 0.958967929 | 0.8409495 | 31.35585 | 32.23077 | 30.06925 | 27.10445 | 34.69 | 34
11.39 | 0.957413551 | 0.8416248 | 31.33426 | 32.20786 | 29.99985 | 27.10693 | 34.63 | 34.06
11.4 | 0.957121882 | 0.8433881 | 31.31262 | 32.18489 | 29.97 | 27.14435 | 34.63 | 34.06
11.41 | 0.95831459 | 0.8464306 | 31.29092 | 32.16186 | 29.98654 | 27.22278 | 34.69 | 34.13
11.42 | 0.959507298 | 0.8494731 | 31.26916 | 32.13877 | 30.00298 | 27.30102 | 34.63 | 34.06
11.43 | 0.957979266 | 0.8486381 | 31.24733 | 32.11562 | 29.9343 | 27.25454 | 34.63 | 34.06
11.44 | 0.956306992 | 0.8475976 | 31.22545 | 32.09241 | 29.86112 | 27.20145 | 34.69 | 34.06
11.45 | 0.953787979 | 0.8464784 | 31.20351 | 32.06915 | 29.76153 | 27.14584 | 34.69 | 34.06
11.46 | 0.950139978 | 0.8452544 | 31.18151 | 32.04583 | 29.6268 | 27.08688 | 34.69 | 34.13
11.47 | 0.946491978 | 0.8440304 | 31.15945 | 32.02245 | 29.49217 | 27.02792 | 34.69 | 34.13
11.48 | 0.946780138 | 0.8456682 | 31.13734 | 31.99901 | 29.48021 | 27.06055 | 34.69 | 34.06
11.49 | 0.947523541 | 0.847637 | 31.11517 | 31.97552 | 29.48235 | 27.10363 | 34.69 | 34.06
11.5 | 0.949000925 | 0.8496875 | 31.09294 | 31.95197 | 29.50723 | 27.14919 | 34.75 | 34.06
11.51 | 0.951824384 | 0.8518877 | 31.07065 | 31.92837 | 29.57381 | 27.19938 | 34.75 | 34.13
11.52 | 0.954647843 | 0.8540878 | 31.04831 | 31.90471 | 29.64021 | 27.24942 | 34.75 | 34.13
11.53 | 0.955270942 | 0.8540472 | 31.02592 | 31.88099 | 29.63816 | 27.22787 | 34.75 | 34.13
11.54 | 0.955337385 | 0.8534397 | 31.00347 | 31.85723 | 29.61877 | 27.18822 | 34.75 | 34.13
11.55 | 0.955566514 | 0.8527938 | 30.98096 | 31.83341 | 29.60437 | 27.14733 | 34.75 | 34.13
11.56 | 0.956334361 | 0.8520211 | 30.9584 | 31.80953 | 29.60659 | 27.10239 | 34.75 | 34.13
11.57 | 0.957102208 | 0.8512483 | 30.93579 | 31.78561 | 29.60871 | 27.05744 | 34.81 | 34.13
11.58 | 0.958511755 | 0.8527659 | 30.91313 | 31.76163 | 29.63059 | 27.08523 | 34.75 | 34.13
11.59 | 0.960260291 | 0.8554934 | 30.89041 | 31.7376 | 29.66283 | 27.1513 | 34.81 | 34.13
11.6 | 0.961881823 | 0.8581122 | 30.86764 | 31.71351 | 29.69102 | 27.21375 | 34.81 | 34.13
11.61 | 0.961682331 | 0.8591729 | 30.84481 | 31.68938 | 29.66291 | 27.22666 | 34.81 | 34.13
11.62 | 0.961482839 | 0.8602337 | 30.82194 | 31.6652 | 29.63477 | 27.23947 | 34.81 | 34.19
11.63 | 0.960786229 | 0.8599847 | 30.79902 | 31.64096 | 29.59127 | 27.21074 | 34.88 | 34.19
11.64 | 0.959516391 | 0.8582255 | 30.77604 | 31.61668 | 29.53011 | 27.13424 | 34.81 | 34.19
11.65 | 0.958246553 | 0.8564662 | 30.75301 | 31.59235 | 29.46897 | 27.05778 | 34.88 | 34.19
11.66 | 0.960428797 | 0.8561628 | 30.72994 | 31.56797 | 29.51392 | 27.02732 | 34.88 | 34.19
11.67 | 0.963210672 | 0.8561124 | 30.70681 | 31.54354 | 29.57713 | 27.00481 | 34.94 | 34.13
11.68 | 0.9658841 | 0.8563993 | 30.68364 | 31.51906 | 29.63684 | 26.9929 | 34.88 | 34.19
11.69 | 0.968189915 | 0.8578298 | 30.66042 | 31.49453 | 29.68511 | 27.01695 | 34.94 | 34.19
11.7 | 0.970495729 | 0.8592604 | 30.63715 | 31.46996 | 29.73322 | 27.04089 | 34.94 | 34.19
11.71 | 0.969263694 | 0.8607468 | 30.61383 | 31.44534 | 29.67287 | 27.06647 | 34.88 | 34.19
11.72 | 0.965590826 | 0.8622715 | 30.59046 | 31.42067 | 29.53787 | 27.09315 | 34.94 | 34.19
11.73 | 0.961917958 | 0.8637963 | 30.56705 | 31.39596 | 29.403 | 27.11972 | 35 | 34.25
11.74 | 0.958117887 | 0.8644732 | 30.54359 | 31.37121 | 29.26436 | 27.11957 | 35 | 34.25
11.75 | 0.954310235 | 0.8650995 | 30.52009 | 31.3464 | 29.12563 | 27.11776 | 35.13 | 34.19
11.76 | 0.95188675 | 0.8649559 | 30.49654 | 31.32156 | 29.02925 | 27.09176 | 35.13 | 34.19
11.77 | 0.952956875 | 0.8628689 | 30.47294 | 31.29667 | 29.0394 | 27.00492 | 35.13 | 34.19
11.78 | 0.954027001 | 0.8607819 | 30.4493 | 31.27173 | 29.04946 | 26.91814 | 35.13 | 34.19
11.79 | 0.957795658 | 0.8577949 | 30.42562 | 31.24675 | 29.14152 | 26.80331 | 35.13 | 34.19
11.8 | 0.9632774 | 0.8542367 | 30.40189 | 31.22173 | 29.28545 | 26.67075 | 35.13 | 34.19
11.81 | 0.968759142 | 0.8506784 | 30.37811 | 31.19667 | 29.42908 | 26.53833 | 35.13 | 34.19
11.82 | 0.969669128 | 0.8505322 | 30.3543 | 31.17156 | 29.43362 | 26.51242 | 35.19 | 34.25
11.83 | 0.97022139 | 0.850653 | 30.33044 | 31.14641 | 29.42724 | 26.49479 | 35.13 | 34.19
11.84 | 0.9695709 | 0.8519451 | 30.30654 | 31.12122 | 29.38434 | 26.51357 | 35.13 | 34.19
11.85 | 0.964914622 | 0.8571382 | 30.28259 | 31.09599 | 29.22012 | 26.65356 | 35.19 | 34.19
11.86 | 0.960258343 | 0.8623313 | 30.25861 | 31.07072 | 29.05608 | 26.79325 | 35.25 | 34.19
11.87 | 0.957164805 | 0.867343 | 30.23458 | 31.04541 | 28.93947 | 26.92702 | 35.19 | 34.19
11.88 | 0.955501908 | 0.8721886 | 30.21051 | 31.02005 | 28.8662 | 27.05534 | 35.25 | 34.25
11.89 | 0.953839011 | 0.8770342 | 30.1864 | 30.99466 | 28.79297 | 27.18338 | 35.25 | 34.19
11.9 | 0.953662718 | 0.8786647 | 30.16225 | 30.96923 | 28.76461 | 27.21157 | 35.25 | 34.19
11.91 | 0.953856253 | 0.8794955 | 30.13806 | 30.94376 | 28.74738 | 27.2149 | 35.31 | 34.25
11.92 | 0.953881838 | 0.8800893 | 30.11383 | 30.91825 | 28.72504 | 27.21082 | 35.31 | 34.19
11.93 | 0.951568437 | 0.8773822 | 30.08956 | 30.89271 | 28.63228 | 27.10471 | 35.31 | 34.19
11.94 | 0.949255037 | 0.8746752 | 30.06526 | 30.86712 | 28.5396 | 26.99871 | 35.31 | 34.19
11.95 | 0.947585242 | 0.8718105 | 30.04091 | 30.8415 | 28.46633 | 26.88795 | 35.38 | 34.19
11.96 | 0.94727931 | 0.8686117 | 30.01653 | 30.81585 | 28.43404 | 26.767 | 35.38 | 34.25
11.97 | 0.946973379 | 0.8654129 | 29.99211 | 30.79015 | 28.40173 | 26.64619 | 35.38 | 34.25
11.98 | 0.949801435 | 0.8639687 | 29.96765 | 30.76442 | 28.46332 | 26.5795 | 35.38 | 34.19
11.99 | 0.95507666 | 0.8638946 | 29.94315 | 30.73865 | 28.59801 | 26.55496 | 35.38 | 34.25
12 | 0.960351885 | 0.8638204 | 29.91862 | 30.71285 | 28.7324 | 26.53039 | 35.38 | 34.25
12.01 | 0.96201861 | 0.8647217 | 29.89405 | 30.68701 | 28.75864 | 26.53573 | 35.44 | 34.25
12.02 | 0.962724274 | 0.8658828 | 29.86945 | 30.66114 | 28.75604 | 26.54896 | 35.38 | 34.25
12.03 | 0.963417265 | 0.8670348 | 29.84481 | 30.63524 | 28.753 | 26.56182 | 35.44 | 34.25
12.04 | 0.961573546 | 0.8663726 | 29.82013 | 30.6093 | 28.67425 | 26.51906 | 35.44 | 34.25
12.05 | 0.959729828 | 0.8657105 | 29.79542 | 30.58332 | 28.59556 | 26.4763 | 35.44 | 34.25
12.06 | 0.957876238 | 0.8650041 | 29.77068 | 30.55732 | 28.51663 | 26.4322 | 35.5 | 34.25
12.07 | 0.955984903 | 0.8641287 | 29.7459 | 30.53127 | 28.43663 | 26.38295 | 35.5 | 34.25
12.08 | 0.954093568 | 0.8632534 | 29.72109 | 30.5052 | 28.3567 | 26.33372 | 35.56 | 34.25
12.09 | 0.951781788 | 0.8627006 | 29.69624 | 30.4791 | 28.26434 | 26.29433 | 35.56 | 34.25
12.1 | 0.948830334 | 0.8626385 | 29.67136 | 30.45296 | 28.15309 | 26.26989 | 35.56 | 34.25
12.11 | 0.945878881 | 0.8625764 | 29.64645 | 30.42679 | 28.04195 | 26.24543 | 35.56 | 34.25
12.12 | 0.947906242 | 0.8627557 | 29.62151 | 30.40059 | 28.07841 | 26.22828 | 35.56 | 34.25
12.13 | 0.953647416 | 0.8631152 | 29.59653 | 30.37436 | 28.22465 | 26.21657 | 35.56 | 34.25
12.14 | 0.95938859 | 0.8634747 | 29.57152 | 30.3481 | 28.37058 | 26.20481 | 35.56 | 34.31
12.15 | 0.966015289 | 0.8643977 | 29.54648 | 30.32181 | 28.54235 | 26.2101 | 35.63 | 34.31
12.16 | 0.972960117 | 0.8655232 | 29.52141 | 30.29549 | 28.72315 | 26.22145 | 35.63 | 34.25
12.17 | 0.979904946 | 0.8666486 | 29.49631 | 30.26914 | 28.90358 | 26.23271 | 35.63 | 34.25
12.18 | 0.979834193 | 0.8673655 | 29.47117 | 30.24276 | 28.87686 | 26.23152 | 35.63 | 34.25
12.19 | 0.978854599 | 0.8680294 | 29.44601 | 30.21635 | 28.82336 | 26.22868 | 35.69 | 34.31
12.2 | 0.977875817 | 0.8686694 | 29.42082 | 30.18991 | 28.76991 | 26.22505 | 35.69 | 34.25
12.21 | 0.976934009 | 0.8682228 | 29.3956 | 30.16344 | 28.71756 | 26.18859 | 35.63 | 34.31
12.22 | 0.975992201 | 0.8677763 | 29.37035 | 30.13695 | 28.66523 | 26.15213 | 35.63 | 34.31
12.23 | 0.974995337 | 0.8674976 | 29.34507 | 30.11043 | 28.6113 | 26.12073 | 35.69 | 34.31
12.24 | 0.973671739 | 0.8682153 | 29.31976 | 30.08388 | 28.54782 | 26.11929 | 35.69 | 34.31
12.25 | 0.972348142 | 0.868933 | 29.29442 | 30.05731 | 28.48438 | 26.11779 | 35.75 | 34.31
12.26 | 0.969801317 | 0.8696252 | 29.26906 | 30.03071 | 28.38517 | 26.11546 | 35.75 | 34.31
12.27 | 0.963648403 | 0.8702421 | 29.24367 | 30.00408 | 28.18061 | 26.11081 | 35.75 | 34.31
12.28 | 0.95749549 | 0.870859 | 29.21825 | 29.97742 | 27.97634 | 26.10611 | 35.75 | 34.38
12.29 | 0.952992586 | 0.870543 | 29.1928 | 29.95074 | 27.82052 | 26.07341 | 35.75 | 34.31
12.3 | 0.951571846 | 0.8684845 | 29.16733 | 29.92404 | 27.75481 | 25.98857 | 35.75 | 34.31
12.31 | 0.950151106 | 0.866426 | 29.14183 | 29.89731 | 27.68914 | 25.90381 | 35.81 | 34.38
12.32 | 0.951369708 | 0.8649891 | 29.11631 | 29.87056 | 27.70037 | 25.83771 | 35.81 | 34.38
12.33 | 0.956083156 | 0.8643755 | 29.09075 | 29.84378 | 27.81318 | 25.79623 | 35.88 | 34.31
12.34 | 0.960796605 | 0.8637618 | 29.06518 | 29.81697 | 27.92572 | 25.75477 | 35.88 | 34.38
12.35 | 0.963672985 | 0.8643868 | 29.03958 | 29.79015 | 27.98466 | 25.75021 | 35.81 | 34.38
12.36 | 0.964697235 | 0.8662605 | 29.01395 | 29.7633 | 27.98968 | 25.78277 | 35.88 | 34.38
12.37 | 0.965721484 | 0.8681342 | 28.9883 | 29.73643 | 27.99462 | 25.81521 | 35.88 | 34.38
12.38 | 0.964434036 | 0.8689588 | 28.96263 | 29.70953 | 27.93254 | 25.81636 | 35.88 | 34.38
12.39 | 0.961267792 | 0.8689307 | 28.93693 | 29.68261 | 27.81614 | 25.79213 | 35.94 | 34.38
12.4 | 0.958101548 | 0.8689026 | 28.91121 | 29.65567 | 27.69987 | 25.76789 | 35.94 | 34.44
12.41 | 0.955923071 | 0.8684043 | 28.88546 | 29.62871 | 27.61228 | 25.7297 | 35.94 | 34.38
12.42 | 0.95442747 | 0.8675809 | 28.85969 | 29.60173 | 27.54448 | 25.68189 | 35.94 | 34.44
12.43 | 0.952931868 | 0.8667575 | 28.8339 | 29.57472 | 27.47674 | 25.63411 | 35.94 | 34.44
12.44 | 0.952784955 | 0.8677853 | 28.80809 | 29.54769 | 27.44791 | 25.64105 | 35.94 | 34.44
12.45 | 0.953476479 | 0.869964 | 28.78225 | 29.52065 | 27.4432 | 25.6819 | 36 | 34.44
12.46 | 0.954168003 | 0.8721426 | 28.7564 | 29.49358 | 27.43843 | 25.72261 | 35.94 | 34.44
12.47 | 0.953687244 | 0.8734841 | 28.73052 | 29.46649 | 27.39993 | 25.73851 | 36 | 34.5
12.48 | 0.952511321 | 0.8743293 | 28.70462 | 29.43938 | 27.34147 | 25.73972 | 36 | 34.5
12.49 | 0.951335399 | 0.8751744 | 28.6787 | 29.41226 | 27.28306 | 25.74085 | 36 | 34.5
12.5 | 0.951182111 | 0.8746565 | 28.65275 | 29.38511 | 27.25399 | 25.70188 | 36 | 34.44
12.51 | 0.951643872 | 0.8733189 | 28.62679 | 29.35795 | 27.24251 | 25.63885 | 36 | 34.44
12.52 | 0.952105633 | 0.8719813 | 28.60081 | 29.33076 | 27.23099 | 25.57588 | 36.06 | 34.5
12.53 | 0.954002929 | 0.8714999 | 28.57481 | 29.30356 | 27.26045 | 25.53805 | 36.06 | 34.44
12.54 | 0.956831121 | 0.8715738 | 28.54879 | 29.27634 | 27.31637 | 25.51649 | 36.06 | 34.5
12.55 | 0.959659313 | 0.8716476 | 28.52274 | 29.2491 | 27.37212 | 25.49491 | 36.06 | 34.44
12.56 | 0.961967025 | 0.8717305 | 28.49668 | 29.22185 | 27.41287 | 25.47357 | 36.06 | 34.5
12.57 | 0.963888766 | 0.8718202 | 28.47061 | 29.19457 | 27.4425 | 25.45242 | 36.06 | 34.5
12.58 | 0.965810507 | 0.8719098 | 28.44451 | 29.16728 | 27.47201 | 25.43124 | 36.13 | 34.5
12.59 | 0.965813544 | 0.8737922 | 28.41839 | 29.13998 | 27.44687 | 25.46228 | 36.13 | 34.5
12.6 | 0.964094794 | 0.8772835 | 28.39226 | 29.11265 | 27.37283 | 25.54005 | 36.13 | 34.5
12.61 | 0.962376044 | 0.8807747 | 28.36611 | 29.08531 | 27.29886 | 25.61761 | 36.13 | 34.5
12.62 | 0.958484917 | 0.8839727 | 28.33994 | 29.05796 | 27.16341 | 25.68644 | 36.19 | 34.5
12.63 | 0.952095063 | 0.8868332 | 28.31376 | 29.03059 | 26.95739 | 25.74529 | 36.13 | 34.56
12.64 | 0.945705208 | 0.8896937 | 28.28755 | 29.0032 | 26.75169 | 25.80396 | 36.19 | 34.56
12.65 | 0.94019047 | 0.8902956 | 28.26134 | 28.9758 | 26.57104 | 25.79703 | 36.19 | 34.56
12.66 | 0.936055182 | 0.8873374 | 28.2351 | 28.94838 | 26.42961 | 25.68698 | 36.19 | 34.56
12.67 | 0.931919895 | 0.8843791 | 28.20885 | 28.92095 | 26.28839 | 25.57708 | 36.19 | 34.56
12.68 | 0.929491744 | 0.8815072 | 28.18258 | 28.8935 | 26.19548 | 25.46983 | 36.19 | 34.56
12.69 | 0.931120068 | 0.8788402 | 28.1563 | 28.86605 | 26.2169 | 25.36864 | 36.19 | 34.56
12.7 | 0.932748393 | 0.8761733 | 28.13 | 28.83857 | 26.23821 | 25.26759 | 36.25 | 34.56
12.71 | 0.935197926 | 0.8739314 | 28.10369 | 28.81108 | 26.28251 | 25.17891 | 36.25 | 34.56
12.72 | 0.94116955 | 0.8735127 | 28.07736 | 28.78358 | 26.42556 | 25.14283 | 36.25 | 34.56
12.73 | 0.947141173 | 0.873094 | 28.05102 | 28.75607 | 26.56828 | 25.10675 | 36.31 | 34.56
12.74 | 0.952987149 | 0.8728213 | 28.02466 | 28.72855 | 26.70714 | 25.07489 | 36.31 | 34.56
12.75 | 0.957074689 | 0.8745916 | 27.99829 | 28.70101 | 26.79646 | 25.10166 | 36.31 | 34.56
12.76 | 0.96116223 | 0.876362 | 27.97191 | 28.67346 | 26.88554 | 25.12833 | 36.31 | 34.56
12.77 | 0.96524977 | 0.8781323 | 27.94551 | 28.64589 | 26.9744 | 25.15488 | 36.25 | 34.56
12.78 | 0.962290799 | 0.8796738 | 27.9191 | 28.61832 | 26.86629 | 25.17478 | 36.31 | 34.56
12.79 | 0.958792657 | 0.8811977 | 27.89267 | 28.59073 | 26.74329 | 25.19409 | 36.31 | 34.56
12.8 | 0.955294516 | 0.8827217 | 27.86624 | 28.56313 | 26.62046 | 25.2133 | 36.31 | 34.56
12.81 | 0.95068045 | 0.8812007 | 27.83979 | 28.53553 | 26.46674 | 25.14553 | 36.38 | 34.56
12.82 | 0.945743634 | 0.8787991 | 27.81333 | 28.50791 | 26.30428 | 25.05272 | 36.38 | 34.56
12.83 | 0.940806817 | 0.8763975 | 27.78685 | 28.48028 | 26.14206 | 24.96004 | 36.38 | 34.56
12.84 | 0.938982097 | 0.8745385 | 27.76037 | 28.45264 | 26.06649 | 24.88293 | 36.38 | 34.56
12.85 | 0.939174079 | 0.8730311 | 27.73387 | 28.42498 | 26.04693 | 24.8159 | 36.38 | 34.63
12.86 | 0.939366061 | 0.8715237 | 27.70736 | 28.39732 | 26.02736 | 24.74894 | 36.38 | 34.63
12.87 | 0.941868265 | 0.8715787 | 27.68084 | 28.36965 | 26.07171 | 24.72639 | 36.38 | 34.56
12.88 | 0.94753224 | 0.8737721 | 27.65431 | 28.34198 | 26.20335 | 24.76443 | 36.44 | 34.63
12.89 | 0.953196216 | 0.8759654 | 27.62777 | 28.31429 | 26.33469 | 24.80234 | 36.44 | 34.56
12.9 | 0.95862302 | 0.8780352 | 27.60122 | 28.28659 | 26.45916 | 24.83662 | 36.44 | 34.56
12.91 | 0.963217439 | 0.879671 | 27.57466 | 28.25888 | 26.56039 | 24.85852 | 36.5 | 34.56
12.92 | 0.967811859 | 0.8813069 | 27.54808 | 28.23117 | 26.66136 | 24.88032 | 36.5 | 34.56
12.93 | 0.972363763 | 0.8829339 | 27.5215 | 28.20345 | 26.76091 | 24.90178 | 36.5 | 34.63
12.94 | 0.969001018 | 0.8829095 | 27.49491 | 28.17572 | 26.6426 | 24.87661 | 36.5 | 34.56
12.95 | 0.965638274 | 0.8828851 | 27.46831 | 28.14798 | 26.52445 | 24.85143 | 36.56 | 34.63
12.96 | 0.96227553 | 0.8828607 | 27.4417 | 28.12023 | 26.40648 | 24.82625 | 36.5 | 34.63
12.97 | 0.95898246 | 0.8819587 | 27.41508 | 28.09248 | 26.29058 | 24.77641 | 36.56 | 34.69
12.98 | 0.955709867 | 0.8807989 | 27.38846 | 28.06472 | 26.17542 | 24.71937 | 36.56 | 34.56
12.99 | 0.952437274 | 0.8796391 | 27.36182 | 28.03695 | 26.06042 | 24.6624 | 36.56 | 34.63
13 | 0.953338487 | 0.8779119 | 27.33518 | 28.00918 | 26.05968 | 24.58959 | 36.56 | 34.63
13.01 | 0.95802864 | 0.8756697 | 27.30853 | 27.9814 | 26.16235 | 24.50246 | 36.63 | 34.63
13.02 | 0.962718793 | 0.8734274 | 27.28187 | 27.95361 | 26.26477 | 24.41545 | 36.63 | 34.63
13.03 | 0.966676346 | 0.8715139 | 27.2552 | 27.92582 | 26.34696 | 24.33774 | 36.63 | 34.63
13.04 | 0.968539588 | 0.8705399 | 27.22853 | 27.89802 | 26.37191 | 24.28634 | 36.63 | 34.63
13.05 | 0.970402829 | 0.869566 | 27.20185 | 27.87022 | 26.39675 | 24.23499 | 36.63 | 34.63
13.06 | 0.972266071 | 0.8685921 | 27.17516 | 27.84241 | 26.42149 | 24.18369 | 36.69 | 34.63
13.07 | 0.969955334 | 0.8686671 | 27.14846 | 27.81459 | 26.3328 | 24.16162 | 36.69 | 34.56
13.08 | 0.967549347 | 0.8687662 | 27.12176 | 27.78677 | 26.24164 | 24.14021 | 36.63 | 34.63
13.09 | 0.96514336 | 0.8688652 | 27.09506 | 27.75895 | 26.15061 | 24.11879 | 36.69 | 34.63
13.1 | 0.966194897 | 0.8691035 | 27.06834 | 27.73112 | 26.1533 | 24.10122 | 36.69 | 34.63
13.11 | 0.9688761 | 0.8694075 | 27.04162 | 27.70329 | 26.19998 | 24.08545 | 36.75 | 34.69
13.12 | 0.971557304 | 0.8697116 | 27.0149 | 27.67545 | 26.24652 | 24.06966 | 36.75 | 34.63
13.13 | 0.973523353 | 0.8714974 | 26.98817 | 27.64761 | 26.27361 | 24.09482 | 36.75 | 34.63
13.14 | 0.97424479 | 0.8758621 | 26.96143 | 27.61977 | 26.26704 | 24.19111 | 36.75 | 34.63
13.15 | 0.974966226 | 0.8802269 | 26.93469 | 27.59192 | 26.26042 | 24.28715 | 36.75 | 34.69
13.16 | 0.97559111 | 0.8846148 | 26.90795 | 27.56407 | 26.25116 | 24.38359 | 36.75 | 34.69
13.17 | 0.973418022 | 0.8896755 | 26.8812 | 27.53622 | 26.16664 | 24.4983 | 36.75 | 34.69
13.18 | 0.971244935 | 0.8947363 | 26.85444 | 27.50836 | 26.08224 | 24.61273 | 36.75 | 34.69
13.19 | 0.969071847 | 0.899797 | 26.82769 | 27.4805 | 25.99796 | 24.72687 | 36.81 | 34.69
13.2 | 0.969091792 | 0.9017375 | 26.80092 | 27.45264 | 25.97256 | 24.75507 | 36.75 | 34.69
13.21 | 0.970120956 | 0.9022421 | 26.77416 | 27.42477 | 25.97417 | 24.74379 | 36.75 | 34.63
13.22 | 0.971150119 | 0.9027467 | 26.74739 | 27.39691 | 25.97573 | 24.73247 | 36.81 | 34.69
13.23 | 0.971326927 | 0.9031995 | 26.72062 | 27.36904 | 25.95445 | 24.7197 | 36.81 | 34.69
13.24 | 0.969686149 | 0.9035417 | 26.69384 | 27.34117 | 25.88465 | 24.70389 | 36.81 | 34.69
13.25 | 0.968045371 | 0.9038839 | 26.66706 | 27.3133 | 25.81492 | 24.68805 | 36.88 | 34.69
13.26 | 0.966404593 | 0.9042261 | 26.64028 | 27.28543 | 25.74529 | 24.6722 | 36.81 | 34.75
13.27 | 0.963973078 | 0.9023527 | 26.61349 | 27.25755 | 25.65469 | 24.59593 | 36.81 | 34.75
13.28 | 0.96148788 | 0.9003288 | 26.5867 | 27.22968 | 25.56279 | 24.51566 | 36.88 | 34.69
13.29 | 0.959002682 | 0.8983049 | 26.55992 | 27.2018 | 25.47103 | 24.43551 | 36.88 | 34.69
13.3 | 0.957640439 | 0.8944487 | 26.53312 | 27.17393 | 25.40919 | 24.30568 | 36.88 | 34.69
13.31 | 0.957249279 | 0.889008 | 26.50633 | 27.14605 | 25.37317 | 24.13306 | 36.88 | 34.69
13.32 | 0.956858118 | 0.8835673 | 26.47953 | 27.11818 | 25.33716 | 23.96073 | 36.88 | 34.69
13.33 | 0.956844479 | 0.878846 | 26.45274 | 27.0903 | 25.31116 | 23.8082 | 36.88 | 34.75
13.34 | 0.959635964 | 0.87947 | 26.42594 | 27.06242 | 25.35928 | 23.80059 | 36.88 | 34.75
13.35 | 0.96242745 | 0.8800939 | 26.39914 | 27.03455 | 25.40726 | 23.79294 | 36.88 | 34.75
13.36 | 0.965218935 | 0.8807179 | 26.37234 | 27.00667 | 25.45508 | 23.78526 | 36.81 | 34.75
13.37 | 0.970932209 | 0.8825849 | 26.34554 | 26.9788 | 25.57973 | 23.81108 | 36.88 | 34.75
13.38 | 0.977999333 | 0.8850278 | 26.31874 | 26.95093 | 25.73971 | 23.85232 | 36.94 | 34.75
13.39 | 0.985066457 | 0.8874707 | 26.29193 | 26.92305 | 25.8993 | 23.89342 | 36.94 | 34.75
13.4 | 0.989612898 | 0.8889495 | 26.26513 | 26.89518 | 25.99231 | 23.90846 | 36.88 | 34.75
13.41 | 0.985736825 | 0.8872072 | 26.23833 | 26.86731 | 25.86409 | 23.83688 | 36.94 | 34.75
13.42 | 0.981860752 | 0.8854649 | 26.21153 | 26.83945 | 25.73607 | 23.76539 | 36.94 | 34.81
13.43 | 0.977984679 | 0.8837226 | 26.18472 | 26.81158 | 25.60826 | 23.694 | 36.94 | 34.81
13.44 | 0.969489369 | 0.8849375 | 26.15792 | 26.78372 | 25.35983 | 23.70191 | 36.94 | 34.81
13.45 | 0.959530844 | 0.887089 | 26.13112 | 26.75585 | 25.07362 | 23.73482 | 37 | 34.88
13.46 | 0.949572319 | 0.8892405 | 26.10432 | 26.728 | 24.78794 | 23.76762 | 37 | 34.88
13.47 | 0.942469947 | 0.8915339 | 26.07752 | 26.70014 | 24.57728 | 23.80408 | 37 | 34.88
13.48 | 0.943070207 | 0.8942098 | 26.05072 | 26.67228 | 24.56766 | 23.85062 | 37 | 34.81
13.49 | 0.943670466 | 0.8968857 | 26.02392 | 26.64443 | 24.55801 | 23.89701 | 37 | 34.88
13.5 | 0.944270725 | 0.8995616 | 25.99713 | 26.61658 | 24.54833 | 23.94326 | 36.94 | 34.88
13.51 | 0.946734714 | 0.8985117 | 25.97033 | 26.58874 | 24.58702 | 23.89029 | 37 | 34.88
13.52 | 0.949776351 | 0.8963069 | 25.94354 | 26.5609 | 24.64056 | 23.80671 | 37 | 34.88
13.53 | 0.952817989 | 0.894102 | 25.91675 | 26.53306 | 24.69395 | 23.72326 | 37 | 34.88
13.54 | 0.955699752 | 0.8916624 | 25.88996 | 26.50522 | 24.74303 | 23.63371 | 37 | 34.88
13.55 | 0.958069562 | 0.8884706 | 25.86318 | 26.47739 | 24.77872 | 23.52439 | 37 | 34.88
13.56 | 0.960439372 | 0.8852788 | 25.83639 | 26.44957 | 24.81429 | 23.41524 | 37 | 34.88
13.57 | 0.962809182 | 0.882087 | 25.80961 | 26.42174 | 24.84973 | 23.30628 | 37 | 34.81
13.58 | 0.964120428 | 0.8790825 | 25.78283 | 26.39393 | 24.85776 | 23.20244 | 37.06 | 34.88
13.59 | 0.964965129 | 0.8761605 | 25.75606 | 26.36611 | 24.8537 | 23.10095 | 37.06 | 34.88
13.6 | 0.96580983 | 0.8732386 | 25.72928 | 26.3383 | 24.8496 | 22.99962 | 37.06 | 34.88
13.61 | 0.966170056 | 0.8707818 | 25.70252 | 26.3105 | 24.833 | 22.9107 | 37.06 | 34.88
13.62 | 0.963333552 | 0.8713943 | 25.67575 | 26.2827 | 24.73431 | 22.90259 | 37.06 | 34.88
13.63 | 0.960497049 | 0.8720069 | 25.64899 | 26.2549 | 24.63578 | 22.89446 | 37.06 | 34.88
13.64 | 0.957660546 | 0.8726194 | 25.62223 | 26.22711 | 24.5374 | 22.88629 | 37.06 | 34.94
13.65 | 0.956726875 | 0.8755207 | 25.59547 | 26.19933 | 24.48788 | 22.93806 | 37 | 34.94
13.66 | 0.957347709 | 0.8802919 | 25.56872 | 26.17155 | 24.47816 | 23.03861 | 37 | 34.88
13.67 | 0.957968543 | 0.8850631 | 25.54198 | 26.14378 | 24.46841 | 23.1389 | 37.06 | 34.94
13.68 | 0.958589377 | 0.8898343 | 25.51523 | 26.11601 | 24.45863 | 23.23893 | 37.06 | 34.94
13.69 | 0.960563987 | 0.8928998 | 25.48849 | 26.08825 | 24.48333 | 23.2942 | 37.06 | 34.88
13.7 | 0.962609482 | 0.895876 | 25.46176 | 26.0605 | 24.50973 | 23.34698 | 37.06 | 34.94
13.71 | 0.964654977 | 0.8988522 | 25.43503 | 26.03275 | 24.53603 | 23.3996 | 37.06 | 34.94
13.72 | 0.965293816 | 0.900891 | 25.40831 | 26.00501 | 24.52648 | 23.42768 | 37.06 | 34.94
13.73 | 0.96309043 | 0.9010357 | 25.38159 | 25.97727 | 24.44477 | 23.40645 | 37.13 | 34.94
13.74 | 0.960887043 | 0.9011803 | 25.35488 | 25.94954 | 24.36317 | 23.38522 | 37.13 | 34.88
13.75 | 0.958683657 | 0.901325 | 25.32817 | 25.92182 | 24.2817 | 23.36399 | 37.13 | 34.94
13.76 | 0.954786225 | 0.9013324 | 25.30146 | 25.89411 | 24.15749 | 23.3392 | 37.13 | 34.94
13.77 | 0.95013722 | 0.901279 | 25.27477 | 25.8664 | 24.0145 | 23.31284 | 37.13 | 34.94
13.78 | 0.945488216 | 0.9012255 | 25.24808 | 25.8387 | 23.87176 | 23.2865 | 37.19 | 35
13.79 | 0.940926315 | 0.9012282 | 25.22139 | 25.81101 | 23.73147 | 23.26161 | 37.19 | 34.94
13.8 | 0.938769306 | 0.9027835 | 25.19471 | 25.78332 | 23.65202 | 23.27676 | 37.13 | 35
13.81 | 0.936612296 | 0.9043387 | 25.16804 | 25.75565 | 23.57269 | 23.29183 | 37.13 | 34.94
13.82 | 0.934455286 | 0.905894 | 25.14137 | 25.72798 | 23.49349 | 23.30682 | 37.13 | 34.94
13.83 | 0.934308475 | 0.9074256 | 25.11471 | 25.70032 | 23.46489 | 23.32112 | 37.13 | 35
13.84 | 0.937771042 | 0.9089147 | 25.08805 | 25.67266 | 23.52685 | 23.33426 | 37.13 | 35
13.85 | 0.941233609 | 0.9104038 | 25.06141 | 25.64502 | 23.58864 | 23.34732 | 37.13 | 35
13.86 | 0.944696176 | 0.911893 | 25.03477 | 25.61738 | 23.65025 | 23.36031 | 37.13 | 34.94
13.87 | 0.946418858 | 0.9109709 | 25.00813 | 25.58975 | 23.66817 | 23.31152 | 37.13 | 35
13.88 | 0.947248463 | 0.9088111 | 24.98151 | 25.56213 | 23.66369 | 23.23115 | 37.13 | 34.94
13.89 | 0.948078068 | 0.9066514 | 24.95489 | 25.53452 | 23.65918 | 23.15091 | 37.19 | 35
13.9 | 0.948907673 | 0.9044916 | 24.92827 | 25.50692 | 23.65463 | 23.0708 | 37.19 | 34.94
13.91 | 0.947406494 | 0.900923 | 24.90167 | 25.47933 | 23.592 | 22.95491 | 37.19 | 35
13.92 | 0.945767263 | 0.897271 | 24.87507 | 25.45175 | 23.52603 | 22.83711 | 37.19 | 34.94
13.93 | 0.944128031 | 0.893619 | 24.84848 | 25.42417 | 23.46015 | 22.71952 | 37.25 | 34.94
13.94 | 0.94419113 | 0.8904594 | 24.8219 | 25.39661 | 23.43662 | 22.61465 | 37.25 | 35
13.95 | 0.950760941 | 0.8891821 | 24.79533 | 25.36905 | 23.57443 | 22.55771 | 37.25 | 35
13.96 | 0.957330751 | 0.8879048 | 24.76877 | 25.34151 | 23.7119 | 22.50085 | 37.25 | 34.94
13.97 | 0.963900562 | 0.8866275 | 24.74221 | 25.31397 | 23.84903 | 22.44406 | 37.31 | 34.94
13.98 | 0.970098512 | 0.8870912 | 24.71566 | 25.28645 | 23.97662 | 22.43138 | 37.25 | 34.94
13.99 | 0.975842917 | 0.8896783 | 24.68912 | 25.25893 | 24.0927 | 22.47232 | 37.25 | 34.94
14 | 0.981587323 | 0.8922654 | 24.66259 | 25.23143 | 24.20848 | 22.51313 | 37.25 | 35
[7 empty] | 37.75 | 35.38
[7 empty] | 37.75 | 35.38
[7 empty] | 37.81 | 35.44
[7 empty] | 37.81 | 35.44
[7 empty] | 37.81 | 35.44
[7 empty] | 37.81 | 35.44
[7 empty] | 37.81 | 35.44
[7 empty] | 37.81 | 35.44
[7 empty] | 37.81 | 35.44
[7 empty] | 37.81 | 35.44
[7 empty] | 37.88 | 35.44
[7 empty] | 37.88 | 35.5
[7 empty] | 37.88 | 35.44
[7 empty] | 37.88 | 35.5
[7 empty] | 37.88 | 35.5
[7 empty] | 37.88 | 35.5
[7 empty] | 37.81 | 35.44
[7 empty] | 37.88 | 35.5
[7 empty] | 37.88 | 35.5
[7 empty] | 37.88 | 35.44
[7 empty] | 37.88 | 35.5
[7 empty] | 37.88 | 35.5
[7 empty] | 37.88 | 35.5
[7 empty] | 37.94 | 35.5
[7 empty] | 37.88 | 35.5
[7 empty] | 37.94 | 35.5
[7 empty] | 37.88 | 35.5
[7 empty] | 37.94 | 35.56
[7 empty] | 37.94 | 35.5
[7 empty] | 37.94 | 35.56
[7 empty] | 37.94 | 35.5
[7 empty] | 37.94 | 35.5
[7 empty] | 37.94 | 35.56
[7 empty] | 37.94 | 35.5
[7 empty] | 38 | 35.56
[7 empty] | 38 | 35.5
[7 empty] | 38 | 35.56
[7 empty] | 38 | 35.56
[7 empty] | 38 | 35.56
[7 empty] | 38 | 35.56
[7 empty] | 38 | 35.56
[7 empty] | 38 | 35.56
[7 empty] | 38.06 | 35.56
[7 empty] | 38 | 35.63
[7 empty] | 38 | 35.63
[7 empty] | 38.06 | 35.63
[7 empty] | 38.06 | 35.56
[7 empty] | 38.06 | 35.63
[7 empty] | 38.06 | 35.63
[7 empty] | 38.06 | 35.63
[7 empty] | 38.13 | 35.63
[7 empty] | 38.13 | 35.63
[7 empty] | 38.06 | 35.63
[7 empty] | 38.13 | 35.63
[7 empty] | 38.13 | 35.69
[7 empty] | 38.13 | 35.69
[7 empty] | 38.13 | 35.63
[7 empty] | 38.13 | 35.69
[7 empty] | 38.13 | 35.69
[7 empty] | 38.19 | 35.69
[7 empty] | 38.19 | 35.69
[7 empty] | 38.13 | 35.75
[7 empty] | 38.19 | 35.69
[7 empty] | 38.19 | 35.75
[7 empty] | 38.19 | 35.75
[7 empty] | 38.19 | 35.69
[7 empty] | 38.19 | 35.69
[7 empty] | 38.25 | 35.69
[7 empty] | 38.25 | 35.75
[7 empty] | 38.25 | 35.69
[7 empty] | 38.25 | 35.75
[7 empty] | 38.25 | 35.75
[7 empty] | 38.25 | 35.81
[7 empty] | 38.25 | 35.81
[7 empty] | 38.25 | 35.81
[7 empty] | 38.31 | 35.81
[7 empty] | 38.25 | 35.81
[7 empty] | 38.25 | 35.81
[7 empty] | 38.31 | 35.81
[7 empty] | 38.31 | 35.81
[7 empty] | 38.31 | 35.81
[7 empty] | 38.31 | 35.81
[7 empty] | 38.31 | 35.81
[7 empty] | 38.31 | 35.81
[7 empty] | 38.31 | 35.81
[7 empty] | 38.31 | 35.81
[7 empty] | 38.31 | 35.81
[7 empty] | 38.38 | 35.81
[7 empty] | 38.38 | 35.81
[7 empty] | 38.38 | 35.81
[7 empty] | 38.38 | 35.81
[7 empty] | 38.38 | 35.88
[7 empty] | 38.38 | 35.81
[7 empty] | 38.38 | 35.81
[7 empty] | 38.38 | 35.81
[7 empty] | 38.44 | 35.81
[7 empty] | 38.38 | 35.81
[7 empty] | 38.44 | 35.88
[7 empty] | 38.44 | 35.88
[7 empty] | 38.44 | 35.88
[7 empty] | 38.44 | 35.88
[7 empty] | 38.5 | 35.88
[7 empty] | 38.44 | 35.88
[7 empty] | 38.5 | 35.88
[7 empty] | 38.44 | 35.81
[7 empty] | 38.5 | 35.88
[7 empty] | 38.56 | 35.88
[7 empty] | 38.5 | 35.88
[7 empty] | 38.5 | 35.88
[7 empty] | 38.5 | 35.81
[7 empty] | 38.5 | 35.88
[7 empty] | 38.56 | 35.88
[7 empty] | 38.56 | 35.88
[7 empty] | 38.5 | 35.88
[7 empty] | 38.56 | 35.88
[7 empty] | 38.56 | 35.88
[7 empty] | 38.56 | 35.88
[7 empty] | 38.56 | 35.88
[7 empty] | 38.63 | 35.81
[7 empty] | 38.56 | 35.81
[7 empty] | 38.63 | 35.88
[7 empty] | 38.69 | 35.88
[7 empty] | 38.63 | 35.88
[7 empty] | 38.63 | 35.88
[7 empty] | 38.63 | 35.88
[7 empty] | 38.63 | 35.88
[7 empty] | 38.63 | 35.88
[7 empty] | 38.69 | 35.88
[7 empty] | 38.63 | 35.94
[7 empty] | 38.69 | 35.94
[7 empty] | 38.69 | 35.94
[7 empty] | 38.69 | 35.94
[7 empty] | 38.69 | 35.94
[7 empty] | 38.69 | 35.94
[7 empty] | 38.75 | 36
[7 empty] | 38.69 | 36
[7 empty] | 38.75 | 35.94
[7 empty] | 38.81 | 36
[7 empty] | 38.75 | 36
[7 empty] | 38.81 | 36
[7 empty] | 38.75 | 36
[7 empty] | 38.75 | 36
[7 empty] | 38.81 | 36
[7 empty] | 38.81 | 36.06
[7 empty] | 38.81 | 36.06
[7 empty] | 38.88 | 36.06
[7 empty] | 38.88 | 36
[7 empty] | 38.88 | 36.06
[7 empty] | 38.94 | 36
[7 empty] | 38.88 | 36
[7 empty] | 38.88 | 36.06
[7 empty] | 38.88 | 36.06
[7 empty] | 38.94 | 36.06
[7 empty] | 38.94 | 36.06
[7 empty] | 38.94 | 36.13
[7 empty] | 38.94 | 36.06
[7 empty] | 38.94 | 36.06
[7 empty] | 39 | 36.06
[7 empty] | 38.94 | 36.13
[7 empty] | 39 | 36.13
[7 empty] | 39 | 36.06
[7 empty] | 39 | 36.13
[7 empty] | 39 | 36.13
[7 empty] | 39.06 | 36.13
[7 empty] | 39 | 36.13
[7 empty] | 39.06 | 36.13
[7 empty] | 39.13 | 36.19
[7 empty] | 39.06 | 36.19
[7 empty] | 39.06 | 36.19
[7 empty] | 39.06 | 36.19
[7 empty] | 39.06 | 36.19
[7 empty] | 39.06 | 36.19
[7 empty] | 39.06 | 36.19
[7 empty] | 39.06 | 36.19
[7 empty] | 39.06 | 36.19
[7 empty] | 39.13 | 36.19
[7 empty] | 39.13 | 36.19
[7 empty] | 39.13 | 36.25
[7 empty] | 39.13 | 36.19
[7 empty] | 39.13 | 36.19
[7 empty] | 39.13 | 36.25
[7 empty] | 39.13 | 36.25
[7 empty] | 39.13 | 36.25
[7 empty] | 39.13 | 36.25
[7 empty] | 39.19 | 36.25
[7 empty] | 39.19 | 36.25
[7 empty] | 39.19 | 36.25
[7 empty] | 39.19 | 36.25
[7 empty] | 39.19 | 36.25
[7 empty] | 39.19 | 36.25
[7 empty] | 39.25 | 36.31
[7 empty] | 39.19 | 36.25
[7 empty] | 39.19 | 36.25
[7 empty] | 39.25 | 36.31
[7 empty] | 39.25 | 36.31
[7 empty] | 39.25 | 36.31
[7 empty] | 39.25 | 36.31
[7 empty] | 39.25 | 36.31
[7 empty] | 39.25 | 36.31
[7 empty] | 39.31 | 36.38
[7 empty] | 39.31 | 36.31
[7 empty] | 39.31 | 36.31
[7 empty] | 39.38 | 36.31
[7 empty] | 39.38 | 36.38
[7 empty] | 39.38 | 36.38
[7 empty] | 39.38 | 36.31
[7 empty] | 39.38 | 36.38
[7 empty] | 39.38 | 36.38
[7 empty] | 39.44 | 36.38
[7 empty] | 39.44 | 36.38
[7 empty] | 39.44 | 36.31
[7 empty] | 39.44 | 36.31
[7 empty] | 39.44 | 36.38
[7 empty] | 39.5 | 36.38
[7 empty] | 39.44 | 36.38
[7 empty] | 39.44 | 36.38
[7 empty] | 39.5 | 36.38
[7 empty] | 39.5 | 36.38
[7 empty] | 39.5 | 36.38
[7 empty] | 39.5 | 36.38
[7 empty] | 39.5 | 36.38
[7 empty] | 39.5 | 36.38
[7 empty] | 39.56 | 36.38
[7 empty] | 39.56 | 36.38
[7 empty] | 39.5 | 36.44
[7 empty] | 39.56 | 36.38
[7 empty] | 39.56 | 36.44
[7 empty] | 39.56 | 36.38
[7 empty] | 39.56 | 36.38
[7 empty] | 39.56 | 36.38
[7 empty] | 39.56 | 36.38
[7 empty] | 39.56 | 36.44
[7 empty] | 39.63 | 36.38
[7 empty] | 39.63 | 36.44
[7 empty] | 39.63 | 36.38
[7 empty] | 39.63 | 36.44
[7 empty] | 39.69 | 36.44
[7 empty] | 39.69 | 36.44
[7 empty] | 39.69 | 36.44
[7 empty] | 39.69 | 36.44
[7 empty] | 39.69 | 36.44
[7 empty] | 39.69 | 36.5
[7 empty] | 39.75 | 36.44
[7 empty] | 39.75 | 36.5
[7 empty] | 39.75 | 36.44
[7 empty] | 39.75 | 36.44
[7 empty] | 39.75 | 36.5
[7 empty] | 39.75 | 36.44
[7 empty] | 39.81 | 36.5
[7 empty] | 39.81 | 36.5
[7 empty] | 39.75 | 36.5
[7 empty] | 39.81 | 36.5
[7 empty] | 39.88 | 36.5
[7 empty] | 39.88 | 36.5
[7 empty] | 39.88 | 36.5
[7 empty] | 39.88 | 36.56
[7 empty] | 39.88 | 36.56
[7 empty] | 39.94 | 36.56
[7 empty] | 39.88 | 36.56
[7 empty] | 39.88 | 36.56
[7 empty] | 39.88 | 36.56
[7 empty] | 39.94 | 36.56
[7 empty] | 40 | 36.63
[7 empty] | 39.94 | 36.56
[7 empty] | 39.94 | 36.63
[7 empty] | 40 | 36.69
[7 empty] | 40 | 36.69
[7 empty] | 39.94 | 36.63
[7 empty] | 40 | 36.63
[7 empty] | 40 | 36.69
[7 empty] | 40 | 36.69
[7 empty] | 40.06 | 36.69
[7 empty] | 40.13 | 36.69
[7 empty] | 40.06 | 36.69
[7 empty] | 40.13 | 36.69
[7 empty] | 40.13 | 36.69
[7 empty] | 40.06 | 36.69
[7 empty] | 40.13 | 36.75
[7 empty] | 40.06 | 36.69
[7 empty] | 40.19 | 36.69
[7 empty] | 40.19 | 36.75
[7 empty] | 40.13 | 36.75
[7 empty] | 40.19 | 36.75
[7 empty] | 40.19 | 36.75
[7 empty] | 40.19 | 36.75
[7 empty] | 40.19 | 36.75
[7 empty] | 40.19 | 36.75
[7 empty] | 40.19 | 36.75
[7 empty] | 40.19 | 36.75
[7 empty] | 40.25 | 36.75
[7 empty] | 40.19 | 36.81
[7 empty] | 40.19 | 36.81
[7 empty] | 40.25 | 36.81
[7 empty] | 40.25 | 36.81
[7 empty] | 40.31 | 36.81
[7 empty] | 40.25 | 36.81
[7 empty] | 40.25 | 36.81
[7 empty] | 40.31 | 36.81
[7 empty] | 40.31 | 36.81
[7 empty] | 40.31 | 36.81
[7 empty] | 40.31 | 36.81
[7 empty] | 40.38 | 36.81
[7 empty] | 40.38 | 36.88
[7 empty] | 40.38 | 36.88
[7 empty] | 40.38 | 36.81
[7 empty] | 40.44 | 36.88
[7 empty] | 40.44 | 36.88
[7 empty] | 40.44 | 36.88
[7 empty] | 40.44 | 36.81
[7 empty] | 40.44 | 36.88
[7 empty] | 40.44 | 36.88
[7 empty] | 40.44 | 36.88
[7 empty] | 40.44 | 36.88
[7 empty] | 40.44 | 36.94
[7 empty] | 40.5 | 36.88
[7 empty] | 40.5 | 36.94
[7 empty] | 40.5 | 36.94
[7 empty] | 40.5 | 36.94
[7 empty] | 40.5 | 36.88
[7 empty] | 40.56 | 36.94
[7 empty] | 40.5 | 36.94
[7 empty] | 40.56 | 36.94
[7 empty] | 40.56 | 36.94
[7 empty] | 40.56 | 37
[7 empty] | 40.56 | 36.94
[7 empty] | 40.56 | 36.94
[7 empty] | 40.56 | 36.94
[7 empty] | 40.63 | 36.94
[7 empty] | 40.63 | 36.94
[7 empty] | 40.63 | 36.94
[7 empty] | 40.63 | 37
[7 empty] | 40.63 | 37
[7 empty] | 40.63 | 37
[7 empty] | 40.63 | 37
[7 empty] | 40.69 | 37
[7 empty] | 40.69 | 37.06
[7 empty] | 40.75 | 37
[7 empty] | 40.69 | 37
[7 empty] | 40.75 | 37
[7 empty] | 40.75 | 37.06
[7 empty] | 40.75 | 37.06
[7 empty] | 40.81 | 37
[7 empty] | 40.75 | 37.06
[7 empty] | 40.75 | 37.06
[7 empty] | 40.81 | 37.06
[7 empty] | 40.81 | 37.06
[7 empty] | 40.81 | 37.06
[7 empty] | 40.81 | 37.13
[7 empty] | 40.81 | 37.13
[7 empty] | 40.81 | 37.13
[7 empty] | 40.88 | 37.13
[7 empty] | 40.88 | 37.13
[7 empty] | 40.88 | 37.19
[7 empty] | 40.88 | 37.19
[7 empty] | 40.88 | 37.13
[7 empty] | 40.88 | 37.13
[7 empty] | 40.94 | 37.19
[7 empty] | 40.94 | 37.19
[7 empty] | 40.94 | 37.19
[7 empty] | 40.94 | 37.19
[7 empty] | 40.94 | 37.19
[7 empty] | 40.94 | 37.19
[7 empty] | 40.94 | 37.19
[7 empty] | 41 | 37.19
[7 empty] | 41 | 37.25
[7 empty] | 41 | 37.25
[7 empty] | 41 | 37.31
[7 empty] | 41.06 | 37.31
[7 empty] | 41.06 | 37.31
[7 empty] | 41.06 | 37.31
[7 empty] | 41.06 | 37.31
[7 empty] | 41.06 | 37.31
[7 empty] | 41.13 | 37.31
[7 empty] | 41.13 | 37.31
[7 empty] | 41.13 | 37.31
[7 empty] | 41.13 | 37.31
[7 empty] | 41.19 | 37.38
[7 empty] | 41.19 | 37.38
[7 empty] | 41.19 | 37.38
[7 empty] | 41.19 | 37.31
[7 empty] | 41.19 | 37.38
[7 empty] | 41.19 | 37.38
[7 empty] | 41.19 | 37.44
[7 empty] | 41.19 | 37.44
[7 empty] | 41.25 | 37.44
[7 empty] | 41.25 | 37.44
[7 empty] | 41.25 | 37.44
[7 empty] | 41.25 | 37.44
[7 empty] | 41.31 | 37.44
[7 empty] | 41.31 | 37.5
[7 empty] | 41.31 | 37.5
[7 empty] | 41.31 | 37.5
[7 empty] | 41.31 | 37.44
[7 empty] | 41.31 | 37.56
[7 empty] | 41.38 | 37.5
[7 empty] | 41.38 | 37.5
[7 empty] | 41.38 | 37.5
[7 empty] | 41.38 | 37.56
[7 empty] | 41.38 | 37.56
[7 empty] | 41.38 | 37.56
[7 empty] | 41.44 | 37.56
[7 empty] | 41.44 | 37.56
[7 empty] | 41.44 | 37.56
[7 empty] | 41.44 | 37.63
[7 empty] | 41.5 | 37.63
[7 empty] | 41.5 | 37.63
[7 empty] | 41.44 | 37.63
[7 empty] | 41.44 | 37.63
[7 empty] | 41.5 | 37.63
[7 empty] | 41.5 | 37.69
[7 empty] | 41.5 | 37.69
[7 empty] | 41.5 | 37.69
[7 empty] | 41.56 | 37.69
[7 empty] | 41.56 | 37.69
[7 empty] | 41.5 | 37.69
[7 empty] | 41.56 | 37.69
[7 empty] | 41.63 | 37.75
[7 empty] | 41.63 | 37.75
[7 empty] | 41.63 | 37.75
[7 empty] | 41.63 | 37.75
[7 empty] | 41.63 | 37.75
[7 empty] | 41.63 | 37.75
[7 empty] | 41.63 | 37.75
[7 empty] | 41.69 | 37.75
[7 empty] | 41.69 | 37.75
[7 empty] | 41.69 | 37.75
[7 empty] | 41.69 | 37.81
[7 empty] | 41.69 | 37.81
[7 empty] | 41.69 | 37.81
[7 empty] | 41.75 | 37.81
[7 empty] | 41.75 | 37.81
[7 empty] | 41.75 | 37.81
[7 empty] | 41.75 | 37.81
[7 empty] | 41.81 | 37.81
[7 empty] | 41.81 | 37.81
[7 empty] | 41.81 | 37.81
[7 empty] | 41.81 | 37.81
[7 empty] | 41.81 | 37.88
[7 empty] | 41.88 | 37.88
[7 empty] | 41.88 | 37.88
[7 empty] | 41.88 | 37.81
[7 empty] | 41.88 | 37.88
[7 empty] | 41.88 | 37.88
[7 empty] | 41.88 | 37.88
[7 empty] | 41.88 | 37.94
[7 empty] | 41.94 | 37.94
[7 empty] | 41.94 | 37.94
[7 empty] | 41.94 | 37.88
[7 empty] | 41.94 | 37.94
[7 empty] | 42 | 37.94
[7 empty] | 42 | 38
[7 empty] | 42 | 38
[7 empty] | 42 | 38
[7 empty] | 42 | 38.06
[7 empty] | 42 | 38.06
[7 empty] | 42.06 | 38.06
[7 empty] | 42.06 | 38.06
[7 empty] | 42.06 | 38.06
[7 empty] | 42.06 | 38.06
[7 empty] | 42.06 | 38.06
[7 empty] | 42.13 | 38.13
[7 empty] | 42.06 | 38.13
[7 empty] | 42.13 | 38.13
[7 empty] | 42.19 | 38.13
[7 empty] | 42.13 | 38.19
[7 empty] | 42.13 | 38.19
[7 empty] | 42.13 | 38.19
[7 empty] | 42.19 | 38.25
[7 empty] | 42.19 | 38.25
[7 empty] | 42.25 | 38.25
[7 empty] | 42.25 | 38.25
[7 empty] | 42.25 | 38.31
[7 empty] | 42.25 | 38.38
[7 empty] | 42.25 | 38.31
[7 empty] | 42.25 | 38.31
[7 empty] | 42.31 | 38.31
[7 empty] | 42.31 | 38.31
[7 empty] | 42.31 | 38.38
[7 empty] | 42.31 | 38.38
[7 empty] | 42.31 | 38.44
[7 empty] | 42.31 | 38.44
[7 empty] | 42.31 | 38.44
[7 empty] | 42.38 | 38.5
[7 empty] | 42.44 | 38.5
[7 empty] | 42.44 | 38.5
[7 empty] | 42.44 | 38.56
[7 empty] | 42.5 | 38.56
[7 empty] | 42.44 | 38.56
[7 empty] | 42.44 | 38.56
[7 empty] | 42.44 | 38.63
[7 empty] | 42.44 | 38.63
[7 empty] | 42.5 | 38.69
[7 empty] | 42.5 | 38.69
[7 empty] | 42.5 | 38.69
[7 empty] | 42.44 | 38.69
[7 empty] | 42.5 | 38.75
[7 empty] | 42.5 | 38.75
[7 empty] | 42.5 | 38.75
[7 empty] | 42.56 | 38.75
[7 empty] | 42.56 | 38.75
[7 empty] | 42.56 | 38.81
[7 empty] | 42.56 | 38.81
[7 empty] | 42.56 | 38.81
[7 empty] | 42.56 | 38.88
[7 empty] | 42.56 | 38.88
[7 empty] | 42.56 | 38.88
[7 empty] | 42.63 | 38.94
[7 empty] | 42.63 | 38.94
[7 empty] | 42.69 | 38.94
[7 empty] | 42.69 | 38.94
[7 empty] | 42.69 | 38.94
[7 empty] | 42.69 | 39
[7 empty] | 42.69 | 39
[7 empty] | 42.75 | 39
[7 empty] | 42.75 | 39.06
[7 empty] | 42.75 | 39.06
[7 empty] | 42.75 | 39.06
[7 empty] | 42.75 | 39.06
[7 empty] | 42.75 | 39.13
[7 empty] | 42.81 | 39.13
[7 empty] | 42.81 | 39.13
[7 empty] | 42.81 | 39.13
[7 empty] | 42.81 | 39.19
[7 empty] | 42.81 | 39.19
[7 empty] | 42.81 | 39.25
[7 empty] | 42.81 | 39.25
[7 empty] | 42.88 | 39.25
[7 empty] | 42.88 | 39.25
[7 empty] | 42.88 | 39.31
[7 empty] | 42.94 | 39.31
[7 empty] | 42.88 | 39.31
[7 empty] | 42.88 | 39.38
[7 empty] | 42.94 | 39.38
[7 empty] | 42.94 | 39.38
[7 empty] | 42.94 | 39.38
[7 empty] | 43 | 39.44
[7 empty] | 43 | 39.44
[7 empty] | 42.94 | 39.44
[7 empty] | 43.06 | 39.5
[7 empty] | 43 | 39.5
[7 empty] | 43.06 | 39.5
[7 empty] | 43.06 | 39.5
[7 empty] | 43.06 | 39.56
[7 empty] | 43.06 | 39.56
[7 empty] | 43.06 | 39.56
[7 empty] | 43.06 | 39.56
[7 empty] | 43.13 | 39.63
[7 empty] | 43.06 | 39.63
[7 empty] | 43.13 | 39.63
[7 empty] | 43.13 | 39.63
[7 empty] | 43.19 | 39.69
[7 empty] | 43.13 | 39.69
[7 empty] | 43.13 | 39.69
[7 empty] | 43.19 | 39.69
[7 empty] | 43.13 | 39.75
[7 empty] | 43.19 | 39.75
[7 empty] | 43.19 | 39.75
[7 empty] | 43.25 | 39.81
[7 empty] | 43.25 | 39.88
[7 empty] | 43.19 | 39.88
[7 empty] | 43.25 | 39.88
[7 empty] | 43.25 | 39.88
[7 empty] | 43.25 | 39.88
[7 empty] | 43.31 | 39.94
[7 empty] | 43.31 | 39.94
[7 empty] | 43.31 | 39.94
[7 empty] | 43.31 | 39.94
[7 empty] | 43.38 | 39.94
[7 empty] | 43.38 | 40
[7 empty] | 43.38 | 40
[7 empty] | 43.38 | 40
[7 empty] | 43.38 | 40.06
[7 empty] | 43.44 | 40.06
[7 empty] | 43.44 | 40.06
[7 empty] | 43.44 | 40.06
[7 empty] | 43.44 | 40.06
[7 empty] | 43.44 | 40.06
[7 empty] | 43.44 | 40.13
[7 empty] | 43.44 | 40.13
[7 empty] | 43.5 | 40.13
[7 empty] | 43.5 | 40.19
[7 empty] | 43.5 | 40.19
[7 empty] | 43.56 | 40.19
[7 empty] | 43.5 | 40.19
[7 empty] | 43.56 | 40.25
[7 empty] | 43.56 | 40.25
[7 empty] | 43.56 | 40.31
[7 empty] | 43.56 | 40.31
[7 empty] | 43.63 | 40.31
[7 empty] | 43.63 | 40.31
[7 empty] | 43.63 | 40.31
[7 empty] | 43.69 | 40.38
[7 empty] | 43.63 | 40.38
[7 empty] | 43.69 | 40.38
[7 empty] | 43.69 | 40.38
[7 empty] | 43.69 | 40.44
[7 empty] | 43.69 | 40.44
[7 empty] | 43.75 | 40.5
[7 empty] | 43.75 | 40.44
[7 empty] | 43.75 | 40.5
[7 empty] | 43.75 | 40.5
[7 empty] | 43.75 | 40.56
[7 empty] | 43.81 | 40.56
[7 empty] | 43.75 | 40.56
[7 empty] | 43.81 | 40.56
[7 empty] | 43.81 | 40.56
[7 empty] | 43.81 | 40.63
[7 empty] | 43.88 | 40.56
[7 empty] | 43.81 | 40.63
[7 empty] | 43.81 | 40.63
[7 empty] | 43.88 | 40.63
[7 empty] | 43.88 | 40.63
[7 empty] | 43.88 | 40.63
[7 empty] | 43.88 | 40.69
[7 empty] | 43.94 | 40.69
[7 empty] | 43.94 | 40.75
[7 empty] | 43.94 | 40.69
[7 empty] | 43.94 | 40.75
[7 empty] | 43.94 | 40.75
[7 empty] | 44 | 40.75
[7 empty] | 44 | 40.81
[7 empty] | 44 | 40.81
[7 empty] | 44 | 40.81
[7 empty] | 44 | 40.88
[7 empty] | 44 | 40.81
[7 empty] | 44 | 40.81
[7 empty] | 44 | 40.88
[7 empty] | 44 | 40.88
[7 empty] | 44.06 | 40.88
[7 empty] | 44.06 | 40.94
[7 empty] | 44.06 | 40.94
[7 empty] | 44.06 | 40.94
[7 empty] | 44.13 | 41
[7 empty] | 44.06 | 41
[7 empty] | 44.13 | 41
[7 empty] | 44.13 | 41.06
[7 empty] | 44.19 | 41.06
[7 empty] | 44.13 | 41.06
[7 empty] | 44.19 | 41.06
[7 empty] | 44.19 | 41.06
[7 empty] | 44.13 | 41.06
[7 empty] | 44.25 | 41.13
[7 empty] | 44.19 | 41.13
[7 empty] | 44.19 | 41.13
[7 empty] | 44.25 | 41.19
[7 empty] | 44.25 | 41.19
[7 empty] | 44.31 | 41.19
[7 empty] | 44.31 | 41.19
[7 empty] | 44.31 | 41.25
[7 empty] | 44.31 | 41.25
[7 empty] | 44.38 | 41.25
[7 empty] | 44.31 | 41.25
[7 empty] | 44.31 | 41.25
[7 empty] | 44.38 | 41.31
[7 empty] | 44.38 | 41.31
[7 empty] | 44.38 | 41.31
[7 empty] | 44.38 | 41.31
[7 empty] | 44.38 | 41.38
[7 empty] | 44.44 | 41.38
[7 empty] | 44.44 | 41.38
[7 empty] | 44.5 | 41.38
[7 empty] | 44.5 | 41.38
[7 empty] | 44.5 | 41.44
[7 empty] | 44.5 | 41.44
[7 empty] | 44.44 | 41.44
[7 empty] | 44.5 | 41.44
[7 empty] | 44.5 | 41.5
[7 empty] | 44.5 | 41.5
[7 empty] | 44.56 | 41.5
[7 empty] | 44.5 | 41.5
[7 empty] | 44.56 | 41.5
[7 empty] | 44.56 | 41.56
[7 empty] | 44.56 | 41.56
[7 empty] | 44.56 | 41.56
[7 empty] | 44.56 | 41.56
[7 empty] | 44.63 | 41.63
[7 empty] | 44.63 | 41.63
[7 empty] | 44.63 | 41.63
[7 empty] | 44.63 | 41.63
[7 empty] | 44.63 | 41.63
[7 empty] | 44.63 | 41.63
[7 empty] | 44.69 | 41.63
[7 empty] | 44.63 | 41.69
[7 empty] | 44.63 | 41.69
[7 empty] | 44.69 | 41.69
[7 empty] | 44.69 | 41.69
[7 empty] | 44.69 | 41.69
[7 empty] | 44.75 | 41.75
[7 empty] | 44.75 | 41.75
[7 empty] | 44.75 | 41.75
[7 empty] | 44.81 | 41.75
[7 empty] | 44.75 | 41.75
[7 empty] | 44.81 | 41.75
[7 empty] | 44.81 | 41.81
[7 empty] | 44.81 | 41.81
[7 empty] | 44.81 | 41.81
[7 empty] | 44.81 | 41.81
[7 empty] | 44.81 | 41.88
[7 empty] | 44.81 | 41.88
[7 empty] | 44.88 | 41.88
[7 empty] | 44.88 | 41.88
[7 empty] | 44.88 | 41.88
[7 empty] | 44.88 | 41.94
[7 empty] | 44.94 | 41.94
[7 empty] | 44.94 | 41.94
[7 empty] | 44.94 | 41.94
[7 empty] | 45 | 41.94
[7 empty] | 45 | 41.94
[7 empty] | 45 | 41.94
[7 empty] | 45 | 41.94
[7 empty] | 45 | 41.94
[7 empty] | 45 | 41.94
[7 empty] | 45 | 42
[7 empty] | 45 | 42
[7 empty] | 45.06 | 42
[7 empty] | 45.06 | 42
[7 empty] | 45.06 | 42
[7 empty] | 45.13 | 42
[7 empty] | 45.13 | 42
[7 empty] | 45.13 | 42
[7 empty] | 45.19 | 42.06
[7 empty] | 45.25 | 42.06
[7 empty] | 45.25 | 42.06
[7 empty] | 45.25 | 42.06
[7 empty] | 45.25 | 42.06
[7 empty] | 45.31 | 42.06
[7 empty] | 45.31 | 42.06
[7 empty] | 45.25 | 42.06
[7 empty] | 45.25 | 42.06
[7 empty] | 45.31 | 42.13
[7 empty] | 45.31 | 42.06
[7 empty] | 45.38 | 42.06
[7 empty] | 45.31 | 42.06
[7 empty] | 45.38 | 42.13
[7 empty] | 45.38 | 42.13
[7 empty] | 45.38 | 42.13
[7 empty] | 45.44 | 42.06
[7 empty] | 45.44 | 42.06
[7 empty] | 45.44 | 42.13
[7 empty] | 45.44 | 42.13
[7 empty] | 45.5 | 42.13
[7 empty] | 45.5 | 42.13
[7 empty] | 45.56 | 42.13
[7 empty] | 45.44 | 42.19
[7 empty] | 45.44 | 42.19
[7 empty] | 45.44 | 42.19
[7 empty] | 45.44 | 42.19
[7 empty] | 45.44 | 42.13
[7 empty] | 45.44 | 42.13
[7 empty] | 45.44 | 42.13
[7 empty] | 45.5 | 42.13
[7 empty] | 45.5 | 42.19
[7 empty] | 45.5 | 42.13
[7 empty] | 45.56 | 42.13
[7 empty] | 45.56 | 42.13
[7 empty] | 45.5 | 42.13
[7 empty] | 45.5 | 42.13
[7 empty] | 45.56 | 42.13
[7 empty] | 45.66 | 42.13
[7 empty] | 45.56 | 42.13
[7 empty] | 45.5 | 42.13
[7 empty] | 45.5 | 42.13
[7 empty] | 45.5 | 42.13
[7 empty] | 45.5 | 42.13
[7 empty] | 45.56 | 42.06
[7 empty] | 45.66 | 42.06
[7 empty] | 45.56 | 42.06
[7 empty] | 45.56 | 42.06
[7 empty] | 45.56 | 42.06
[7 empty] | 45.56 | 42.06
[7 empty] | 45.56 | 42.19
[7 empty] | 45.56 | 42.06
[7 empty] | 45.5 | 42.13
[7 empty] | 45.56 | 42.13
[7 empty] | 45.66 | 42.06
[7 empty] | 45.66 | 42.19
[7 empty] | 45.66 | 42.13
[7 empty] | 45.56 | 42.13
[7 empty] | 45.66 | 42.06
[7 empty] | 45.66 | 42.06
[7 empty] | 45.56 | 42.13
[7 empty] | 45.66 | 42.13
[7 empty] | 45.66 | 42.13
[7 empty] | 45.56 | 42.13

## 151 (15)
Wavelength | ecoFlex + normal emittance | ecoFlex + Ag/Ppy emittance | Pure PNIPAm Ibb | Ag/PPy Ibb | Pure PNIPAm Prad | Ag/PPy Prad | Pure PNIPAm Temp | Ag/PPy Temp | Pure PNIPAm Temp (K) | Ag/PPy Temp (K) | Pure PNIPAm Prad SUM | Ag/PPy Prad SUM
7.5 | 0.943997164 | 0.841378 | 29.03341 | 30.25364 | 27.40746 | 25.45474 | 31.44 | 33.44 | 304.59 | 306.59 | 190.9515 | 176.5226
7.51 | 0.951354126 | 0.8448984 | 29.084 | 30.30471 | 27.66918 | 25.6044 | 31.44 | 33.5
7.52 | 0.953561718 | 0.846493 | 29.13429 | 30.35547 | 27.78135 | 25.69569 | 31.44 | 33.5
7.53 | 0.951024984 | 0.8466859 | 29.18428 | 30.40592 | 27.75498 | 25.74426 | 31.44 | 33.44
7.54 | 0.948565984 | 0.8453022 | 29.23397 | 30.45605 | 27.73035 | 25.74457 | 31.5 | 33.5
7.55 | 0.950639011 | 0.8424878 | 29.28336 | 30.50587 | 27.8379 | 25.70082 | 31.5 | 33.44
7.56 | 0.958979085 | 0.8396057 | 29.33245 | 30.55537 | 28.1292 | 25.65447 | 31.5 | 33.44
7.57 | 0.97097737 | 0.8382395 | 29.38123 | 30.60456 | 28.52851 | 25.65395 | 31.5 | 33.44
7.58 | 0.969833872 | 0.8396983 | 29.42972 | 30.65344 | 28.54194 | 25.73964 | 31.5 | 33.44
7.59 | 0.952261514 | 0.8406005 | 29.47791 | 30.702 | 28.07067 | 25.80812 | 31.5 | 33.44
7.6 | 0.947559606 | 0.8416135 | 29.52579 | 30.75025 | 27.97745 | 25.87983 | 31.5 | 33.44
7.61 | 0.957853495 | 0.844772 | 29.57338 | 30.79819 | 28.32696 | 26.01745 | 31.5 | 33.5
7.62 | 0.96644397 | 0.8440971 | 29.62066 | 30.84581 | 28.62671 | 26.03686 | 31.56 | 33.5
7.63 | 0.96668601 | 0.8403781 | 29.66765 | 30.89312 | 28.6793 | 25.9619 | 31.5 | 33.5
7.64 | 0.96449718 | 0.8389547 | 29.71434 | 30.94012 | 28.65939 | 25.95736 | 31.56 | 33.44
7.65 | 0.964694916 | 0.8419308 | 29.76072 | 30.9868 | 28.71002 | 26.08874 | 31.5 | 33.5
7.66 | 0.961029473 | 0.8454158 | 29.80681 | 31.03317 | 28.64522 | 26.23593 | 31.5 | 33.44
7.67 | 0.950785267 | 0.8484368 | 29.8526 | 31.07923 | 28.38341 | 26.36876 | 31.56 | 33.44
7.68 | 0.9436658 | 0.8487154 | 29.89809 | 31.12498 | 28.2138 | 26.41625 | 31.56 | 33.44
7.69 | 0.942607148 | 0.8487135 | 29.94328 | 31.17042 | 28.22475 | 26.45476 | 31.56 | 33.5
7.7 | 0.947017981 | 0.8497958 | 29.98817 | 31.21554 | 28.39934 | 26.52684 | 31.56 | 33.5
7.71 | 0.952900764 | 0.8491194 | 30.03277 | 31.26036 | 28.61825 | 26.54378 | 31.56 | 33.5
7.72 | 0.957600088 | 0.8471275 | 30.07706 | 31.30486 | 28.8018 | 26.51921 | 31.56 | 33.5
7.73 | 0.95996685 | 0.8464969 | 30.12106 | 31.34906 | 28.91522 | 26.53688 | 31.56 | 33.44
7.74 | 0.959181592 | 0.8482769 | 30.16476 | 31.39294 | 28.93349 | 26.62991 | 31.62 | 33.44
7.75 | 0.954488696 | 0.8488855 | 30.20817 | 31.43652 | 28.83336 | 26.686 | 31.56 | 33.44
7.76 | 0.947765299 | 0.8478462 | 30.25128 | 31.47979 | 28.67111 | 26.69002 | 31.62 | 33.44
7.77 | 0.942294508 | 0.8474256 | 30.29409 | 31.52274 | 28.54595 | 26.71318 | 31.56 | 33.44
7.78 | 0.941184432 | 0.8487516 | 30.3366 | 31.56539 | 28.55234 | 26.79118 | 31.56 | 33.44
7.79 | 0.94446826 | 0.8501302 | 30.37882 | 31.60773 | 28.69183 | 26.87069 | 31.56 | 33.5
7.8 | 0.950029358 | 0.8505147 | 30.42074 | 31.64976 | 28.9006 | 26.91859 | 31.56 | 33.5
7.81 | 0.954479535 | 0.8509288 | 30.46237 | 31.69149 | 29.07571 | 26.9672 | 31.62 | 33.5
7.82 | 0.953260424 | 0.8534806 | 30.5037 | 31.73291 | 29.07797 | 27.08342 | 31.62 | 33.44
7.83 | 0.953467335 | 0.8559261 | 30.54474 | 31.77402 | 29.12341 | 27.19621 | 31.62 | 33.44
7.84 | 0.955139076 | 0.8545664 | 30.58548 | 31.81482 | 29.21339 | 27.18788 | 31.62 | 33.5
7.85 | 0.953246825 | 0.8497687 | 30.62593 | 31.85532 | 29.19407 | 27.06966 | 31.69 | 33.44
7.86 | 0.952730867 | 0.845362 | 30.66608 | 31.89551 | 29.21652 | 26.96326 | 31.69 | 33.44
7.87 | 0.958565294 | 0.8445666 | 30.70594 | 31.9354 | 29.43365 | 26.97157 | 31.62 | 33.44
7.88 | 0.9657961 | 0.8463458 | 30.74551 | 31.97499 | 29.6939 | 27.0619 | 31.62 | 33.5
7.89 | 0.959601677 | 0.8477878 | 30.78479 | 32.01427 | 29.54113 | 27.1413 | 31.62 | 33.5
7.9 | 0.955268762 | 0.8506921 | 30.82377 | 32.05324 | 29.44499 | 27.26744 | 31.62 | 33.5
7.91 | 0.955302276 | 0.8535374 | 30.86246 | 32.09191 | 29.48298 | 27.39165 | 31.69 | 33.5
7.92 | 0.956669664 | 0.854341 | 30.90086 | 32.13028 | 29.56192 | 27.45022 | 31.69 | 33.5
7.93 | 0.955402774 | 0.8527858 | 30.93897 | 32.16835 | 29.55918 | 27.43271 | 31.75 | 33.44
7.94 | 0.950022288 | 0.8521559 | 30.97679 | 32.20612 | 29.42864 | 27.44463 | 31.69 | 33.5
7.95 | 0.953284596 | 0.8503727 | 31.01432 | 32.24358 | 29.56547 | 27.41906 | 31.75 | 33.5
7.96 | 0.963354027 | 0.847491 | 31.05156 | 32.28074 | 29.91364 | 27.35764 | 31.69 | 33.5
7.97 | 0.970407567 | 0.8482005 | 31.08851 | 32.31761 | 30.16852 | 27.41181 | 31.69 | 33.5
7.98 | 0.969751704 | 0.8508275 | 31.12517 | 32.35417 | 30.18369 | 27.52782 | 31.75 | 33.5
7.99 | 0.961559055 | 0.850054 | 31.16154 | 32.39043 | 29.96366 | 27.53362 | 31.75 | 33.5
8 | 0.952750167 | 0.843342 | 31.19762 | 32.4264 | 29.72354 | 27.34654 | 31.81 | 33.5
8.01 | 0.944752038 | 0.8434493 | 31.23342 | 32.46207 | 29.50784 | 27.38011 | 31.75 | 33.5
8.02 | 0.941271129 | 0.8480657 | 31.26893 | 32.49743 | 29.43254 | 27.55996 | 31.81 | 33.5
8.03 | 0.943341998 | 0.8527333 | 31.30415 | 32.53251 | 29.53052 | 27.74155 | 31.81 | 33.56
8.04 | 0.949077981 | 0.8538828 | 31.33909 | 32.56728 | 29.74324 | 27.80864 | 31.81 | 33.56
8.05 | 0.948490774 | 0.8532594 | 31.37374 | 32.60176 | 29.7577 | 27.81776 | 31.81 | 33.56
8.06 | 0.949685838 | 0.8505095 | 31.40811 | 32.63594 | 29.82783 | 27.75718 | 31.81 | 33.56
8.07 | 0.956696286 | 0.8439809 | 31.44219 | 32.66983 | 30.08063 | 27.57271 | 31.81 | 33.56
8.08 | 0.963242421 | 0.8367355 | 31.47599 | 32.70342 | 30.31901 | 27.36412 | 31.81 | 33.56
8.09 | 0.962955839 | 0.8325036 | 31.5095 | 32.73672 | 30.34226 | 27.25344 | 31.87 | 33.56
8.1 | 0.955909004 | 0.83506 | 31.54273 | 32.76973 | 30.15198 | 27.36469 | 31.94 | 33.56
8.11 | 0.955136242 | 0.8398178 | 31.57568 | 32.80244 | 30.15908 | 27.54808 | 31.87 | 33.56
8.12 | 0.956962309 | 0.8437943 | 31.60834 | 32.83486 | 30.24799 | 27.70587 | 31.87 | 33.63
8.13 | 0.957876853 | 0.8464372 | 31.64073 | 32.86699 | 30.30792 | 27.81985 | 31.94 | 33.63
8.14 | 0.954591151 | 0.8478765 | 31.67283 | 32.89883 | 30.23461 | 27.89415 | 31.87 | 33.56
8.15 | 0.952895442 | 0.8481539 | 31.70466 | 32.93038 | 30.21122 | 27.93003 | 31.94 | 33.56
8.16 | 0.955994828 | 0.8483032 | 31.7362 | 32.96164 | 30.33964 | 27.96146 | 31.94 | 33.63
8.17 | 0.959414394 | 0.8482034 | 31.76746 | 32.99261 | 30.47816 | 27.98444 | 31.94 | 33.63
8.18 | 0.960678042 | 0.8478435 | 31.79845 | 33.02329 | 30.54807 | 27.99858 | 31.94 | 33.56
8.19 | 0.958206928 | 0.8473479 | 31.82916 | 33.05368 | 30.49892 | 28.00797 | 32 | 33.56
8.2 | 0.953870068 | 0.8467226 | 31.85959 | 33.08378 | 30.38991 | 28.01279 | 32 | 33.56
8.21 | 0.951930657 | 0.847069 | 31.88974 | 33.1136 | 30.35682 | 28.04951 | 31.94 | 33.56
8.22 | 0.953555224 | 0.8485563 | 31.91962 | 33.14313 | 30.43712 | 28.12382 | 32 | 33.56
8.23 | 0.959433017 | 0.851175 | 31.94922 | 33.17238 | 30.65313 | 28.2355 | 32 | 33.56
8.24 | 0.958533543 | 0.8510714 | 31.97854 | 33.20134 | 30.6525 | 28.25671 | 32 | 33.56
8.25 | 0.953447465 | 0.8507703 | 32.00759 | 33.23002 | 30.51756 | 28.27112 | 32 | 33.56
8.26 | 0.948433619 | 0.8516872 | 32.03637 | 33.25842 | 30.38437 | 28.32577 | 32.06 | 33.56
8.27 | 0.946663129 | 0.8545742 | 32.06487 | 33.28653 | 30.35463 | 28.44581 | 32 | 33.56
8.28 | 0.945418176 | 0.8546756 | 32.0931 | 33.31436 | 30.3414 | 28.47297 | 32.06 | 33.56
8.29 | 0.943645478 | 0.849382 | 32.12106 | 33.34191 | 30.31089 | 28.32002 | 32.06 | 33.56
8.3 | 0.942249221 | 0.8447672 | 32.14874 | 33.36918 | 30.29213 | 28.18919 | 32.06 | 33.63
8.31 | 0.942016274 | 0.8443039 | 32.17616 | 33.39617 | 30.31047 | 28.19651 | 32.06 | 33.56
8.32 | 0.945756338 | 0.8493715 | 32.20331 | 33.42287 | 30.45648 | 28.38844 | 32.06 | 33.56
8.33 | 0.953484224 | 0.8484707 | 32.23018 | 33.4493 | 30.73097 | 28.38076 | 32.06 | 33.56
8.34 | 0.958923745 | 0.8450473 | 32.25679 | 33.47546 | 30.9318 | 28.28834 | 32.06 | 33.56
8.35 | 0.959148551 | 0.841206 | 32.28312 | 33.50133 | 30.96431 | 28.18152 | 32.06 | 33.56
8.36 | 0.958117982 | 0.8420731 | 32.30919 | 33.52693 | 30.95602 | 28.23212 | 32.13 | 33.56
8.37 | 0.960297525 | 0.8434455 | 32.335 | 33.55225 | 31.05122 | 28.2995 | 32.13 | 33.5
8.38 | 0.960951404 | 0.8468046 | 32.36053 | 33.5773 | 31.0969 | 28.43341 | 32.13 | 33.56
8.39 | 0.957021193 | 0.8531334 | 32.3858 | 33.60207 | 30.9939 | 28.66705 | 32.06 | 33.56
8.4 | 0.954456426 | 0.857215 | 32.41081 | 33.62657 | 30.93471 | 28.8252 | 32.13 | 33.56
8.41 | 0.95053903 | 0.8543596 | 32.43555 | 33.6508 | 30.83126 | 28.74988 | 32.13 | 33.56
8.42 | 0.945006532 | 0.8471531 | 32.46003 | 33.67475 | 30.67494 | 28.52767 | 32.13 | 33.56
8.43 | 0.937282604 | 0.838147 | 32.48424 | 33.69843 | 30.44691 | 28.24424 | 32.19 | 33.56
8.44 | 0.938021446 | 0.8348433 | 32.50819 | 33.72184 | 30.49338 | 28.15246 | 32.19 | 33.56
8.45 | 0.944030859 | 0.8370507 | 32.53188 | 33.74498 | 30.7111 | 28.24626 | 32.13 | 33.56
8.46 | 0.954273511 | 0.843556 | 32.55531 | 33.76786 | 31.06667 | 28.48508 | 32.13 | 33.56
8.47 | 0.966944492 | 0.8510238 | 32.57848 | 33.79046 | 31.50158 | 28.75649 | 32.19 | 33.56
8.48 | 0.97136101 | 0.8523606 | 32.60139 | 33.81279 | 31.66771 | 28.82069 | 32.19 | 33.56
8.49 | 0.969619264 | 0.850839 | 32.62403 | 33.83486 | 31.63289 | 28.78802 | 32.19 | 33.56
8.5 | 0.962074761 | 0.8476012 | 32.64643 | 33.85666 | 31.4083 | 28.69695 | 32.13 | 33.56
8.51 | 0.957566725 | 0.8521931 | 32.66856 | 33.8782 | 31.28232 | 28.87077 | 32.13 | 33.56
8.52 | 0.95243996 | 0.8582745 | 32.69043 | 33.89947 | 31.13568 | 29.09505 | 32.13 | 33.5
8.53 | 0.946257217 | 0.862798 | 32.71205 | 33.92048 | 30.95402 | 29.26652 | 32.19 | 33.56
8.54 | 0.937664918 | 0.8584986 | 32.73342 | 33.94122 | 30.69298 | 29.13849 | 32.19 | 33.56
8.55 | 0.937799882 | 0.8479937 | 32.75453 | 33.9617 | 30.71719 | 28.79931 | 32.25 | 33.56
8.56 | 0.942752812 | 0.837434 | 32.77538 | 33.98192 | 30.89908 | 28.45762 | 32.19 | 33.56
8.57 | 0.951863844 | 0.82888 | 32.79598 | 34.00188 | 31.21731 | 28.18348 | 32.25 | 33.5
8.58 | 0.957702655 | 0.8294081 | 32.81633 | 34.02158 | 31.42829 | 28.21777 | 32.19 | 33.56
8.59 | 0.961762149 | 0.833038 | 32.83643 | 34.04101 | 31.58083 | 28.35746 | 32.25 | 33.5
8.6 | 0.963161847 | 0.8380733 | 32.85627 | 34.06019 | 31.64591 | 28.54494 | 32.25 | 33.56
8.61 | 0.956783591 | 0.8381831 | 32.87587 | 34.07911 | 31.45509 | 28.56454 | 32.19 | 33.56
8.62 | 0.946866557 | 0.8349405 | 32.89521 | 34.09778 | 31.14738 | 28.46961 | 32.19 | 33.56
8.63 | 0.938770396 | 0.8316799 | 32.91431 | 34.11619 | 30.89898 | 28.37374 | 32.19 | 33.56
8.64 | 0.938647474 | 0.8316304 | 32.93316 | 34.13434 | 30.91262 | 28.38715 | 32.19 | 33.56
8.65 | 0.941699943 | 0.8350333 | 32.95176 | 34.15223 | 31.03067 | 28.51825 | 32.25 | 33.56
8.66 | 0.944845666 | 0.8383847 | 32.97011 | 34.16988 | 31.15166 | 28.6475 | 32.19 | 33.56
8.67 | 0.947298533 | 0.840759 | 32.98821 | 34.18727 | 31.24969 | 28.74325 | 32.25 | 33.56
8.68 | 0.950667323 | 0.8377682 | 33.00608 | 34.2044 | 31.3778 | 28.65536 | 32.25 | 33.56
8.69 | 0.951414151 | 0.8340291 | 33.02369 | 34.22129 | 31.41921 | 28.54155 | 32.25 | 33.56
8.7 | 0.949677626 | 0.8299749 | 33.04106 | 34.23792 | 31.37836 | 28.41662 | 32.25 | 33.5
8.71 | 0.950161539 | 0.829583 | 33.05819 | 34.25431 | 31.41062 | 28.41679 | 32.25 | 33.5
8.72 | 0.948358157 | 0.8284007 | 33.07508 | 34.27044 | 31.36702 | 28.38966 | 32.25 | 33.5
8.73 | 0.945088228 | 0.8269041 | 33.09173 | 34.28633 | 31.2746 | 28.3515 | 32.19 | 33.5
8.74 | 0.942877428 | 0.8271872 | 33.10813 | 34.30197 | 31.21691 | 28.37415 | 32.25 | 33.5
8.75 | 0.948646197 | 0.8318931 | 33.12429 | 34.31736 | 31.42323 | 28.54838 | 32.25 | 33.5
8.76 | 0.958356736 | 0.8384781 | 33.14022 | 34.3325 | 31.76015 | 28.78705 | 32.25 | 33.56
8.77 | 0.96614205 | 0.842512 | 33.1559 | 34.3474 | 32.03331 | 28.9381 | 32.31 | 33.5
8.78 | 0.967571025 | 0.8426667 | 33.17135 | 34.36206 | 32.09564 | 28.95576 | 32.31 | 33.56
8.79 | 0.963973137 | 0.8418848 | 33.18656 | 34.37647 | 31.99095 | 28.94103 | 32.31 | 33.56
8.8 | 0.951852802 | 0.8443246 | 33.20153 | 34.39064 | 31.60297 | 29.03687 | 32.31 | 33.56
8.81 | 0.946340352 | 0.8442237 | 33.21627 | 34.40457 | 31.4339 | 29.04515 | 32.31 | 33.56
8.82 | 0.94664187 | 0.8418373 | 33.23078 | 34.41825 | 31.45764 | 28.97457 | 32.31 | 33.63
8.83 | 0.95846064 | 0.834838 | 33.24505 | 34.4317 | 31.86407 | 28.74489 | 32.31 | 33.56
8.84 | 0.960320636 | 0.8275702 | 33.25908 | 34.44491 | 31.93938 | 28.50558 | 32.31 | 33.56
8.85 | 0.957766894 | 0.82108 | 33.27288 | 34.45787 | 31.86767 | 28.29267 | 32.31 | 33.63
8.86 | 0.953807971 | 0.8180649 | 33.28646 | 34.4706 | 31.74889 | 28.19919 | 32.31 | 33.56
8.87 | 0.959969956 | 0.8212141 | 33.2998 | 34.48309 | 31.9668 | 28.318 | 32.31 | 33.63
8.88 | 0.968990315 | 0.8264798 | 33.31291 | 34.49535 | 32.27988 | 28.50971 | 32.31 | 33.63
8.89 | 0.970034128 | 0.8286807 | 33.32579 | 34.50737 | 32.32715 | 28.59559 | 32.38 | 33.63
8.9 | 0.965116514 | 0.8315569 | 33.33844 | 34.51915 | 32.17548 | 28.70464 | 32.31 | 33.63
8.91 | 0.956999566 | 0.8351923 | 33.35086 | 34.5307 | 31.91676 | 28.83978 | 32.38 | 33.56
8.92 | 0.948925787 | 0.8416717 | 33.36306 | 34.54202 | 31.65907 | 29.07304 | 32.31 | 33.56
8.93 | 0.938130191 | 0.8408328 | 33.37503 | 34.55311 | 31.31012 | 29.05339 | 32.31 | 33.56
8.94 | 0.925942368 | 0.8345011 | 33.38677 | 34.56396 | 30.91423 | 28.84366 | 32.38 | 33.63
8.95 | 0.923355476 | 0.8209182 | 33.39829 | 34.57459 | 30.8385 | 28.38291 | 32.38 | 33.63
8.96 | 0.925986511 | 0.8112158 | 33.40959 | 34.58498 | 30.93683 | 28.05588 | 32.38 | 33.63
8.97 | 0.933705802 | 0.8052975 | 33.42066 | 34.59515 | 31.20507 | 27.85938 | 32.38 | 33.56
8.98 | 0.934047022 | 0.8101292 | 33.43151 | 34.60508 | 31.2266 | 28.03459 | 32.38 | 33.63
8.99 | 0.93486386 | 0.8160816 | 33.44214 | 34.61479 | 31.26385 | 28.2485 | 32.38 | 33.63
9 | 0.93687979 | 0.8229811 | 33.45255 | 34.62428 | 31.34102 | 28.49513 | 32.31 | 33.63
9.01 | 0.950528754 | 0.8241443 | 33.46273 | 34.63353 | 31.80729 | 28.54303 | 32.38 | 33.56
9.02 | 0.964093797 | 0.8240742 | 33.4727 | 34.64257 | 32.27082 | 28.54805 | 32.38 | 33.63
9.03 | 0.971746525 | 0.8235886 | 33.48245 | 34.65138 | 32.53645 | 28.53848 | 32.38 | 33.63
9.04 | 0.97303426 | 0.8265674 | 33.49198 | 34.65996 | 32.58885 | 28.64879 | 32.38 | 33.63
9.05 | 0.971857676 | 0.8304759 | 33.5013 | 34.66832 | 32.55849 | 28.79121 | 32.44 | 33.63
9.06 | 0.971949472 | 0.8309244 | 33.51039 | 34.67647 | 32.57041 | 28.81352 | 32.44 | 33.63
9.07 | 0.96643812 | 0.831953 | 33.51928 | 34.68439 | 32.39431 | 28.85578 | 32.38 | 33.63
9.08 | 0.956294958 | 0.8334611 | 33.52794 | 34.69209 | 32.0626 | 28.91451 | 32.44 | 33.56
9.09 | 0.948717575 | 0.8359723 | 33.5364 | 34.69957 | 31.81657 | 29.00788 | 32.44 | 33.63
9.1 | 0.944394298 | 0.8355672 | 33.54464 | 34.70684 | 31.67937 | 28.9999 | 32.44 | 33.63
9.11 | 0.9455011 | 0.8300585 | 33.55267 | 34.71388 | 31.72408 | 28.81455 | 32.44 | 33.63
9.12 | 0.947017529 | 0.8250134 | 33.56048 | 34.72071 | 31.78237 | 28.64505 | 32.44 | 33.63
9.13 | 0.948210998 | 0.8206215 | 33.56809 | 34.72733 | 31.82963 | 28.49799 | 32.44 | 33.56
9.14 | 0.947128034 | 0.8188466 | 33.57549 | 34.73373 | 31.80028 | 28.4416 | 32.44 | 33.63
9.15 | 0.94305748 | 0.8197212 | 33.58267 | 34.73991 | 31.67039 | 28.47704 | 32.44 | 33.63
9.16 | 0.936582172 | 0.8227283 | 33.58965 | 34.74589 | 31.45947 | 28.58643 | 32.44 | 33.63
9.17 | 0.933046918 | 0.8295001 | 33.59642 | 34.75165 | 31.34704 | 28.8265 | 32.5 | 33.63
9.18 | 0.928918751 | 0.8342583 | 33.60299 | 34.7572 | 31.21445 | 28.99648 | 32.5 | 33.63
9.19 | 0.923097911 | 0.8341474 | 33.60935 | 34.76254 | 31.02472 | 28.99708 | 32.5 | 33.56
9.2 | 0.91743489 | 0.8353164 | 33.6155 | 34.76766 | 30.84003 | 29.042 | 32.5 | 33.56
9.21 | 0.912737846 | 0.837305 | 33.62145 | 34.77258 | 30.68757 | 29.11526 | 32.5 | 33.56
9.22 | 0.922823398 | 0.8433312 | 33.62719 | 34.7773 | 31.03196 | 29.32878 | 32.5 | 33.56
9.23 | 0.938003872 | 0.844882 | 33.63274 | 34.7818 | 31.54764 | 29.38652 | 32.5 | 33.56
9.24 | 0.960266483 | 0.840212 | 33.63808 | 34.7861 | 32.30152 | 29.2277 | 32.5 | 33.63
9.25 | 0.97003101 | 0.8323282 | 33.64322 | 34.79019 | 32.63496 | 28.95686 | 32.5 | 33.56
9.26 | 0.974113989 | 0.8244375 | 33.64815 | 34.79408 | 32.77714 | 28.68554 | 32.5 | 33.63
9.27 | 0.963788467 | 0.8231642 | 33.65289 | 34.79776 | 32.43427 | 28.64427 | 32.56 | 33.63
9.28 | 0.959145172 | 0.8223086 | 33.65743 | 34.80124 | 32.28236 | 28.61736 | 32.56 | 33.63
9.29 | 0.960982983 | 0.8219295 | 33.66178 | 34.80452 | 32.34839 | 28.60686 | 32.56 | 33.63
9.3 | 0.961870556 | 0.8219649 | 33.66592 | 34.80759 | 32.38226 | 28.61062 | 32.63 | 33.63
9.31 | 0.960727576 | 0.823455 | 33.66987 | 34.81047 | 32.34757 | 28.66486 | 32.63 | 33.63
9.32 | 0.948215624 | 0.8334977 | 33.67362 | 34.81314 | 31.92985 | 29.01667 | 32.56 | 33.63
9.33 | 0.937208173 | 0.8443343 | 33.67718 | 34.81562 | 31.56253 | 29.39602 | 32.63 | 33.63
9.34 | 0.927949291 | 0.8560937 | 33.68054 | 34.8179 | 31.25383 | 29.80739 | 32.63 | 33.63
9.35 | 0.924657738 | 0.8566699 | 33.68371 | 34.81998 | 31.1459 | 29.82923 | 32.63 | 33.63
9.36 | 0.923023504 | 0.8531533 | 33.68669 | 34.82186 | 31.09361 | 29.70839 | 32.63 | 33.56
9.37 | 0.921352757 | 0.8404039 | 33.68947 | 34.82355 | 31.03989 | 29.26585 | 32.63 | 33.63
9.38 | 0.922544198 | 0.8314083 | 33.69207 | 34.82505 | 31.08242 | 28.95383 | 32.69 | 33.56
9.39 | 0.927966626 | 0.8279614 | 33.69447 | 34.82635 | 31.26735 | 28.83487 | 32.69 | 33.56
9.4 | 0.942921034 | 0.8302629 | 33.69669 | 34.82745 | 31.77332 | 28.91594 | 32.69 | 33.63
9.41 | 0.96186177 | 0.8349691 | 33.69872 | 34.82837 | 32.41351 | 29.08061 | 32.75 | 33.63
9.42 | 0.969860691 | 0.8362575 | 33.70055 | 34.82909 | 32.68484 | 29.12609 | 32.75 | 33.56
9.43 | 0.972507677 | 0.8366892 | 33.70221 | 34.82962 | 32.77565 | 29.14157 | 32.75 | 33.63
9.44 | 0.962010204 | 0.835017 | 33.70367 | 34.82996 | 32.42328 | 29.08361 | 32.75 | 33.56
9.45 | 0.949831142 | 0.8329496 | 33.70495 | 34.83011 | 32.01401 | 29.01173 | 32.75 | 33.56
9.46 | 0.936394901 | 0.8305866 | 33.70605 | 34.83008 | 31.56217 | 28.9294 | 32.75 | 33.63
9.47 | 0.928406217 | 0.8318847 | 33.70696 | 34.82985 | 31.29375 | 28.97442 | 32.81 | 33.56
9.48 | 0.922808407 | 0.8343452 | 33.70768 | 34.82944 | 31.10573 | 29.05978 | 32.81 | 33.56
9.49 | 0.927717842 | 0.8405798 | 33.70823 | 34.82885 | 31.27173 | 29.27643 | 32.81 | 33.63
9.5 | 0.932525864 | 0.8451655 | 33.70859 | 34.82807 | 31.43413 | 29.43548 | 32.81 | 33.63
9.51 | 0.937170545 | 0.8470956 | 33.70878 | 34.8271 | 31.59087 | 29.50189 | 32.81 | 33.63
9.52 | 0.935004714 | 0.845055 | 33.70878 | 34.82595 | 31.51787 | 29.42985 | 32.88 | 33.63
9.53 | 0.929018406 | 0.840787 | 33.7086 | 34.82462 | 31.31591 | 29.28009 | 32.81 | 33.63
9.54 | 0.936806356 | 0.8382299 | 33.70825 | 34.82311 | 31.5781 | 29.18977 | 32.88 | 33.63
9.55 | 0.947385194 | 0.8371474 | 33.70771 | 34.82141 | 31.93419 | 29.15066 | 32.88 | 33.63
9.56 | 0.965045299 | 0.8440766 | 33.707 | 34.81954 | 32.52879 | 29.39036 | 32.94 | 33.63
9.57 | 0.97315036 | 0.8488311 | 33.70612 | 34.81749 | 32.80112 | 29.55416 | 32.88 | 33.63
9.58 | 0.965316843 | 0.8499579 | 33.70506 | 34.81525 | 32.53606 | 29.5915 | 32.94 | 33.63
9.59 | 0.957925852 | 0.8450507 | 33.70382 | 34.81284 | 32.28576 | 29.41862 | 32.94 | 33.63
9.6 | 0.950821914 | 0.8362293 | 33.70241 | 34.81026 | 32.04499 | 29.10935 | 32.88 | 33.63
9.61 | 0.952991485 | 0.833705 | 33.70083 | 34.80749 | 32.1166 | 29.01918 | 32.94 | 33.63
9.62 | 0.956546656 | 0.8327527 | 33.69907 | 34.80455 | 32.23474 | 28.98358 | 33 | 33.56
9.63 | 0.950854954 | 0.8374203 | 33.69715 | 34.80144 | 32.0411 | 29.14343 | 32.94 | 33.63
9.64 | 0.94656863 | 0.841145 | 33.69505 | 34.79815 | 31.89468 | 29.27029 | 33 | 33.63
9.65 | 0.946233876 | 0.8422181 | 33.69278 | 34.79469 | 31.88125 | 29.30472 | 33 | 33.63
9.66 | 0.949999992 | 0.8426082 | 33.69034 | 34.79106 | 32.00583 | 29.31523 | 33 | 33.63
9.67 | 0.95843383 | 0.8422208 | 33.68774 | 34.78726 | 32.28747 | 29.29855 | 33 | 33.56
9.68 | 0.96252638 | 0.8406456 | 33.68497 | 34.78328 | 32.42267 | 29.24041 | 33 | 33.63
9.69 | 0.964444811 | 0.8384757 | 33.68203 | 34.77914 | 32.48445 | 29.16146 | 33 | 33.63
9.7 | 0.963535096 | 0.833409 | 33.67892 | 34.77482 | 32.45082 | 28.98165 | 33.06 | 33.63
9.71 | 0.962023636 | 0.8280064 | 33.67565 | 34.77034 | 32.39677 | 28.79007 | 33 | 33.56
9.72 | 0.957543429 | 0.8257518 | 33.67221 | 34.76569 | 32.2426 | 28.70783 | 33 | 33.63
9.73 | 0.952928358 | 0.824004 | 33.66861 | 34.76088 | 32.08377 | 28.6431 | 33.06 | 33.63
9.74 | 0.947839715 | 0.8240359 | 33.66485 | 34.7559 | 31.90888 | 28.64011 | 33.06 | 33.63
9.75 | 0.941641465 | 0.8238248 | 33.66092 | 34.75075 | 31.69652 | 28.62853 | 33.06 | 33.63
9.76 | 0.933730292 | 0.8232388 | 33.65683 | 34.74544 | 31.4264 | 28.60379 | 33.13 | 33.63
9.77 | 0.925318846 | 0.8262518 | 33.65258 | 34.73997 | 31.13937 | 28.70396 | 33.13 | 33.63
9.78 | 0.916510656 | 0.832119 | 33.64817 | 34.73433 | 30.83891 | 28.90309 | 33.13 | 33.63
9.79 | 0.917304673 | 0.8384561 | 33.6436 | 34.72853 | 30.86144 | 29.11835 | 33.13 | 33.63
9.8 | 0.921919317 | 0.8449803 | 33.63888 | 34.72257 | 31.01233 | 29.33989 | 33.13 | 33.63
9.81 | 0.9323435 | 0.8429682 | 33.63399 | 34.71645 | 31.35843 | 29.26486 | 33.13 | 33.63
9.82 | 0.943616897 | 0.8396018 | 33.62895 | 34.71017 | 31.73284 | 29.14272 | 33.13 | 33.63
9.83 | 0.949877336 | 0.8327665 | 33.62375 | 34.70373 | 31.93844 | 28.9001 | 33.19 | 33.63
9.84 | 0.954883372 | 0.8265894 | 33.6184 | 34.69714 | 32.10165 | 28.68028 | 33.19 | 33.63
9.85 | 0.952574365 | 0.8242507 | 33.61289 | 34.69038 | 32.01877 | 28.59357 | 33.19 | 33.63
9.86 | 0.948914098 | 0.8232042 | 33.60722 | 34.68347 | 31.89037 | 28.55158 | 33.13 | 33.63
9.87 | 0.941708088 | 0.8255482 | 33.6014 | 34.6764 | 31.64271 | 28.62704 | 33.13 | 33.63
9.88 | 0.936218704 | 0.8288264 | 33.59543 | 34.66918 | 31.45267 | 28.73473 | 33.19 | 33.69
9.89 | 0.933321852 | 0.8335156 | 33.58931 | 34.66181 | 31.34964 | 28.89116 | 33.19 | 33.63
9.9 | 0.932483749 | 0.8379358 | 33.58304 | 34.65428 | 31.31564 | 29.03806 | 33.25 | 33.69
9.91 | 0.933595123 | 0.8421013 | 33.57661 | 34.6466 | 31.34696 | 29.17594 | 33.25 | 33.63
9.92 | 0.936751671 | 0.8444974 | 33.57004 | 34.63876 | 31.44679 | 29.25235 | 33.25 | 33.63
9.93 | 0.941152762 | 0.8458169 | 33.56332 | 34.63078 | 31.58821 | 29.2913 | 33.25 | 33.69
9.94 | 0.9454541 | 0.843604 | 33.55644 | 34.62264 | 31.72608 | 29.2078 | 33.25 | 33.63
9.95 | 0.949717124 | 0.8400343 | 33.54942 | 34.61436 | 31.86246 | 29.07725 | 33.31 | 33.63
9.96 | 0.952267304 | 0.8361789 | 33.54226 | 34.60593 | 31.9412 | 28.93674 | 33.31 | 33.63
9.97 | 0.954431288 | 0.832259 | 33.53495 | 34.59734 | 32.0068 | 28.79395 | 33.25 | 33.63
9.98 | 0.960169193 | 0.8345055 | 33.52749 | 34.58861 | 32.19206 | 28.86439 | 33.31 | 33.69
9.99 | 0.966294528 | 0.8374205 | 33.51989 | 34.57974 | 32.39008 | 28.95778 | 33.31 | 33.69
10 | 0.971114417 | 0.8418101 | 33.51214 | 34.57072 | 32.54412 | 29.10198 | 33.31 | 33.69
10.01 | 0.975466578 | 0.8459027 | 33.50425 | 34.56155 | 32.68227 | 29.23571 | 33.38 | 33.69
10.02 | 0.97181723 | 0.8441065 | 33.49622 | 34.55224 | 32.5522 | 29.16577 | 33.38 | 33.63
10.03 | 0.967531419 | 0.842252 | 33.48804 | 34.54278 | 32.40073 | 29.09373 | 33.38 | 33.63
10.04 | 0.958410883 | 0.8399548 | 33.47973 | 34.53318 | 32.08733 | 29.00631 | 33.44 | 33.69
10.05 | 0.950429741 | 0.8386752 | 33.47127 | 34.52344 | 31.81209 | 28.95396 | 33.38 | 33.75
10.06 | 0.94790456 | 0.8422685 | 33.46267 | 34.51356 | 31.71942 | 29.06969 | 33.44 | 33.69
10.07 | 0.946984045 | 0.8454722 | 33.45394 | 34.50354 | 31.68034 | 29.17178 | 33.38 | 33.69
10.08 | 0.951698959 | 0.8473077 | 33.44506 | 34.49338 | 31.82963 | 29.2265 | 33.5 | 33.69
10.09 | 0.955008378 | 0.8483985 | 33.43605 | 34.48307 | 31.93171 | 29.25539 | 33.44 | 33.69
10.1 | 0.954377646 | 0.8474018 | 33.4269 | 34.47263 | 31.90189 | 29.21217 | 33.44 | 33.63
10.11 | 0.954206318 | 0.8466349 | 33.41762 | 34.46206 | 31.8873 | 29.17678 | 33.5 | 33.75
10.12 | 0.955124619 | 0.846413 | 33.4082 | 34.45134 | 31.90899 | 29.16006 | 33.5 | 33.69
10.13 | 0.956680852 | 0.8453952 | 33.39865 | 34.44049 | 31.95184 | 29.11583 | 33.56 | 33.69
10.14 | 0.959576966 | 0.842706 | 33.38896 | 34.4295 | 32.03927 | 29.01395 | 33.56 | 33.69
10.15 | 0.961154629 | 0.8414178 | 33.37913 | 34.41838 | 32.08251 | 28.96024 | 33.56 | 33.69
10.16 | 0.960181909 | 0.8428397 | 33.36918 | 34.40712 | 32.04048 | 28.99969 | 33.5 | 33.69
10.17 | 0.959086787 | 0.84567 | 33.35909 | 34.39573 | 31.99426 | 29.08744 | 33.56 | 33.69
10.18 | 0.957765601 | 0.8511014 | 33.34887 | 34.38421 | 31.9404 | 29.26445 | 33.56 | 33.75
10.19 | 0.956143762 | 0.854681 | 33.33852 | 34.37256 | 31.87642 | 29.37757 | 33.63 | 33.75
10.2 | 0.953973069 | 0.8548802 | 33.32804 | 34.36077 | 31.79406 | 29.37434 | 33.63 | 33.75
10.21 | 0.953375686 | 0.854144 | 33.31743 | 34.34885 | 31.76403 | 29.33887 | 33.63 | 33.75
10.22 | 0.955716849 | 0.8516609 | 33.3067 | 34.33681 | 31.83177 | 29.24331 | 33.63 | 33.75
10.23 | 0.958661664 | 0.8503516 | 33.29583 | 34.32463 | 31.91944 | 29.188 | 33.63 | 33.75
10.24 | 0.962801622 | 0.8513662 | 33.28484 | 34.31233 | 32.0467 | 29.21235 | 33.63 | 33.69
10.25 | 0.964731864 | 0.8517679 | 33.27372 | 34.29989 | 32.10022 | 29.21555 | 33.69 | 33.69
10.26 | 0.961845947 | 0.8508336 | 33.26247 | 34.28733 | 31.99338 | 29.17282 | 33.69 | 33.69
10.27 | 0.958237072 | 0.8499236 | 33.2511 | 34.27465 | 31.86244 | 29.13083 | 33.69 | 33.75
10.28 | 0.952818292 | 0.8490745 | 33.23961 | 34.26184 | 31.67131 | 29.09085 | 33.69 | 33.75
10.29 | 0.948706823 | 0.849571 | 33.22799 | 34.2489 | 31.52362 | 29.09687 | 33.69 | 33.75
10.3 | 0.948553117 | 0.8541413 | 33.21625 | 34.23584 | 31.50737 | 29.24224 | 33.75 | 33.75
10.31 | 0.949610715 | 0.858148 | 33.20438 | 34.22265 | 31.53124 | 29.3681 | 33.75 | 33.75
10.32 | 0.95542206 | 0.8599423 | 33.1924 | 34.20935 | 31.71275 | 29.41806 | 33.69 | 33.81
10.33 | 0.960973519 | 0.8612377 | 33.18029 | 34.19592 | 31.88538 | 29.45081 | 33.75 | 33.75
10.34 | 0.96504866 | 0.8596984 | 33.16806 | 34.18236 | 32.00879 | 29.38653 | 33.75 | 33.81
10.35 | 0.968577079 | 0.8582411 | 33.15571 | 34.16869 | 32.11386 | 29.32497 | 33.75 | 33.81
10.36 | 0.966447155 | 0.8576309 | 33.14324 | 34.1549 | 32.03119 | 29.2923 | 33.75 | 33.81
10.37 | 0.964275185 | 0.8570102 | 33.13066 | 34.14099 | 31.94707 | 29.25917 | 33.75 | 33.75
10.38 | 0.959845826 | 0.8558289 | 33.11795 | 34.12696 | 31.78813 | 29.20684 | 33.81 | 33.81
10.39 | 0.955416467 | 0.8546477 | 33.10513 | 34.11281 | 31.62919 | 29.15443 | 33.81 | 33.81
10.4 | 0.953988121 | 0.8537289 | 33.09219 | 34.09854 | 31.56956 | 29.11091 | 33.75 | 33.81
10.41 | 0.952750767 | 0.8528268 | 33.07914 | 34.08416 | 31.51617 | 29.06788 | 33.81 | 33.75
10.42 | 0.953519228 | 0.8553302 | 33.06597 | 34.06966 | 31.52904 | 29.14081 | 33.81 | 33.81
10.43 | 0.954631429 | 0.8584172 | 33.05268 | 34.05504 | 31.55313 | 29.23343 | 33.81 | 33.75
10.44 | 0.953532969 | 0.8595828 | 33.03928 | 34.04031 | 31.50405 | 29.26046 | 33.81 | 33.81
10.45 | 0.951731953 | 0.8601376 | 33.02577 | 34.02547 | 31.43168 | 29.26658 | 33.81 | 33.81
10.46 | 0.951275111 | 0.8579347 | 33.01215 | 34.01051 | 31.40363 | 29.17879 | 33.81 | 33.75
10.47 | 0.951524613 | 0.8542825 | 32.99841 | 33.99544 | 31.3988 | 29.04171 | 33.81 | 33.81
10.48 | 0.953253868 | 0.8524188 | 32.98456 | 33.98025 | 31.44266 | 28.96541 | 33.88 | 33.81
10.49 | 0.956224894 | 0.8520558 | 32.9706 | 33.96496 | 31.52731 | 28.94004 | 33.88 | 33.81
10.5 | 0.958684633 | 0.8522233 | 32.95653 | 33.94955 | 31.59492 | 28.9326 | 33.88 | 33.88
10.51 | 0.960447988 | 0.8531132 | 32.94235 | 33.93404 | 31.63942 | 28.94957 | 33.88 | 33.81
10.52 | 0.961632095 | 0.854485 | 32.92806 | 33.91841 | 31.66468 | 28.98277 | 33.88 | 33.88
10.53 | 0.961427939 | 0.8570115 | 32.91367 | 33.90268 | 31.64412 | 29.05499 | 33.88 | 33.81
10.54 | 0.960597579 | 0.8594303 | 32.89916 | 33.88683 | 31.60286 | 29.12337 | 33.94 | 33.75
10.55 | 0.956399619 | 0.8612694 | 32.88455 | 33.87088 | 31.45077 | 29.17196 | 33.88 | 33.81
10.56 | 0.952214268 | 0.8630601 | 32.86983 | 33.85483 | 31.29913 | 29.21875 | 33.94 | 33.88
10.57 | 0.949220266 | 0.8602821 | 32.85501 | 33.83866 | 31.18664 | 29.11079 | 33.94 | 33.81
10.58 | 0.946226263 | 0.857504 | 32.84008 | 33.82239 | 31.07415 | 29.00284 | 33.94 | 33.88
10.59 | 0.945374913 | 0.85578 | 32.82505 | 33.80602 | 31.03198 | 28.93051 | 33.94 | 33.81
10.6 | 0.944885785 | 0.8542342 | 32.80991 | 33.78954 | 31.00162 | 28.86418 | 33.94 | 33.81
10.61 | 0.943522312 | 0.8553921 | 32.79467 | 33.77295 | 30.9425 | 28.88912 | 33.94 | 33.81
10.62 | 0.941768762 | 0.8577562 | 32.77932 | 33.75627 | 30.87054 | 28.95465 | 33.94 | 33.81
10.63 | 0.940869263 | 0.8603029 | 32.76388 | 33.73948 | 30.82653 | 29.02617 | 34 | 33.81
10.64 | 0.940762123 | 0.8630189 | 32.74833 | 33.72259 | 30.80839 | 29.10323 | 33.94 | 33.88
10.65 | 0.94228261 | 0.8649484 | 32.73268 | 33.7056 | 30.84344 | 29.1536 | 33.94 | 33.81
10.66 | 0.94700453 | 0.8653307 | 32.71693 | 33.6885 | 30.98308 | 29.1517 | 33.94 | 33.81
10.67 | 0.951696083 | 0.8657113 | 32.70108 | 33.67131 | 31.12149 | 29.14963 | 33.94 | 33.81
10.68 | 0.956210551 | 0.8660816 | 32.68513 | 33.65402 | 31.25387 | 29.14712 | 34 | 33.81
10.69 | 0.96072502 | 0.8664519 | 32.66909 | 33.63662 | 31.38601 | 29.14452 | 34 | 33.81
10.7 | 0.959323098 | 0.8651148 | 32.65294 | 33.61913 | 31.32472 | 29.08441 | 34 | 33.81
10.71 | 0.957587984 | 0.8636816 | 32.6367 | 33.60155 | 31.25251 | 29.02104 | 34.06 | 33.88
10.72 | 0.955192401 | 0.8608881 | 32.62036 | 33.58386 | 31.15872 | 28.91195 | 34 | 33.88
10.73 | 0.952562217 | 0.8576113 | 32.60393 | 33.56608 | 31.05727 | 28.78665 | 34 | 33.81
10.74 | 0.952269934 | 0.8565073 | 32.58739 | 33.5482 | 31.032 | 28.73428 | 34.06 | 33.81
10.75 | 0.954136026 | 0.8574092 | 32.57077 | 33.53023 | 31.07694 | 28.74913 | 34.06 | 33.81
10.76 | 0.956278549 | 0.8587512 | 32.55405 | 33.51216 | 31.13074 | 28.77861 | 34.06 | 33.81
10.77 | 0.959088653 | 0.861156 | 32.53723 | 33.494 | 31.20609 | 28.84356 | 34.06 | 33.88
10.78 | 0.96177778 | 0.8635186 | 32.52033 | 33.47575 | 31.27733 | 28.90693 | 34.06 | 33.88
10.79 | 0.962444024 | 0.8651741 | 32.50332 | 33.4574 | 31.28263 | 28.94648 | 34.06 | 33.88
10.8 | 0.963110269 | 0.8668296 | 32.48623 | 33.43896 | 31.28782 | 28.98588 | 34.06 | 33.88
10.81 | 0.96114661 | 0.8668283 | 32.46905 | 33.42043 | 31.20752 | 28.96977 | 34.06 | 33.88
10.82 | 0.958568919 | 0.8664401 | 32.45177 | 33.40181 | 31.10726 | 28.94066 | 34.13 | 33.88
10.83 | 0.954796131 | 0.8644342 | 32.43441 | 33.38309 | 30.96825 | 28.85749 | 34.13 | 33.88
10.84 | 0.950067519 | 0.8611346 | 32.41695 | 33.36429 | 30.79829 | 28.73114 | 34.13 | 33.88
10.85 | 0.94592973 | 0.8582965 | 32.39941 | 33.3454 | 30.64756 | 28.62024 | 34.19 | 33.81
10.86 | 0.943230785 | 0.8565825 | 32.38177 | 33.32642 | 30.54348 | 28.54683 | 34.19 | 33.81
10.87 | 0.940541119 | 0.8548632 | 32.36405 | 33.30735 | 30.43972 | 28.47323 | 34.13 | 33.88
10.88 | 0.93838571 | 0.8528337 | 32.34624 | 33.28819 | 30.35325 | 28.38929 | 34.19 | 33.88
10.89 | 0.936230302 | 0.8508041 | 32.32834 | 33.26895 | 30.26678 | 28.30536 | 34.19 | 33.88
10.9 | 0.935382548 | 0.8499951 | 32.31036 | 33.24962 | 30.22255 | 28.26201 | 34.19 | 33.88
10.91 | 0.935009916 | 0.8496296 | 32.29229 | 33.2302 | 30.19361 | 28.23336 | 34.19 | 33.88
10.92 | 0.936609594 | 0.8498283 | 32.27414 | 33.2107 | 30.22827 | 28.22339 | 34.25 | 33.88
10.93 | 0.940716427 | 0.8507441 | 32.2559 | 33.19111 | 30.34365 | 28.23714 | 34.19 | 33.88
10.94 | 0.944494744 | 0.8513758 | 32.23757 | 33.17144 | 30.44822 | 28.24136 | 34.25 | 33.88
10.95 | 0.946211176 | 0.8502246 | 32.21917 | 33.15169 | 30.48614 | 28.18638 | 34.25 | 33.88
10.96 | 0.947927608 | 0.8490734 | 32.20068 | 33.13185 | 30.52391 | 28.13137 | 34.25 | 33.88
10.97 | 0.948364147 | 0.8493283 | 32.1821 | 33.11193 | 30.52035 | 28.1229 | 34.31 | 33.81
10.98 | 0.948528865 | 0.8498818 | 32.16345 | 33.09193 | 30.50796 | 28.12423 | 34.31 | 33.88
10.99 | 0.949745886 | 0.8504779 | 32.14471 | 33.07184 | 30.52931 | 28.12687 | 34.25 | 33.88
11 | 0.952005069 | 0.8511162 | 32.12589 | 33.05168 | 30.58401 | 28.13082 | 34.31 | 33.88
11.01 | 0.953735052 | 0.8517524 | 32.10699 | 33.03144 | 30.62156 | 28.1346 | 34.31 | 33.88
11.02 | 0.952884114 | 0.8523784 | 32.08801 | 33.01111 | 30.57616 | 28.13796 | 34.31 | 33.88
11.03 | 0.952033176 | 0.8530045 | 32.06896 | 32.99071 | 30.53071 | 28.14122 | 34.31 | 33.88
11.04 | 0.951008432 | 0.8529399 | 32.04982 | 32.97023 | 30.47965 | 28.12162 | 34.31 | 33.88
11.05 | 0.949947574 | 0.8527319 | 32.0306 | 32.94967 | 30.42739 | 28.09723 | 34.31 | 33.88
11.06 | 0.951259868 | 0.8524008 | 32.01131 | 32.92903 | 30.45107 | 28.06873 | 34.38 | 33.94
11.07 | 0.955186887 | 0.851934 | 31.99194 | 32.90831 | 30.55828 | 28.03571 | 34.38 | 33.94
11.08 | 0.95883478 | 0.8517104 | 31.97249 | 32.88752 | 30.65634 | 28.01064 | 34.31 | 33.94
11.09 | 0.960303666 | 0.8533845 | 31.95297 | 32.86665 | 30.68455 | 28.04789 | 34.38 | 33.88
11.1 | 0.961772552 | 0.8550585 | 31.93337 | 32.84571 | 30.71264 | 28.08501 | 34.44 | 33.88
11.11 | 0.958515024 | 0.8567651 | 31.91369 | 32.82469 | 30.58975 | 28.12305 | 34.38 | 33.88
11.12 | 0.953607244 | 0.8584829 | 31.89394 | 32.8036 | 30.4143 | 28.16133 | 34.38 | 33.94
11.13 | 0.950367654 | 0.8594752 | 31.87412 | 32.78244 | 30.29213 | 28.17569 | 34.44 | 33.94
11.14 | 0.950110853 | 0.8591702 | 31.85422 | 32.7612 | 30.26504 | 28.14744 | 34.38 | 33.94
11.15 | 0.949854052 | 0.8588651 | 31.83425 | 32.73988 | 30.23789 | 28.11914 | 34.44 | 33.94
11.16 | 0.952323731 | 0.8581291 | 31.81421 | 32.7185 | 30.29742 | 28.07669 | 34.44 | 33.94
11.17 | 0.954889671 | 0.8573778 | 31.79409 | 32.69704 | 30.35985 | 28.03372 | 34.44 | 33.94
11.18 | 0.953628807 | 0.8568713 | 31.7739 | 32.67551 | 30.30051 | 27.99871 | 34.44 | 34
11.19 | 0.949395255 | 0.8565548 | 31.75364 | 32.65392 | 30.14676 | 27.96987 | 34.44 | 33.94
11.2 | 0.945557965 | 0.8559829 | 31.73331 | 32.63225 | 30.00569 | 27.93265 | 34.44 | 33.94
11.21 | 0.943977907 | 0.8539567 | 31.71291 | 32.61051 | 29.93629 | 27.84796 | 34.5 | 33.94
11.22 | 0.942397849 | 0.8519304 | 31.69245 | 32.5887 | 29.86689 | 27.76331 | 34.5 | 33.94
11.23 | 0.944269725 | 0.8521124 | 31.67191 | 32.56682 | 29.90682 | 27.7506 | 34.5 | 34
11.24 | 0.947448219 | 0.8531303 | 31.6513 | 32.54488 | 29.98797 | 27.76502 | 34.5 | 33.94
11.25 | 0.94982121 | 0.8544714 | 31.63062 | 32.52287 | 30.04344 | 27.78986 | 34.5 | 33.94
11.26 | 0.95023148 | 0.8565999 | 31.60988 | 32.50079 | 30.0367 | 27.84017 | 34.5 | 33.94
11.27 | 0.950641749 | 0.8587284 | 31.58907 | 32.47864 | 30.02989 | 27.89033 | 34.56 | 33.94
11.28 | 0.951514328 | 0.8578308 | 31.56819 | 32.45643 | 30.03759 | 27.84212 | 34.5 | 34
11.29 | 0.952471086 | 0.8563822 | 31.54725 | 32.43415 | 30.04784 | 27.77603 | 34.56 | 33.94
11.3 | 0.954922911 | 0.8554916 | 31.52624 | 32.41181 | 30.10513 | 27.72803 | 34.56 | 34
11.31 | 0.959710336 | 0.8554727 | 31.50516 | 32.3894 | 30.23583 | 27.70825 | 34.56 | 34
11.32 | 0.964497762 | 0.8554539 | 31.48402 | 32.36693 | 30.36627 | 27.68841 | 34.56 | 34
11.33 | 0.966627171 | 0.8539097 | 31.46282 | 32.34439 | 30.41281 | 27.61919 | 34.56 | 34.06
11.34 | 0.968537621 | 0.8522399 | 31.44155 | 32.32179 | 30.45232 | 27.54592 | 34.56 | 34.06
11.35 | 0.967954291 | 0.8493386 | 31.42022 | 32.29913 | 30.41333 | 27.43289 | 34.56 | 34
11.36 | 0.96428209 | 0.8449119 | 31.39882 | 32.2764 | 30.27732 | 27.27072 | 34.56 | 34
11.37 | 0.960609888 | 0.8404852 | 31.37736 | 32.25361 | 30.14141 | 27.10869 | 34.63 | 34
11.38 | 0.958967929 | 0.8409495 | 31.35585 | 32.23077 | 30.06925 | 27.10445 | 34.69 | 34
11.39 | 0.957413551 | 0.8416248 | 31.33426 | 32.20786 | 29.99985 | 27.10693 | 34.63 | 34.06
11.4 | 0.957121882 | 0.8433881 | 31.31262 | 32.18489 | 29.97 | 27.14435 | 34.63 | 34.06
11.41 | 0.95831459 | 0.8464306 | 31.29092 | 32.16186 | 29.98654 | 27.22278 | 34.69 | 34.13
11.42 | 0.959507298 | 0.8494731 | 31.26916 | 32.13877 | 30.00298 | 27.30102 | 34.63 | 34.06
11.43 | 0.957979266 | 0.8486381 | 31.24733 | 32.11562 | 29.9343 | 27.25454 | 34.63 | 34.06
11.44 | 0.956306992 | 0.8475976 | 31.22545 | 32.09241 | 29.86112 | 27.20145 | 34.69 | 34.06
11.45 | 0.953787979 | 0.8464784 | 31.20351 | 32.06915 | 29.76153 | 27.14584 | 34.69 | 34.06
11.46 | 0.950139978 | 0.8452544 | 31.18151 | 32.04583 | 29.6268 | 27.08688 | 34.69 | 34.13
11.47 | 0.946491978 | 0.8440304 | 31.15945 | 32.02245 | 29.49217 | 27.02792 | 34.69 | 34.13
11.48 | 0.946780138 | 0.8456682 | 31.13734 | 31.99901 | 29.48021 | 27.06055 | 34.69 | 34.06
11.49 | 0.947523541 | 0.847637 | 31.11517 | 31.97552 | 29.48235 | 27.10363 | 34.69 | 34.06
11.5 | 0.949000925 | 0.8496875 | 31.09294 | 31.95197 | 29.50723 | 27.14919 | 34.75 | 34.06
11.51 | 0.951824384 | 0.8518877 | 31.07065 | 31.92837 | 29.57381 | 27.19938 | 34.75 | 34.13
11.52 | 0.954647843 | 0.8540878 | 31.04831 | 31.90471 | 29.64021 | 27.24942 | 34.75 | 34.13
11.53 | 0.955270942 | 0.8540472 | 31.02592 | 31.88099 | 29.63816 | 27.22787 | 34.75 | 34.13
11.54 | 0.955337385 | 0.8534397 | 31.00347 | 31.85723 | 29.61877 | 27.18822 | 34.75 | 34.13
11.55 | 0.955566514 | 0.8527938 | 30.98096 | 31.83341 | 29.60437 | 27.14733 | 34.75 | 34.13
11.56 | 0.956334361 | 0.8520211 | 30.9584 | 31.80953 | 29.60659 | 27.10239 | 34.75 | 34.13
11.57 | 0.957102208 | 0.8512483 | 30.93579 | 31.78561 | 29.60871 | 27.05744 | 34.81 | 34.13
11.58 | 0.958511755 | 0.8527659 | 30.91313 | 31.76163 | 29.63059 | 27.08523 | 34.75 | 34.13
11.59 | 0.960260291 | 0.8554934 | 30.89041 | 31.7376 | 29.66283 | 27.1513 | 34.81 | 34.13
11.6 | 0.961881823 | 0.8581122 | 30.86764 | 31.71351 | 29.69102 | 27.21375 | 34.81 | 34.13
11.61 | 0.961682331 | 0.8591729 | 30.84481 | 31.68938 | 29.66291 | 27.22666 | 34.81 | 34.13
11.62 | 0.961482839 | 0.8602337 | 30.82194 | 31.6652 | 29.63477 | 27.23947 | 34.81 | 34.19
11.63 | 0.960786229 | 0.8599847 | 30.79902 | 31.64096 | 29.59127 | 27.21074 | 34.88 | 34.19
11.64 | 0.959516391 | 0.8582255 | 30.77604 | 31.61668 | 29.53011 | 27.13424 | 34.81 | 34.19
11.65 | 0.958246553 | 0.8564662 | 30.75301 | 31.59235 | 29.46897 | 27.05778 | 34.88 | 34.19
11.66 | 0.960428797 | 0.8561628 | 30.72994 | 31.56797 | 29.51392 | 27.02732 | 34.88 | 34.19
11.67 | 0.963210672 | 0.8561124 | 30.70681 | 31.54354 | 29.57713 | 27.00481 | 34.94 | 34.13
11.68 | 0.9658841 | 0.8563993 | 30.68364 | 31.51906 | 29.63684 | 26.9929 | 34.88 | 34.19
11.69 | 0.968189915 | 0.8578298 | 30.66042 | 31.49453 | 29.68511 | 27.01695 | 34.94 | 34.19
11.7 | 0.970495729 | 0.8592604 | 30.63715 | 31.46996 | 29.73322 | 27.04089 | 34.94 | 34.19
11.71 | 0.969263694 | 0.8607468 | 30.61383 | 31.44534 | 29.67287 | 27.06647 | 34.88 | 34.19
11.72 | 0.965590826 | 0.8622715 | 30.59046 | 31.42067 | 29.53787 | 27.09315 | 34.94 | 34.19
11.73 | 0.961917958 | 0.8637963 | 30.56705 | 31.39596 | 29.403 | 27.11972 | 35 | 34.25
11.74 | 0.958117887 | 0.8644732 | 30.54359 | 31.37121 | 29.26436 | 27.11957 | 35 | 34.25
11.75 | 0.954310235 | 0.8650995 | 30.52009 | 31.3464 | 29.12563 | 27.11776 | 35.13 | 34.19
11.76 | 0.95188675 | 0.8649559 | 30.49654 | 31.32156 | 29.02925 | 27.09176 | 35.13 | 34.19
11.77 | 0.952956875 | 0.8628689 | 30.47294 | 31.29667 | 29.0394 | 27.00492 | 35.13 | 34.19
11.78 | 0.954027001 | 0.8607819 | 30.4493 | 31.27173 | 29.04946 | 26.91814 | 35.13 | 34.19
11.79 | 0.957795658 | 0.8577949 | 30.42562 | 31.24675 | 29.14152 | 26.80331 | 35.13 | 34.19
11.8 | 0.9632774 | 0.8542367 | 30.40189 | 31.22173 | 29.28545 | 26.67075 | 35.13 | 34.19
11.81 | 0.968759142 | 0.8506784 | 30.37811 | 31.19667 | 29.42908 | 26.53833 | 35.13 | 34.19
11.82 | 0.969669128 | 0.8505322 | 30.3543 | 31.17156 | 29.43362 | 26.51242 | 35.19 | 34.25
11.83 | 0.97022139 | 0.850653 | 30.33044 | 31.14641 | 29.42724 | 26.49479 | 35.13 | 34.19
11.84 | 0.9695709 | 0.8519451 | 30.30654 | 31.12122 | 29.38434 | 26.51357 | 35.13 | 34.19
11.85 | 0.964914622 | 0.8571382 | 30.28259 | 31.09599 | 29.22012 | 26.65356 | 35.19 | 34.19
11.86 | 0.960258343 | 0.8623313 | 30.25861 | 31.07072 | 29.05608 | 26.79325 | 35.25 | 34.19
11.87 | 0.957164805 | 0.867343 | 30.23458 | 31.04541 | 28.93947 | 26.92702 | 35.19 | 34.19
11.88 | 0.955501908 | 0.8721886 | 30.21051 | 31.02005 | 28.8662 | 27.05534 | 35.25 | 34.25
11.89 | 0.953839011 | 0.8770342 | 30.1864 | 30.99466 | 28.79297 | 27.18338 | 35.25 | 34.19
11.9 | 0.953662718 | 0.8786647 | 30.16225 | 30.96923 | 28.76461 | 27.21157 | 35.25 | 34.19
11.91 | 0.953856253 | 0.8794955 | 30.13806 | 30.94376 | 28.74738 | 27.2149 | 35.31 | 34.25
11.92 | 0.953881838 | 0.8800893 | 30.11383 | 30.91825 | 28.72504 | 27.21082 | 35.31 | 34.19
11.93 | 0.951568437 | 0.8773822 | 30.08956 | 30.89271 | 28.63228 | 27.10471 | 35.31 | 34.19
11.94 | 0.949255037 | 0.8746752 | 30.06526 | 30.86712 | 28.5396 | 26.99871 | 35.31 | 34.19
11.95 | 0.947585242 | 0.8718105 | 30.04091 | 30.8415 | 28.46633 | 26.88795 | 35.38 | 34.19
11.96 | 0.94727931 | 0.8686117 | 30.01653 | 30.81585 | 28.43404 | 26.767 | 35.38 | 34.25
11.97 | 0.946973379 | 0.8654129 | 29.99211 | 30.79015 | 28.40173 | 26.64619 | 35.38 | 34.25
11.98 | 0.949801435 | 0.8639687 | 29.96765 | 30.76442 | 28.46332 | 26.5795 | 35.38 | 34.19
11.99 | 0.95507666 | 0.8638946 | 29.94315 | 30.73865 | 28.59801 | 26.55496 | 35.38 | 34.25
12 | 0.960351885 | 0.8638204 | 29.91862 | 30.71285 | 28.7324 | 26.53039 | 35.38 | 34.25
12.01 | 0.96201861 | 0.8647217 | 29.89405 | 30.68701 | 28.75864 | 26.53573 | 35.44 | 34.25
12.02 | 0.962724274 | 0.8658828 | 29.86945 | 30.66114 | 28.75604 | 26.54896 | 35.38 | 34.25
12.03 | 0.963417265 | 0.8670348 | 29.84481 | 30.63524 | 28.753 | 26.56182 | 35.44 | 34.25
12.04 | 0.961573546 | 0.8663726 | 29.82013 | 30.6093 | 28.67425 | 26.51906 | 35.44 | 34.25
12.05 | 0.959729828 | 0.8657105 | 29.79542 | 30.58332 | 28.59556 | 26.4763 | 35.44 | 34.25
12.06 | 0.957876238 | 0.8650041 | 29.77068 | 30.55732 | 28.51663 | 26.4322 | 35.5 | 34.25
12.07 | 0.955984903 | 0.8641287 | 29.7459 | 30.53127 | 28.43663 | 26.38295 | 35.5 | 34.25
12.08 | 0.954093568 | 0.8632534 | 29.72109 | 30.5052 | 28.3567 | 26.33372 | 35.56 | 34.25
12.09 | 0.951781788 | 0.8627006 | 29.69624 | 30.4791 | 28.26434 | 26.29433 | 35.56 | 34.25
12.1 | 0.948830334 | 0.8626385 | 29.67136 | 30.45296 | 28.15309 | 26.26989 | 35.56 | 34.25
12.11 | 0.945878881 | 0.8625764 | 29.64645 | 30.42679 | 28.04195 | 26.24543 | 35.56 | 34.25
12.12 | 0.947906242 | 0.8627557 | 29.62151 | 30.40059 | 28.07841 | 26.22828 | 35.56 | 34.25
12.13 | 0.953647416 | 0.8631152 | 29.59653 | 30.37436 | 28.22465 | 26.21657 | 35.56 | 34.25
12.14 | 0.95938859 | 0.8634747 | 29.57152 | 30.3481 | 28.37058 | 26.20481 | 35.56 | 34.31
12.15 | 0.966015289 | 0.8643977 | 29.54648 | 30.32181 | 28.54235 | 26.2101 | 35.63 | 34.31
12.16 | 0.972960117 | 0.8655232 | 29.52141 | 30.29549 | 28.72315 | 26.22145 | 35.63 | 34.25
12.17 | 0.979904946 | 0.8666486 | 29.49631 | 30.26914 | 28.90358 | 26.23271 | 35.63 | 34.25
12.18 | 0.979834193 | 0.8673655 | 29.47117 | 30.24276 | 28.87686 | 26.23152 | 35.63 | 34.25
12.19 | 0.978854599 | 0.8680294 | 29.44601 | 30.21635 | 28.82336 | 26.22868 | 35.69 | 34.31
12.2 | 0.977875817 | 0.8686694 | 29.42082 | 30.18991 | 28.76991 | 26.22505 | 35.69 | 34.25
12.21 | 0.976934009 | 0.8682228 | 29.3956 | 30.16344 | 28.71756 | 26.18859 | 35.63 | 34.31
12.22 | 0.975992201 | 0.8677763 | 29.37035 | 30.13695 | 28.66523 | 26.15213 | 35.63 | 34.31
12.23 | 0.974995337 | 0.8674976 | 29.34507 | 30.11043 | 28.6113 | 26.12073 | 35.69 | 34.31
12.24 | 0.973671739 | 0.8682153 | 29.31976 | 30.08388 | 28.54782 | 26.11929 | 35.69 | 34.31
12.25 | 0.972348142 | 0.868933 | 29.29442 | 30.05731 | 28.48438 | 26.11779 | 35.75 | 34.31
12.26 | 0.969801317 | 0.8696252 | 29.26906 | 30.03071 | 28.38517 | 26.11546 | 35.75 | 34.31
12.27 | 0.963648403 | 0.8702421 | 29.24367 | 30.00408 | 28.18061 | 26.11081 | 35.75 | 34.31
12.28 | 0.95749549 | 0.870859 | 29.21825 | 29.97742 | 27.97634 | 26.10611 | 35.75 | 34.38
12.29 | 0.952992586 | 0.870543 | 29.1928 | 29.95074 | 27.82052 | 26.07341 | 35.75 | 34.31
12.3 | 0.951571846 | 0.8684845 | 29.16733 | 29.92404 | 27.75481 | 25.98857 | 35.75 | 34.31
12.31 | 0.950151106 | 0.866426 | 29.14183 | 29.89731 | 27.68914 | 25.90381 | 35.81 | 34.38
12.32 | 0.951369708 | 0.8649891 | 29.11631 | 29.87056 | 27.70037 | 25.83771 | 35.81 | 34.38
12.33 | 0.956083156 | 0.8643755 | 29.09075 | 29.84378 | 27.81318 | 25.79623 | 35.88 | 34.31
12.34 | 0.960796605 | 0.8637618 | 29.06518 | 29.81697 | 27.92572 | 25.75477 | 35.88 | 34.38
12.35 | 0.963672985 | 0.8643868 | 29.03958 | 29.79015 | 27.98466 | 25.75021 | 35.81 | 34.38
12.36 | 0.964697235 | 0.8662605 | 29.01395 | 29.7633 | 27.98968 | 25.78277 | 35.88 | 34.38
12.37 | 0.965721484 | 0.8681342 | 28.9883 | 29.73643 | 27.99462 | 25.81521 | 35.88 | 34.38
12.38 | 0.964434036 | 0.8689588 | 28.96263 | 29.70953 | 27.93254 | 25.81636 | 35.88 | 34.38
12.39 | 0.961267792 | 0.8689307 | 28.93693 | 29.68261 | 27.81614 | 25.79213 | 35.94 | 34.38
12.4 | 0.958101548 | 0.8689026 | 28.91121 | 29.65567 | 27.69987 | 25.76789 | 35.94 | 34.44
12.41 | 0.955923071 | 0.8684043 | 28.88546 | 29.62871 | 27.61228 | 25.7297 | 35.94 | 34.38
12.42 | 0.95442747 | 0.8675809 | 28.85969 | 29.60173 | 27.54448 | 25.68189 | 35.94 | 34.44
12.43 | 0.952931868 | 0.8667575 | 28.8339 | 29.57472 | 27.47674 | 25.63411 | 35.94 | 34.44
12.44 | 0.952784955 | 0.8677853 | 28.80809 | 29.54769 | 27.44791 | 25.64105 | 35.94 | 34.44
12.45 | 0.953476479 | 0.869964 | 28.78225 | 29.52065 | 27.4432 | 25.6819 | 36 | 34.44
12.46 | 0.954168003 | 0.8721426 | 28.7564 | 29.49358 | 27.43843 | 25.72261 | 35.94 | 34.44
12.47 | 0.953687244 | 0.8734841 | 28.73052 | 29.46649 | 27.39993 | 25.73851 | 36 | 34.5
12.48 | 0.952511321 | 0.8743293 | 28.70462 | 29.43938 | 27.34147 | 25.73972 | 36 | 34.5
12.49 | 0.951335399 | 0.8751744 | 28.6787 | 29.41226 | 27.28306 | 25.74085 | 36 | 34.5
12.5 | 0.951182111 | 0.8746565 | 28.65275 | 29.38511 | 27.25399 | 25.70188 | 36 | 34.44
12.51 | 0.951643872 | 0.8733189 | 28.62679 | 29.35795 | 27.24251 | 25.63885 | 36 | 34.44
12.52 | 0.952105633 | 0.8719813 | 28.60081 | 29.33076 | 27.23099 | 25.57588 | 36.06 | 34.5
12.53 | 0.954002929 | 0.8714999 | 28.57481 | 29.30356 | 27.26045 | 25.53805 | 36.06 | 34.44
12.54 | 0.956831121 | 0.8715738 | 28.54879 | 29.27634 | 27.31637 | 25.51649 | 36.06 | 34.5
12.55 | 0.959659313 | 0.8716476 | 28.52274 | 29.2491 | 27.37212 | 25.49491 | 36.06 | 34.44
12.56 | 0.961967025 | 0.8717305 | 28.49668 | 29.22185 | 27.41287 | 25.47357 | 36.06 | 34.5
12.57 | 0.963888766 | 0.8718202 | 28.47061 | 29.19457 | 27.4425 | 25.45242 | 36.06 | 34.5
12.58 | 0.965810507 | 0.8719098 | 28.44451 | 29.16728 | 27.47201 | 25.43124 | 36.13 | 34.5
12.59 | 0.965813544 | 0.8737922 | 28.41839 | 29.13998 | 27.44687 | 25.46228 | 36.13 | 34.5
12.6 | 0.964094794 | 0.8772835 | 28.39226 | 29.11265 | 27.37283 | 25.54005 | 36.13 | 34.5
12.61 | 0.962376044 | 0.8807747 | 28.36611 | 29.08531 | 27.29886 | 25.61761 | 36.13 | 34.5
12.62 | 0.958484917 | 0.8839727 | 28.33994 | 29.05796 | 27.16341 | 25.68644 | 36.19 | 34.5
12.63 | 0.952095063 | 0.8868332 | 28.31376 | 29.03059 | 26.95739 | 25.74529 | 36.13 | 34.56
12.64 | 0.945705208 | 0.8896937 | 28.28755 | 29.0032 | 26.75169 | 25.80396 | 36.19 | 34.56
12.65 | 0.94019047 | 0.8902956 | 28.26134 | 28.9758 | 26.57104 | 25.79703 | 36.19 | 34.56
12.66 | 0.936055182 | 0.8873374 | 28.2351 | 28.94838 | 26.42961 | 25.68698 | 36.19 | 34.56
12.67 | 0.931919895 | 0.8843791 | 28.20885 | 28.92095 | 26.28839 | 25.57708 | 36.19 | 34.56
12.68 | 0.929491744 | 0.8815072 | 28.18258 | 28.8935 | 26.19548 | 25.46983 | 36.19 | 34.56
12.69 | 0.931120068 | 0.8788402 | 28.1563 | 28.86605 | 26.2169 | 25.36864 | 36.19 | 34.56
12.7 | 0.932748393 | 0.8761733 | 28.13 | 28.83857 | 26.23821 | 25.26759 | 36.25 | 34.56
12.71 | 0.935197926 | 0.8739314 | 28.10369 | 28.81108 | 26.28251 | 25.17891 | 36.25 | 34.56
12.72 | 0.94116955 | 0.8735127 | 28.07736 | 28.78358 | 26.42556 | 25.14283 | 36.25 | 34.56
12.73 | 0.947141173 | 0.873094 | 28.05102 | 28.75607 | 26.56828 | 25.10675 | 36.31 | 34.56
12.74 | 0.952987149 | 0.8728213 | 28.02466 | 28.72855 | 26.70714 | 25.07489 | 36.31 | 34.56
12.75 | 0.957074689 | 0.8745916 | 27.99829 | 28.70101 | 26.79646 | 25.10166 | 36.31 | 34.56
12.76 | 0.96116223 | 0.876362 | 27.97191 | 28.67346 | 26.88554 | 25.12833 | 36.31 | 34.56
12.77 | 0.96524977 | 0.8781323 | 27.94551 | 28.64589 | 26.9744 | 25.15488 | 36.25 | 34.56
12.78 | 0.962290799 | 0.8796738 | 27.9191 | 28.61832 | 26.86629 | 25.17478 | 36.31 | 34.56
12.79 | 0.958792657 | 0.8811977 | 27.89267 | 28.59073 | 26.74329 | 25.19409 | 36.31 | 34.56
12.8 | 0.955294516 | 0.8827217 | 27.86624 | 28.56313 | 26.62046 | 25.2133 | 36.31 | 34.56
12.81 | 0.95068045 | 0.8812007 | 27.83979 | 28.53553 | 26.46674 | 25.14553 | 36.38 | 34.56
12.82 | 0.945743634 | 0.8787991 | 27.81333 | 28.50791 | 26.30428 | 25.05272 | 36.38 | 34.56
12.83 | 0.940806817 | 0.8763975 | 27.78685 | 28.48028 | 26.14206 | 24.96004 | 36.38 | 34.56
12.84 | 0.938982097 | 0.8745385 | 27.76037 | 28.45264 | 26.06649 | 24.88293 | 36.38 | 34.56
12.85 | 0.939174079 | 0.8730311 | 27.73387 | 28.42498 | 26.04693 | 24.8159 | 36.38 | 34.63
12.86 | 0.939366061 | 0.8715237 | 27.70736 | 28.39732 | 26.02736 | 24.74894 | 36.38 | 34.63
12.87 | 0.941868265 | 0.8715787 | 27.68084 | 28.36965 | 26.07171 | 24.72639 | 36.38 | 34.56
12.88 | 0.94753224 | 0.8737721 | 27.65431 | 28.34198 | 26.20335 | 24.76443 | 36.44 | 34.63
12.89 | 0.953196216 | 0.8759654 | 27.62777 | 28.31429 | 26.33469 | 24.80234 | 36.44 | 34.56
12.9 | 0.95862302 | 0.8780352 | 27.60122 | 28.28659 | 26.45916 | 24.83662 | 36.44 | 34.56
12.91 | 0.963217439 | 0.879671 | 27.57466 | 28.25888 | 26.56039 | 24.85852 | 36.5 | 34.56
12.92 | 0.967811859 | 0.8813069 | 27.54808 | 28.23117 | 26.66136 | 24.88032 | 36.5 | 34.56
12.93 | 0.972363763 | 0.8829339 | 27.5215 | 28.20345 | 26.76091 | 24.90178 | 36.5 | 34.63
12.94 | 0.969001018 | 0.8829095 | 27.49491 | 28.17572 | 26.6426 | 24.87661 | 36.5 | 34.56
12.95 | 0.965638274 | 0.8828851 | 27.46831 | 28.14798 | 26.52445 | 24.85143 | 36.56 | 34.63
12.96 | 0.96227553 | 0.8828607 | 27.4417 | 28.12023 | 26.40648 | 24.82625 | 36.5 | 34.63
12.97 | 0.95898246 | 0.8819587 | 27.41508 | 28.09248 | 26.29058 | 24.77641 | 36.56 | 34.69
12.98 | 0.955709867 | 0.8807989 | 27.38846 | 28.06472 | 26.17542 | 24.71937 | 36.56 | 34.56
12.99 | 0.952437274 | 0.8796391 | 27.36182 | 28.03695 | 26.06042 | 24.6624 | 36.56 | 34.63
13 | 0.953338487 | 0.8779119 | 27.33518 | 28.00918 | 26.05968 | 24.58959 | 36.56 | 34.63
13.01 | 0.95802864 | 0.8756697 | 27.30853 | 27.9814 | 26.16235 | 24.50246 | 36.63 | 34.63
13.02 | 0.962718793 | 0.8734274 | 27.28187 | 27.95361 | 26.26477 | 24.41545 | 36.63 | 34.63
13.03 | 0.966676346 | 0.8715139 | 27.2552 | 27.92582 | 26.34696 | 24.33774 | 36.63 | 34.63
13.04 | 0.968539588 | 0.8705399 | 27.22853 | 27.89802 | 26.37191 | 24.28634 | 36.63 | 34.63
13.05 | 0.970402829 | 0.869566 | 27.20185 | 27.87022 | 26.39675 | 24.23499 | 36.63 | 34.63
13.06 | 0.972266071 | 0.8685921 | 27.17516 | 27.84241 | 26.42149 | 24.18369 | 36.69 | 34.63
13.07 | 0.969955334 | 0.8686671 | 27.14846 | 27.81459 | 26.3328 | 24.16162 | 36.69 | 34.56
13.08 | 0.967549347 | 0.8687662 | 27.12176 | 27.78677 | 26.24164 | 24.14021 | 36.63 | 34.63
13.09 | 0.96514336 | 0.8688652 | 27.09506 | 27.75895 | 26.15061 | 24.11879 | 36.69 | 34.63
13.1 | 0.966194897 | 0.8691035 | 27.06834 | 27.73112 | 26.1533 | 24.10122 | 36.69 | 34.63
13.11 | 0.9688761 | 0.8694075 | 27.04162 | 27.70329 | 26.19998 | 24.08545 | 36.75 | 34.69
13.12 | 0.971557304 | 0.8697116 | 27.0149 | 27.67545 | 26.24652 | 24.06966 | 36.75 | 34.63
13.13 | 0.973523353 | 0.8714974 | 26.98817 | 27.64761 | 26.27361 | 24.09482 | 36.75 | 34.63
13.14 | 0.97424479 | 0.8758621 | 26.96143 | 27.61977 | 26.26704 | 24.19111 | 36.75 | 34.63
13.15 | 0.974966226 | 0.8802269 | 26.93469 | 27.59192 | 26.26042 | 24.28715 | 36.75 | 34.69
13.16 | 0.97559111 | 0.8846148 | 26.90795 | 27.56407 | 26.25116 | 24.38359 | 36.75 | 34.69
13.17 | 0.973418022 | 0.8896755 | 26.8812 | 27.53622 | 26.16664 | 24.4983 | 36.75 | 34.69
13.18 | 0.971244935 | 0.8947363 | 26.85444 | 27.50836 | 26.08224 | 24.61273 | 36.75 | 34.69
13.19 | 0.969071847 | 0.899797 | 26.82769 | 27.4805 | 25.99796 | 24.72687 | 36.81 | 34.69
13.2 | 0.969091792 | 0.9017375 | 26.80092 | 27.45264 | 25.97256 | 24.75507 | 36.75 | 34.69
13.21 | 0.970120956 | 0.9022421 | 26.77416 | 27.42477 | 25.97417 | 24.74379 | 36.75 | 34.63
13.22 | 0.971150119 | 0.9027467 | 26.74739 | 27.39691 | 25.97573 | 24.73247 | 36.81 | 34.69
13.23 | 0.971326927 | 0.9031995 | 26.72062 | 27.36904 | 25.95445 | 24.7197 | 36.81 | 34.69
13.24 | 0.969686149 | 0.9035417 | 26.69384 | 27.34117 | 25.88465 | 24.70389 | 36.81 | 34.69
13.25 | 0.968045371 | 0.9038839 | 26.66706 | 27.3133 | 25.81492 | 24.68805 | 36.88 | 34.69
13.26 | 0.966404593 | 0.9042261 | 26.64028 | 27.28543 | 25.74529 | 24.6722 | 36.81 | 34.75
13.27 | 0.963973078 | 0.9023527 | 26.61349 | 27.25755 | 25.65469 | 24.59593 | 36.81 | 34.75
13.28 | 0.96148788 | 0.9003288 | 26.5867 | 27.22968 | 25.56279 | 24.51566 | 36.88 | 34.69
13.29 | 0.959002682 | 0.8983049 | 26.55992 | 27.2018 | 25.47103 | 24.43551 | 36.88 | 34.69
13.3 | 0.957640439 | 0.8944487 | 26.53312 | 27.17393 | 25.40919 | 24.30568 | 36.88 | 34.69
13.31 | 0.957249279 | 0.889008 | 26.50633 | 27.14605 | 25.37317 | 24.13306 | 36.88 | 34.69
13.32 | 0.956858118 | 0.8835673 | 26.47953 | 27.11818 | 25.33716 | 23.96073 | 36.88 | 34.69
13.33 | 0.956844479 | 0.878846 | 26.45274 | 27.0903 | 25.31116 | 23.8082 | 36.88 | 34.75
13.34 | 0.959635964 | 0.87947 | 26.42594 | 27.06242 | 25.35928 | 23.80059 | 36.88 | 34.75
13.35 | 0.96242745 | 0.8800939 | 26.39914 | 27.03455 | 25.40726 | 23.79294 | 36.88 | 34.75
13.36 | 0.965218935 | 0.8807179 | 26.37234 | 27.00667 | 25.45508 | 23.78526 | 36.81 | 34.75
13.37 | 0.970932209 | 0.8825849 | 26.34554 | 26.9788 | 25.57973 | 23.81108 | 36.88 | 34.75
13.38 | 0.977999333 | 0.8850278 | 26.31874 | 26.95093 | 25.73971 | 23.85232 | 36.94 | 34.75
13.39 | 0.985066457 | 0.8874707 | 26.29193 | 26.92305 | 25.8993 | 23.89342 | 36.94 | 34.75
13.4 | 0.989612898 | 0.8889495 | 26.26513 | 26.89518 | 25.99231 | 23.90846 | 36.88 | 34.75
13.41 | 0.985736825 | 0.8872072 | 26.23833 | 26.86731 | 25.86409 | 23.83688 | 36.94 | 34.75
13.42 | 0.981860752 | 0.8854649 | 26.21153 | 26.83945 | 25.73607 | 23.76539 | 36.94 | 34.81
13.43 | 0.977984679 | 0.8837226 | 26.18472 | 26.81158 | 25.60826 | 23.694 | 36.94 | 34.81
13.44 | 0.969489369 | 0.8849375 | 26.15792 | 26.78372 | 25.35983 | 23.70191 | 36.94 | 34.81
13.45 | 0.959530844 | 0.887089 | 26.13112 | 26.75585 | 25.07362 | 23.73482 | 37 | 34.88
13.46 | 0.949572319 | 0.8892405 | 26.10432 | 26.728 | 24.78794 | 23.76762 | 37 | 34.88
13.47 | 0.942469947 | 0.8915339 | 26.07752 | 26.70014 | 24.57728 | 23.80408 | 37 | 34.88
13.48 | 0.943070207 | 0.8942098 | 26.05072 | 26.67228 | 24.56766 | 23.85062 | 37 | 34.81
13.49 | 0.943670466 | 0.8968857 | 26.02392 | 26.64443 | 24.55801 | 23.89701 | 37 | 34.88
13.5 | 0.944270725 | 0.8995616 | 25.99713 | 26.61658 | 24.54833 | 23.94326 | 36.94 | 34.88
13.51 | 0.946734714 | 0.8985117 | 25.97033 | 26.58874 | 24.58702 | 23.89029 | 37 | 34.88
13.52 | 0.949776351 | 0.8963069 | 25.94354 | 26.5609 | 24.64056 | 23.80671 | 37 | 34.88
13.53 | 0.952817989 | 0.894102 | 25.91675 | 26.53306 | 24.69395 | 23.72326 | 37 | 34.88
13.54 | 0.955699752 | 0.8916624 | 25.88996 | 26.50522 | 24.74303 | 23.63371 | 37 | 34.88
13.55 | 0.958069562 | 0.8884706 | 25.86318 | 26.47739 | 24.77872 | 23.52439 | 37 | 34.88
13.56 | 0.960439372 | 0.8852788 | 25.83639 | 26.44957 | 24.81429 | 23.41524 | 37 | 34.88
13.57 | 0.962809182 | 0.882087 | 25.80961 | 26.42174 | 24.84973 | 23.30628 | 37 | 34.81
13.58 | 0.964120428 | 0.8790825 | 25.78283 | 26.39393 | 24.85776 | 23.20244 | 37.06 | 34.88
13.59 | 0.964965129 | 0.8761605 | 25.75606 | 26.36611 | 24.8537 | 23.10095 | 37.06 | 34.88
13.6 | 0.96580983 | 0.8732386 | 25.72928 | 26.3383 | 24.8496 | 22.99962 | 37.06 | 34.88
13.61 | 0.966170056 | 0.8707818 | 25.70252 | 26.3105 | 24.833 | 22.9107 | 37.06 | 34.88
13.62 | 0.963333552 | 0.8713943 | 25.67575 | 26.2827 | 24.73431 | 22.90259 | 37.06 | 34.88
13.63 | 0.960497049 | 0.8720069 | 25.64899 | 26.2549 | 24.63578 | 22.89446 | 37.06 | 34.88
13.64 | 0.957660546 | 0.8726194 | 25.62223 | 26.22711 | 24.5374 | 22.88629 | 37.06 | 34.94
13.65 | 0.956726875 | 0.8755207 | 25.59547 | 26.19933 | 24.48788 | 22.93806 | 37 | 34.94
13.66 | 0.957347709 | 0.8802919 | 25.56872 | 26.17155 | 24.47816 | 23.03861 | 37 | 34.88
13.67 | 0.957968543 | 0.8850631 | 25.54198 | 26.14378 | 24.46841 | 23.1389 | 37.06 | 34.94
13.68 | 0.958589377 | 0.8898343 | 25.51523 | 26.11601 | 24.45863 | 23.23893 | 37.06 | 34.94
13.69 | 0.960563987 | 0.8928998 | 25.48849 | 26.08825 | 24.48333 | 23.2942 | 37.06 | 34.88
13.7 | 0.962609482 | 0.895876 | 25.46176 | 26.0605 | 24.50973 | 23.34698 | 37.06 | 34.94
13.71 | 0.964654977 | 0.8988522 | 25.43503 | 26.03275 | 24.53603 | 23.3996 | 37.06 | 34.94
13.72 | 0.965293816 | 0.900891 | 25.40831 | 26.00501 | 24.52648 | 23.42768 | 37.06 | 34.94
13.73 | 0.96309043 | 0.9010357 | 25.38159 | 25.97727 | 24.44477 | 23.40645 | 37.13 | 34.94
13.74 | 0.960887043 | 0.9011803 | 25.35488 | 25.94954 | 24.36317 | 23.38522 | 37.13 | 34.88
13.75 | 0.958683657 | 0.901325 | 25.32817 | 25.92182 | 24.2817 | 23.36399 | 37.13 | 34.94
13.76 | 0.954786225 | 0.9013324 | 25.30146 | 25.89411 | 24.15749 | 23.3392 | 37.13 | 34.94
13.77 | 0.95013722 | 0.901279 | 25.27477 | 25.8664 | 24.0145 | 23.31284 | 37.13 | 34.94
13.78 | 0.945488216 | 0.9012255 | 25.24808 | 25.8387 | 23.87176 | 23.2865 | 37.19 | 35
13.79 | 0.940926315 | 0.9012282 | 25.22139 | 25.81101 | 23.73147 | 23.26161 | 37.19 | 34.94
13.8 | 0.938769306 | 0.9027835 | 25.19471 | 25.78332 | 23.65202 | 23.27676 | 37.13 | 35
13.81 | 0.936612296 | 0.9043387 | 25.16804 | 25.75565 | 23.57269 | 23.29183 | 37.13 | 34.94
13.82 | 0.934455286 | 0.905894 | 25.14137 | 25.72798 | 23.49349 | 23.30682 | 37.13 | 34.94
13.83 | 0.934308475 | 0.9074256 | 25.11471 | 25.70032 | 23.46489 | 23.32112 | 37.13 | 35
13.84 | 0.937771042 | 0.9089147 | 25.08805 | 25.67266 | 23.52685 | 23.33426 | 37.13 | 35
13.85 | 0.941233609 | 0.9104038 | 25.06141 | 25.64502 | 23.58864 | 23.34732 | 37.13 | 35
13.86 | 0.944696176 | 0.911893 | 25.03477 | 25.61738 | 23.65025 | 23.36031 | 37.13 | 34.94
13.87 | 0.946418858 | 0.9109709 | 25.00813 | 25.58975 | 23.66817 | 23.31152 | 37.13 | 35
13.88 | 0.947248463 | 0.9088111 | 24.98151 | 25.56213 | 23.66369 | 23.23115 | 37.13 | 34.94
13.89 | 0.948078068 | 0.9066514 | 24.95489 | 25.53452 | 23.65918 | 23.15091 | 37.19 | 35
13.9 | 0.948907673 | 0.9044916 | 24.92827 | 25.50692 | 23.65463 | 23.0708 | 37.19 | 34.94
13.91 | 0.947406494 | 0.900923 | 24.90167 | 25.47933 | 23.592 | 22.95491 | 37.19 | 35
13.92 | 0.945767263 | 0.897271 | 24.87507 | 25.45175 | 23.52603 | 22.83711 | 37.19 | 34.94
13.93 | 0.944128031 | 0.893619 | 24.84848 | 25.42417 | 23.46015 | 22.71952 | 37.25 | 34.94
13.94 | 0.94419113 | 0.8904594 | 24.8219 | 25.39661 | 23.43662 | 22.61465 | 37.25 | 35
13.95 | 0.950760941 | 0.8891821 | 24.79533 | 25.36905 | 23.57443 | 22.55771 | 37.25 | 35
13.96 | 0.957330751 | 0.8879048 | 24.76877 | 25.34151 | 23.7119 | 22.50085 | 37.25 | 34.94
13.97 | 0.963900562 | 0.8866275 | 24.74221 | 25.31397 | 23.84903 | 22.44406 | 37.31 | 34.94
13.98 | 0.970098512 | 0.8870912 | 24.71566 | 25.28645 | 23.97662 | 22.43138 | 37.25 | 34.94
13.99 | 0.975842917 | 0.8896783 | 24.68912 | 25.25893 | 24.0927 | 22.47232 | 37.25 | 34.94
14 | 0.981587323 | 0.8922654 | 24.66259 | 25.23143 | 24.20848 | 22.51313 | 37.25 | 35
[7 empty] | 37.75 | 35.38
[7 empty] | 37.75 | 35.38
[7 empty] | 37.81 | 35.44
[7 empty] | 37.81 | 35.44
[7 empty] | 37.81 | 35.44
[7 empty] | 37.81 | 35.44
[7 empty] | 37.81 | 35.44
[7 empty] | 37.81 | 35.44
[7 empty] | 37.81 | 35.44
[7 empty] | 37.81 | 35.44
[7 empty] | 37.88 | 35.44
[7 empty] | 37.88 | 35.5
[7 empty] | 37.88 | 35.44
[7 empty] | 37.88 | 35.5
[7 empty] | 37.88 | 35.5
[7 empty] | 37.88 | 35.5
[7 empty] | 37.81 | 35.44
[7 empty] | 37.88 | 35.5
[7 empty] | 37.88 | 35.5
[7 empty] | 37.88 | 35.44
[7 empty] | 37.88 | 35.5
[7 empty] | 37.88 | 35.5
[7 empty] | 37.88 | 35.5
[7 empty] | 37.94 | 35.5
[7 empty] | 37.88 | 35.5
[7 empty] | 37.94 | 35.5
[7 empty] | 37.88 | 35.5
[7 empty] | 37.94 | 35.56
[7 empty] | 37.94 | 35.5
[7 empty] | 37.94 | 35.56
[7 empty] | 37.94 | 35.5
[7 empty] | 37.94 | 35.5
[7 empty] | 37.94 | 35.56
[7 empty] | 37.94 | 35.5
[7 empty] | 38 | 35.56
[7 empty] | 38 | 35.5
[7 empty] | 38 | 35.56
[7 empty] | 38 | 35.56
[7 empty] | 38 | 35.56
[7 empty] | 38 | 35.56
[7 empty] | 38 | 35.56
[7 empty] | 38 | 35.56
[7 empty] | 38.06 | 35.56
[7 empty] | 38 | 35.63
[7 empty] | 38 | 35.63
[7 empty] | 38.06 | 35.63
[7 empty] | 38.06 | 35.56
[7 empty] | 38.06 | 35.63
[7 empty] | 38.06 | 35.63
[7 empty] | 38.06 | 35.63
[7 empty] | 38.13 | 35.63
[7 empty] | 38.13 | 35.63
[7 empty] | 38.06 | 35.63
[7 empty] | 38.13 | 35.63
[7 empty] | 38.13 | 35.69
[7 empty] | 38.13 | 35.69
[7 empty] | 38.13 | 35.63
[7 empty] | 38.13 | 35.69
[7 empty] | 38.13 | 35.69
[7 empty] | 38.19 | 35.69
[7 empty] | 38.19 | 35.69
[7 empty] | 38.13 | 35.75
[7 empty] | 38.19 | 35.69
[7 empty] | 38.19 | 35.75
[7 empty] | 38.19 | 35.75
[7 empty] | 38.19 | 35.69
[7 empty] | 38.19 | 35.69
[7 empty] | 38.25 | 35.69
[7 empty] | 38.25 | 35.75
[7 empty] | 38.25 | 35.69
[7 empty] | 38.25 | 35.75
[7 empty] | 38.25 | 35.75
[7 empty] | 38.25 | 35.81
[7 empty] | 38.25 | 35.81
[7 empty] | 38.25 | 35.81
[7 empty] | 38.31 | 35.81
[7 empty] | 38.25 | 35.81
[7 empty] | 38.25 | 35.81
[7 empty] | 38.31 | 35.81
[7 empty] | 38.31 | 35.81
[7 empty] | 38.31 | 35.81
[7 empty] | 38.31 | 35.81
[7 empty] | 38.31 | 35.81
[7 empty] | 38.31 | 35.81
[7 empty] | 38.31 | 35.81
[7 empty] | 38.31 | 35.81
[7 empty] | 38.31 | 35.81
[7 empty] | 38.38 | 35.81
[7 empty] | 38.38 | 35.81
[7 empty] | 38.38 | 35.81
[7 empty] | 38.38 | 35.81
[7 empty] | 38.38 | 35.88
[7 empty] | 38.38 | 35.81
[7 empty] | 38.38 | 35.81
[7 empty] | 38.38 | 35.81
[7 empty] | 38.44 | 35.81
[7 empty] | 38.38 | 35.81
[7 empty] | 38.44 | 35.88
[7 empty] | 38.44 | 35.88
[7 empty] | 38.44 | 35.88
[7 empty] | 38.44 | 35.88
[7 empty] | 38.5 | 35.88
[7 empty] | 38.44 | 35.88
[7 empty] | 38.5 | 35.88
[7 empty] | 38.44 | 35.81
[7 empty] | 38.5 | 35.88
[7 empty] | 38.56 | 35.88
[7 empty] | 38.5 | 35.88
[7 empty] | 38.5 | 35.88
[7 empty] | 38.5 | 35.81
[7 empty] | 38.5 | 35.88
[7 empty] | 38.56 | 35.88
[7 empty] | 38.56 | 35.88
[7 empty] | 38.5 | 35.88
[7 empty] | 38.56 | 35.88
[7 empty] | 38.56 | 35.88
[7 empty] | 38.56 | 35.88
[7 empty] | 38.56 | 35.88
[7 empty] | 38.63 | 35.81
[7 empty] | 38.56 | 35.81
[7 empty] | 38.63 | 35.88
[7 empty] | 38.69 | 35.88
[7 empty] | 38.63 | 35.88
[7 empty] | 38.63 | 35.88
[7 empty] | 38.63 | 35.88
[7 empty] | 38.63 | 35.88
[7 empty] | 38.63 | 35.88
[7 empty] | 38.69 | 35.88
[7 empty] | 38.63 | 35.94
[7 empty] | 38.69 | 35.94
[7 empty] | 38.69 | 35.94
[7 empty] | 38.69 | 35.94
[7 empty] | 38.69 | 35.94
[7 empty] | 38.69 | 35.94
[7 empty] | 38.75 | 36
[7 empty] | 38.69 | 36
[7 empty] | 38.75 | 35.94
[7 empty] | 38.81 | 36
[7 empty] | 38.75 | 36
[7 empty] | 38.81 | 36
[7 empty] | 38.75 | 36
[7 empty] | 38.75 | 36
[7 empty] | 38.81 | 36
[7 empty] | 38.81 | 36.06
[7 empty] | 38.81 | 36.06
[7 empty] | 38.88 | 36.06
[7 empty] | 38.88 | 36
[7 empty] | 38.88 | 36.06
[7 empty] | 38.94 | 36
[7 empty] | 38.88 | 36
[7 empty] | 38.88 | 36.06
[7 empty] | 38.88 | 36.06
[7 empty] | 38.94 | 36.06
[7 empty] | 38.94 | 36.06
[7 empty] | 38.94 | 36.13
[7 empty] | 38.94 | 36.06
[7 empty] | 38.94 | 36.06
[7 empty] | 39 | 36.06
[7 empty] | 38.94 | 36.13
[7 empty] | 39 | 36.13
[7 empty] | 39 | 36.06
[7 empty] | 39 | 36.13
[7 empty] | 39 | 36.13
[7 empty] | 39.06 | 36.13
[7 empty] | 39 | 36.13
[7 empty] | 39.06 | 36.13
[7 empty] | 39.13 | 36.19
[7 empty] | 39.06 | 36.19
[7 empty] | 39.06 | 36.19
[7 empty] | 39.06 | 36.19
[7 empty] | 39.06 | 36.19
[7 empty] | 39.06 | 36.19
[7 empty] | 39.06 | 36.19
[7 empty] | 39.06 | 36.19
[7 empty] | 39.06 | 36.19
[7 empty] | 39.13 | 36.19
[7 empty] | 39.13 | 36.19
[7 empty] | 39.13 | 36.25
[7 empty] | 39.13 | 36.19
[7 empty] | 39.13 | 36.19
[7 empty] | 39.13 | 36.25
[7 empty] | 39.13 | 36.25
[7 empty] | 39.13 | 36.25
[7 empty] | 39.13 | 36.25
[7 empty] | 39.19 | 36.25
[7 empty] | 39.19 | 36.25
[7 empty] | 39.19 | 36.25
[7 empty] | 39.19 | 36.25
[7 empty] | 39.19 | 36.25
[7 empty] | 39.19 | 36.25
[7 empty] | 39.25 | 36.31
[7 empty] | 39.19 | 36.25
[7 empty] | 39.19 | 36.25
[7 empty] | 39.25 | 36.31
[7 empty] | 39.25 | 36.31
[7 empty] | 39.25 | 36.31
[7 empty] | 39.25 | 36.31
[7 empty] | 39.25 | 36.31
[7 empty] | 39.25 | 36.31
[7 empty] | 39.31 | 36.38
[7 empty] | 39.31 | 36.31
[7 empty] | 39.31 | 36.31
[7 empty] | 39.38 | 36.31
[7 empty] | 39.38 | 36.38
[7 empty] | 39.38 | 36.38
[7 empty] | 39.38 | 36.31
[7 empty] | 39.38 | 36.38
[7 empty] | 39.38 | 36.38
[7 empty] | 39.44 | 36.38
[7 empty] | 39.44 | 36.38
[7 empty] | 39.44 | 36.31
[7 empty] | 39.44 | 36.31
[7 empty] | 39.44 | 36.38
[7 empty] | 39.5 | 36.38
[7 empty] | 39.44 | 36.38
[7 empty] | 39.44 | 36.38
[7 empty] | 39.5 | 36.38
[7 empty] | 39.5 | 36.38
[7 empty] | 39.5 | 36.38
[7 empty] | 39.5 | 36.38
[7 empty] | 39.5 | 36.38
[7 empty] | 39.5 | 36.38
[7 empty] | 39.56 | 36.38
[7 empty] | 39.56 | 36.38
[7 empty] | 39.5 | 36.44
[7 empty] | 39.56 | 36.38
[7 empty] | 39.56 | 36.44
[7 empty] | 39.56 | 36.38
[7 empty] | 39.56 | 36.38
[7 empty] | 39.56 | 36.38
[7 empty] | 39.56 | 36.38
[7 empty] | 39.56 | 36.44
[7 empty] | 39.63 | 36.38
[7 empty] | 39.63 | 36.44
[7 empty] | 39.63 | 36.38
[7 empty] | 39.63 | 36.44
[7 empty] | 39.69 | 36.44
[7 empty] | 39.69 | 36.44
[7 empty] | 39.69 | 36.44
[7 empty] | 39.69 | 36.44
[7 empty] | 39.69 | 36.44
[7 empty] | 39.69 | 36.5
[7 empty] | 39.75 | 36.44
[7 empty] | 39.75 | 36.5
[7 empty] | 39.75 | 36.44
[7 empty] | 39.75 | 36.44
[7 empty] | 39.75 | 36.5
[7 empty] | 39.75 | 36.44
[7 empty] | 39.81 | 36.5
[7 empty] | 39.81 | 36.5
[7 empty] | 39.75 | 36.5
[7 empty] | 39.81 | 36.5
[7 empty] | 39.88 | 36.5
[7 empty] | 39.88 | 36.5
[7 empty] | 39.88 | 36.5
[7 empty] | 39.88 | 36.56
[7 empty] | 39.88 | 36.56
[7 empty] | 39.94 | 36.56
[7 empty] | 39.88 | 36.56
[7 empty] | 39.88 | 36.56
[7 empty] | 39.88 | 36.56
[7 empty] | 39.94 | 36.56
[7 empty] | 40 | 36.63
[7 empty] | 39.94 | 36.56
[7 empty] | 39.94 | 36.63
[7 empty] | 40 | 36.69
[7 empty] | 40 | 36.69
[7 empty] | 39.94 | 36.63
[7 empty] | 40 | 36.63
[7 empty] | 40 | 36.69
[7 empty] | 40 | 36.69
[7 empty] | 40.06 | 36.69
[7 empty] | 40.13 | 36.69
[7 empty] | 40.06 | 36.69
[7 empty] | 40.13 | 36.69
[7 empty] | 40.13 | 36.69
[7 empty] | 40.06 | 36.69
[7 empty] | 40.13 | 36.75
[7 empty] | 40.06 | 36.69
[7 empty] | 40.19 | 36.69
[7 empty] | 40.19 | 36.75
[7 empty] | 40.13 | 36.75
[7 empty] | 40.19 | 36.75
[7 empty] | 40.19 | 36.75
[7 empty] | 40.19 | 36.75
[7 empty] | 40.19 | 36.75
[7 empty] | 40.19 | 36.75
[7 empty] | 40.19 | 36.75
[7 empty] | 40.19 | 36.75
[7 empty] | 40.25 | 36.75
[7 empty] | 40.19 | 36.81
[7 empty] | 40.19 | 36.81
[7 empty] | 40.25 | 36.81
[7 empty] | 40.25 | 36.81
[7 empty] | 40.31 | 36.81
[7 empty] | 40.25 | 36.81
[7 empty] | 40.25 | 36.81
[7 empty] | 40.31 | 36.81
[7 empty] | 40.31 | 36.81
[7 empty] | 40.31 | 36.81
[7 empty] | 40.31 | 36.81
[7 empty] | 40.38 | 36.81
[7 empty] | 40.38 | 36.88
[7 empty] | 40.38 | 36.88
[7 empty] | 40.38 | 36.81
[7 empty] | 40.44 | 36.88
[7 empty] | 40.44 | 36.88
[7 empty] | 40.44 | 36.88
[7 empty] | 40.44 | 36.81
[7 empty] | 40.44 | 36.88
[7 empty] | 40.44 | 36.88
[7 empty] | 40.44 | 36.88
[7 empty] | 40.44 | 36.88
[7 empty] | 40.44 | 36.94
[7 empty] | 40.5 | 36.88
[7 empty] | 40.5 | 36.94
[7 empty] | 40.5 | 36.94
[7 empty] | 40.5 | 36.94
[7 empty] | 40.5 | 36.88
[7 empty] | 40.56 | 36.94
[7 empty] | 40.5 | 36.94
[7 empty] | 40.56 | 36.94
[7 empty] | 40.56 | 36.94
[7 empty] | 40.56 | 37
[7 empty] | 40.56 | 36.94
[7 empty] | 40.56 | 36.94
[7 empty] | 40.56 | 36.94
[7 empty] | 40.63 | 36.94
[7 empty] | 40.63 | 36.94
[7 empty] | 40.63 | 36.94
[7 empty] | 40.63 | 37
[7 empty] | 40.63 | 37
[7 empty] | 40.63 | 37
[7 empty] | 40.63 | 37
[7 empty] | 40.69 | 37
[7 empty] | 40.69 | 37.06
[7 empty] | 40.75 | 37
[7 empty] | 40.69 | 37
[7 empty] | 40.75 | 37
[7 empty] | 40.75 | 37.06
[7 empty] | 40.75 | 37.06
[7 empty] | 40.81 | 37
[7 empty] | 40.75 | 37.06
[7 empty] | 40.75 | 37.06
[7 empty] | 40.81 | 37.06
[7 empty] | 40.81 | 37.06
[7 empty] | 40.81 | 37.06
[7 empty] | 40.81 | 37.13
[7 empty] | 40.81 | 37.13
[7 empty] | 40.81 | 37.13
[7 empty] | 40.88 | 37.13
[7 empty] | 40.88 | 37.13
[7 empty] | 40.88 | 37.19
[7 empty] | 40.88 | 37.19
[7 empty] | 40.88 | 37.13
[7 empty] | 40.88 | 37.13
[7 empty] | 40.94 | 37.19
[7 empty] | 40.94 | 37.19
[7 empty] | 40.94 | 37.19
[7 empty] | 40.94 | 37.19
[7 empty] | 40.94 | 37.19
[7 empty] | 40.94 | 37.19
[7 empty] | 40.94 | 37.19
[7 empty] | 41 | 37.19
[7 empty] | 41 | 37.25
[7 empty] | 41 | 37.25
[7 empty] | 41 | 37.31
[7 empty] | 41.06 | 37.31
[7 empty] | 41.06 | 37.31
[7 empty] | 41.06 | 37.31
[7 empty] | 41.06 | 37.31
[7 empty] | 41.06 | 37.31
[7 empty] | 41.13 | 37.31
[7 empty] | 41.13 | 37.31
[7 empty] | 41.13 | 37.31
[7 empty] | 41.13 | 37.31
[7 empty] | 41.19 | 37.38
[7 empty] | 41.19 | 37.38
[7 empty] | 41.19 | 37.38
[7 empty] | 41.19 | 37.31
[7 empty] | 41.19 | 37.38
[7 empty] | 41.19 | 37.38
[7 empty] | 41.19 | 37.44
[7 empty] | 41.19 | 37.44
[7 empty] | 41.25 | 37.44
[7 empty] | 41.25 | 37.44
[7 empty] | 41.25 | 37.44
[7 empty] | 41.25 | 37.44
[7 empty] | 41.31 | 37.44
[7 empty] | 41.31 | 37.5
[7 empty] | 41.31 | 37.5
[7 empty] | 41.31 | 37.5
[7 empty] | 41.31 | 37.44
[7 empty] | 41.31 | 37.56
[7 empty] | 41.38 | 37.5
[7 empty] | 41.38 | 37.5
[7 empty] | 41.38 | 37.5
[7 empty] | 41.38 | 37.56
[7 empty] | 41.38 | 37.56
[7 empty] | 41.38 | 37.56
[7 empty] | 41.44 | 37.56
[7 empty] | 41.44 | 37.56
[7 empty] | 41.44 | 37.56
[7 empty] | 41.44 | 37.63
[7 empty] | 41.5 | 37.63
[7 empty] | 41.5 | 37.63
[7 empty] | 41.44 | 37.63
[7 empty] | 41.44 | 37.63
[7 empty] | 41.5 | 37.63
[7 empty] | 41.5 | 37.69
[7 empty] | 41.5 | 37.69
[7 empty] | 41.5 | 37.69
[7 empty] | 41.56 | 37.69
[7 empty] | 41.56 | 37.69
[7 empty] | 41.5 | 37.69
[7 empty] | 41.56 | 37.69
[7 empty] | 41.63 | 37.75
[7 empty] | 41.63 | 37.75
[7 empty] | 41.63 | 37.75
[7 empty] | 41.63 | 37.75
[7 empty] | 41.63 | 37.75
[7 empty] | 41.63 | 37.75
[7 empty] | 41.63 | 37.75
[7 empty] | 41.69 | 37.75
[7 empty] | 41.69 | 37.75
[7 empty] | 41.69 | 37.75
[7 empty] | 41.69 | 37.81
[7 empty] | 41.69 | 37.81
[7 empty] | 41.69 | 37.81
[7 empty] | 41.75 | 37.81
[7 empty] | 41.75 | 37.81
[7 empty] | 41.75 | 37.81
[7 empty] | 41.75 | 37.81
[7 empty] | 41.81 | 37.81
[7 empty] | 41.81 | 37.81
[7 empty] | 41.81 | 37.81
[7 empty] | 41.81 | 37.81
[7 empty] | 41.81 | 37.88
[7 empty] | 41.88 | 37.88
[7 empty] | 41.88 | 37.88
[7 empty] | 41.88 | 37.81
[7 empty] | 41.88 | 37.88
[7 empty] | 41.88 | 37.88
[7 empty] | 41.88 | 37.88
[7 empty] | 41.88 | 37.94
[7 empty] | 41.94 | 37.94
[7 empty] | 41.94 | 37.94
[7 empty] | 41.94 | 37.88
[7 empty] | 41.94 | 37.94
[7 empty] | 42 | 37.94
[7 empty] | 42 | 38
[7 empty] | 42 | 38
[7 empty] | 42 | 38
[7 empty] | 42 | 38.06
[7 empty] | 42 | 38.06
[7 empty] | 42.06 | 38.06
[7 empty] | 42.06 | 38.06
[7 empty] | 42.06 | 38.06
[7 empty] | 42.06 | 38.06
[7 empty] | 42.06 | 38.06
[7 empty] | 42.13 | 38.13
[7 empty] | 42.06 | 38.13
[7 empty] | 42.13 | 38.13
[7 empty] | 42.19 | 38.13
[7 empty] | 42.13 | 38.19
[7 empty] | 42.13 | 38.19
[7 empty] | 42.13 | 38.19
[7 empty] | 42.19 | 38.25
[7 empty] | 42.19 | 38.25
[7 empty] | 42.25 | 38.25
[7 empty] | 42.25 | 38.25
[7 empty] | 42.25 | 38.31
[7 empty] | 42.25 | 38.38
[7 empty] | 42.25 | 38.31
[7 empty] | 42.25 | 38.31
[7 empty] | 42.31 | 38.31
[7 empty] | 42.31 | 38.31
[7 empty] | 42.31 | 38.38
[7 empty] | 42.31 | 38.38
[7 empty] | 42.31 | 38.44
[7 empty] | 42.31 | 38.44
[7 empty] | 42.31 | 38.44
[7 empty] | 42.38 | 38.5
[7 empty] | 42.44 | 38.5
[7 empty] | 42.44 | 38.5
[7 empty] | 42.44 | 38.56
[7 empty] | 42.5 | 38.56
[7 empty] | 42.44 | 38.56
[7 empty] | 42.44 | 38.56
[7 empty] | 42.44 | 38.63
[7 empty] | 42.44 | 38.63
[7 empty] | 42.5 | 38.69
[7 empty] | 42.5 | 38.69
[7 empty] | 42.5 | 38.69
[7 empty] | 42.44 | 38.69
[7 empty] | 42.5 | 38.75
[7 empty] | 42.5 | 38.75
[7 empty] | 42.5 | 38.75
[7 empty] | 42.56 | 38.75
[7 empty] | 42.56 | 38.75
[7 empty] | 42.56 | 38.81
[7 empty] | 42.56 | 38.81
[7 empty] | 42.56 | 38.81
[7 empty] | 42.56 | 38.88
[7 empty] | 42.56 | 38.88
[7 empty] | 42.56 | 38.88
[7 empty] | 42.63 | 38.94
[7 empty] | 42.63 | 38.94
[7 empty] | 42.69 | 38.94
[7 empty] | 42.69 | 38.94
[7 empty] | 42.69 | 38.94
[7 empty] | 42.69 | 39
[7 empty] | 42.69 | 39
[7 empty] | 42.75 | 39
[7 empty] | 42.75 | 39.06
[7 empty] | 42.75 | 39.06
[7 empty] | 42.75 | 39.06
[7 empty] | 42.75 | 39.06
[7 empty] | 42.75 | 39.13
[7 empty] | 42.81 | 39.13
[7 empty] | 42.81 | 39.13
[7 empty] | 42.81 | 39.13
[7 empty] | 42.81 | 39.19
[7 empty] | 42.81 | 39.19
[7 empty] | 42.81 | 39.25
[7 empty] | 42.81 | 39.25
[7 empty] | 42.88 | 39.25
[7 empty] | 42.88 | 39.25
[7 empty] | 42.88 | 39.31
[7 empty] | 42.94 | 39.31
[7 empty] | 42.88 | 39.31
[7 empty] | 42.88 | 39.38
[7 empty] | 42.94 | 39.38
[7 empty] | 42.94 | 39.38
[7 empty] | 42.94 | 39.38
[7 empty] | 43 | 39.44
[7 empty] | 43 | 39.44
[7 empty] | 42.94 | 39.44
[7 empty] | 43.06 | 39.5
[7 empty] | 43 | 39.5
[7 empty] | 43.06 | 39.5
[7 empty] | 43.06 | 39.5
[7 empty] | 43.06 | 39.56
[7 empty] | 43.06 | 39.56
[7 empty] | 43.06 | 39.56
[7 empty] | 43.06 | 39.56
[7 empty] | 43.13 | 39.63
[7 empty] | 43.06 | 39.63
[7 empty] | 43.13 | 39.63
[7 empty] | 43.13 | 39.63
[7 empty] | 43.19 | 39.69
[7 empty] | 43.13 | 39.69
[7 empty] | 43.13 | 39.69
[7 empty] | 43.19 | 39.69
[7 empty] | 43.13 | 39.75
[7 empty] | 43.19 | 39.75
[7 empty] | 43.19 | 39.75
[7 empty] | 43.25 | 39.81
[7 empty] | 43.25 | 39.88
[7 empty] | 43.19 | 39.88
[7 empty] | 43.25 | 39.88
[7 empty] | 43.25 | 39.88
[7 empty] | 43.25 | 39.88
[7 empty] | 43.31 | 39.94
[7 empty] | 43.31 | 39.94
[7 empty] | 43.31 | 39.94
[7 empty] | 43.31 | 39.94
[7 empty] | 43.38 | 39.94
[7 empty] | 43.38 | 40
[7 empty] | 43.38 | 40
[7 empty] | 43.38 | 40
[7 empty] | 43.38 | 40.06
[7 empty] | 43.44 | 40.06
[7 empty] | 43.44 | 40.06
[7 empty] | 43.44 | 40.06
[7 empty] | 43.44 | 40.06
[7 empty] | 43.44 | 40.06
[7 empty] | 43.44 | 40.13
[7 empty] | 43.44 | 40.13
[7 empty] | 43.5 | 40.13
[7 empty] | 43.5 | 40.19
[7 empty] | 43.5 | 40.19
[7 empty] | 43.56 | 40.19
[7 empty] | 43.5 | 40.19
[7 empty] | 43.56 | 40.25
[7 empty] | 43.56 | 40.25
[7 empty] | 43.56 | 40.31
[7 empty] | 43.56 | 40.31
[7 empty] | 43.63 | 40.31
[7 empty] | 43.63 | 40.31
[7 empty] | 43.63 | 40.31
[7 empty] | 43.69 | 40.38
[7 empty] | 43.63 | 40.38
[7 empty] | 43.69 | 40.38
[7 empty] | 43.69 | 40.38
[7 empty] | 43.69 | 40.44
[7 empty] | 43.69 | 40.44
[7 empty] | 43.75 | 40.5
[7 empty] | 43.75 | 40.44
[7 empty] | 43.75 | 40.5
[7 empty] | 43.75 | 40.5
[7 empty] | 43.75 | 40.56
[7 empty] | 43.81 | 40.56
[7 empty] | 43.75 | 40.56
[7 empty] | 43.81 | 40.56
[7 empty] | 43.81 | 40.56
[7 empty] | 43.81 | 40.63
[7 empty] | 43.88 | 40.56
[7 empty] | 43.81 | 40.63
[7 empty] | 43.81 | 40.63
[7 empty] | 43.88 | 40.63
[7 empty] | 43.88 | 40.63
[7 empty] | 43.88 | 40.63
[7 empty] | 43.88 | 40.69
[7 empty] | 43.94 | 40.69
[7 empty] | 43.94 | 40.75
[7 empty] | 43.94 | 40.69
[7 empty] | 43.94 | 40.75
[7 empty] | 43.94 | 40.75
[7 empty] | 44 | 40.75
[7 empty] | 44 | 40.81
[7 empty] | 44 | 40.81
[7 empty] | 44 | 40.81
[7 empty] | 44 | 40.88
[7 empty] | 44 | 40.81
[7 empty] | 44 | 40.81
[7 empty] | 44 | 40.88
[7 empty] | 44 | 40.88
[7 empty] | 44.06 | 40.88
[7 empty] | 44.06 | 40.94
[7 empty] | 44.06 | 40.94
[7 empty] | 44.06 | 40.94
[7 empty] | 44.13 | 41
[7 empty] | 44.06 | 41
[7 empty] | 44.13 | 41
[7 empty] | 44.13 | 41.06
[7 empty] | 44.19 | 41.06
[7 empty] | 44.13 | 41.06
[7 empty] | 44.19 | 41.06
[7 empty] | 44.19 | 41.06
[7 empty] | 44.13 | 41.06
[7 empty] | 44.25 | 41.13
[7 empty] | 44.19 | 41.13
[7 empty] | 44.19 | 41.13
[7 empty] | 44.25 | 41.19
[7 empty] | 44.25 | 41.19
[7 empty] | 44.31 | 41.19
[7 empty] | 44.31 | 41.19
[7 empty] | 44.31 | 41.25
[7 empty] | 44.31 | 41.25
[7 empty] | 44.38 | 41.25
[7 empty] | 44.31 | 41.25
[7 empty] | 44.31 | 41.25
[7 empty] | 44.38 | 41.31
[7 empty] | 44.38 | 41.31
[7 empty] | 44.38 | 41.31
[7 empty] | 44.38 | 41.31
[7 empty] | 44.38 | 41.38
[7 empty] | 44.44 | 41.38
[7 empty] | 44.44 | 41.38
[7 empty] | 44.5 | 41.38
[7 empty] | 44.5 | 41.38
[7 empty] | 44.5 | 41.44
[7 empty] | 44.5 | 41.44
[7 empty] | 44.44 | 41.44
[7 empty] | 44.5 | 41.44
[7 empty] | 44.5 | 41.5
[7 empty] | 44.5 | 41.5
[7 empty] | 44.56 | 41.5
[7 empty] | 44.5 | 41.5
[7 empty] | 44.56 | 41.5
[7 empty] | 44.56 | 41.56
[7 empty] | 44.56 | 41.56
[7 empty] | 44.56 | 41.56
[7 empty] | 44.56 | 41.56
[7 empty] | 44.63 | 41.63
[7 empty] | 44.63 | 41.63
[7 empty] | 44.63 | 41.63
[7 empty] | 44.63 | 41.63
[7 empty] | 44.63 | 41.63
[7 empty] | 44.63 | 41.63
[7 empty] | 44.69 | 41.63
[7 empty] | 44.63 | 41.69
[7 empty] | 44.63 | 41.69
[7 empty] | 44.69 | 41.69
[7 empty] | 44.69 | 41.69
[7 empty] | 44.69 | 41.69
[7 empty] | 44.75 | 41.75
[7 empty] | 44.75 | 41.75
[7 empty] | 44.75 | 41.75
[7 empty] | 44.81 | 41.75
[7 empty] | 44.75 | 41.75
[7 empty] | 44.81 | 41.75
[7 empty] | 44.81 | 41.81
[7 empty] | 44.81 | 41.81
[7 empty] | 44.81 | 41.81
[7 empty] | 44.81 | 41.81
[7 empty] | 44.81 | 41.88
[7 empty] | 44.81 | 41.88
[7 empty] | 44.88 | 41.88
[7 empty] | 44.88 | 41.88
[7 empty] | 44.88 | 41.88
[7 empty] | 44.88 | 41.94
[7 empty] | 44.94 | 41.94
[7 empty] | 44.94 | 41.94
[7 empty] | 44.94 | 41.94
[7 empty] | 45 | 41.94
[7 empty] | 45 | 41.94
[7 empty] | 45 | 41.94
[7 empty] | 45 | 41.94
[7 empty] | 45 | 41.94
[7 empty] | 45 | 41.94
[7 empty] | 45 | 42
[7 empty] | 45 | 42
[7 empty] | 45.06 | 42
[7 empty] | 45.06 | 42
[7 empty] | 45.06 | 42
[7 empty] | 45.13 | 42
[7 empty] | 45.13 | 42
[7 empty] | 45.13 | 42
[7 empty] | 45.19 | 42.06
[7 empty] | 45.25 | 42.06
[7 empty] | 45.25 | 42.06
[7 empty] | 45.25 | 42.06
[7 empty] | 45.25 | 42.06
[7 empty] | 45.31 | 42.06
[7 empty] | 45.31 | 42.06
[7 empty] | 45.25 | 42.06
[7 empty] | 45.25 | 42.06
[7 empty] | 45.31 | 42.13
[7 empty] | 45.31 | 42.06
[7 empty] | 45.38 | 42.06
[7 empty] | 45.31 | 42.06
[7 empty] | 45.38 | 42.13
[7 empty] | 45.38 | 42.13
[7 empty] | 45.38 | 42.13
[7 empty] | 45.44 | 42.06
[7 empty] | 45.44 | 42.06
[7 empty] | 45.44 | 42.13
[7 empty] | 45.44 | 42.13
[7 empty] | 45.5 | 42.13
[7 empty] | 45.5 | 42.13
[7 empty] | 45.56 | 42.13
[7 empty] | 45.44 | 42.19
[7 empty] | 45.44 | 42.19
[7 empty] | 45.44 | 42.19
[7 empty] | 45.44 | 42.19
[7 empty] | 45.44 | 42.13
[7 empty] | 45.44 | 42.13
[7 empty] | 45.44 | 42.13
[7 empty] | 45.5 | 42.13
[7 empty] | 45.5 | 42.19
[7 empty] | 45.5 | 42.13
[7 empty] | 45.56 | 42.13
[7 empty] | 45.56 | 42.13
[7 empty] | 45.5 | 42.13
[7 empty] | 45.5 | 42.13
[7 empty] | 45.56 | 42.13
[7 empty] | 45.66 | 42.13
[7 empty] | 45.56 | 42.13
[7 empty] | 45.5 | 42.13
[7 empty] | 45.5 | 42.13
[7 empty] | 45.5 | 42.13
[7 empty] | 45.5 | 42.13
[7 empty] | 45.56 | 42.06
[7 empty] | 45.66 | 42.06
[7 empty] | 45.56 | 42.06
[7 empty] | 45.56 | 42.06
[7 empty] | 45.56 | 42.06
[7 empty] | 45.56 | 42.06
[7 empty] | 45.56 | 42.19
[7 empty] | 45.56 | 42.06
[7 empty] | 45.5 | 42.13
[7 empty] | 45.56 | 42.13
[7 empty] | 45.66 | 42.06
[7 empty] | 45.66 | 42.19
[7 empty] | 45.66 | 42.13
[7 empty] | 45.56 | 42.13
[7 empty] | 45.66 | 42.06
[7 empty] | 45.66 | 42.06
[7 empty] | 45.56 | 42.13
[7 empty] | 45.66 | 42.13
[7 empty] | 45.66 | 42.13
[7 empty] | 45.56 | 42.13

## 151 (16)
Wavelength | ecoFlex + normal emittance | ecoFlex + Ag/Ppy emittance | Pure PNIPAm Ibb | Ag/PPy Ibb | Pure PNIPAm Prad | Ag/PPy Prad | Pure PNIPAm Temp | Ag/PPy Temp | Pure PNIPAm Temp (K) | Ag/PPy Temp (K) | Pure PNIPAm Prad SUM | Ag/PPy Prad SUM
7.5 | 0.943997164 | 0.841378 | 29.03341 | 30.25364 | 27.40746 | 25.45474 | 31.44 | 33.44 | 304.59 | 306.59 | 190.9515 | 176.5226
7.51 | 0.951354126 | 0.8448984 | 29.084 | 30.30471 | 27.66918 | 25.6044 | 31.44 | 33.5
7.52 | 0.953561718 | 0.846493 | 29.13429 | 30.35547 | 27.78135 | 25.69569 | 31.44 | 33.5
7.53 | 0.951024984 | 0.8466859 | 29.18428 | 30.40592 | 27.75498 | 25.74426 | 31.44 | 33.44
7.54 | 0.948565984 | 0.8453022 | 29.23397 | 30.45605 | 27.73035 | 25.74457 | 31.5 | 33.5
7.55 | 0.950639011 | 0.8424878 | 29.28336 | 30.50587 | 27.8379 | 25.70082 | 31.5 | 33.44
7.56 | 0.958979085 | 0.8396057 | 29.33245 | 30.55537 | 28.1292 | 25.65447 | 31.5 | 33.44
7.57 | 0.97097737 | 0.8382395 | 29.38123 | 30.60456 | 28.52851 | 25.65395 | 31.5 | 33.44
7.58 | 0.969833872 | 0.8396983 | 29.42972 | 30.65344 | 28.54194 | 25.73964 | 31.5 | 33.44
7.59 | 0.952261514 | 0.8406005 | 29.47791 | 30.702 | 28.07067 | 25.80812 | 31.5 | 33.44
7.6 | 0.947559606 | 0.8416135 | 29.52579 | 30.75025 | 27.97745 | 25.87983 | 31.5 | 33.44
7.61 | 0.957853495 | 0.844772 | 29.57338 | 30.79819 | 28.32696 | 26.01745 | 31.5 | 33.5
7.62 | 0.96644397 | 0.8440971 | 29.62066 | 30.84581 | 28.62671 | 26.03686 | 31.56 | 33.5
7.63 | 0.96668601 | 0.8403781 | 29.66765 | 30.89312 | 28.6793 | 25.9619 | 31.5 | 33.5
7.64 | 0.96449718 | 0.8389547 | 29.71434 | 30.94012 | 28.65939 | 25.95736 | 31.56 | 33.44
7.65 | 0.964694916 | 0.8419308 | 29.76072 | 30.9868 | 28.71002 | 26.08874 | 31.5 | 33.5
7.66 | 0.961029473 | 0.8454158 | 29.80681 | 31.03317 | 28.64522 | 26.23593 | 31.5 | 33.44
7.67 | 0.950785267 | 0.8484368 | 29.8526 | 31.07923 | 28.38341 | 26.36876 | 31.56 | 33.44
7.68 | 0.9436658 | 0.8487154 | 29.89809 | 31.12498 | 28.2138 | 26.41625 | 31.56 | 33.44
7.69 | 0.942607148 | 0.8487135 | 29.94328 | 31.17042 | 28.22475 | 26.45476 | 31.56 | 33.5
7.7 | 0.947017981 | 0.8497958 | 29.98817 | 31.21554 | 28.39934 | 26.52684 | 31.56 | 33.5
7.71 | 0.952900764 | 0.8491194 | 30.03277 | 31.26036 | 28.61825 | 26.54378 | 31.56 | 33.5
7.72 | 0.957600088 | 0.8471275 | 30.07706 | 31.30486 | 28.8018 | 26.51921 | 31.56 | 33.5
7.73 | 0.95996685 | 0.8464969 | 30.12106 | 31.34906 | 28.91522 | 26.53688 | 31.56 | 33.44
7.74 | 0.959181592 | 0.8482769 | 30.16476 | 31.39294 | 28.93349 | 26.62991 | 31.62 | 33.44
7.75 | 0.954488696 | 0.8488855 | 30.20817 | 31.43652 | 28.83336 | 26.686 | 31.56 | 33.44
7.76 | 0.947765299 | 0.8478462 | 30.25128 | 31.47979 | 28.67111 | 26.69002 | 31.62 | 33.44
7.77 | 0.942294508 | 0.8474256 | 30.29409 | 31.52274 | 28.54595 | 26.71318 | 31.56 | 33.44
7.78 | 0.941184432 | 0.8487516 | 30.3366 | 31.56539 | 28.55234 | 26.79118 | 31.56 | 33.44
7.79 | 0.94446826 | 0.8501302 | 30.37882 | 31.60773 | 28.69183 | 26.87069 | 31.56 | 33.5
7.8 | 0.950029358 | 0.8505147 | 30.42074 | 31.64976 | 28.9006 | 26.91859 | 31.56 | 33.5
7.81 | 0.954479535 | 0.8509288 | 30.46237 | 31.69149 | 29.07571 | 26.9672 | 31.62 | 33.5
7.82 | 0.953260424 | 0.8534806 | 30.5037 | 31.73291 | 29.07797 | 27.08342 | 31.62 | 33.44
7.83 | 0.953467335 | 0.8559261 | 30.54474 | 31.77402 | 29.12341 | 27.19621 | 31.62 | 33.44
7.84 | 0.955139076 | 0.8545664 | 30.58548 | 31.81482 | 29.21339 | 27.18788 | 31.62 | 33.5
7.85 | 0.953246825 | 0.8497687 | 30.62593 | 31.85532 | 29.19407 | 27.06966 | 31.69 | 33.44
7.86 | 0.952730867 | 0.845362 | 30.66608 | 31.89551 | 29.21652 | 26.96326 | 31.69 | 33.44
7.87 | 0.958565294 | 0.8445666 | 30.70594 | 31.9354 | 29.43365 | 26.97157 | 31.62 | 33.44
7.88 | 0.9657961 | 0.8463458 | 30.74551 | 31.97499 | 29.6939 | 27.0619 | 31.62 | 33.5
7.89 | 0.959601677 | 0.8477878 | 30.78479 | 32.01427 | 29.54113 | 27.1413 | 31.62 | 33.5
7.9 | 0.955268762 | 0.8506921 | 30.82377 | 32.05324 | 29.44499 | 27.26744 | 31.62 | 33.5
7.91 | 0.955302276 | 0.8535374 | 30.86246 | 32.09191 | 29.48298 | 27.39165 | 31.69 | 33.5
7.92 | 0.956669664 | 0.854341 | 30.90086 | 32.13028 | 29.56192 | 27.45022 | 31.69 | 33.5
7.93 | 0.955402774 | 0.8527858 | 30.93897 | 32.16835 | 29.55918 | 27.43271 | 31.75 | 33.44
7.94 | 0.950022288 | 0.8521559 | 30.97679 | 32.20612 | 29.42864 | 27.44463 | 31.69 | 33.5
7.95 | 0.953284596 | 0.8503727 | 31.01432 | 32.24358 | 29.56547 | 27.41906 | 31.75 | 33.5
7.96 | 0.963354027 | 0.847491 | 31.05156 | 32.28074 | 29.91364 | 27.35764 | 31.69 | 33.5
7.97 | 0.970407567 | 0.8482005 | 31.08851 | 32.31761 | 30.16852 | 27.41181 | 31.69 | 33.5
7.98 | 0.969751704 | 0.8508275 | 31.12517 | 32.35417 | 30.18369 | 27.52782 | 31.75 | 33.5
7.99 | 0.961559055 | 0.850054 | 31.16154 | 32.39043 | 29.96366 | 27.53362 | 31.75 | 33.5
8 | 0.952750167 | 0.843342 | 31.19762 | 32.4264 | 29.72354 | 27.34654 | 31.81 | 33.5
8.01 | 0.944752038 | 0.8434493 | 31.23342 | 32.46207 | 29.50784 | 27.38011 | 31.75 | 33.5
8.02 | 0.941271129 | 0.8480657 | 31.26893 | 32.49743 | 29.43254 | 27.55996 | 31.81 | 33.5
8.03 | 0.943341998 | 0.8527333 | 31.30415 | 32.53251 | 29.53052 | 27.74155 | 31.81 | 33.56
8.04 | 0.949077981 | 0.8538828 | 31.33909 | 32.56728 | 29.74324 | 27.80864 | 31.81 | 33.56
8.05 | 0.948490774 | 0.8532594 | 31.37374 | 32.60176 | 29.7577 | 27.81776 | 31.81 | 33.56
8.06 | 0.949685838 | 0.8505095 | 31.40811 | 32.63594 | 29.82783 | 27.75718 | 31.81 | 33.56
8.07 | 0.956696286 | 0.8439809 | 31.44219 | 32.66983 | 30.08063 | 27.57271 | 31.81 | 33.56
8.08 | 0.963242421 | 0.8367355 | 31.47599 | 32.70342 | 30.31901 | 27.36412 | 31.81 | 33.56
8.09 | 0.962955839 | 0.8325036 | 31.5095 | 32.73672 | 30.34226 | 27.25344 | 31.87 | 33.56
8.1 | 0.955909004 | 0.83506 | 31.54273 | 32.76973 | 30.15198 | 27.36469 | 31.94 | 33.56
8.11 | 0.955136242 | 0.8398178 | 31.57568 | 32.80244 | 30.15908 | 27.54808 | 31.87 | 33.56
8.12 | 0.956962309 | 0.8437943 | 31.60834 | 32.83486 | 30.24799 | 27.70587 | 31.87 | 33.63
8.13 | 0.957876853 | 0.8464372 | 31.64073 | 32.86699 | 30.30792 | 27.81985 | 31.94 | 33.63
8.14 | 0.954591151 | 0.8478765 | 31.67283 | 32.89883 | 30.23461 | 27.89415 | 31.87 | 33.56
8.15 | 0.952895442 | 0.8481539 | 31.70466 | 32.93038 | 30.21122 | 27.93003 | 31.94 | 33.56
8.16 | 0.955994828 | 0.8483032 | 31.7362 | 32.96164 | 30.33964 | 27.96146 | 31.94 | 33.63
8.17 | 0.959414394 | 0.8482034 | 31.76746 | 32.99261 | 30.47816 | 27.98444 | 31.94 | 33.63
8.18 | 0.960678042 | 0.8478435 | 31.79845 | 33.02329 | 30.54807 | 27.99858 | 31.94 | 33.56
8.19 | 0.958206928 | 0.8473479 | 31.82916 | 33.05368 | 30.49892 | 28.00797 | 32 | 33.56
8.2 | 0.953870068 | 0.8467226 | 31.85959 | 33.08378 | 30.38991 | 28.01279 | 32 | 33.56
8.21 | 0.951930657 | 0.847069 | 31.88974 | 33.1136 | 30.35682 | 28.04951 | 31.94 | 33.56
8.22 | 0.953555224 | 0.8485563 | 31.91962 | 33.14313 | 30.43712 | 28.12382 | 32 | 33.56
8.23 | 0.959433017 | 0.851175 | 31.94922 | 33.17238 | 30.65313 | 28.2355 | 32 | 33.56
8.24 | 0.958533543 | 0.8510714 | 31.97854 | 33.20134 | 30.6525 | 28.25671 | 32 | 33.56
8.25 | 0.953447465 | 0.8507703 | 32.00759 | 33.23002 | 30.51756 | 28.27112 | 32 | 33.56
8.26 | 0.948433619 | 0.8516872 | 32.03637 | 33.25842 | 30.38437 | 28.32577 | 32.06 | 33.56
8.27 | 0.946663129 | 0.8545742 | 32.06487 | 33.28653 | 30.35463 | 28.44581 | 32 | 33.56
8.28 | 0.945418176 | 0.8546756 | 32.0931 | 33.31436 | 30.3414 | 28.47297 | 32.06 | 33.56
8.29 | 0.943645478 | 0.849382 | 32.12106 | 33.34191 | 30.31089 | 28.32002 | 32.06 | 33.56
8.3 | 0.942249221 | 0.8447672 | 32.14874 | 33.36918 | 30.29213 | 28.18919 | 32.06 | 33.63
8.31 | 0.942016274 | 0.8443039 | 32.17616 | 33.39617 | 30.31047 | 28.19651 | 32.06 | 33.56
8.32 | 0.945756338 | 0.8493715 | 32.20331 | 33.42287 | 30.45648 | 28.38844 | 32.06 | 33.56
8.33 | 0.953484224 | 0.8484707 | 32.23018 | 33.4493 | 30.73097 | 28.38076 | 32.06 | 33.56
8.34 | 0.958923745 | 0.8450473 | 32.25679 | 33.47546 | 30.9318 | 28.28834 | 32.06 | 33.56
8.35 | 0.959148551 | 0.841206 | 32.28312 | 33.50133 | 30.96431 | 28.18152 | 32.06 | 33.56
8.36 | 0.958117982 | 0.8420731 | 32.30919 | 33.52693 | 30.95602 | 28.23212 | 32.13 | 33.56
8.37 | 0.960297525 | 0.8434455 | 32.335 | 33.55225 | 31.05122 | 28.2995 | 32.13 | 33.5
8.38 | 0.960951404 | 0.8468046 | 32.36053 | 33.5773 | 31.0969 | 28.43341 | 32.13 | 33.56
8.39 | 0.957021193 | 0.8531334 | 32.3858 | 33.60207 | 30.9939 | 28.66705 | 32.06 | 33.56
8.4 | 0.954456426 | 0.857215 | 32.41081 | 33.62657 | 30.93471 | 28.8252 | 32.13 | 33.56
8.41 | 0.95053903 | 0.8543596 | 32.43555 | 33.6508 | 30.83126 | 28.74988 | 32.13 | 33.56
8.42 | 0.945006532 | 0.8471531 | 32.46003 | 33.67475 | 30.67494 | 28.52767 | 32.13 | 33.56
8.43 | 0.937282604 | 0.838147 | 32.48424 | 33.69843 | 30.44691 | 28.24424 | 32.19 | 33.56
8.44 | 0.938021446 | 0.8348433 | 32.50819 | 33.72184 | 30.49338 | 28.15246 | 32.19 | 33.56
8.45 | 0.944030859 | 0.8370507 | 32.53188 | 33.74498 | 30.7111 | 28.24626 | 32.13 | 33.56
8.46 | 0.954273511 | 0.843556 | 32.55531 | 33.76786 | 31.06667 | 28.48508 | 32.13 | 33.56
8.47 | 0.966944492 | 0.8510238 | 32.57848 | 33.79046 | 31.50158 | 28.75649 | 32.19 | 33.56
8.48 | 0.97136101 | 0.8523606 | 32.60139 | 33.81279 | 31.66771 | 28.82069 | 32.19 | 33.56
8.49 | 0.969619264 | 0.850839 | 32.62403 | 33.83486 | 31.63289 | 28.78802 | 32.19 | 33.56
8.5 | 0.962074761 | 0.8476012 | 32.64643 | 33.85666 | 31.4083 | 28.69695 | 32.13 | 33.56
8.51 | 0.957566725 | 0.8521931 | 32.66856 | 33.8782 | 31.28232 | 28.87077 | 32.13 | 33.56
8.52 | 0.95243996 | 0.8582745 | 32.69043 | 33.89947 | 31.13568 | 29.09505 | 32.13 | 33.5
8.53 | 0.946257217 | 0.862798 | 32.71205 | 33.92048 | 30.95402 | 29.26652 | 32.19 | 33.56
8.54 | 0.937664918 | 0.8584986 | 32.73342 | 33.94122 | 30.69298 | 29.13849 | 32.19 | 33.56
8.55 | 0.937799882 | 0.8479937 | 32.75453 | 33.9617 | 30.71719 | 28.79931 | 32.25 | 33.56
8.56 | 0.942752812 | 0.837434 | 32.77538 | 33.98192 | 30.89908 | 28.45762 | 32.19 | 33.56
8.57 | 0.951863844 | 0.82888 | 32.79598 | 34.00188 | 31.21731 | 28.18348 | 32.25 | 33.5
8.58 | 0.957702655 | 0.8294081 | 32.81633 | 34.02158 | 31.42829 | 28.21777 | 32.19 | 33.56
8.59 | 0.961762149 | 0.833038 | 32.83643 | 34.04101 | 31.58083 | 28.35746 | 32.25 | 33.5
8.6 | 0.963161847 | 0.8380733 | 32.85627 | 34.06019 | 31.64591 | 28.54494 | 32.25 | 33.56
8.61 | 0.956783591 | 0.8381831 | 32.87587 | 34.07911 | 31.45509 | 28.56454 | 32.19 | 33.56
8.62 | 0.946866557 | 0.8349405 | 32.89521 | 34.09778 | 31.14738 | 28.46961 | 32.19 | 33.56
8.63 | 0.938770396 | 0.8316799 | 32.91431 | 34.11619 | 30.89898 | 28.37374 | 32.19 | 33.56
8.64 | 0.938647474 | 0.8316304 | 32.93316 | 34.13434 | 30.91262 | 28.38715 | 32.19 | 33.56
8.65 | 0.941699943 | 0.8350333 | 32.95176 | 34.15223 | 31.03067 | 28.51825 | 32.25 | 33.56
8.66 | 0.944845666 | 0.8383847 | 32.97011 | 34.16988 | 31.15166 | 28.6475 | 32.19 | 33.56
8.67 | 0.947298533 | 0.840759 | 32.98821 | 34.18727 | 31.24969 | 28.74325 | 32.25 | 33.56
8.68 | 0.950667323 | 0.8377682 | 33.00608 | 34.2044 | 31.3778 | 28.65536 | 32.25 | 33.56
8.69 | 0.951414151 | 0.8340291 | 33.02369 | 34.22129 | 31.41921 | 28.54155 | 32.25 | 33.56
8.7 | 0.949677626 | 0.8299749 | 33.04106 | 34.23792 | 31.37836 | 28.41662 | 32.25 | 33.5
8.71 | 0.950161539 | 0.829583 | 33.05819 | 34.25431 | 31.41062 | 28.41679 | 32.25 | 33.5
8.72 | 0.948358157 | 0.8284007 | 33.07508 | 34.27044 | 31.36702 | 28.38966 | 32.25 | 33.5
8.73 | 0.945088228 | 0.8269041 | 33.09173 | 34.28633 | 31.2746 | 28.3515 | 32.19 | 33.5
8.74 | 0.942877428 | 0.8271872 | 33.10813 | 34.30197 | 31.21691 | 28.37415 | 32.25 | 33.5
8.75 | 0.948646197 | 0.8318931 | 33.12429 | 34.31736 | 31.42323 | 28.54838 | 32.25 | 33.5
8.76 | 0.958356736 | 0.8384781 | 33.14022 | 34.3325 | 31.76015 | 28.78705 | 32.25 | 33.56
8.77 | 0.96614205 | 0.842512 | 33.1559 | 34.3474 | 32.03331 | 28.9381 | 32.31 | 33.5
8.78 | 0.967571025 | 0.8426667 | 33.17135 | 34.36206 | 32.09564 | 28.95576 | 32.31 | 33.56
8.79 | 0.963973137 | 0.8418848 | 33.18656 | 34.37647 | 31.99095 | 28.94103 | 32.31 | 33.56
8.8 | 0.951852802 | 0.8443246 | 33.20153 | 34.39064 | 31.60297 | 29.03687 | 32.31 | 33.56
8.81 | 0.946340352 | 0.8442237 | 33.21627 | 34.40457 | 31.4339 | 29.04515 | 32.31 | 33.56
8.82 | 0.94664187 | 0.8418373 | 33.23078 | 34.41825 | 31.45764 | 28.97457 | 32.31 | 33.63
8.83 | 0.95846064 | 0.834838 | 33.24505 | 34.4317 | 31.86407 | 28.74489 | 32.31 | 33.56
8.84 | 0.960320636 | 0.8275702 | 33.25908 | 34.44491 | 31.93938 | 28.50558 | 32.31 | 33.56
8.85 | 0.957766894 | 0.82108 | 33.27288 | 34.45787 | 31.86767 | 28.29267 | 32.31 | 33.63
8.86 | 0.953807971 | 0.8180649 | 33.28646 | 34.4706 | 31.74889 | 28.19919 | 32.31 | 33.56
8.87 | 0.959969956 | 0.8212141 | 33.2998 | 34.48309 | 31.9668 | 28.318 | 32.31 | 33.63
8.88 | 0.968990315 | 0.8264798 | 33.31291 | 34.49535 | 32.27988 | 28.50971 | 32.31 | 33.63
8.89 | 0.970034128 | 0.8286807 | 33.32579 | 34.50737 | 32.32715 | 28.59559 | 32.38 | 33.63
8.9 | 0.965116514 | 0.8315569 | 33.33844 | 34.51915 | 32.17548 | 28.70464 | 32.31 | 33.63
8.91 | 0.956999566 | 0.8351923 | 33.35086 | 34.5307 | 31.91676 | 28.83978 | 32.38 | 33.56
8.92 | 0.948925787 | 0.8416717 | 33.36306 | 34.54202 | 31.65907 | 29.07304 | 32.31 | 33.56
8.93 | 0.938130191 | 0.8408328 | 33.37503 | 34.55311 | 31.31012 | 29.05339 | 32.31 | 33.56
8.94 | 0.925942368 | 0.8345011 | 33.38677 | 34.56396 | 30.91423 | 28.84366 | 32.38 | 33.63
8.95 | 0.923355476 | 0.8209182 | 33.39829 | 34.57459 | 30.8385 | 28.38291 | 32.38 | 33.63
8.96 | 0.925986511 | 0.8112158 | 33.40959 | 34.58498 | 30.93683 | 28.05588 | 32.38 | 33.63
8.97 | 0.933705802 | 0.8052975 | 33.42066 | 34.59515 | 31.20507 | 27.85938 | 32.38 | 33.56
8.98 | 0.934047022 | 0.8101292 | 33.43151 | 34.60508 | 31.2266 | 28.03459 | 32.38 | 33.63
8.99 | 0.93486386 | 0.8160816 | 33.44214 | 34.61479 | 31.26385 | 28.2485 | 32.38 | 33.63
9 | 0.93687979 | 0.8229811 | 33.45255 | 34.62428 | 31.34102 | 28.49513 | 32.31 | 33.63
9.01 | 0.950528754 | 0.8241443 | 33.46273 | 34.63353 | 31.80729 | 28.54303 | 32.38 | 33.56
9.02 | 0.964093797 | 0.8240742 | 33.4727 | 34.64257 | 32.27082 | 28.54805 | 32.38 | 33.63
9.03 | 0.971746525 | 0.8235886 | 33.48245 | 34.65138 | 32.53645 | 28.53848 | 32.38 | 33.63
9.04 | 0.97303426 | 0.8265674 | 33.49198 | 34.65996 | 32.58885 | 28.64879 | 32.38 | 33.63
9.05 | 0.971857676 | 0.8304759 | 33.5013 | 34.66832 | 32.55849 | 28.79121 | 32.44 | 33.63
9.06 | 0.971949472 | 0.8309244 | 33.51039 | 34.67647 | 32.57041 | 28.81352 | 32.44 | 33.63
9.07 | 0.96643812 | 0.831953 | 33.51928 | 34.68439 | 32.39431 | 28.85578 | 32.38 | 33.63
9.08 | 0.956294958 | 0.8334611 | 33.52794 | 34.69209 | 32.0626 | 28.91451 | 32.44 | 33.56
9.09 | 0.948717575 | 0.8359723 | 33.5364 | 34.69957 | 31.81657 | 29.00788 | 32.44 | 33.63
9.1 | 0.944394298 | 0.8355672 | 33.54464 | 34.70684 | 31.67937 | 28.9999 | 32.44 | 33.63
9.11 | 0.9455011 | 0.8300585 | 33.55267 | 34.71388 | 31.72408 | 28.81455 | 32.44 | 33.63
9.12 | 0.947017529 | 0.8250134 | 33.56048 | 34.72071 | 31.78237 | 28.64505 | 32.44 | 33.63
9.13 | 0.948210998 | 0.8206215 | 33.56809 | 34.72733 | 31.82963 | 28.49799 | 32.44 | 33.56
9.14 | 0.947128034 | 0.8188466 | 33.57549 | 34.73373 | 31.80028 | 28.4416 | 32.44 | 33.63
9.15 | 0.94305748 | 0.8197212 | 33.58267 | 34.73991 | 31.67039 | 28.47704 | 32.44 | 33.63
9.16 | 0.936582172 | 0.8227283 | 33.58965 | 34.74589 | 31.45947 | 28.58643 | 32.44 | 33.63
9.17 | 0.933046918 | 0.8295001 | 33.59642 | 34.75165 | 31.34704 | 28.8265 | 32.5 | 33.63
9.18 | 0.928918751 | 0.8342583 | 33.60299 | 34.7572 | 31.21445 | 28.99648 | 32.5 | 33.63
9.19 | 0.923097911 | 0.8341474 | 33.60935 | 34.76254 | 31.02472 | 28.99708 | 32.5 | 33.56
9.2 | 0.91743489 | 0.8353164 | 33.6155 | 34.76766 | 30.84003 | 29.042 | 32.5 | 33.56
9.21 | 0.912737846 | 0.837305 | 33.62145 | 34.77258 | 30.68757 | 29.11526 | 32.5 | 33.56
9.22 | 0.922823398 | 0.8433312 | 33.62719 | 34.7773 | 31.03196 | 29.32878 | 32.5 | 33.56
9.23 | 0.938003872 | 0.844882 | 33.63274 | 34.7818 | 31.54764 | 29.38652 | 32.5 | 33.56
9.24 | 0.960266483 | 0.840212 | 33.63808 | 34.7861 | 32.30152 | 29.2277 | 32.5 | 33.63
9.25 | 0.97003101 | 0.8323282 | 33.64322 | 34.79019 | 32.63496 | 28.95686 | 32.5 | 33.56
9.26 | 0.974113989 | 0.8244375 | 33.64815 | 34.79408 | 32.77714 | 28.68554 | 32.5 | 33.63
9.27 | 0.963788467 | 0.8231642 | 33.65289 | 34.79776 | 32.43427 | 28.64427 | 32.56 | 33.63
9.28 | 0.959145172 | 0.8223086 | 33.65743 | 34.80124 | 32.28236 | 28.61736 | 32.56 | 33.63
9.29 | 0.960982983 | 0.8219295 | 33.66178 | 34.80452 | 32.34839 | 28.60686 | 32.56 | 33.63
9.3 | 0.961870556 | 0.8219649 | 33.66592 | 34.80759 | 32.38226 | 28.61062 | 32.63 | 33.63
9.31 | 0.960727576 | 0.823455 | 33.66987 | 34.81047 | 32.34757 | 28.66486 | 32.63 | 33.63
9.32 | 0.948215624 | 0.8334977 | 33.67362 | 34.81314 | 31.92985 | 29.01667 | 32.56 | 33.63
9.33 | 0.937208173 | 0.8443343 | 33.67718 | 34.81562 | 31.56253 | 29.39602 | 32.63 | 33.63
9.34 | 0.927949291 | 0.8560937 | 33.68054 | 34.8179 | 31.25383 | 29.80739 | 32.63 | 33.63
9.35 | 0.924657738 | 0.8566699 | 33.68371 | 34.81998 | 31.1459 | 29.82923 | 32.63 | 33.63
9.36 | 0.923023504 | 0.8531533 | 33.68669 | 34.82186 | 31.09361 | 29.70839 | 32.63 | 33.56
9.37 | 0.921352757 | 0.8404039 | 33.68947 | 34.82355 | 31.03989 | 29.26585 | 32.63 | 33.63
9.38 | 0.922544198 | 0.8314083 | 33.69207 | 34.82505 | 31.08242 | 28.95383 | 32.69 | 33.56
9.39 | 0.927966626 | 0.8279614 | 33.69447 | 34.82635 | 31.26735 | 28.83487 | 32.69 | 33.56
9.4 | 0.942921034 | 0.8302629 | 33.69669 | 34.82745 | 31.77332 | 28.91594 | 32.69 | 33.63
9.41 | 0.96186177 | 0.8349691 | 33.69872 | 34.82837 | 32.41351 | 29.08061 | 32.75 | 33.63
9.42 | 0.969860691 | 0.8362575 | 33.70055 | 34.82909 | 32.68484 | 29.12609 | 32.75 | 33.56
9.43 | 0.972507677 | 0.8366892 | 33.70221 | 34.82962 | 32.77565 | 29.14157 | 32.75 | 33.63
9.44 | 0.962010204 | 0.835017 | 33.70367 | 34.82996 | 32.42328 | 29.08361 | 32.75 | 33.56
9.45 | 0.949831142 | 0.8329496 | 33.70495 | 34.83011 | 32.01401 | 29.01173 | 32.75 | 33.56
9.46 | 0.936394901 | 0.8305866 | 33.70605 | 34.83008 | 31.56217 | 28.9294 | 32.75 | 33.63
9.47 | 0.928406217 | 0.8318847 | 33.70696 | 34.82985 | 31.29375 | 28.97442 | 32.81 | 33.56
9.48 | 0.922808407 | 0.8343452 | 33.70768 | 34.82944 | 31.10573 | 29.05978 | 32.81 | 33.56
9.49 | 0.927717842 | 0.8405798 | 33.70823 | 34.82885 | 31.27173 | 29.27643 | 32.81 | 33.63
9.5 | 0.932525864 | 0.8451655 | 33.70859 | 34.82807 | 31.43413 | 29.43548 | 32.81 | 33.63
9.51 | 0.937170545 | 0.8470956 | 33.70878 | 34.8271 | 31.59087 | 29.50189 | 32.81 | 33.63
9.52 | 0.935004714 | 0.845055 | 33.70878 | 34.82595 | 31.51787 | 29.42985 | 32.88 | 33.63
9.53 | 0.929018406 | 0.840787 | 33.7086 | 34.82462 | 31.31591 | 29.28009 | 32.81 | 33.63
9.54 | 0.936806356 | 0.8382299 | 33.70825 | 34.82311 | 31.5781 | 29.18977 | 32.88 | 33.63
9.55 | 0.947385194 | 0.8371474 | 33.70771 | 34.82141 | 31.93419 | 29.15066 | 32.88 | 33.63
9.56 | 0.965045299 | 0.8440766 | 33.707 | 34.81954 | 32.52879 | 29.39036 | 32.94 | 33.63
9.57 | 0.97315036 | 0.8488311 | 33.70612 | 34.81749 | 32.80112 | 29.55416 | 32.88 | 33.63
9.58 | 0.965316843 | 0.8499579 | 33.70506 | 34.81525 | 32.53606 | 29.5915 | 32.94 | 33.63
9.59 | 0.957925852 | 0.8450507 | 33.70382 | 34.81284 | 32.28576 | 29.41862 | 32.94 | 33.63
9.6 | 0.950821914 | 0.8362293 | 33.70241 | 34.81026 | 32.04499 | 29.10935 | 32.88 | 33.63
9.61 | 0.952991485 | 0.833705 | 33.70083 | 34.80749 | 32.1166 | 29.01918 | 32.94 | 33.63
9.62 | 0.956546656 | 0.8327527 | 33.69907 | 34.80455 | 32.23474 | 28.98358 | 33 | 33.56
9.63 | 0.950854954 | 0.8374203 | 33.69715 | 34.80144 | 32.0411 | 29.14343 | 32.94 | 33.63
9.64 | 0.94656863 | 0.841145 | 33.69505 | 34.79815 | 31.89468 | 29.27029 | 33 | 33.63
9.65 | 0.946233876 | 0.8422181 | 33.69278 | 34.79469 | 31.88125 | 29.30472 | 33 | 33.63
9.66 | 0.949999992 | 0.8426082 | 33.69034 | 34.79106 | 32.00583 | 29.31523 | 33 | 33.63
9.67 | 0.95843383 | 0.8422208 | 33.68774 | 34.78726 | 32.28747 | 29.29855 | 33 | 33.56
9.68 | 0.96252638 | 0.8406456 | 33.68497 | 34.78328 | 32.42267 | 29.24041 | 33 | 33.63
9.69 | 0.964444811 | 0.8384757 | 33.68203 | 34.77914 | 32.48445 | 29.16146 | 33 | 33.63
9.7 | 0.963535096 | 0.833409 | 33.67892 | 34.77482 | 32.45082 | 28.98165 | 33.06 | 33.63
9.71 | 0.962023636 | 0.8280064 | 33.67565 | 34.77034 | 32.39677 | 28.79007 | 33 | 33.56
9.72 | 0.957543429 | 0.8257518 | 33.67221 | 34.76569 | 32.2426 | 28.70783 | 33 | 33.63
9.73 | 0.952928358 | 0.824004 | 33.66861 | 34.76088 | 32.08377 | 28.6431 | 33.06 | 33.63
9.74 | 0.947839715 | 0.8240359 | 33.66485 | 34.7559 | 31.90888 | 28.64011 | 33.06 | 33.63
9.75 | 0.941641465 | 0.8238248 | 33.66092 | 34.75075 | 31.69652 | 28.62853 | 33.06 | 33.63
9.76 | 0.933730292 | 0.8232388 | 33.65683 | 34.74544 | 31.4264 | 28.60379 | 33.13 | 33.63
9.77 | 0.925318846 | 0.8262518 | 33.65258 | 34.73997 | 31.13937 | 28.70396 | 33.13 | 33.63
9.78 | 0.916510656 | 0.832119 | 33.64817 | 34.73433 | 30.83891 | 28.90309 | 33.13 | 33.63
9.79 | 0.917304673 | 0.8384561 | 33.6436 | 34.72853 | 30.86144 | 29.11835 | 33.13 | 33.63
9.8 | 0.921919317 | 0.8449803 | 33.63888 | 34.72257 | 31.01233 | 29.33989 | 33.13 | 33.63
9.81 | 0.9323435 | 0.8429682 | 33.63399 | 34.71645 | 31.35843 | 29.26486 | 33.13 | 33.63
9.82 | 0.943616897 | 0.8396018 | 33.62895 | 34.71017 | 31.73284 | 29.14272 | 33.13 | 33.63
9.83 | 0.949877336 | 0.8327665 | 33.62375 | 34.70373 | 31.93844 | 28.9001 | 33.19 | 33.63
9.84 | 0.954883372 | 0.8265894 | 33.6184 | 34.69714 | 32.10165 | 28.68028 | 33.19 | 33.63
9.85 | 0.952574365 | 0.8242507 | 33.61289 | 34.69038 | 32.01877 | 28.59357 | 33.19 | 33.63
9.86 | 0.948914098 | 0.8232042 | 33.60722 | 34.68347 | 31.89037 | 28.55158 | 33.13 | 33.63
9.87 | 0.941708088 | 0.8255482 | 33.6014 | 34.6764 | 31.64271 | 28.62704 | 33.13 | 33.63
9.88 | 0.936218704 | 0.8288264 | 33.59543 | 34.66918 | 31.45267 | 28.73473 | 33.19 | 33.69
9.89 | 0.933321852 | 0.8335156 | 33.58931 | 34.66181 | 31.34964 | 28.89116 | 33.19 | 33.63
9.9 | 0.932483749 | 0.8379358 | 33.58304 | 34.65428 | 31.31564 | 29.03806 | 33.25 | 33.69
9.91 | 0.933595123 | 0.8421013 | 33.57661 | 34.6466 | 31.34696 | 29.17594 | 33.25 | 33.63
9.92 | 0.936751671 | 0.8444974 | 33.57004 | 34.63876 | 31.44679 | 29.25235 | 33.25 | 33.63
9.93 | 0.941152762 | 0.8458169 | 33.56332 | 34.63078 | 31.58821 | 29.2913 | 33.25 | 33.69
9.94 | 0.9454541 | 0.843604 | 33.55644 | 34.62264 | 31.72608 | 29.2078 | 33.25 | 33.63
9.95 | 0.949717124 | 0.8400343 | 33.54942 | 34.61436 | 31.86246 | 29.07725 | 33.31 | 33.63
9.96 | 0.952267304 | 0.8361789 | 33.54226 | 34.60593 | 31.9412 | 28.93674 | 33.31 | 33.63
9.97 | 0.954431288 | 0.832259 | 33.53495 | 34.59734 | 32.0068 | 28.79395 | 33.25 | 33.63
9.98 | 0.960169193 | 0.8345055 | 33.52749 | 34.58861 | 32.19206 | 28.86439 | 33.31 | 33.69
9.99 | 0.966294528 | 0.8374205 | 33.51989 | 34.57974 | 32.39008 | 28.95778 | 33.31 | 33.69
10 | 0.971114417 | 0.8418101 | 33.51214 | 34.57072 | 32.54412 | 29.10198 | 33.31 | 33.69
10.01 | 0.975466578 | 0.8459027 | 33.50425 | 34.56155 | 32.68227 | 29.23571 | 33.38 | 33.69
10.02 | 0.97181723 | 0.8441065 | 33.49622 | 34.55224 | 32.5522 | 29.16577 | 33.38 | 33.63
10.03 | 0.967531419 | 0.842252 | 33.48804 | 34.54278 | 32.40073 | 29.09373 | 33.38 | 33.63
10.04 | 0.958410883 | 0.8399548 | 33.47973 | 34.53318 | 32.08733 | 29.00631 | 33.44 | 33.69
10.05 | 0.950429741 | 0.8386752 | 33.47127 | 34.52344 | 31.81209 | 28.95396 | 33.38 | 33.75
10.06 | 0.94790456 | 0.8422685 | 33.46267 | 34.51356 | 31.71942 | 29.06969 | 33.44 | 33.69
10.07 | 0.946984045 | 0.8454722 | 33.45394 | 34.50354 | 31.68034 | 29.17178 | 33.38 | 33.69
10.08 | 0.951698959 | 0.8473077 | 33.44506 | 34.49338 | 31.82963 | 29.2265 | 33.5 | 33.69
10.09 | 0.955008378 | 0.8483985 | 33.43605 | 34.48307 | 31.93171 | 29.25539 | 33.44 | 33.69
10.1 | 0.954377646 | 0.8474018 | 33.4269 | 34.47263 | 31.90189 | 29.21217 | 33.44 | 33.63
10.11 | 0.954206318 | 0.8466349 | 33.41762 | 34.46206 | 31.8873 | 29.17678 | 33.5 | 33.75
10.12 | 0.955124619 | 0.846413 | 33.4082 | 34.45134 | 31.90899 | 29.16006 | 33.5 | 33.69
10.13 | 0.956680852 | 0.8453952 | 33.39865 | 34.44049 | 31.95184 | 29.11583 | 33.56 | 33.69
10.14 | 0.959576966 | 0.842706 | 33.38896 | 34.4295 | 32.03927 | 29.01395 | 33.56 | 33.69
10.15 | 0.961154629 | 0.8414178 | 33.37913 | 34.41838 | 32.08251 | 28.96024 | 33.56 | 33.69
10.16 | 0.960181909 | 0.8428397 | 33.36918 | 34.40712 | 32.04048 | 28.99969 | 33.5 | 33.69
10.17 | 0.959086787 | 0.84567 | 33.35909 | 34.39573 | 31.99426 | 29.08744 | 33.56 | 33.69
10.18 | 0.957765601 | 0.8511014 | 33.34887 | 34.38421 | 31.9404 | 29.26445 | 33.56 | 33.75
10.19 | 0.956143762 | 0.854681 | 33.33852 | 34.37256 | 31.87642 | 29.37757 | 33.63 | 33.75
10.2 | 0.953973069 | 0.8548802 | 33.32804 | 34.36077 | 31.79406 | 29.37434 | 33.63 | 33.75
10.21 | 0.953375686 | 0.854144 | 33.31743 | 34.34885 | 31.76403 | 29.33887 | 33.63 | 33.75
10.22 | 0.955716849 | 0.8516609 | 33.3067 | 34.33681 | 31.83177 | 29.24331 | 33.63 | 33.75
10.23 | 0.958661664 | 0.8503516 | 33.29583 | 34.32463 | 31.91944 | 29.188 | 33.63 | 33.75
10.24 | 0.962801622 | 0.8513662 | 33.28484 | 34.31233 | 32.0467 | 29.21235 | 33.63 | 33.69
10.25 | 0.964731864 | 0.8517679 | 33.27372 | 34.29989 | 32.10022 | 29.21555 | 33.69 | 33.69
10.26 | 0.961845947 | 0.8508336 | 33.26247 | 34.28733 | 31.99338 | 29.17282 | 33.69 | 33.69
10.27 | 0.958237072 | 0.8499236 | 33.2511 | 34.27465 | 31.86244 | 29.13083 | 33.69 | 33.75
10.28 | 0.952818292 | 0.8490745 | 33.23961 | 34.26184 | 31.67131 | 29.09085 | 33.69 | 33.75
10.29 | 0.948706823 | 0.849571 | 33.22799 | 34.2489 | 31.52362 | 29.09687 | 33.69 | 33.75
10.3 | 0.948553117 | 0.8541413 | 33.21625 | 34.23584 | 31.50737 | 29.24224 | 33.75 | 33.75
10.31 | 0.949610715 | 0.858148 | 33.20438 | 34.22265 | 31.53124 | 29.3681 | 33.75 | 33.75
10.32 | 0.95542206 | 0.8599423 | 33.1924 | 34.20935 | 31.71275 | 29.41806 | 33.69 | 33.81
10.33 | 0.960973519 | 0.8612377 | 33.18029 | 34.19592 | 31.88538 | 29.45081 | 33.75 | 33.75
10.34 | 0.96504866 | 0.8596984 | 33.16806 | 34.18236 | 32.00879 | 29.38653 | 33.75 | 33.81
10.35 | 0.968577079 | 0.8582411 | 33.15571 | 34.16869 | 32.11386 | 29.32497 | 33.75 | 33.81
10.36 | 0.966447155 | 0.8576309 | 33.14324 | 34.1549 | 32.03119 | 29.2923 | 33.75 | 33.81
10.37 | 0.964275185 | 0.8570102 | 33.13066 | 34.14099 | 31.94707 | 29.25917 | 33.75 | 33.75
10.38 | 0.959845826 | 0.8558289 | 33.11795 | 34.12696 | 31.78813 | 29.20684 | 33.81 | 33.81
10.39 | 0.955416467 | 0.8546477 | 33.10513 | 34.11281 | 31.62919 | 29.15443 | 33.81 | 33.81
10.4 | 0.953988121 | 0.8537289 | 33.09219 | 34.09854 | 31.56956 | 29.11091 | 33.75 | 33.81
10.41 | 0.952750767 | 0.8528268 | 33.07914 | 34.08416 | 31.51617 | 29.06788 | 33.81 | 33.75
10.42 | 0.953519228 | 0.8553302 | 33.06597 | 34.06966 | 31.52904 | 29.14081 | 33.81 | 33.81
10.43 | 0.954631429 | 0.8584172 | 33.05268 | 34.05504 | 31.55313 | 29.23343 | 33.81 | 33.75
10.44 | 0.953532969 | 0.8595828 | 33.03928 | 34.04031 | 31.50405 | 29.26046 | 33.81 | 33.81
10.45 | 0.951731953 | 0.8601376 | 33.02577 | 34.02547 | 31.43168 | 29.26658 | 33.81 | 33.81
10.46 | 0.951275111 | 0.8579347 | 33.01215 | 34.01051 | 31.40363 | 29.17879 | 33.81 | 33.75
10.47 | 0.951524613 | 0.8542825 | 32.99841 | 33.99544 | 31.3988 | 29.04171 | 33.81 | 33.81
10.48 | 0.953253868 | 0.8524188 | 32.98456 | 33.98025 | 31.44266 | 28.96541 | 33.88 | 33.81
10.49 | 0.956224894 | 0.8520558 | 32.9706 | 33.96496 | 31.52731 | 28.94004 | 33.88 | 33.81
10.5 | 0.958684633 | 0.8522233 | 32.95653 | 33.94955 | 31.59492 | 28.9326 | 33.88 | 33.88
10.51 | 0.960447988 | 0.8531132 | 32.94235 | 33.93404 | 31.63942 | 28.94957 | 33.88 | 33.81
10.52 | 0.961632095 | 0.854485 | 32.92806 | 33.91841 | 31.66468 | 28.98277 | 33.88 | 33.88
10.53 | 0.961427939 | 0.8570115 | 32.91367 | 33.90268 | 31.64412 | 29.05499 | 33.88 | 33.81
10.54 | 0.960597579 | 0.8594303 | 32.89916 | 33.88683 | 31.60286 | 29.12337 | 33.94 | 33.75
10.55 | 0.956399619 | 0.8612694 | 32.88455 | 33.87088 | 31.45077 | 29.17196 | 33.88 | 33.81
10.56 | 0.952214268 | 0.8630601 | 32.86983 | 33.85483 | 31.29913 | 29.21875 | 33.94 | 33.88
10.57 | 0.949220266 | 0.8602821 | 32.85501 | 33.83866 | 31.18664 | 29.11079 | 33.94 | 33.81
10.58 | 0.946226263 | 0.857504 | 32.84008 | 33.82239 | 31.07415 | 29.00284 | 33.94 | 33.88
10.59 | 0.945374913 | 0.85578 | 32.82505 | 33.80602 | 31.03198 | 28.93051 | 33.94 | 33.81
10.6 | 0.944885785 | 0.8542342 | 32.80991 | 33.78954 | 31.00162 | 28.86418 | 33.94 | 33.81
10.61 | 0.943522312 | 0.8553921 | 32.79467 | 33.77295 | 30.9425 | 28.88912 | 33.94 | 33.81
10.62 | 0.941768762 | 0.8577562 | 32.77932 | 33.75627 | 30.87054 | 28.95465 | 33.94 | 33.81
10.63 | 0.940869263 | 0.8603029 | 32.76388 | 33.73948 | 30.82653 | 29.02617 | 34 | 33.81
10.64 | 0.940762123 | 0.8630189 | 32.74833 | 33.72259 | 30.80839 | 29.10323 | 33.94 | 33.88
10.65 | 0.94228261 | 0.8649484 | 32.73268 | 33.7056 | 30.84344 | 29.1536 | 33.94 | 33.81
10.66 | 0.94700453 | 0.8653307 | 32.71693 | 33.6885 | 30.98308 | 29.1517 | 33.94 | 33.81
10.67 | 0.951696083 | 0.8657113 | 32.70108 | 33.67131 | 31.12149 | 29.14963 | 33.94 | 33.81
10.68 | 0.956210551 | 0.8660816 | 32.68513 | 33.65402 | 31.25387 | 29.14712 | 34 | 33.81
10.69 | 0.96072502 | 0.8664519 | 32.66909 | 33.63662 | 31.38601 | 29.14452 | 34 | 33.81
10.7 | 0.959323098 | 0.8651148 | 32.65294 | 33.61913 | 31.32472 | 29.08441 | 34 | 33.81
10.71 | 0.957587984 | 0.8636816 | 32.6367 | 33.60155 | 31.25251 | 29.02104 | 34.06 | 33.88
10.72 | 0.955192401 | 0.8608881 | 32.62036 | 33.58386 | 31.15872 | 28.91195 | 34 | 33.88
10.73 | 0.952562217 | 0.8576113 | 32.60393 | 33.56608 | 31.05727 | 28.78665 | 34 | 33.81
10.74 | 0.952269934 | 0.8565073 | 32.58739 | 33.5482 | 31.032 | 28.73428 | 34.06 | 33.81
10.75 | 0.954136026 | 0.8574092 | 32.57077 | 33.53023 | 31.07694 | 28.74913 | 34.06 | 33.81
10.76 | 0.956278549 | 0.8587512 | 32.55405 | 33.51216 | 31.13074 | 28.77861 | 34.06 | 33.81
10.77 | 0.959088653 | 0.861156 | 32.53723 | 33.494 | 31.20609 | 28.84356 | 34.06 | 33.88
10.78 | 0.96177778 | 0.8635186 | 32.52033 | 33.47575 | 31.27733 | 28.90693 | 34.06 | 33.88
10.79 | 0.962444024 | 0.8651741 | 32.50332 | 33.4574 | 31.28263 | 28.94648 | 34.06 | 33.88
10.8 | 0.963110269 | 0.8668296 | 32.48623 | 33.43896 | 31.28782 | 28.98588 | 34.06 | 33.88
10.81 | 0.96114661 | 0.8668283 | 32.46905 | 33.42043 | 31.20752 | 28.96977 | 34.06 | 33.88
10.82 | 0.958568919 | 0.8664401 | 32.45177 | 33.40181 | 31.10726 | 28.94066 | 34.13 | 33.88
10.83 | 0.954796131 | 0.8644342 | 32.43441 | 33.38309 | 30.96825 | 28.85749 | 34.13 | 33.88
10.84 | 0.950067519 | 0.8611346 | 32.41695 | 33.36429 | 30.79829 | 28.73114 | 34.13 | 33.88
10.85 | 0.94592973 | 0.8582965 | 32.39941 | 33.3454 | 30.64756 | 28.62024 | 34.19 | 33.81
10.86 | 0.943230785 | 0.8565825 | 32.38177 | 33.32642 | 30.54348 | 28.54683 | 34.19 | 33.81
10.87 | 0.940541119 | 0.8548632 | 32.36405 | 33.30735 | 30.43972 | 28.47323 | 34.13 | 33.88
10.88 | 0.93838571 | 0.8528337 | 32.34624 | 33.28819 | 30.35325 | 28.38929 | 34.19 | 33.88
10.89 | 0.936230302 | 0.8508041 | 32.32834 | 33.26895 | 30.26678 | 28.30536 | 34.19 | 33.88
10.9 | 0.935382548 | 0.8499951 | 32.31036 | 33.24962 | 30.22255 | 28.26201 | 34.19 | 33.88
10.91 | 0.935009916 | 0.8496296 | 32.29229 | 33.2302 | 30.19361 | 28.23336 | 34.19 | 33.88
10.92 | 0.936609594 | 0.8498283 | 32.27414 | 33.2107 | 30.22827 | 28.22339 | 34.25 | 33.88
10.93 | 0.940716427 | 0.8507441 | 32.2559 | 33.19111 | 30.34365 | 28.23714 | 34.19 | 33.88
10.94 | 0.944494744 | 0.8513758 | 32.23757 | 33.17144 | 30.44822 | 28.24136 | 34.25 | 33.88
10.95 | 0.946211176 | 0.8502246 | 32.21917 | 33.15169 | 30.48614 | 28.18638 | 34.25 | 33.88
10.96 | 0.947927608 | 0.8490734 | 32.20068 | 33.13185 | 30.52391 | 28.13137 | 34.25 | 33.88
10.97 | 0.948364147 | 0.8493283 | 32.1821 | 33.11193 | 30.52035 | 28.1229 | 34.31 | 33.81
10.98 | 0.948528865 | 0.8498818 | 32.16345 | 33.09193 | 30.50796 | 28.12423 | 34.31 | 33.88
10.99 | 0.949745886 | 0.8504779 | 32.14471 | 33.07184 | 30.52931 | 28.12687 | 34.25 | 33.88
11 | 0.952005069 | 0.8511162 | 32.12589 | 33.05168 | 30.58401 | 28.13082 | 34.31 | 33.88
11.01 | 0.953735052 | 0.8517524 | 32.10699 | 33.03144 | 30.62156 | 28.1346 | 34.31 | 33.88
11.02 | 0.952884114 | 0.8523784 | 32.08801 | 33.01111 | 30.57616 | 28.13796 | 34.31 | 33.88
11.03 | 0.952033176 | 0.8530045 | 32.06896 | 32.99071 | 30.53071 | 28.14122 | 34.31 | 33.88
11.04 | 0.951008432 | 0.8529399 | 32.04982 | 32.97023 | 30.47965 | 28.12162 | 34.31 | 33.88
11.05 | 0.949947574 | 0.8527319 | 32.0306 | 32.94967 | 30.42739 | 28.09723 | 34.31 | 33.88
11.06 | 0.951259868 | 0.8524008 | 32.01131 | 32.92903 | 30.45107 | 28.06873 | 34.38 | 33.94
11.07 | 0.955186887 | 0.851934 | 31.99194 | 32.90831 | 30.55828 | 28.03571 | 34.38 | 33.94
11.08 | 0.95883478 | 0.8517104 | 31.97249 | 32.88752 | 30.65634 | 28.01064 | 34.31 | 33.94
11.09 | 0.960303666 | 0.8533845 | 31.95297 | 32.86665 | 30.68455 | 28.04789 | 34.38 | 33.88
11.1 | 0.961772552 | 0.8550585 | 31.93337 | 32.84571 | 30.71264 | 28.08501 | 34.44 | 33.88
11.11 | 0.958515024 | 0.8567651 | 31.91369 | 32.82469 | 30.58975 | 28.12305 | 34.38 | 33.88
11.12 | 0.953607244 | 0.8584829 | 31.89394 | 32.8036 | 30.4143 | 28.16133 | 34.38 | 33.94
11.13 | 0.950367654 | 0.8594752 | 31.87412 | 32.78244 | 30.29213 | 28.17569 | 34.44 | 33.94
11.14 | 0.950110853 | 0.8591702 | 31.85422 | 32.7612 | 30.26504 | 28.14744 | 34.38 | 33.94
11.15 | 0.949854052 | 0.8588651 | 31.83425 | 32.73988 | 30.23789 | 28.11914 | 34.44 | 33.94
11.16 | 0.952323731 | 0.8581291 | 31.81421 | 32.7185 | 30.29742 | 28.07669 | 34.44 | 33.94
11.17 | 0.954889671 | 0.8573778 | 31.79409 | 32.69704 | 30.35985 | 28.03372 | 34.44 | 33.94
11.18 | 0.953628807 | 0.8568713 | 31.7739 | 32.67551 | 30.30051 | 27.99871 | 34.44 | 34
11.19 | 0.949395255 | 0.8565548 | 31.75364 | 32.65392 | 30.14676 | 27.96987 | 34.44 | 33.94
11.2 | 0.945557965 | 0.8559829 | 31.73331 | 32.63225 | 30.00569 | 27.93265 | 34.44 | 33.94
11.21 | 0.943977907 | 0.8539567 | 31.71291 | 32.61051 | 29.93629 | 27.84796 | 34.5 | 33.94
11.22 | 0.942397849 | 0.8519304 | 31.69245 | 32.5887 | 29.86689 | 27.76331 | 34.5 | 33.94
11.23 | 0.944269725 | 0.8521124 | 31.67191 | 32.56682 | 29.90682 | 27.7506 | 34.5 | 34
11.24 | 0.947448219 | 0.8531303 | 31.6513 | 32.54488 | 29.98797 | 27.76502 | 34.5 | 33.94
11.25 | 0.94982121 | 0.8544714 | 31.63062 | 32.52287 | 30.04344 | 27.78986 | 34.5 | 33.94
11.26 | 0.95023148 | 0.8565999 | 31.60988 | 32.50079 | 30.0367 | 27.84017 | 34.5 | 33.94
11.27 | 0.950641749 | 0.8587284 | 31.58907 | 32.47864 | 30.02989 | 27.89033 | 34.56 | 33.94
11.28 | 0.951514328 | 0.8578308 | 31.56819 | 32.45643 | 30.03759 | 27.84212 | 34.5 | 34
11.29 | 0.952471086 | 0.8563822 | 31.54725 | 32.43415 | 30.04784 | 27.77603 | 34.56 | 33.94
11.3 | 0.954922911 | 0.8554916 | 31.52624 | 32.41181 | 30.10513 | 27.72803 | 34.56 | 34
11.31 | 0.959710336 | 0.8554727 | 31.50516 | 32.3894 | 30.23583 | 27.70825 | 34.56 | 34
11.32 | 0.964497762 | 0.8554539 | 31.48402 | 32.36693 | 30.36627 | 27.68841 | 34.56 | 34
11.33 | 0.966627171 | 0.8539097 | 31.46282 | 32.34439 | 30.41281 | 27.61919 | 34.56 | 34.06
11.34 | 0.968537621 | 0.8522399 | 31.44155 | 32.32179 | 30.45232 | 27.54592 | 34.56 | 34.06
11.35 | 0.967954291 | 0.8493386 | 31.42022 | 32.29913 | 30.41333 | 27.43289 | 34.56 | 34
11.36 | 0.96428209 | 0.8449119 | 31.39882 | 32.2764 | 30.27732 | 27.27072 | 34.56 | 34
11.37 | 0.960609888 | 0.8404852 | 31.37736 | 32.25361 | 30.14141 | 27.10869 | 34.63 | 34
11.38 | 0.958967929 | 0.8409495 | 31.35585 | 32.23077 | 30.06925 | 27.10445 | 34.69 | 34
11.39 | 0.957413551 | 0.8416248 | 31.33426 | 32.20786 | 29.99985 | 27.10693 | 34.63 | 34.06
11.4 | 0.957121882 | 0.8433881 | 31.31262 | 32.18489 | 29.97 | 27.14435 | 34.63 | 34.06
11.41 | 0.95831459 | 0.8464306 | 31.29092 | 32.16186 | 29.98654 | 27.22278 | 34.69 | 34.13
11.42 | 0.959507298 | 0.8494731 | 31.26916 | 32.13877 | 30.00298 | 27.30102 | 34.63 | 34.06
11.43 | 0.957979266 | 0.8486381 | 31.24733 | 32.11562 | 29.9343 | 27.25454 | 34.63 | 34.06
11.44 | 0.956306992 | 0.8475976 | 31.22545 | 32.09241 | 29.86112 | 27.20145 | 34.69 | 34.06
11.45 | 0.953787979 | 0.8464784 | 31.20351 | 32.06915 | 29.76153 | 27.14584 | 34.69 | 34.06
11.46 | 0.950139978 | 0.8452544 | 31.18151 | 32.04583 | 29.6268 | 27.08688 | 34.69 | 34.13
11.47 | 0.946491978 | 0.8440304 | 31.15945 | 32.02245 | 29.49217 | 27.02792 | 34.69 | 34.13
11.48 | 0.946780138 | 0.8456682 | 31.13734 | 31.99901 | 29.48021 | 27.06055 | 34.69 | 34.06
11.49 | 0.947523541 | 0.847637 | 31.11517 | 31.97552 | 29.48235 | 27.10363 | 34.69 | 34.06
11.5 | 0.949000925 | 0.8496875 | 31.09294 | 31.95197 | 29.50723 | 27.14919 | 34.75 | 34.06
11.51 | 0.951824384 | 0.8518877 | 31.07065 | 31.92837 | 29.57381 | 27.19938 | 34.75 | 34.13
11.52 | 0.954647843 | 0.8540878 | 31.04831 | 31.90471 | 29.64021 | 27.24942 | 34.75 | 34.13
11.53 | 0.955270942 | 0.8540472 | 31.02592 | 31.88099 | 29.63816 | 27.22787 | 34.75 | 34.13
11.54 | 0.955337385 | 0.8534397 | 31.00347 | 31.85723 | 29.61877 | 27.18822 | 34.75 | 34.13
11.55 | 0.955566514 | 0.8527938 | 30.98096 | 31.83341 | 29.60437 | 27.14733 | 34.75 | 34.13
11.56 | 0.956334361 | 0.8520211 | 30.9584 | 31.80953 | 29.60659 | 27.10239 | 34.75 | 34.13
11.57 | 0.957102208 | 0.8512483 | 30.93579 | 31.78561 | 29.60871 | 27.05744 | 34.81 | 34.13
11.58 | 0.958511755 | 0.8527659 | 30.91313 | 31.76163 | 29.63059 | 27.08523 | 34.75 | 34.13
11.59 | 0.960260291 | 0.8554934 | 30.89041 | 31.7376 | 29.66283 | 27.1513 | 34.81 | 34.13
11.6 | 0.961881823 | 0.8581122 | 30.86764 | 31.71351 | 29.69102 | 27.21375 | 34.81 | 34.13
11.61 | 0.961682331 | 0.8591729 | 30.84481 | 31.68938 | 29.66291 | 27.22666 | 34.81 | 34.13
11.62 | 0.961482839 | 0.8602337 | 30.82194 | 31.6652 | 29.63477 | 27.23947 | 34.81 | 34.19
11.63 | 0.960786229 | 0.8599847 | 30.79902 | 31.64096 | 29.59127 | 27.21074 | 34.88 | 34.19
11.64 | 0.959516391 | 0.8582255 | 30.77604 | 31.61668 | 29.53011 | 27.13424 | 34.81 | 34.19
11.65 | 0.958246553 | 0.8564662 | 30.75301 | 31.59235 | 29.46897 | 27.05778 | 34.88 | 34.19
11.66 | 0.960428797 | 0.8561628 | 30.72994 | 31.56797 | 29.51392 | 27.02732 | 34.88 | 34.19
11.67 | 0.963210672 | 0.8561124 | 30.70681 | 31.54354 | 29.57713 | 27.00481 | 34.94 | 34.13
11.68 | 0.9658841 | 0.8563993 | 30.68364 | 31.51906 | 29.63684 | 26.9929 | 34.88 | 34.19
11.69 | 0.968189915 | 0.8578298 | 30.66042 | 31.49453 | 29.68511 | 27.01695 | 34.94 | 34.19
11.7 | 0.970495729 | 0.8592604 | 30.63715 | 31.46996 | 29.73322 | 27.04089 | 34.94 | 34.19
11.71 | 0.969263694 | 0.8607468 | 30.61383 | 31.44534 | 29.67287 | 27.06647 | 34.88 | 34.19
11.72 | 0.965590826 | 0.8622715 | 30.59046 | 31.42067 | 29.53787 | 27.09315 | 34.94 | 34.19
11.73 | 0.961917958 | 0.8637963 | 30.56705 | 31.39596 | 29.403 | 27.11972 | 35 | 34.25
11.74 | 0.958117887 | 0.8644732 | 30.54359 | 31.37121 | 29.26436 | 27.11957 | 35 | 34.25
11.75 | 0.954310235 | 0.8650995 | 30.52009 | 31.3464 | 29.12563 | 27.11776 | 35.13 | 34.19
11.76 | 0.95188675 | 0.8649559 | 30.49654 | 31.32156 | 29.02925 | 27.09176 | 35.13 | 34.19
11.77 | 0.952956875 | 0.8628689 | 30.47294 | 31.29667 | 29.0394 | 27.00492 | 35.13 | 34.19
11.78 | 0.954027001 | 0.8607819 | 30.4493 | 31.27173 | 29.04946 | 26.91814 | 35.13 | 34.19
11.79 | 0.957795658 | 0.8577949 | 30.42562 | 31.24675 | 29.14152 | 26.80331 | 35.13 | 34.19
11.8 | 0.9632774 | 0.8542367 | 30.40189 | 31.22173 | 29.28545 | 26.67075 | 35.13 | 34.19
11.81 | 0.968759142 | 0.8506784 | 30.37811 | 31.19667 | 29.42908 | 26.53833 | 35.13 | 34.19
11.82 | 0.969669128 | 0.8505322 | 30.3543 | 31.17156 | 29.43362 | 26.51242 | 35.19 | 34.25
11.83 | 0.97022139 | 0.850653 | 30.33044 | 31.14641 | 29.42724 | 26.49479 | 35.13 | 34.19
11.84 | 0.9695709 | 0.8519451 | 30.30654 | 31.12122 | 29.38434 | 26.51357 | 35.13 | 34.19
11.85 | 0.964914622 | 0.8571382 | 30.28259 | 31.09599 | 29.22012 | 26.65356 | 35.19 | 34.19
11.86 | 0.960258343 | 0.8623313 | 30.25861 | 31.07072 | 29.05608 | 26.79325 | 35.25 | 34.19
11.87 | 0.957164805 | 0.867343 | 30.23458 | 31.04541 | 28.93947 | 26.92702 | 35.19 | 34.19
11.88 | 0.955501908 | 0.8721886 | 30.21051 | 31.02005 | 28.8662 | 27.05534 | 35.25 | 34.25
11.89 | 0.953839011 | 0.8770342 | 30.1864 | 30.99466 | 28.79297 | 27.18338 | 35.25 | 34.19
11.9 | 0.953662718 | 0.8786647 | 30.16225 | 30.96923 | 28.76461 | 27.21157 | 35.25 | 34.19
11.91 | 0.953856253 | 0.8794955 | 30.13806 | 30.94376 | 28.74738 | 27.2149 | 35.31 | 34.25
11.92 | 0.953881838 | 0.8800893 | 30.11383 | 30.91825 | 28.72504 | 27.21082 | 35.31 | 34.19
11.93 | 0.951568437 | 0.8773822 | 30.08956 | 30.89271 | 28.63228 | 27.10471 | 35.31 | 34.19
11.94 | 0.949255037 | 0.8746752 | 30.06526 | 30.86712 | 28.5396 | 26.99871 | 35.31 | 34.19
11.95 | 0.947585242 | 0.8718105 | 30.04091 | 30.8415 | 28.46633 | 26.88795 | 35.38 | 34.19
11.96 | 0.94727931 | 0.8686117 | 30.01653 | 30.81585 | 28.43404 | 26.767 | 35.38 | 34.25
11.97 | 0.946973379 | 0.8654129 | 29.99211 | 30.79015 | 28.40173 | 26.64619 | 35.38 | 34.25
11.98 | 0.949801435 | 0.8639687 | 29.96765 | 30.76442 | 28.46332 | 26.5795 | 35.38 | 34.19
11.99 | 0.95507666 | 0.8638946 | 29.94315 | 30.73865 | 28.59801 | 26.55496 | 35.38 | 34.25
12 | 0.960351885 | 0.8638204 | 29.91862 | 30.71285 | 28.7324 | 26.53039 | 35.38 | 34.25
12.01 | 0.96201861 | 0.8647217 | 29.89405 | 30.68701 | 28.75864 | 26.53573 | 35.44 | 34.25
12.02 | 0.962724274 | 0.8658828 | 29.86945 | 30.66114 | 28.75604 | 26.54896 | 35.38 | 34.25
12.03 | 0.963417265 | 0.8670348 | 29.84481 | 30.63524 | 28.753 | 26.56182 | 35.44 | 34.25
12.04 | 0.961573546 | 0.8663726 | 29.82013 | 30.6093 | 28.67425 | 26.51906 | 35.44 | 34.25
12.05 | 0.959729828 | 0.8657105 | 29.79542 | 30.58332 | 28.59556 | 26.4763 | 35.44 | 34.25
12.06 | 0.957876238 | 0.8650041 | 29.77068 | 30.55732 | 28.51663 | 26.4322 | 35.5 | 34.25
12.07 | 0.955984903 | 0.8641287 | 29.7459 | 30.53127 | 28.43663 | 26.38295 | 35.5 | 34.25
12.08 | 0.954093568 | 0.8632534 | 29.72109 | 30.5052 | 28.3567 | 26.33372 | 35.56 | 34.25
12.09 | 0.951781788 | 0.8627006 | 29.69624 | 30.4791 | 28.26434 | 26.29433 | 35.56 | 34.25
12.1 | 0.948830334 | 0.8626385 | 29.67136 | 30.45296 | 28.15309 | 26.26989 | 35.56 | 34.25
12.11 | 0.945878881 | 0.8625764 | 29.64645 | 30.42679 | 28.04195 | 26.24543 | 35.56 | 34.25
12.12 | 0.947906242 | 0.8627557 | 29.62151 | 30.40059 | 28.07841 | 26.22828 | 35.56 | 34.25
12.13 | 0.953647416 | 0.8631152 | 29.59653 | 30.37436 | 28.22465 | 26.21657 | 35.56 | 34.25
12.14 | 0.95938859 | 0.8634747 | 29.57152 | 30.3481 | 28.37058 | 26.20481 | 35.56 | 34.31
12.15 | 0.966015289 | 0.8643977 | 29.54648 | 30.32181 | 28.54235 | 26.2101 | 35.63 | 34.31
12.16 | 0.972960117 | 0.8655232 | 29.52141 | 30.29549 | 28.72315 | 26.22145 | 35.63 | 34.25
12.17 | 0.979904946 | 0.8666486 | 29.49631 | 30.26914 | 28.90358 | 26.23271 | 35.63 | 34.25
12.18 | 0.979834193 | 0.8673655 | 29.47117 | 30.24276 | 28.87686 | 26.23152 | 35.63 | 34.25
12.19 | 0.978854599 | 0.8680294 | 29.44601 | 30.21635 | 28.82336 | 26.22868 | 35.69 | 34.31
12.2 | 0.977875817 | 0.8686694 | 29.42082 | 30.18991 | 28.76991 | 26.22505 | 35.69 | 34.25
12.21 | 0.976934009 | 0.8682228 | 29.3956 | 30.16344 | 28.71756 | 26.18859 | 35.63 | 34.31
12.22 | 0.975992201 | 0.8677763 | 29.37035 | 30.13695 | 28.66523 | 26.15213 | 35.63 | 34.31
12.23 | 0.974995337 | 0.8674976 | 29.34507 | 30.11043 | 28.6113 | 26.12073 | 35.69 | 34.31
12.24 | 0.973671739 | 0.8682153 | 29.31976 | 30.08388 | 28.54782 | 26.11929 | 35.69 | 34.31
12.25 | 0.972348142 | 0.868933 | 29.29442 | 30.05731 | 28.48438 | 26.11779 | 35.75 | 34.31
12.26 | 0.969801317 | 0.8696252 | 29.26906 | 30.03071 | 28.38517 | 26.11546 | 35.75 | 34.31
12.27 | 0.963648403 | 0.8702421 | 29.24367 | 30.00408 | 28.18061 | 26.11081 | 35.75 | 34.31
12.28 | 0.95749549 | 0.870859 | 29.21825 | 29.97742 | 27.97634 | 26.10611 | 35.75 | 34.38
12.29 | 0.952992586 | 0.870543 | 29.1928 | 29.95074 | 27.82052 | 26.07341 | 35.75 | 34.31
12.3 | 0.951571846 | 0.8684845 | 29.16733 | 29.92404 | 27.75481 | 25.98857 | 35.75 | 34.31
12.31 | 0.950151106 | 0.866426 | 29.14183 | 29.89731 | 27.68914 | 25.90381 | 35.81 | 34.38
12.32 | 0.951369708 | 0.8649891 | 29.11631 | 29.87056 | 27.70037 | 25.83771 | 35.81 | 34.38
12.33 | 0.956083156 | 0.8643755 | 29.09075 | 29.84378 | 27.81318 | 25.79623 | 35.88 | 34.31
12.34 | 0.960796605 | 0.8637618 | 29.06518 | 29.81697 | 27.92572 | 25.75477 | 35.88 | 34.38
12.35 | 0.963672985 | 0.8643868 | 29.03958 | 29.79015 | 27.98466 | 25.75021 | 35.81 | 34.38
12.36 | 0.964697235 | 0.8662605 | 29.01395 | 29.7633 | 27.98968 | 25.78277 | 35.88 | 34.38
12.37 | 0.965721484 | 0.8681342 | 28.9883 | 29.73643 | 27.99462 | 25.81521 | 35.88 | 34.38
12.38 | 0.964434036 | 0.8689588 | 28.96263 | 29.70953 | 27.93254 | 25.81636 | 35.88 | 34.38
12.39 | 0.961267792 | 0.8689307 | 28.93693 | 29.68261 | 27.81614 | 25.79213 | 35.94 | 34.38
12.4 | 0.958101548 | 0.8689026 | 28.91121 | 29.65567 | 27.69987 | 25.76789 | 35.94 | 34.44
12.41 | 0.955923071 | 0.8684043 | 28.88546 | 29.62871 | 27.61228 | 25.7297 | 35.94 | 34.38
12.42 | 0.95442747 | 0.8675809 | 28.85969 | 29.60173 | 27.54448 | 25.68189 | 35.94 | 34.44
12.43 | 0.952931868 | 0.8667575 | 28.8339 | 29.57472 | 27.47674 | 25.63411 | 35.94 | 34.44
12.44 | 0.952784955 | 0.8677853 | 28.80809 | 29.54769 | 27.44791 | 25.64105 | 35.94 | 34.44
12.45 | 0.953476479 | 0.869964 | 28.78225 | 29.52065 | 27.4432 | 25.6819 | 36 | 34.44
12.46 | 0.954168003 | 0.8721426 | 28.7564 | 29.49358 | 27.43843 | 25.72261 | 35.94 | 34.44
12.47 | 0.953687244 | 0.8734841 | 28.73052 | 29.46649 | 27.39993 | 25.73851 | 36 | 34.5
12.48 | 0.952511321 | 0.8743293 | 28.70462 | 29.43938 | 27.34147 | 25.73972 | 36 | 34.5
12.49 | 0.951335399 | 0.8751744 | 28.6787 | 29.41226 | 27.28306 | 25.74085 | 36 | 34.5
12.5 | 0.951182111 | 0.8746565 | 28.65275 | 29.38511 | 27.25399 | 25.70188 | 36 | 34.44
12.51 | 0.951643872 | 0.8733189 | 28.62679 | 29.35795 | 27.24251 | 25.63885 | 36 | 34.44
12.52 | 0.952105633 | 0.8719813 | 28.60081 | 29.33076 | 27.23099 | 25.57588 | 36.06 | 34.5
12.53 | 0.954002929 | 0.8714999 | 28.57481 | 29.30356 | 27.26045 | 25.53805 | 36.06 | 34.44
12.54 | 0.956831121 | 0.8715738 | 28.54879 | 29.27634 | 27.31637 | 25.51649 | 36.06 | 34.5
12.55 | 0.959659313 | 0.8716476 | 28.52274 | 29.2491 | 27.37212 | 25.49491 | 36.06 | 34.44
12.56 | 0.961967025 | 0.8717305 | 28.49668 | 29.22185 | 27.41287 | 25.47357 | 36.06 | 34.5
12.57 | 0.963888766 | 0.8718202 | 28.47061 | 29.19457 | 27.4425 | 25.45242 | 36.06 | 34.5
12.58 | 0.965810507 | 0.8719098 | 28.44451 | 29.16728 | 27.47201 | 25.43124 | 36.13 | 34.5
12.59 | 0.965813544 | 0.8737922 | 28.41839 | 29.13998 | 27.44687 | 25.46228 | 36.13 | 34.5
12.6 | 0.964094794 | 0.8772835 | 28.39226 | 29.11265 | 27.37283 | 25.54005 | 36.13 | 34.5
12.61 | 0.962376044 | 0.8807747 | 28.36611 | 29.08531 | 27.29886 | 25.61761 | 36.13 | 34.5
12.62 | 0.958484917 | 0.8839727 | 28.33994 | 29.05796 | 27.16341 | 25.68644 | 36.19 | 34.5
12.63 | 0.952095063 | 0.8868332 | 28.31376 | 29.03059 | 26.95739 | 25.74529 | 36.13 | 34.56
12.64 | 0.945705208 | 0.8896937 | 28.28755 | 29.0032 | 26.75169 | 25.80396 | 36.19 | 34.56
12.65 | 0.94019047 | 0.8902956 | 28.26134 | 28.9758 | 26.57104 | 25.79703 | 36.19 | 34.56
12.66 | 0.936055182 | 0.8873374 | 28.2351 | 28.94838 | 26.42961 | 25.68698 | 36.19 | 34.56
12.67 | 0.931919895 | 0.8843791 | 28.20885 | 28.92095 | 26.28839 | 25.57708 | 36.19 | 34.56
12.68 | 0.929491744 | 0.8815072 | 28.18258 | 28.8935 | 26.19548 | 25.46983 | 36.19 | 34.56
12.69 | 0.931120068 | 0.8788402 | 28.1563 | 28.86605 | 26.2169 | 25.36864 | 36.19 | 34.56
12.7 | 0.932748393 | 0.8761733 | 28.13 | 28.83857 | 26.23821 | 25.26759 | 36.25 | 34.56
12.71 | 0.935197926 | 0.8739314 | 28.10369 | 28.81108 | 26.28251 | 25.17891 | 36.25 | 34.56
12.72 | 0.94116955 | 0.8735127 | 28.07736 | 28.78358 | 26.42556 | 25.14283 | 36.25 | 34.56
12.73 | 0.947141173 | 0.873094 | 28.05102 | 28.75607 | 26.56828 | 25.10675 | 36.31 | 34.56
12.74 | 0.952987149 | 0.8728213 | 28.02466 | 28.72855 | 26.70714 | 25.07489 | 36.31 | 34.56
12.75 | 0.957074689 | 0.8745916 | 27.99829 | 28.70101 | 26.79646 | 25.10166 | 36.31 | 34.56
12.76 | 0.96116223 | 0.876362 | 27.97191 | 28.67346 | 26.88554 | 25.12833 | 36.31 | 34.56
12.77 | 0.96524977 | 0.8781323 | 27.94551 | 28.64589 | 26.9744 | 25.15488 | 36.25 | 34.56
12.78 | 0.962290799 | 0.8796738 | 27.9191 | 28.61832 | 26.86629 | 25.17478 | 36.31 | 34.56
12.79 | 0.958792657 | 0.8811977 | 27.89267 | 28.59073 | 26.74329 | 25.19409 | 36.31 | 34.56
12.8 | 0.955294516 | 0.8827217 | 27.86624 | 28.56313 | 26.62046 | 25.2133 | 36.31 | 34.56
12.81 | 0.95068045 | 0.8812007 | 27.83979 | 28.53553 | 26.46674 | 25.14553 | 36.38 | 34.56
12.82 | 0.945743634 | 0.8787991 | 27.81333 | 28.50791 | 26.30428 | 25.05272 | 36.38 | 34.56
12.83 | 0.940806817 | 0.8763975 | 27.78685 | 28.48028 | 26.14206 | 24.96004 | 36.38 | 34.56
12.84 | 0.938982097 | 0.8745385 | 27.76037 | 28.45264 | 26.06649 | 24.88293 | 36.38 | 34.56
12.85 | 0.939174079 | 0.8730311 | 27.73387 | 28.42498 | 26.04693 | 24.8159 | 36.38 | 34.63
12.86 | 0.939366061 | 0.8715237 | 27.70736 | 28.39732 | 26.02736 | 24.74894 | 36.38 | 34.63
12.87 | 0.941868265 | 0.8715787 | 27.68084 | 28.36965 | 26.07171 | 24.72639 | 36.38 | 34.56
12.88 | 0.94753224 | 0.8737721 | 27.65431 | 28.34198 | 26.20335 | 24.76443 | 36.44 | 34.63
12.89 | 0.953196216 | 0.8759654 | 27.62777 | 28.31429 | 26.33469 | 24.80234 | 36.44 | 34.56
12.9 | 0.95862302 | 0.8780352 | 27.60122 | 28.28659 | 26.45916 | 24.83662 | 36.44 | 34.56
12.91 | 0.963217439 | 0.879671 | 27.57466 | 28.25888 | 26.56039 | 24.85852 | 36.5 | 34.56
12.92 | 0.967811859 | 0.8813069 | 27.54808 | 28.23117 | 26.66136 | 24.88032 | 36.5 | 34.56
12.93 | 0.972363763 | 0.8829339 | 27.5215 | 28.20345 | 26.76091 | 24.90178 | 36.5 | 34.63
12.94 | 0.969001018 | 0.8829095 | 27.49491 | 28.17572 | 26.6426 | 24.87661 | 36.5 | 34.56
12.95 | 0.965638274 | 0.8828851 | 27.46831 | 28.14798 | 26.52445 | 24.85143 | 36.56 | 34.63
12.96 | 0.96227553 | 0.8828607 | 27.4417 | 28.12023 | 26.40648 | 24.82625 | 36.5 | 34.63
12.97 | 0.95898246 | 0.8819587 | 27.41508 | 28.09248 | 26.29058 | 24.77641 | 36.56 | 34.69
12.98 | 0.955709867 | 0.8807989 | 27.38846 | 28.06472 | 26.17542 | 24.71937 | 36.56 | 34.56
12.99 | 0.952437274 | 0.8796391 | 27.36182 | 28.03695 | 26.06042 | 24.6624 | 36.56 | 34.63
13 | 0.953338487 | 0.8779119 | 27.33518 | 28.00918 | 26.05968 | 24.58959 | 36.56 | 34.63
13.01 | 0.95802864 | 0.8756697 | 27.30853 | 27.9814 | 26.16235 | 24.50246 | 36.63 | 34.63
13.02 | 0.962718793 | 0.8734274 | 27.28187 | 27.95361 | 26.26477 | 24.41545 | 36.63 | 34.63
13.03 | 0.966676346 | 0.8715139 | 27.2552 | 27.92582 | 26.34696 | 24.33774 | 36.63 | 34.63
13.04 | 0.968539588 | 0.8705399 | 27.22853 | 27.89802 | 26.37191 | 24.28634 | 36.63 | 34.63
13.05 | 0.970402829 | 0.869566 | 27.20185 | 27.87022 | 26.39675 | 24.23499 | 36.63 | 34.63
13.06 | 0.972266071 | 0.8685921 | 27.17516 | 27.84241 | 26.42149 | 24.18369 | 36.69 | 34.63
13.07 | 0.969955334 | 0.8686671 | 27.14846 | 27.81459 | 26.3328 | 24.16162 | 36.69 | 34.56
13.08 | 0.967549347 | 0.8687662 | 27.12176 | 27.78677 | 26.24164 | 24.14021 | 36.63 | 34.63
13.09 | 0.96514336 | 0.8688652 | 27.09506 | 27.75895 | 26.15061 | 24.11879 | 36.69 | 34.63
13.1 | 0.966194897 | 0.8691035 | 27.06834 | 27.73112 | 26.1533 | 24.10122 | 36.69 | 34.63
13.11 | 0.9688761 | 0.8694075 | 27.04162 | 27.70329 | 26.19998 | 24.08545 | 36.75 | 34.69
13.12 | 0.971557304 | 0.8697116 | 27.0149 | 27.67545 | 26.24652 | 24.06966 | 36.75 | 34.63
13.13 | 0.973523353 | 0.8714974 | 26.98817 | 27.64761 | 26.27361 | 24.09482 | 36.75 | 34.63
13.14 | 0.97424479 | 0.8758621 | 26.96143 | 27.61977 | 26.26704 | 24.19111 | 36.75 | 34.63
13.15 | 0.974966226 | 0.8802269 | 26.93469 | 27.59192 | 26.26042 | 24.28715 | 36.75 | 34.69
13.16 | 0.97559111 | 0.8846148 | 26.90795 | 27.56407 | 26.25116 | 24.38359 | 36.75 | 34.69
13.17 | 0.973418022 | 0.8896755 | 26.8812 | 27.53622 | 26.16664 | 24.4983 | 36.75 | 34.69
13.18 | 0.971244935 | 0.8947363 | 26.85444 | 27.50836 | 26.08224 | 24.61273 | 36.75 | 34.69
13.19 | 0.969071847 | 0.899797 | 26.82769 | 27.4805 | 25.99796 | 24.72687 | 36.81 | 34.69
13.2 | 0.969091792 | 0.9017375 | 26.80092 | 27.45264 | 25.97256 | 24.75507 | 36.75 | 34.69
13.21 | 0.970120956 | 0.9022421 | 26.77416 | 27.42477 | 25.97417 | 24.74379 | 36.75 | 34.63
13.22 | 0.971150119 | 0.9027467 | 26.74739 | 27.39691 | 25.97573 | 24.73247 | 36.81 | 34.69
13.23 | 0.971326927 | 0.9031995 | 26.72062 | 27.36904 | 25.95445 | 24.7197 | 36.81 | 34.69
13.24 | 0.969686149 | 0.9035417 | 26.69384 | 27.34117 | 25.88465 | 24.70389 | 36.81 | 34.69
13.25 | 0.968045371 | 0.9038839 | 26.66706 | 27.3133 | 25.81492 | 24.68805 | 36.88 | 34.69
13.26 | 0.966404593 | 0.9042261 | 26.64028 | 27.28543 | 25.74529 | 24.6722 | 36.81 | 34.75
13.27 | 0.963973078 | 0.9023527 | 26.61349 | 27.25755 | 25.65469 | 24.59593 | 36.81 | 34.75
13.28 | 0.96148788 | 0.9003288 | 26.5867 | 27.22968 | 25.56279 | 24.51566 | 36.88 | 34.69
13.29 | 0.959002682 | 0.8983049 | 26.55992 | 27.2018 | 25.47103 | 24.43551 | 36.88 | 34.69
13.3 | 0.957640439 | 0.8944487 | 26.53312 | 27.17393 | 25.40919 | 24.30568 | 36.88 | 34.69
13.31 | 0.957249279 | 0.889008 | 26.50633 | 27.14605 | 25.37317 | 24.13306 | 36.88 | 34.69
13.32 | 0.956858118 | 0.8835673 | 26.47953 | 27.11818 | 25.33716 | 23.96073 | 36.88 | 34.69
13.33 | 0.956844479 | 0.878846 | 26.45274 | 27.0903 | 25.31116 | 23.8082 | 36.88 | 34.75
13.34 | 0.959635964 | 0.87947 | 26.42594 | 27.06242 | 25.35928 | 23.80059 | 36.88 | 34.75
13.35 | 0.96242745 | 0.8800939 | 26.39914 | 27.03455 | 25.40726 | 23.79294 | 36.88 | 34.75
13.36 | 0.965218935 | 0.8807179 | 26.37234 | 27.00667 | 25.45508 | 23.78526 | 36.81 | 34.75
13.37 | 0.970932209 | 0.8825849 | 26.34554 | 26.9788 | 25.57973 | 23.81108 | 36.88 | 34.75
13.38 | 0.977999333 | 0.8850278 | 26.31874 | 26.95093 | 25.73971 | 23.85232 | 36.94 | 34.75
13.39 | 0.985066457 | 0.8874707 | 26.29193 | 26.92305 | 25.8993 | 23.89342 | 36.94 | 34.75
13.4 | 0.989612898 | 0.8889495 | 26.26513 | 26.89518 | 25.99231 | 23.90846 | 36.88 | 34.75
13.41 | 0.985736825 | 0.8872072 | 26.23833 | 26.86731 | 25.86409 | 23.83688 | 36.94 | 34.75
13.42 | 0.981860752 | 0.8854649 | 26.21153 | 26.83945 | 25.73607 | 23.76539 | 36.94 | 34.81
13.43 | 0.977984679 | 0.8837226 | 26.18472 | 26.81158 | 25.60826 | 23.694 | 36.94 | 34.81
13.44 | 0.969489369 | 0.8849375 | 26.15792 | 26.78372 | 25.35983 | 23.70191 | 36.94 | 34.81
13.45 | 0.959530844 | 0.887089 | 26.13112 | 26.75585 | 25.07362 | 23.73482 | 37 | 34.88
13.46 | 0.949572319 | 0.8892405 | 26.10432 | 26.728 | 24.78794 | 23.76762 | 37 | 34.88
13.47 | 0.942469947 | 0.8915339 | 26.07752 | 26.70014 | 24.57728 | 23.80408 | 37 | 34.88
13.48 | 0.943070207 | 0.8942098 | 26.05072 | 26.67228 | 24.56766 | 23.85062 | 37 | 34.81
13.49 | 0.943670466 | 0.8968857 | 26.02392 | 26.64443 | 24.55801 | 23.89701 | 37 | 34.88
13.5 | 0.944270725 | 0.8995616 | 25.99713 | 26.61658 | 24.54833 | 23.94326 | 36.94 | 34.88
13.51 | 0.946734714 | 0.8985117 | 25.97033 | 26.58874 | 24.58702 | 23.89029 | 37 | 34.88
13.52 | 0.949776351 | 0.8963069 | 25.94354 | 26.5609 | 24.64056 | 23.80671 | 37 | 34.88
13.53 | 0.952817989 | 0.894102 | 25.91675 | 26.53306 | 24.69395 | 23.72326 | 37 | 34.88
13.54 | 0.955699752 | 0.8916624 | 25.88996 | 26.50522 | 24.74303 | 23.63371 | 37 | 34.88
13.55 | 0.958069562 | 0.8884706 | 25.86318 | 26.47739 | 24.77872 | 23.52439 | 37 | 34.88
13.56 | 0.960439372 | 0.8852788 | 25.83639 | 26.44957 | 24.81429 | 23.41524 | 37 | 34.88
13.57 | 0.962809182 | 0.882087 | 25.80961 | 26.42174 | 24.84973 | 23.30628 | 37 | 34.81
13.58 | 0.964120428 | 0.8790825 | 25.78283 | 26.39393 | 24.85776 | 23.20244 | 37.06 | 34.88
13.59 | 0.964965129 | 0.8761605 | 25.75606 | 26.36611 | 24.8537 | 23.10095 | 37.06 | 34.88
13.6 | 0.96580983 | 0.8732386 | 25.72928 | 26.3383 | 24.8496 | 22.99962 | 37.06 | 34.88
13.61 | 0.966170056 | 0.8707818 | 25.70252 | 26.3105 | 24.833 | 22.9107 | 37.06 | 34.88
13.62 | 0.963333552 | 0.8713943 | 25.67575 | 26.2827 | 24.73431 | 22.90259 | 37.06 | 34.88
13.63 | 0.960497049 | 0.8720069 | 25.64899 | 26.2549 | 24.63578 | 22.89446 | 37.06 | 34.88
13.64 | 0.957660546 | 0.8726194 | 25.62223 | 26.22711 | 24.5374 | 22.88629 | 37.06 | 34.94
13.65 | 0.956726875 | 0.8755207 | 25.59547 | 26.19933 | 24.48788 | 22.93806 | 37 | 34.94
13.66 | 0.957347709 | 0.8802919 | 25.56872 | 26.17155 | 24.47816 | 23.03861 | 37 | 34.88
13.67 | 0.957968543 | 0.8850631 | 25.54198 | 26.14378 | 24.46841 | 23.1389 | 37.06 | 34.94
13.68 | 0.958589377 | 0.8898343 | 25.51523 | 26.11601 | 24.45863 | 23.23893 | 37.06 | 34.94
13.69 | 0.960563987 | 0.8928998 | 25.48849 | 26.08825 | 24.48333 | 23.2942 | 37.06 | 34.88
13.7 | 0.962609482 | 0.895876 | 25.46176 | 26.0605 | 24.50973 | 23.34698 | 37.06 | 34.94
13.71 | 0.964654977 | 0.8988522 | 25.43503 | 26.03275 | 24.53603 | 23.3996 | 37.06 | 34.94
13.72 | 0.965293816 | 0.900891 | 25.40831 | 26.00501 | 24.52648 | 23.42768 | 37.06 | 34.94
13.73 | 0.96309043 | 0.9010357 | 25.38159 | 25.97727 | 24.44477 | 23.40645 | 37.13 | 34.94
13.74 | 0.960887043 | 0.9011803 | 25.35488 | 25.94954 | 24.36317 | 23.38522 | 37.13 | 34.88
13.75 | 0.958683657 | 0.901325 | 25.32817 | 25.92182 | 24.2817 | 23.36399 | 37.13 | 34.94
13.76 | 0.954786225 | 0.9013324 | 25.30146 | 25.89411 | 24.15749 | 23.3392 | 37.13 | 34.94
13.77 | 0.95013722 | 0.901279 | 25.27477 | 25.8664 | 24.0145 | 23.31284 | 37.13 | 34.94
13.78 | 0.945488216 | 0.9012255 | 25.24808 | 25.8387 | 23.87176 | 23.2865 | 37.19 | 35
13.79 | 0.940926315 | 0.9012282 | 25.22139 | 25.81101 | 23.73147 | 23.26161 | 37.19 | 34.94
13.8 | 0.938769306 | 0.9027835 | 25.19471 | 25.78332 | 23.65202 | 23.27676 | 37.13 | 35
13.81 | 0.936612296 | 0.9043387 | 25.16804 | 25.75565 | 23.57269 | 23.29183 | 37.13 | 34.94
13.82 | 0.934455286 | 0.905894 | 25.14137 | 25.72798 | 23.49349 | 23.30682 | 37.13 | 34.94
13.83 | 0.934308475 | 0.9074256 | 25.11471 | 25.70032 | 23.46489 | 23.32112 | 37.13 | 35
13.84 | 0.937771042 | 0.9089147 | 25.08805 | 25.67266 | 23.52685 | 23.33426 | 37.13 | 35
13.85 | 0.941233609 | 0.9104038 | 25.06141 | 25.64502 | 23.58864 | 23.34732 | 37.13 | 35
13.86 | 0.944696176 | 0.911893 | 25.03477 | 25.61738 | 23.65025 | 23.36031 | 37.13 | 34.94
13.87 | 0.946418858 | 0.9109709 | 25.00813 | 25.58975 | 23.66817 | 23.31152 | 37.13 | 35
13.88 | 0.947248463 | 0.9088111 | 24.98151 | 25.56213 | 23.66369 | 23.23115 | 37.13 | 34.94
13.89 | 0.948078068 | 0.9066514 | 24.95489 | 25.53452 | 23.65918 | 23.15091 | 37.19 | 35
13.9 | 0.948907673 | 0.9044916 | 24.92827 | 25.50692 | 23.65463 | 23.0708 | 37.19 | 34.94
13.91 | 0.947406494 | 0.900923 | 24.90167 | 25.47933 | 23.592 | 22.95491 | 37.19 | 35
13.92 | 0.945767263 | 0.897271 | 24.87507 | 25.45175 | 23.52603 | 22.83711 | 37.19 | 34.94
13.93 | 0.944128031 | 0.893619 | 24.84848 | 25.42417 | 23.46015 | 22.71952 | 37.25 | 34.94
13.94 | 0.94419113 | 0.8904594 | 24.8219 | 25.39661 | 23.43662 | 22.61465 | 37.25 | 35
13.95 | 0.950760941 | 0.8891821 | 24.79533 | 25.36905 | 23.57443 | 22.55771 | 37.25 | 35
13.96 | 0.957330751 | 0.8879048 | 24.76877 | 25.34151 | 23.7119 | 22.50085 | 37.25 | 34.94
13.97 | 0.963900562 | 0.8866275 | 24.74221 | 25.31397 | 23.84903 | 22.44406 | 37.31 | 34.94
13.98 | 0.970098512 | 0.8870912 | 24.71566 | 25.28645 | 23.97662 | 22.43138 | 37.25 | 34.94
13.99 | 0.975842917 | 0.8896783 | 24.68912 | 25.25893 | 24.0927 | 22.47232 | 37.25 | 34.94
14 | 0.981587323 | 0.8922654 | 24.66259 | 25.23143 | 24.20848 | 22.51313 | 37.25 | 35
[7 empty] | 37.75 | 35.38
[7 empty] | 37.75 | 35.38
[7 empty] | 37.81 | 35.44
[7 empty] | 37.81 | 35.44
[7 empty] | 37.81 | 35.44
[7 empty] | 37.81 | 35.44
[7 empty] | 37.81 | 35.44
[7 empty] | 37.81 | 35.44
[7 empty] | 37.81 | 35.44
[7 empty] | 37.81 | 35.44
[7 empty] | 37.88 | 35.44
[7 empty] | 37.88 | 35.5
[7 empty] | 37.88 | 35.44
[7 empty] | 37.88 | 35.5
[7 empty] | 37.88 | 35.5
[7 empty] | 37.88 | 35.5
[7 empty] | 37.81 | 35.44
[7 empty] | 37.88 | 35.5
[7 empty] | 37.88 | 35.5
[7 empty] | 37.88 | 35.44
[7 empty] | 37.88 | 35.5
[7 empty] | 37.88 | 35.5
[7 empty] | 37.88 | 35.5
[7 empty] | 37.94 | 35.5
[7 empty] | 37.88 | 35.5
[7 empty] | 37.94 | 35.5
[7 empty] | 37.88 | 35.5
[7 empty] | 37.94 | 35.56
[7 empty] | 37.94 | 35.5
[7 empty] | 37.94 | 35.56
[7 empty] | 37.94 | 35.5
[7 empty] | 37.94 | 35.5
[7 empty] | 37.94 | 35.56
[7 empty] | 37.94 | 35.5
[7 empty] | 38 | 35.56
[7 empty] | 38 | 35.5
[7 empty] | 38 | 35.56
[7 empty] | 38 | 35.56
[7 empty] | 38 | 35.56
[7 empty] | 38 | 35.56
[7 empty] | 38 | 35.56
[7 empty] | 38 | 35.56
[7 empty] | 38.06 | 35.56
[7 empty] | 38 | 35.63
[7 empty] | 38 | 35.63
[7 empty] | 38.06 | 35.63
[7 empty] | 38.06 | 35.56
[7 empty] | 38.06 | 35.63
[7 empty] | 38.06 | 35.63
[7 empty] | 38.06 | 35.63
[7 empty] | 38.13 | 35.63
[7 empty] | 38.13 | 35.63
[7 empty] | 38.06 | 35.63
[7 empty] | 38.13 | 35.63
[7 empty] | 38.13 | 35.69
[7 empty] | 38.13 | 35.69
[7 empty] | 38.13 | 35.63
[7 empty] | 38.13 | 35.69
[7 empty] | 38.13 | 35.69
[7 empty] | 38.19 | 35.69
[7 empty] | 38.19 | 35.69
[7 empty] | 38.13 | 35.75
[7 empty] | 38.19 | 35.69
[7 empty] | 38.19 | 35.75
[7 empty] | 38.19 | 35.75
[7 empty] | 38.19 | 35.69
[7 empty] | 38.19 | 35.69
[7 empty] | 38.25 | 35.69
[7 empty] | 38.25 | 35.75
[7 empty] | 38.25 | 35.69
[7 empty] | 38.25 | 35.75
[7 empty] | 38.25 | 35.75
[7 empty] | 38.25 | 35.81
[7 empty] | 38.25 | 35.81
[7 empty] | 38.25 | 35.81
[7 empty] | 38.31 | 35.81
[7 empty] | 38.25 | 35.81
[7 empty] | 38.25 | 35.81
[7 empty] | 38.31 | 35.81
[7 empty] | 38.31 | 35.81
[7 empty] | 38.31 | 35.81
[7 empty] | 38.31 | 35.81
[7 empty] | 38.31 | 35.81
[7 empty] | 38.31 | 35.81
[7 empty] | 38.31 | 35.81
[7 empty] | 38.31 | 35.81
[7 empty] | 38.31 | 35.81
[7 empty] | 38.38 | 35.81
[7 empty] | 38.38 | 35.81
[7 empty] | 38.38 | 35.81
[7 empty] | 38.38 | 35.81
[7 empty] | 38.38 | 35.88
[7 empty] | 38.38 | 35.81
[7 empty] | 38.38 | 35.81
[7 empty] | 38.38 | 35.81
[7 empty] | 38.44 | 35.81
[7 empty] | 38.38 | 35.81
[7 empty] | 38.44 | 35.88
[7 empty] | 38.44 | 35.88
[7 empty] | 38.44 | 35.88
[7 empty] | 38.44 | 35.88
[7 empty] | 38.5 | 35.88
[7 empty] | 38.44 | 35.88
[7 empty] | 38.5 | 35.88
[7 empty] | 38.44 | 35.81
[7 empty] | 38.5 | 35.88
[7 empty] | 38.56 | 35.88
[7 empty] | 38.5 | 35.88
[7 empty] | 38.5 | 35.88
[7 empty] | 38.5 | 35.81
[7 empty] | 38.5 | 35.88
[7 empty] | 38.56 | 35.88
[7 empty] | 38.56 | 35.88
[7 empty] | 38.5 | 35.88
[7 empty] | 38.56 | 35.88
[7 empty] | 38.56 | 35.88
[7 empty] | 38.56 | 35.88
[7 empty] | 38.56 | 35.88
[7 empty] | 38.63 | 35.81
[7 empty] | 38.56 | 35.81
[7 empty] | 38.63 | 35.88
[7 empty] | 38.69 | 35.88
[7 empty] | 38.63 | 35.88
[7 empty] | 38.63 | 35.88
[7 empty] | 38.63 | 35.88
[7 empty] | 38.63 | 35.88
[7 empty] | 38.63 | 35.88
[7 empty] | 38.69 | 35.88
[7 empty] | 38.63 | 35.94
[7 empty] | 38.69 | 35.94
[7 empty] | 38.69 | 35.94
[7 empty] | 38.69 | 35.94
[7 empty] | 38.69 | 35.94
[7 empty] | 38.69 | 35.94
[7 empty] | 38.75 | 36
[7 empty] | 38.69 | 36
[7 empty] | 38.75 | 35.94
[7 empty] | 38.81 | 36
[7 empty] | 38.75 | 36
[7 empty] | 38.81 | 36
[7 empty] | 38.75 | 36
[7 empty] | 38.75 | 36
[7 empty] | 38.81 | 36
[7 empty] | 38.81 | 36.06
[7 empty] | 38.81 | 36.06
[7 empty] | 38.88 | 36.06
[7 empty] | 38.88 | 36
[7 empty] | 38.88 | 36.06
[7 empty] | 38.94 | 36
[7 empty] | 38.88 | 36
[7 empty] | 38.88 | 36.06
[7 empty] | 38.88 | 36.06
[7 empty] | 38.94 | 36.06
[7 empty] | 38.94 | 36.06
[7 empty] | 38.94 | 36.13
[7 empty] | 38.94 | 36.06
[7 empty] | 38.94 | 36.06
[7 empty] | 39 | 36.06
[7 empty] | 38.94 | 36.13
[7 empty] | 39 | 36.13
[7 empty] | 39 | 36.06
[7 empty] | 39 | 36.13
[7 empty] | 39 | 36.13
[7 empty] | 39.06 | 36.13
[7 empty] | 39 | 36.13
[7 empty] | 39.06 | 36.13
[7 empty] | 39.13 | 36.19
[7 empty] | 39.06 | 36.19
[7 empty] | 39.06 | 36.19
[7 empty] | 39.06 | 36.19
[7 empty] | 39.06 | 36.19
[7 empty] | 39.06 | 36.19
[7 empty] | 39.06 | 36.19
[7 empty] | 39.06 | 36.19
[7 empty] | 39.06 | 36.19
[7 empty] | 39.13 | 36.19
[7 empty] | 39.13 | 36.19
[7 empty] | 39.13 | 36.25
[7 empty] | 39.13 | 36.19
[7 empty] | 39.13 | 36.19
[7 empty] | 39.13 | 36.25
[7 empty] | 39.13 | 36.25
[7 empty] | 39.13 | 36.25
[7 empty] | 39.13 | 36.25
[7 empty] | 39.19 | 36.25
[7 empty] | 39.19 | 36.25
[7 empty] | 39.19 | 36.25
[7 empty] | 39.19 | 36.25
[7 empty] | 39.19 | 36.25
[7 empty] | 39.19 | 36.25
[7 empty] | 39.25 | 36.31
[7 empty] | 39.19 | 36.25
[7 empty] | 39.19 | 36.25
[7 empty] | 39.25 | 36.31
[7 empty] | 39.25 | 36.31
[7 empty] | 39.25 | 36.31
[7 empty] | 39.25 | 36.31
[7 empty] | 39.25 | 36.31
[7 empty] | 39.25 | 36.31
[7 empty] | 39.31 | 36.38
[7 empty] | 39.31 | 36.31
[7 empty] | 39.31 | 36.31
[7 empty] | 39.38 | 36.31
[7 empty] | 39.38 | 36.38
[7 empty] | 39.38 | 36.38
[7 empty] | 39.38 | 36.31
[7 empty] | 39.38 | 36.38
[7 empty] | 39.38 | 36.38
[7 empty] | 39.44 | 36.38
[7 empty] | 39.44 | 36.38
[7 empty] | 39.44 | 36.31
[7 empty] | 39.44 | 36.31
[7 empty] | 39.44 | 36.38
[7 empty] | 39.5 | 36.38
[7 empty] | 39.44 | 36.38
[7 empty] | 39.44 | 36.38
[7 empty] | 39.5 | 36.38
[7 empty] | 39.5 | 36.38
[7 empty] | 39.5 | 36.38
[7 empty] | 39.5 | 36.38
[7 empty] | 39.5 | 36.38
[7 empty] | 39.5 | 36.38
[7 empty] | 39.56 | 36.38
[7 empty] | 39.56 | 36.38
[7 empty] | 39.5 | 36.44
[7 empty] | 39.56 | 36.38
[7 empty] | 39.56 | 36.44
[7 empty] | 39.56 | 36.38
[7 empty] | 39.56 | 36.38
[7 empty] | 39.56 | 36.38
[7 empty] | 39.56 | 36.38
[7 empty] | 39.56 | 36.44
[7 empty] | 39.63 | 36.38
[7 empty] | 39.63 | 36.44
[7 empty] | 39.63 | 36.38
[7 empty] | 39.63 | 36.44
[7 empty] | 39.69 | 36.44
[7 empty] | 39.69 | 36.44
[7 empty] | 39.69 | 36.44
[7 empty] | 39.69 | 36.44
[7 empty] | 39.69 | 36.44
[7 empty] | 39.69 | 36.5
[7 empty] | 39.75 | 36.44
[7 empty] | 39.75 | 36.5
[7 empty] | 39.75 | 36.44
[7 empty] | 39.75 | 36.44
[7 empty] | 39.75 | 36.5
[7 empty] | 39.75 | 36.44
[7 empty] | 39.81 | 36.5
[7 empty] | 39.81 | 36.5
[7 empty] | 39.75 | 36.5
[7 empty] | 39.81 | 36.5
[7 empty] | 39.88 | 36.5
[7 empty] | 39.88 | 36.5
[7 empty] | 39.88 | 36.5
[7 empty] | 39.88 | 36.56
[7 empty] | 39.88 | 36.56
[7 empty] | 39.94 | 36.56
[7 empty] | 39.88 | 36.56
[7 empty] | 39.88 | 36.56
[7 empty] | 39.88 | 36.56
[7 empty] | 39.94 | 36.56
[7 empty] | 40 | 36.63
[7 empty] | 39.94 | 36.56
[7 empty] | 39.94 | 36.63
[7 empty] | 40 | 36.69
[7 empty] | 40 | 36.69
[7 empty] | 39.94 | 36.63
[7 empty] | 40 | 36.63
[7 empty] | 40 | 36.69
[7 empty] | 40 | 36.69
[7 empty] | 40.06 | 36.69
[7 empty] | 40.13 | 36.69
[7 empty] | 40.06 | 36.69
[7 empty] | 40.13 | 36.69
[7 empty] | 40.13 | 36.69
[7 empty] | 40.06 | 36.69
[7 empty] | 40.13 | 36.75
[7 empty] | 40.06 | 36.69
[7 empty] | 40.19 | 36.69
[7 empty] | 40.19 | 36.75
[7 empty] | 40.13 | 36.75
[7 empty] | 40.19 | 36.75
[7 empty] | 40.19 | 36.75
[7 empty] | 40.19 | 36.75
[7 empty] | 40.19 | 36.75
[7 empty] | 40.19 | 36.75
[7 empty] | 40.19 | 36.75
[7 empty] | 40.19 | 36.75
[7 empty] | 40.25 | 36.75
[7 empty] | 40.19 | 36.81
[7 empty] | 40.19 | 36.81
[7 empty] | 40.25 | 36.81
[7 empty] | 40.25 | 36.81
[7 empty] | 40.31 | 36.81
[7 empty] | 40.25 | 36.81
[7 empty] | 40.25 | 36.81
[7 empty] | 40.31 | 36.81
[7 empty] | 40.31 | 36.81
[7 empty] | 40.31 | 36.81
[7 empty] | 40.31 | 36.81
[7 empty] | 40.38 | 36.81
[7 empty] | 40.38 | 36.88
[7 empty] | 40.38 | 36.88
[7 empty] | 40.38 | 36.81
[7 empty] | 40.44 | 36.88
[7 empty] | 40.44 | 36.88
[7 empty] | 40.44 | 36.88
[7 empty] | 40.44 | 36.81
[7 empty] | 40.44 | 36.88
[7 empty] | 40.44 | 36.88
[7 empty] | 40.44 | 36.88
[7 empty] | 40.44 | 36.88
[7 empty] | 40.44 | 36.94
[7 empty] | 40.5 | 36.88
[7 empty] | 40.5 | 36.94
[7 empty] | 40.5 | 36.94
[7 empty] | 40.5 | 36.94
[7 empty] | 40.5 | 36.88
[7 empty] | 40.56 | 36.94
[7 empty] | 40.5 | 36.94
[7 empty] | 40.56 | 36.94
[7 empty] | 40.56 | 36.94
[7 empty] | 40.56 | 37
[7 empty] | 40.56 | 36.94
[7 empty] | 40.56 | 36.94
[7 empty] | 40.56 | 36.94
[7 empty] | 40.63 | 36.94
[7 empty] | 40.63 | 36.94
[7 empty] | 40.63 | 36.94
[7 empty] | 40.63 | 37
[7 empty] | 40.63 | 37
[7 empty] | 40.63 | 37
[7 empty] | 40.63 | 37
[7 empty] | 40.69 | 37
[7 empty] | 40.69 | 37.06
[7 empty] | 40.75 | 37
[7 empty] | 40.69 | 37
[7 empty] | 40.75 | 37
[7 empty] | 40.75 | 37.06
[7 empty] | 40.75 | 37.06
[7 empty] | 40.81 | 37
[7 empty] | 40.75 | 37.06
[7 empty] | 40.75 | 37.06
[7 empty] | 40.81 | 37.06
[7 empty] | 40.81 | 37.06
[7 empty] | 40.81 | 37.06
[7 empty] | 40.81 | 37.13
[7 empty] | 40.81 | 37.13
[7 empty] | 40.81 | 37.13
[7 empty] | 40.88 | 37.13
[7 empty] | 40.88 | 37.13
[7 empty] | 40.88 | 37.19
[7 empty] | 40.88 | 37.19
[7 empty] | 40.88 | 37.13
[7 empty] | 40.88 | 37.13
[7 empty] | 40.94 | 37.19
[7 empty] | 40.94 | 37.19
[7 empty] | 40.94 | 37.19
[7 empty] | 40.94 | 37.19
[7 empty] | 40.94 | 37.19
[7 empty] | 40.94 | 37.19
[7 empty] | 40.94 | 37.19
[7 empty] | 41 | 37.19
[7 empty] | 41 | 37.25
[7 empty] | 41 | 37.25
[7 empty] | 41 | 37.31
[7 empty] | 41.06 | 37.31
[7 empty] | 41.06 | 37.31
[7 empty] | 41.06 | 37.31
[7 empty] | 41.06 | 37.31
[7 empty] | 41.06 | 37.31
[7 empty] | 41.13 | 37.31
[7 empty] | 41.13 | 37.31
[7 empty] | 41.13 | 37.31
[7 empty] | 41.13 | 37.31
[7 empty] | 41.19 | 37.38
[7 empty] | 41.19 | 37.38
[7 empty] | 41.19 | 37.38
[7 empty] | 41.19 | 37.31
[7 empty] | 41.19 | 37.38
[7 empty] | 41.19 | 37.38
[7 empty] | 41.19 | 37.44
[7 empty] | 41.19 | 37.44
[7 empty] | 41.25 | 37.44
[7 empty] | 41.25 | 37.44
[7 empty] | 41.25 | 37.44
[7 empty] | 41.25 | 37.44
[7 empty] | 41.31 | 37.44
[7 empty] | 41.31 | 37.5
[7 empty] | 41.31 | 37.5
[7 empty] | 41.31 | 37.5
[7 empty] | 41.31 | 37.44
[7 empty] | 41.31 | 37.56
[7 empty] | 41.38 | 37.5
[7 empty] | 41.38 | 37.5
[7 empty] | 41.38 | 37.5
[7 empty] | 41.38 | 37.56
[7 empty] | 41.38 | 37.56
[7 empty] | 41.38 | 37.56
[7 empty] | 41.44 | 37.56
[7 empty] | 41.44 | 37.56
[7 empty] | 41.44 | 37.56
[7 empty] | 41.44 | 37.63
[7 empty] | 41.5 | 37.63
[7 empty] | 41.5 | 37.63
[7 empty] | 41.44 | 37.63
[7 empty] | 41.44 | 37.63
[7 empty] | 41.5 | 37.63
[7 empty] | 41.5 | 37.69
[7 empty] | 41.5 | 37.69
[7 empty] | 41.5 | 37.69
[7 empty] | 41.56 | 37.69
[7 empty] | 41.56 | 37.69
[7 empty] | 41.5 | 37.69
[7 empty] | 41.56 | 37.69
[7 empty] | 41.63 | 37.75
[7 empty] | 41.63 | 37.75
[7 empty] | 41.63 | 37.75
[7 empty] | 41.63 | 37.75
[7 empty] | 41.63 | 37.75
[7 empty] | 41.63 | 37.75
[7 empty] | 41.63 | 37.75
[7 empty] | 41.69 | 37.75
[7 empty] | 41.69 | 37.75
[7 empty] | 41.69 | 37.75
[7 empty] | 41.69 | 37.81
[7 empty] | 41.69 | 37.81
[7 empty] | 41.69 | 37.81
[7 empty] | 41.75 | 37.81
[7 empty] | 41.75 | 37.81
[7 empty] | 41.75 | 37.81
[7 empty] | 41.75 | 37.81
[7 empty] | 41.81 | 37.81
[7 empty] | 41.81 | 37.81
[7 empty] | 41.81 | 37.81
[7 empty] | 41.81 | 37.81
[7 empty] | 41.81 | 37.88
[7 empty] | 41.88 | 37.88
[7 empty] | 41.88 | 37.88
[7 empty] | 41.88 | 37.81
[7 empty] | 41.88 | 37.88
[7 empty] | 41.88 | 37.88
[7 empty] | 41.88 | 37.88
[7 empty] | 41.88 | 37.94
[7 empty] | 41.94 | 37.94
[7 empty] | 41.94 | 37.94
[7 empty] | 41.94 | 37.88
[7 empty] | 41.94 | 37.94
[7 empty] | 42 | 37.94
[7 empty] | 42 | 38
[7 empty] | 42 | 38
[7 empty] | 42 | 38
[7 empty] | 42 | 38.06
[7 empty] | 42 | 38.06
[7 empty] | 42.06 | 38.06
[7 empty] | 42.06 | 38.06
[7 empty] | 42.06 | 38.06
[7 empty] | 42.06 | 38.06
[7 empty] | 42.06 | 38.06
[7 empty] | 42.13 | 38.13
[7 empty] | 42.06 | 38.13
[7 empty] | 42.13 | 38.13
[7 empty] | 42.19 | 38.13
[7 empty] | 42.13 | 38.19
[7 empty] | 42.13 | 38.19
[7 empty] | 42.13 | 38.19
[7 empty] | 42.19 | 38.25
[7 empty] | 42.19 | 38.25
[7 empty] | 42.25 | 38.25
[7 empty] | 42.25 | 38.25
[7 empty] | 42.25 | 38.31
[7 empty] | 42.25 | 38.38
[7 empty] | 42.25 | 38.31
[7 empty] | 42.25 | 38.31
[7 empty] | 42.31 | 38.31
[7 empty] | 42.31 | 38.31
[7 empty] | 42.31 | 38.38
[7 empty] | 42.31 | 38.38
[7 empty] | 42.31 | 38.44
[7 empty] | 42.31 | 38.44
[7 empty] | 42.31 | 38.44
[7 empty] | 42.38 | 38.5
[7 empty] | 42.44 | 38.5
[7 empty] | 42.44 | 38.5
[7 empty] | 42.44 | 38.56
[7 empty] | 42.5 | 38.56
[7 empty] | 42.44 | 38.56
[7 empty] | 42.44 | 38.56
[7 empty] | 42.44 | 38.63
[7 empty] | 42.44 | 38.63
[7 empty] | 42.5 | 38.69
[7 empty] | 42.5 | 38.69
[7 empty] | 42.5 | 38.69
[7 empty] | 42.44 | 38.69
[7 empty] | 42.5 | 38.75
[7 empty] | 42.5 | 38.75
[7 empty] | 42.5 | 38.75
[7 empty] | 42.56 | 38.75
[7 empty] | 42.56 | 38.75
[7 empty] | 42.56 | 38.81
[7 empty] | 42.56 | 38.81
[7 empty] | 42.56 | 38.81
[7 empty] | 42.56 | 38.88
[7 empty] | 42.56 | 38.88
[7 empty] | 42.56 | 38.88
[7 empty] | 42.63 | 38.94
[7 empty] | 42.63 | 38.94
[7 empty] | 42.69 | 38.94
[7 empty] | 42.69 | 38.94
[7 empty] | 42.69 | 38.94
[7 empty] | 42.69 | 39
[7 empty] | 42.69 | 39
[7 empty] | 42.75 | 39
[7 empty] | 42.75 | 39.06
[7 empty] | 42.75 | 39.06
[7 empty] | 42.75 | 39.06
[7 empty] | 42.75 | 39.06
[7 empty] | 42.75 | 39.13
[7 empty] | 42.81 | 39.13
[7 empty] | 42.81 | 39.13
[7 empty] | 42.81 | 39.13
[7 empty] | 42.81 | 39.19
[7 empty] | 42.81 | 39.19
[7 empty] | 42.81 | 39.25
[7 empty] | 42.81 | 39.25
[7 empty] | 42.88 | 39.25
[7 empty] | 42.88 | 39.25
[7 empty] | 42.88 | 39.31
[7 empty] | 42.94 | 39.31
[7 empty] | 42.88 | 39.31
[7 empty] | 42.88 | 39.38
[7 empty] | 42.94 | 39.38
[7 empty] | 42.94 | 39.38
[7 empty] | 42.94 | 39.38
[7 empty] | 43 | 39.44
[7 empty] | 43 | 39.44
[7 empty] | 42.94 | 39.44
[7 empty] | 43.06 | 39.5
[7 empty] | 43 | 39.5
[7 empty] | 43.06 | 39.5
[7 empty] | 43.06 | 39.5
[7 empty] | 43.06 | 39.56
[7 empty] | 43.06 | 39.56
[7 empty] | 43.06 | 39.56
[7 empty] | 43.06 | 39.56
[7 empty] | 43.13 | 39.63
[7 empty] | 43.06 | 39.63
[7 empty] | 43.13 | 39.63
[7 empty] | 43.13 | 39.63
[7 empty] | 43.19 | 39.69
[7 empty] | 43.13 | 39.69
[7 empty] | 43.13 | 39.69
[7 empty] | 43.19 | 39.69
[7 empty] | 43.13 | 39.75
[7 empty] | 43.19 | 39.75
[7 empty] | 43.19 | 39.75
[7 empty] | 43.25 | 39.81
[7 empty] | 43.25 | 39.88
[7 empty] | 43.19 | 39.88
[7 empty] | 43.25 | 39.88
[7 empty] | 43.25 | 39.88
[7 empty] | 43.25 | 39.88
[7 empty] | 43.31 | 39.94
[7 empty] | 43.31 | 39.94
[7 empty] | 43.31 | 39.94
[7 empty] | 43.31 | 39.94
[7 empty] | 43.38 | 39.94
[7 empty] | 43.38 | 40
[7 empty] | 43.38 | 40
[7 empty] | 43.38 | 40
[7 empty] | 43.38 | 40.06
[7 empty] | 43.44 | 40.06
[7 empty] | 43.44 | 40.06
[7 empty] | 43.44 | 40.06
[7 empty] | 43.44 | 40.06
[7 empty] | 43.44 | 40.06
[7 empty] | 43.44 | 40.13
[7 empty] | 43.44 | 40.13
[7 empty] | 43.5 | 40.13
[7 empty] | 43.5 | 40.19
[7 empty] | 43.5 | 40.19
[7 empty] | 43.56 | 40.19
[7 empty] | 43.5 | 40.19
[7 empty] | 43.56 | 40.25
[7 empty] | 43.56 | 40.25
[7 empty] | 43.56 | 40.31
[7 empty] | 43.56 | 40.31
[7 empty] | 43.63 | 40.31
[7 empty] | 43.63 | 40.31
[7 empty] | 43.63 | 40.31
[7 empty] | 43.69 | 40.38
[7 empty] | 43.63 | 40.38
[7 empty] | 43.69 | 40.38
[7 empty] | 43.69 | 40.38
[7 empty] | 43.69 | 40.44
[7 empty] | 43.69 | 40.44
[7 empty] | 43.75 | 40.5
[7 empty] | 43.75 | 40.44
[7 empty] | 43.75 | 40.5
[7 empty] | 43.75 | 40.5
[7 empty] | 43.75 | 40.56
[7 empty] | 43.81 | 40.56
[7 empty] | 43.75 | 40.56
[7 empty] | 43.81 | 40.56
[7 empty] | 43.81 | 40.56
[7 empty] | 43.81 | 40.63
[7 empty] | 43.88 | 40.56
[7 empty] | 43.81 | 40.63
[7 empty] | 43.81 | 40.63
[7 empty] | 43.88 | 40.63
[7 empty] | 43.88 | 40.63
[7 empty] | 43.88 | 40.63
[7 empty] | 43.88 | 40.69
[7 empty] | 43.94 | 40.69
[7 empty] | 43.94 | 40.75
[7 empty] | 43.94 | 40.69
[7 empty] | 43.94 | 40.75
[7 empty] | 43.94 | 40.75
[7 empty] | 44 | 40.75
[7 empty] | 44 | 40.81
[7 empty] | 44 | 40.81
[7 empty] | 44 | 40.81
[7 empty] | 44 | 40.88
[7 empty] | 44 | 40.81
[7 empty] | 44 | 40.81
[7 empty] | 44 | 40.88
[7 empty] | 44 | 40.88
[7 empty] | 44.06 | 40.88
[7 empty] | 44.06 | 40.94
[7 empty] | 44.06 | 40.94
[7 empty] | 44.06 | 40.94
[7 empty] | 44.13 | 41
[7 empty] | 44.06 | 41
[7 empty] | 44.13 | 41
[7 empty] | 44.13 | 41.06
[7 empty] | 44.19 | 41.06
[7 empty] | 44.13 | 41.06
[7 empty] | 44.19 | 41.06
[7 empty] | 44.19 | 41.06
[7 empty] | 44.13 | 41.06
[7 empty] | 44.25 | 41.13
[7 empty] | 44.19 | 41.13
[7 empty] | 44.19 | 41.13
[7 empty] | 44.25 | 41.19
[7 empty] | 44.25 | 41.19
[7 empty] | 44.31 | 41.19
[7 empty] | 44.31 | 41.19
[7 empty] | 44.31 | 41.25
[7 empty] | 44.31 | 41.25
[7 empty] | 44.38 | 41.25
[7 empty] | 44.31 | 41.25
[7 empty] | 44.31 | 41.25
[7 empty] | 44.38 | 41.31
[7 empty] | 44.38 | 41.31
[7 empty] | 44.38 | 41.31
[7 empty] | 44.38 | 41.31
[7 empty] | 44.38 | 41.38
[7 empty] | 44.44 | 41.38
[7 empty] | 44.44 | 41.38
[7 empty] | 44.5 | 41.38
[7 empty] | 44.5 | 41.38
[7 empty] | 44.5 | 41.44
[7 empty] | 44.5 | 41.44
[7 empty] | 44.44 | 41.44
[7 empty] | 44.5 | 41.44
[7 empty] | 44.5 | 41.5
[7 empty] | 44.5 | 41.5
[7 empty] | 44.56 | 41.5
[7 empty] | 44.5 | 41.5
[7 empty] | 44.56 | 41.5
[7 empty] | 44.56 | 41.56
[7 empty] | 44.56 | 41.56
[7 empty] | 44.56 | 41.56
[7 empty] | 44.56 | 41.56
[7 empty] | 44.63 | 41.63
[7 empty] | 44.63 | 41.63
[7 empty] | 44.63 | 41.63
[7 empty] | 44.63 | 41.63
[7 empty] | 44.63 | 41.63
[7 empty] | 44.63 | 41.63
[7 empty] | 44.69 | 41.63
[7 empty] | 44.63 | 41.69
[7 empty] | 44.63 | 41.69
[7 empty] | 44.69 | 41.69
[7 empty] | 44.69 | 41.69
[7 empty] | 44.69 | 41.69
[7 empty] | 44.75 | 41.75
[7 empty] | 44.75 | 41.75
[7 empty] | 44.75 | 41.75
[7 empty] | 44.81 | 41.75
[7 empty] | 44.75 | 41.75
[7 empty] | 44.81 | 41.75
[7 empty] | 44.81 | 41.81
[7 empty] | 44.81 | 41.81
[7 empty] | 44.81 | 41.81
[7 empty] | 44.81 | 41.81
[7 empty] | 44.81 | 41.88
[7 empty] | 44.81 | 41.88
[7 empty] | 44.88 | 41.88
[7 empty] | 44.88 | 41.88
[7 empty] | 44.88 | 41.88
[7 empty] | 44.88 | 41.94
[7 empty] | 44.94 | 41.94
[7 empty] | 44.94 | 41.94
[7 empty] | 44.94 | 41.94
[7 empty] | 45 | 41.94
[7 empty] | 45 | 41.94
[7 empty] | 45 | 41.94
[7 empty] | 45 | 41.94
[7 empty] | 45 | 41.94
[7 empty] | 45 | 41.94
[7 empty] | 45 | 42
[7 empty] | 45 | 42
[7 empty] | 45.06 | 42
[7 empty] | 45.06 | 42
[7 empty] | 45.06 | 42
[7 empty] | 45.13 | 42
[7 empty] | 45.13 | 42
[7 empty] | 45.13 | 42
[7 empty] | 45.19 | 42.06
[7 empty] | 45.25 | 42.06
[7 empty] | 45.25 | 42.06
[7 empty] | 45.25 | 42.06
[7 empty] | 45.25 | 42.06
[7 empty] | 45.31 | 42.06
[7 empty] | 45.31 | 42.06
[7 empty] | 45.25 | 42.06
[7 empty] | 45.25 | 42.06
[7 empty] | 45.31 | 42.13
[7 empty] | 45.31 | 42.06
[7 empty] | 45.38 | 42.06
[7 empty] | 45.31 | 42.06
[7 empty] | 45.38 | 42.13
[7 empty] | 45.38 | 42.13
[7 empty] | 45.38 | 42.13
[7 empty] | 45.44 | 42.06
[7 empty] | 45.44 | 42.06
[7 empty] | 45.44 | 42.13
[7 empty] | 45.44 | 42.13
[7 empty] | 45.5 | 42.13
[7 empty] | 45.5 | 42.13
[7 empty] | 45.56 | 42.13
[7 empty] | 45.44 | 42.19
[7 empty] | 45.44 | 42.19
[7 empty] | 45.44 | 42.19
[7 empty] | 45.44 | 42.19
[7 empty] | 45.44 | 42.13
[7 empty] | 45.44 | 42.13
[7 empty] | 45.44 | 42.13
[7 empty] | 45.5 | 42.13
[7 empty] | 45.5 | 42.19
[7 empty] | 45.5 | 42.13
[7 empty] | 45.56 | 42.13
[7 empty] | 45.56 | 42.13
[7 empty] | 45.5 | 42.13
[7 empty] | 45.5 | 42.13
[7 empty] | 45.56 | 42.13
[7 empty] | 45.66 | 42.13
[7 empty] | 45.56 | 42.13
[7 empty] | 45.5 | 42.13
[7 empty] | 45.5 | 42.13
[7 empty] | 45.5 | 42.13
[7 empty] | 45.5 | 42.13
[7 empty] | 45.56 | 42.06
[7 empty] | 45.66 | 42.06
[7 empty] | 45.56 | 42.06
[7 empty] | 45.56 | 42.06
[7 empty] | 45.56 | 42.06
[7 empty] | 45.56 | 42.06
[7 empty] | 45.56 | 42.19
[7 empty] | 45.56 | 42.06
[7 empty] | 45.5 | 42.13
[7 empty] | 45.56 | 42.13
[7 empty] | 45.66 | 42.06
[7 empty] | 45.66 | 42.19
[7 empty] | 45.66 | 42.13
[7 empty] | 45.56 | 42.13
[7 empty] | 45.66 | 42.06
[7 empty] | 45.66 | 42.06
[7 empty] | 45.56 | 42.13
[7 empty] | 45.66 | 42.13
[7 empty] | 45.66 | 42.13
[7 empty] | 45.56 | 42.13

## 151 (17)
Wavelength | ecoFlex + normal emittance | ecoFlex + Ag/Ppy emittance | Pure PNIPAm Ibb | Ag/PPy Ibb | Pure PNIPAm Prad | Ag/PPy Prad | Pure PNIPAm Temp | Ag/PPy Temp | Pure PNIPAm Temp (K) | Ag/PPy Temp (K) | Pure PNIPAm Prad SUM | Ag/PPy Prad SUM
7.5 | 0.943997164 | 0.841378 | 29.03341 | 30.25364 | 27.40746 | 25.45474 | 31.44 | 33.44 | 304.59 | 306.59 | 190.9515 | 176.5226
7.51 | 0.951354126 | 0.8448984 | 29.084 | 30.30471 | 27.66918 | 25.6044 | 31.44 | 33.5
7.52 | 0.953561718 | 0.846493 | 29.13429 | 30.35547 | 27.78135 | 25.69569 | 31.44 | 33.5
7.53 | 0.951024984 | 0.8466859 | 29.18428 | 30.40592 | 27.75498 | 25.74426 | 31.44 | 33.44
7.54 | 0.948565984 | 0.8453022 | 29.23397 | 30.45605 | 27.73035 | 25.74457 | 31.5 | 33.5
7.55 | 0.950639011 | 0.8424878 | 29.28336 | 30.50587 | 27.8379 | 25.70082 | 31.5 | 33.44
7.56 | 0.958979085 | 0.8396057 | 29.33245 | 30.55537 | 28.1292 | 25.65447 | 31.5 | 33.44
7.57 | 0.97097737 | 0.8382395 | 29.38123 | 30.60456 | 28.52851 | 25.65395 | 31.5 | 33.44
7.58 | 0.969833872 | 0.8396983 | 29.42972 | 30.65344 | 28.54194 | 25.73964 | 31.5 | 33.44
7.59 | 0.952261514 | 0.8406005 | 29.47791 | 30.702 | 28.07067 | 25.80812 | 31.5 | 33.44
7.6 | 0.947559606 | 0.8416135 | 29.52579 | 30.75025 | 27.97745 | 25.87983 | 31.5 | 33.44
7.61 | 0.957853495 | 0.844772 | 29.57338 | 30.79819 | 28.32696 | 26.01745 | 31.5 | 33.5
7.62 | 0.96644397 | 0.8440971 | 29.62066 | 30.84581 | 28.62671 | 26.03686 | 31.56 | 33.5
7.63 | 0.96668601 | 0.8403781 | 29.66765 | 30.89312 | 28.6793 | 25.9619 | 31.5 | 33.5
7.64 | 0.96449718 | 0.8389547 | 29.71434 | 30.94012 | 28.65939 | 25.95736 | 31.56 | 33.44
7.65 | 0.964694916 | 0.8419308 | 29.76072 | 30.9868 | 28.71002 | 26.08874 | 31.5 | 33.5
7.66 | 0.961029473 | 0.8454158 | 29.80681 | 31.03317 | 28.64522 | 26.23593 | 31.5 | 33.44
7.67 | 0.950785267 | 0.8484368 | 29.8526 | 31.07923 | 28.38341 | 26.36876 | 31.56 | 33.44
7.68 | 0.9436658 | 0.8487154 | 29.89809 | 31.12498 | 28.2138 | 26.41625 | 31.56 | 33.44
7.69 | 0.942607148 | 0.8487135 | 29.94328 | 31.17042 | 28.22475 | 26.45476 | 31.56 | 33.5
7.7 | 0.947017981 | 0.8497958 | 29.98817 | 31.21554 | 28.39934 | 26.52684 | 31.56 | 33.5
7.71 | 0.952900764 | 0.8491194 | 30.03277 | 31.26036 | 28.61825 | 26.54378 | 31.56 | 33.5
7.72 | 0.957600088 | 0.8471275 | 30.07706 | 31.30486 | 28.8018 | 26.51921 | 31.56 | 33.5
7.73 | 0.95996685 | 0.8464969 | 30.12106 | 31.34906 | 28.91522 | 26.53688 | 31.56 | 33.44
7.74 | 0.959181592 | 0.8482769 | 30.16476 | 31.39294 | 28.93349 | 26.62991 | 31.62 | 33.44
7.75 | 0.954488696 | 0.8488855 | 30.20817 | 31.43652 | 28.83336 | 26.686 | 31.56 | 33.44
7.76 | 0.947765299 | 0.8478462 | 30.25128 | 31.47979 | 28.67111 | 26.69002 | 31.62 | 33.44
7.77 | 0.942294508 | 0.8474256 | 30.29409 | 31.52274 | 28.54595 | 26.71318 | 31.56 | 33.44
7.78 | 0.941184432 | 0.8487516 | 30.3366 | 31.56539 | 28.55234 | 26.79118 | 31.56 | 33.44
7.79 | 0.94446826 | 0.8501302 | 30.37882 | 31.60773 | 28.69183 | 26.87069 | 31.56 | 33.5
7.8 | 0.950029358 | 0.8505147 | 30.42074 | 31.64976 | 28.9006 | 26.91859 | 31.56 | 33.5
7.81 | 0.954479535 | 0.8509288 | 30.46237 | 31.69149 | 29.07571 | 26.9672 | 31.62 | 33.5
7.82 | 0.953260424 | 0.8534806 | 30.5037 | 31.73291 | 29.07797 | 27.08342 | 31.62 | 33.44
7.83 | 0.953467335 | 0.8559261 | 30.54474 | 31.77402 | 29.12341 | 27.19621 | 31.62 | 33.44
7.84 | 0.955139076 | 0.8545664 | 30.58548 | 31.81482 | 29.21339 | 27.18788 | 31.62 | 33.5
7.85 | 0.953246825 | 0.8497687 | 30.62593 | 31.85532 | 29.19407 | 27.06966 | 31.69 | 33.44
7.86 | 0.952730867 | 0.845362 | 30.66608 | 31.89551 | 29.21652 | 26.96326 | 31.69 | 33.44
7.87 | 0.958565294 | 0.8445666 | 30.70594 | 31.9354 | 29.43365 | 26.97157 | 31.62 | 33.44
7.88 | 0.9657961 | 0.8463458 | 30.74551 | 31.97499 | 29.6939 | 27.0619 | 31.62 | 33.5
7.89 | 0.959601677 | 0.8477878 | 30.78479 | 32.01427 | 29.54113 | 27.1413 | 31.62 | 33.5
7.9 | 0.955268762 | 0.8506921 | 30.82377 | 32.05324 | 29.44499 | 27.26744 | 31.62 | 33.5
7.91 | 0.955302276 | 0.8535374 | 30.86246 | 32.09191 | 29.48298 | 27.39165 | 31.69 | 33.5
7.92 | 0.956669664 | 0.854341 | 30.90086 | 32.13028 | 29.56192 | 27.45022 | 31.69 | 33.5
7.93 | 0.955402774 | 0.8527858 | 30.93897 | 32.16835 | 29.55918 | 27.43271 | 31.75 | 33.44
7.94 | 0.950022288 | 0.8521559 | 30.97679 | 32.20612 | 29.42864 | 27.44463 | 31.69 | 33.5
7.95 | 0.953284596 | 0.8503727 | 31.01432 | 32.24358 | 29.56547 | 27.41906 | 31.75 | 33.5
7.96 | 0.963354027 | 0.847491 | 31.05156 | 32.28074 | 29.91364 | 27.35764 | 31.69 | 33.5
7.97 | 0.970407567 | 0.8482005 | 31.08851 | 32.31761 | 30.16852 | 27.41181 | 31.69 | 33.5
7.98 | 0.969751704 | 0.8508275 | 31.12517 | 32.35417 | 30.18369 | 27.52782 | 31.75 | 33.5
7.99 | 0.961559055 | 0.850054 | 31.16154 | 32.39043 | 29.96366 | 27.53362 | 31.75 | 33.5
8 | 0.952750167 | 0.843342 | 31.19762 | 32.4264 | 29.72354 | 27.34654 | 31.81 | 33.5
8.01 | 0.944752038 | 0.8434493 | 31.23342 | 32.46207 | 29.50784 | 27.38011 | 31.75 | 33.5
8.02 | 0.941271129 | 0.8480657 | 31.26893 | 32.49743 | 29.43254 | 27.55996 | 31.81 | 33.5
8.03 | 0.943341998 | 0.8527333 | 31.30415 | 32.53251 | 29.53052 | 27.74155 | 31.81 | 33.56
8.04 | 0.949077981 | 0.8538828 | 31.33909 | 32.56728 | 29.74324 | 27.80864 | 31.81 | 33.56
8.05 | 0.948490774 | 0.8532594 | 31.37374 | 32.60176 | 29.7577 | 27.81776 | 31.81 | 33.56
8.06 | 0.949685838 | 0.8505095 | 31.40811 | 32.63594 | 29.82783 | 27.75718 | 31.81 | 33.56
8.07 | 0.956696286 | 0.8439809 | 31.44219 | 32.66983 | 30.08063 | 27.57271 | 31.81 | 33.56
8.08 | 0.963242421 | 0.8367355 | 31.47599 | 32.70342 | 30.31901 | 27.36412 | 31.81 | 33.56
8.09 | 0.962955839 | 0.8325036 | 31.5095 | 32.73672 | 30.34226 | 27.25344 | 31.87 | 33.56
8.1 | 0.955909004 | 0.83506 | 31.54273 | 32.76973 | 30.15198 | 27.36469 | 31.94 | 33.56
8.11 | 0.955136242 | 0.8398178 | 31.57568 | 32.80244 | 30.15908 | 27.54808 | 31.87 | 33.56
8.12 | 0.956962309 | 0.8437943 | 31.60834 | 32.83486 | 30.24799 | 27.70587 | 31.87 | 33.63
8.13 | 0.957876853 | 0.8464372 | 31.64073 | 32.86699 | 30.30792 | 27.81985 | 31.94 | 33.63
8.14 | 0.954591151 | 0.8478765 | 31.67283 | 32.89883 | 30.23461 | 27.89415 | 31.87 | 33.56
8.15 | 0.952895442 | 0.8481539 | 31.70466 | 32.93038 | 30.21122 | 27.93003 | 31.94 | 33.56
8.16 | 0.955994828 | 0.8483032 | 31.7362 | 32.96164 | 30.33964 | 27.96146 | 31.94 | 33.63
8.17 | 0.959414394 | 0.8482034 | 31.76746 | 32.99261 | 30.47816 | 27.98444 | 31.94 | 33.63
8.18 | 0.960678042 | 0.8478435 | 31.79845 | 33.02329 | 30.54807 | 27.99858 | 31.94 | 33.56
8.19 | 0.958206928 | 0.8473479 | 31.82916 | 33.05368 | 30.49892 | 28.00797 | 32 | 33.56
8.2 | 0.953870068 | 0.8467226 | 31.85959 | 33.08378 | 30.38991 | 28.01279 | 32 | 33.56
8.21 | 0.951930657 | 0.847069 | 31.88974 | 33.1136 | 30.35682 | 28.04951 | 31.94 | 33.56
8.22 | 0.953555224 | 0.8485563 | 31.91962 | 33.14313 | 30.43712 | 28.12382 | 32 | 33.56
8.23 | 0.959433017 | 0.851175 | 31.94922 | 33.17238 | 30.65313 | 28.2355 | 32 | 33.56
8.24 | 0.958533543 | 0.8510714 | 31.97854 | 33.20134 | 30.6525 | 28.25671 | 32 | 33.56
8.25 | 0.953447465 | 0.8507703 | 32.00759 | 33.23002 | 30.51756 | 28.27112 | 32 | 33.56
8.26 | 0.948433619 | 0.8516872 | 32.03637 | 33.25842 | 30.38437 | 28.32577 | 32.06 | 33.56
8.27 | 0.946663129 | 0.8545742 | 32.06487 | 33.28653 | 30.35463 | 28.44581 | 32 | 33.56
8.28 | 0.945418176 | 0.8546756 | 32.0931 | 33.31436 | 30.3414 | 28.47297 | 32.06 | 33.56
8.29 | 0.943645478 | 0.849382 | 32.12106 | 33.34191 | 30.31089 | 28.32002 | 32.06 | 33.56
8.3 | 0.942249221 | 0.8447672 | 32.14874 | 33.36918 | 30.29213 | 28.18919 | 32.06 | 33.63
8.31 | 0.942016274 | 0.8443039 | 32.17616 | 33.39617 | 30.31047 | 28.19651 | 32.06 | 33.56
8.32 | 0.945756338 | 0.8493715 | 32.20331 | 33.42287 | 30.45648 | 28.38844 | 32.06 | 33.56
8.33 | 0.953484224 | 0.8484707 | 32.23018 | 33.4493 | 30.73097 | 28.38076 | 32.06 | 33.56
8.34 | 0.958923745 | 0.8450473 | 32.25679 | 33.47546 | 30.9318 | 28.28834 | 32.06 | 33.56
8.35 | 0.959148551 | 0.841206 | 32.28312 | 33.50133 | 30.96431 | 28.18152 | 32.06 | 33.56
8.36 | 0.958117982 | 0.8420731 | 32.30919 | 33.52693 | 30.95602 | 28.23212 | 32.13 | 33.56
8.37 | 0.960297525 | 0.8434455 | 32.335 | 33.55225 | 31.05122 | 28.2995 | 32.13 | 33.5
8.38 | 0.960951404 | 0.8468046 | 32.36053 | 33.5773 | 31.0969 | 28.43341 | 32.13 | 33.56
8.39 | 0.957021193 | 0.8531334 | 32.3858 | 33.60207 | 30.9939 | 28.66705 | 32.06 | 33.56
8.4 | 0.954456426 | 0.857215 | 32.41081 | 33.62657 | 30.93471 | 28.8252 | 32.13 | 33.56
8.41 | 0.95053903 | 0.8543596 | 32.43555 | 33.6508 | 30.83126 | 28.74988 | 32.13 | 33.56
8.42 | 0.945006532 | 0.8471531 | 32.46003 | 33.67475 | 30.67494 | 28.52767 | 32.13 | 33.56
8.43 | 0.937282604 | 0.838147 | 32.48424 | 33.69843 | 30.44691 | 28.24424 | 32.19 | 33.56
8.44 | 0.938021446 | 0.8348433 | 32.50819 | 33.72184 | 30.49338 | 28.15246 | 32.19 | 33.56
8.45 | 0.944030859 | 0.8370507 | 32.53188 | 33.74498 | 30.7111 | 28.24626 | 32.13 | 33.56
8.46 | 0.954273511 | 0.843556 | 32.55531 | 33.76786 | 31.06667 | 28.48508 | 32.13 | 33.56
8.47 | 0.966944492 | 0.8510238 | 32.57848 | 33.79046 | 31.50158 | 28.75649 | 32.19 | 33.56
8.48 | 0.97136101 | 0.8523606 | 32.60139 | 33.81279 | 31.66771 | 28.82069 | 32.19 | 33.56
8.49 | 0.969619264 | 0.850839 | 32.62403 | 33.83486 | 31.63289 | 28.78802 | 32.19 | 33.56
8.5 | 0.962074761 | 0.8476012 | 32.64643 | 33.85666 | 31.4083 | 28.69695 | 32.13 | 33.56
8.51 | 0.957566725 | 0.8521931 | 32.66856 | 33.8782 | 31.28232 | 28.87077 | 32.13 | 33.56
8.52 | 0.95243996 | 0.8582745 | 32.69043 | 33.89947 | 31.13568 | 29.09505 | 32.13 | 33.5
8.53 | 0.946257217 | 0.862798 | 32.71205 | 33.92048 | 30.95402 | 29.26652 | 32.19 | 33.56
8.54 | 0.937664918 | 0.8584986 | 32.73342 | 33.94122 | 30.69298 | 29.13849 | 32.19 | 33.56
8.55 | 0.937799882 | 0.8479937 | 32.75453 | 33.9617 | 30.71719 | 28.79931 | 32.25 | 33.56
8.56 | 0.942752812 | 0.837434 | 32.77538 | 33.98192 | 30.89908 | 28.45762 | 32.19 | 33.56
8.57 | 0.951863844 | 0.82888 | 32.79598 | 34.00188 | 31.21731 | 28.18348 | 32.25 | 33.5
8.58 | 0.957702655 | 0.8294081 | 32.81633 | 34.02158 | 31.42829 | 28.21777 | 32.19 | 33.56
8.59 | 0.961762149 | 0.833038 | 32.83643 | 34.04101 | 31.58083 | 28.35746 | 32.25 | 33.5
8.6 | 0.963161847 | 0.8380733 | 32.85627 | 34.06019 | 31.64591 | 28.54494 | 32.25 | 33.56
8.61 | 0.956783591 | 0.8381831 | 32.87587 | 34.07911 | 31.45509 | 28.56454 | 32.19 | 33.56
8.62 | 0.946866557 | 0.8349405 | 32.89521 | 34.09778 | 31.14738 | 28.46961 | 32.19 | 33.56
8.63 | 0.938770396 | 0.8316799 | 32.91431 | 34.11619 | 30.89898 | 28.37374 | 32.19 | 33.56
8.64 | 0.938647474 | 0.8316304 | 32.93316 | 34.13434 | 30.91262 | 28.38715 | 32.19 | 33.56
8.65 | 0.941699943 | 0.8350333 | 32.95176 | 34.15223 | 31.03067 | 28.51825 | 32.25 | 33.56
8.66 | 0.944845666 | 0.8383847 | 32.97011 | 34.16988 | 31.15166 | 28.6475 | 32.19 | 33.56
8.67 | 0.947298533 | 0.840759 | 32.98821 | 34.18727 | 31.24969 | 28.74325 | 32.25 | 33.56
8.68 | 0.950667323 | 0.8377682 | 33.00608 | 34.2044 | 31.3778 | 28.65536 | 32.25 | 33.56
8.69 | 0.951414151 | 0.8340291 | 33.02369 | 34.22129 | 31.41921 | 28.54155 | 32.25 | 33.56
8.7 | 0.949677626 | 0.8299749 | 33.04106 | 34.23792 | 31.37836 | 28.41662 | 32.25 | 33.5
8.71 | 0.950161539 | 0.829583 | 33.05819 | 34.25431 | 31.41062 | 28.41679 | 32.25 | 33.5
8.72 | 0.948358157 | 0.8284007 | 33.07508 | 34.27044 | 31.36702 | 28.38966 | 32.25 | 33.5
8.73 | 0.945088228 | 0.8269041 | 33.09173 | 34.28633 | 31.2746 | 28.3515 | 32.19 | 33.5
8.74 | 0.942877428 | 0.8271872 | 33.10813 | 34.30197 | 31.21691 | 28.37415 | 32.25 | 33.5
8.75 | 0.948646197 | 0.8318931 | 33.12429 | 34.31736 | 31.42323 | 28.54838 | 32.25 | 33.5
8.76 | 0.958356736 | 0.8384781 | 33.14022 | 34.3325 | 31.76015 | 28.78705 | 32.25 | 33.56
8.77 | 0.96614205 | 0.842512 | 33.1559 | 34.3474 | 32.03331 | 28.9381 | 32.31 | 33.5
8.78 | 0.967571025 | 0.8426667 | 33.17135 | 34.36206 | 32.09564 | 28.95576 | 32.31 | 33.56
8.79 | 0.963973137 | 0.8418848 | 33.18656 | 34.37647 | 31.99095 | 28.94103 | 32.31 | 33.56
8.8 | 0.951852802 | 0.8443246 | 33.20153 | 34.39064 | 31.60297 | 29.03687 | 32.31 | 33.56
8.81 | 0.946340352 | 0.8442237 | 33.21627 | 34.40457 | 31.4339 | 29.04515 | 32.31 | 33.56
8.82 | 0.94664187 | 0.8418373 | 33.23078 | 34.41825 | 31.45764 | 28.97457 | 32.31 | 33.63
8.83 | 0.95846064 | 0.834838 | 33.24505 | 34.4317 | 31.86407 | 28.74489 | 32.31 | 33.56
8.84 | 0.960320636 | 0.8275702 | 33.25908 | 34.44491 | 31.93938 | 28.50558 | 32.31 | 33.56
8.85 | 0.957766894 | 0.82108 | 33.27288 | 34.45787 | 31.86767 | 28.29267 | 32.31 | 33.63
8.86 | 0.953807971 | 0.8180649 | 33.28646 | 34.4706 | 31.74889 | 28.19919 | 32.31 | 33.56
8.87 | 0.959969956 | 0.8212141 | 33.2998 | 34.48309 | 31.9668 | 28.318 | 32.31 | 33.63
8.88 | 0.968990315 | 0.8264798 | 33.31291 | 34.49535 | 32.27988 | 28.50971 | 32.31 | 33.63
8.89 | 0.970034128 | 0.8286807 | 33.32579 | 34.50737 | 32.32715 | 28.59559 | 32.38 | 33.63
8.9 | 0.965116514 | 0.8315569 | 33.33844 | 34.51915 | 32.17548 | 28.70464 | 32.31 | 33.63
8.91 | 0.956999566 | 0.8351923 | 33.35086 | 34.5307 | 31.91676 | 28.83978 | 32.38 | 33.56
8.92 | 0.948925787 | 0.8416717 | 33.36306 | 34.54202 | 31.65907 | 29.07304 | 32.31 | 33.56
8.93 | 0.938130191 | 0.8408328 | 33.37503 | 34.55311 | 31.31012 | 29.05339 | 32.31 | 33.56
8.94 | 0.925942368 | 0.8345011 | 33.38677 | 34.56396 | 30.91423 | 28.84366 | 32.38 | 33.63
8.95 | 0.923355476 | 0.8209182 | 33.39829 | 34.57459 | 30.8385 | 28.38291 | 32.38 | 33.63
8.96 | 0.925986511 | 0.8112158 | 33.40959 | 34.58498 | 30.93683 | 28.05588 | 32.38 | 33.63
8.97 | 0.933705802 | 0.8052975 | 33.42066 | 34.59515 | 31.20507 | 27.85938 | 32.38 | 33.56
8.98 | 0.934047022 | 0.8101292 | 33.43151 | 34.60508 | 31.2266 | 28.03459 | 32.38 | 33.63
8.99 | 0.93486386 | 0.8160816 | 33.44214 | 34.61479 | 31.26385 | 28.2485 | 32.38 | 33.63
9 | 0.93687979 | 0.8229811 | 33.45255 | 34.62428 | 31.34102 | 28.49513 | 32.31 | 33.63
9.01 | 0.950528754 | 0.8241443 | 33.46273 | 34.63353 | 31.80729 | 28.54303 | 32.38 | 33.56
9.02 | 0.964093797 | 0.8240742 | 33.4727 | 34.64257 | 32.27082 | 28.54805 | 32.38 | 33.63
9.03 | 0.971746525 | 0.8235886 | 33.48245 | 34.65138 | 32.53645 | 28.53848 | 32.38 | 33.63
9.04 | 0.97303426 | 0.8265674 | 33.49198 | 34.65996 | 32.58885 | 28.64879 | 32.38 | 33.63
9.05 | 0.971857676 | 0.8304759 | 33.5013 | 34.66832 | 32.55849 | 28.79121 | 32.44 | 33.63
9.06 | 0.971949472 | 0.8309244 | 33.51039 | 34.67647 | 32.57041 | 28.81352 | 32.44 | 33.63
9.07 | 0.96643812 | 0.831953 | 33.51928 | 34.68439 | 32.39431 | 28.85578 | 32.38 | 33.63
9.08 | 0.956294958 | 0.8334611 | 33.52794 | 34.69209 | 32.0626 | 28.91451 | 32.44 | 33.56
9.09 | 0.948717575 | 0.8359723 | 33.5364 | 34.69957 | 31.81657 | 29.00788 | 32.44 | 33.63
9.1 | 0.944394298 | 0.8355672 | 33.54464 | 34.70684 | 31.67937 | 28.9999 | 32.44 | 33.63
9.11 | 0.9455011 | 0.8300585 | 33.55267 | 34.71388 | 31.72408 | 28.81455 | 32.44 | 33.63
9.12 | 0.947017529 | 0.8250134 | 33.56048 | 34.72071 | 31.78237 | 28.64505 | 32.44 | 33.63
9.13 | 0.948210998 | 0.8206215 | 33.56809 | 34.72733 | 31.82963 | 28.49799 | 32.44 | 33.56
9.14 | 0.947128034 | 0.8188466 | 33.57549 | 34.73373 | 31.80028 | 28.4416 | 32.44 | 33.63
9.15 | 0.94305748 | 0.8197212 | 33.58267 | 34.73991 | 31.67039 | 28.47704 | 32.44 | 33.63
9.16 | 0.936582172 | 0.8227283 | 33.58965 | 34.74589 | 31.45947 | 28.58643 | 32.44 | 33.63
9.17 | 0.933046918 | 0.8295001 | 33.59642 | 34.75165 | 31.34704 | 28.8265 | 32.5 | 33.63
9.18 | 0.928918751 | 0.8342583 | 33.60299 | 34.7572 | 31.21445 | 28.99648 | 32.5 | 33.63
9.19 | 0.923097911 | 0.8341474 | 33.60935 | 34.76254 | 31.02472 | 28.99708 | 32.5 | 33.56
9.2 | 0.91743489 | 0.8353164 | 33.6155 | 34.76766 | 30.84003 | 29.042 | 32.5 | 33.56
9.21 | 0.912737846 | 0.837305 | 33.62145 | 34.77258 | 30.68757 | 29.11526 | 32.5 | 33.56
9.22 | 0.922823398 | 0.8433312 | 33.62719 | 34.7773 | 31.03196 | 29.32878 | 32.5 | 33.56
9.23 | 0.938003872 | 0.844882 | 33.63274 | 34.7818 | 31.54764 | 29.38652 | 32.5 | 33.56
9.24 | 0.960266483 | 0.840212 | 33.63808 | 34.7861 | 32.30152 | 29.2277 | 32.5 | 33.63
9.25 | 0.97003101 | 0.8323282 | 33.64322 | 34.79019 | 32.63496 | 28.95686 | 32.5 | 33.56
9.26 | 0.974113989 | 0.8244375 | 33.64815 | 34.79408 | 32.77714 | 28.68554 | 32.5 | 33.63
9.27 | 0.963788467 | 0.8231642 | 33.65289 | 34.79776 | 32.43427 | 28.64427 | 32.56 | 33.63
9.28 | 0.959145172 | 0.8223086 | 33.65743 | 34.80124 | 32.28236 | 28.61736 | 32.56 | 33.63
9.29 | 0.960982983 | 0.8219295 | 33.66178 | 34.80452 | 32.34839 | 28.60686 | 32.56 | 33.63
9.3 | 0.961870556 | 0.8219649 | 33.66592 | 34.80759 | 32.38226 | 28.61062 | 32.63 | 33.63
9.31 | 0.960727576 | 0.823455 | 33.66987 | 34.81047 | 32.34757 | 28.66486 | 32.63 | 33.63
9.32 | 0.948215624 | 0.8334977 | 33.67362 | 34.81314 | 31.92985 | 29.01667 | 32.56 | 33.63
9.33 | 0.937208173 | 0.8443343 | 33.67718 | 34.81562 | 31.56253 | 29.39602 | 32.63 | 33.63
9.34 | 0.927949291 | 0.8560937 | 33.68054 | 34.8179 | 31.25383 | 29.80739 | 32.63 | 33.63
9.35 | 0.924657738 | 0.8566699 | 33.68371 | 34.81998 | 31.1459 | 29.82923 | 32.63 | 33.63
9.36 | 0.923023504 | 0.8531533 | 33.68669 | 34.82186 | 31.09361 | 29.70839 | 32.63 | 33.56
9.37 | 0.921352757 | 0.8404039 | 33.68947 | 34.82355 | 31.03989 | 29.26585 | 32.63 | 33.63
9.38 | 0.922544198 | 0.8314083 | 33.69207 | 34.82505 | 31.08242 | 28.95383 | 32.69 | 33.56
9.39 | 0.927966626 | 0.8279614 | 33.69447 | 34.82635 | 31.26735 | 28.83487 | 32.69 | 33.56
9.4 | 0.942921034 | 0.8302629 | 33.69669 | 34.82745 | 31.77332 | 28.91594 | 32.69 | 33.63
9.41 | 0.96186177 | 0.8349691 | 33.69872 | 34.82837 | 32.41351 | 29.08061 | 32.75 | 33.63
9.42 | 0.969860691 | 0.8362575 | 33.70055 | 34.82909 | 32.68484 | 29.12609 | 32.75 | 33.56
9.43 | 0.972507677 | 0.8366892 | 33.70221 | 34.82962 | 32.77565 | 29.14157 | 32.75 | 33.63
9.44 | 0.962010204 | 0.835017 | 33.70367 | 34.82996 | 32.42328 | 29.08361 | 32.75 | 33.56
9.45 | 0.949831142 | 0.8329496 | 33.70495 | 34.83011 | 32.01401 | 29.01173 | 32.75 | 33.56
9.46 | 0.936394901 | 0.8305866 | 33.70605 | 34.83008 | 31.56217 | 28.9294 | 32.75 | 33.63
9.47 | 0.928406217 | 0.8318847 | 33.70696 | 34.82985 | 31.29375 | 28.97442 | 32.81 | 33.56
9.48 | 0.922808407 | 0.8343452 | 33.70768 | 34.82944 | 31.10573 | 29.05978 | 32.81 | 33.56
9.49 | 0.927717842 | 0.8405798 | 33.70823 | 34.82885 | 31.27173 | 29.27643 | 32.81 | 33.63
9.5 | 0.932525864 | 0.8451655 | 33.70859 | 34.82807 | 31.43413 | 29.43548 | 32.81 | 33.63
9.51 | 0.937170545 | 0.8470956 | 33.70878 | 34.8271 | 31.59087 | 29.50189 | 32.81 | 33.63
9.52 | 0.935004714 | 0.845055 | 33.70878 | 34.82595 | 31.51787 | 29.42985 | 32.88 | 33.63
9.53 | 0.929018406 | 0.840787 | 33.7086 | 34.82462 | 31.31591 | 29.28009 | 32.81 | 33.63
9.54 | 0.936806356 | 0.8382299 | 33.70825 | 34.82311 | 31.5781 | 29.18977 | 32.88 | 33.63
9.55 | 0.947385194 | 0.8371474 | 33.70771 | 34.82141 | 31.93419 | 29.15066 | 32.88 | 33.63
9.56 | 0.965045299 | 0.8440766 | 33.707 | 34.81954 | 32.52879 | 29.39036 | 32.94 | 33.63
9.57 | 0.97315036 | 0.8488311 | 33.70612 | 34.81749 | 32.80112 | 29.55416 | 32.88 | 33.63
9.58 | 0.965316843 | 0.8499579 | 33.70506 | 34.81525 | 32.53606 | 29.5915 | 32.94 | 33.63
9.59 | 0.957925852 | 0.8450507 | 33.70382 | 34.81284 | 32.28576 | 29.41862 | 32.94 | 33.63
9.6 | 0.950821914 | 0.8362293 | 33.70241 | 34.81026 | 32.04499 | 29.10935 | 32.88 | 33.63
9.61 | 0.952991485 | 0.833705 | 33.70083 | 34.80749 | 32.1166 | 29.01918 | 32.94 | 33.63
9.62 | 0.956546656 | 0.8327527 | 33.69907 | 34.80455 | 32.23474 | 28.98358 | 33 | 33.56
9.63 | 0.950854954 | 0.8374203 | 33.69715 | 34.80144 | 32.0411 | 29.14343 | 32.94 | 33.63
9.64 | 0.94656863 | 0.841145 | 33.69505 | 34.79815 | 31.89468 | 29.27029 | 33 | 33.63
9.65 | 0.946233876 | 0.8422181 | 33.69278 | 34.79469 | 31.88125 | 29.30472 | 33 | 33.63
9.66 | 0.949999992 | 0.8426082 | 33.69034 | 34.79106 | 32.00583 | 29.31523 | 33 | 33.63
9.67 | 0.95843383 | 0.8422208 | 33.68774 | 34.78726 | 32.28747 | 29.29855 | 33 | 33.56
9.68 | 0.96252638 | 0.8406456 | 33.68497 | 34.78328 | 32.42267 | 29.24041 | 33 | 33.63
9.69 | 0.964444811 | 0.8384757 | 33.68203 | 34.77914 | 32.48445 | 29.16146 | 33 | 33.63
9.7 | 0.963535096 | 0.833409 | 33.67892 | 34.77482 | 32.45082 | 28.98165 | 33.06 | 33.63
9.71 | 0.962023636 | 0.8280064 | 33.67565 | 34.77034 | 32.39677 | 28.79007 | 33 | 33.56
9.72 | 0.957543429 | 0.8257518 | 33.67221 | 34.76569 | 32.2426 | 28.70783 | 33 | 33.63
9.73 | 0.952928358 | 0.824004 | 33.66861 | 34.76088 | 32.08377 | 28.6431 | 33.06 | 33.63
9.74 | 0.947839715 | 0.8240359 | 33.66485 | 34.7559 | 31.90888 | 28.64011 | 33.06 | 33.63
9.75 | 0.941641465 | 0.8238248 | 33.66092 | 34.75075 | 31.69652 | 28.62853 | 33.06 | 33.63
9.76 | 0.933730292 | 0.8232388 | 33.65683 | 34.74544 | 31.4264 | 28.60379 | 33.13 | 33.63
9.77 | 0.925318846 | 0.8262518 | 33.65258 | 34.73997 | 31.13937 | 28.70396 | 33.13 | 33.63
9.78 | 0.916510656 | 0.832119 | 33.64817 | 34.73433 | 30.83891 | 28.90309 | 33.13 | 33.63
9.79 | 0.917304673 | 0.8384561 | 33.6436 | 34.72853 | 30.86144 | 29.11835 | 33.13 | 33.63
9.8 | 0.921919317 | 0.8449803 | 33.63888 | 34.72257 | 31.01233 | 29.33989 | 33.13 | 33.63
9.81 | 0.9323435 | 0.8429682 | 33.63399 | 34.71645 | 31.35843 | 29.26486 | 33.13 | 33.63
9.82 | 0.943616897 | 0.8396018 | 33.62895 | 34.71017 | 31.73284 | 29.14272 | 33.13 | 33.63
9.83 | 0.949877336 | 0.8327665 | 33.62375 | 34.70373 | 31.93844 | 28.9001 | 33.19 | 33.63
9.84 | 0.954883372 | 0.8265894 | 33.6184 | 34.69714 | 32.10165 | 28.68028 | 33.19 | 33.63
9.85 | 0.952574365 | 0.8242507 | 33.61289 | 34.69038 | 32.01877 | 28.59357 | 33.19 | 33.63
9.86 | 0.948914098 | 0.8232042 | 33.60722 | 34.68347 | 31.89037 | 28.55158 | 33.13 | 33.63
9.87 | 0.941708088 | 0.8255482 | 33.6014 | 34.6764 | 31.64271 | 28.62704 | 33.13 | 33.63
9.88 | 0.936218704 | 0.8288264 | 33.59543 | 34.66918 | 31.45267 | 28.73473 | 33.19 | 33.69
9.89 | 0.933321852 | 0.8335156 | 33.58931 | 34.66181 | 31.34964 | 28.89116 | 33.19 | 33.63
9.9 | 0.932483749 | 0.8379358 | 33.58304 | 34.65428 | 31.31564 | 29.03806 | 33.25 | 33.69
9.91 | 0.933595123 | 0.8421013 | 33.57661 | 34.6466 | 31.34696 | 29.17594 | 33.25 | 33.63
9.92 | 0.936751671 | 0.8444974 | 33.57004 | 34.63876 | 31.44679 | 29.25235 | 33.25 | 33.63
9.93 | 0.941152762 | 0.8458169 | 33.56332 | 34.63078 | 31.58821 | 29.2913 | 33.25 | 33.69
9.94 | 0.9454541 | 0.843604 | 33.55644 | 34.62264 | 31.72608 | 29.2078 | 33.25 | 33.63
9.95 | 0.949717124 | 0.8400343 | 33.54942 | 34.61436 | 31.86246 | 29.07725 | 33.31 | 33.63
9.96 | 0.952267304 | 0.8361789 | 33.54226 | 34.60593 | 31.9412 | 28.93674 | 33.31 | 33.63
9.97 | 0.954431288 | 0.832259 | 33.53495 | 34.59734 | 32.0068 | 28.79395 | 33.25 | 33.63
9.98 | 0.960169193 | 0.8345055 | 33.52749 | 34.58861 | 32.19206 | 28.86439 | 33.31 | 33.69
9.99 | 0.966294528 | 0.8374205 | 33.51989 | 34.57974 | 32.39008 | 28.95778 | 33.31 | 33.69
10 | 0.971114417 | 0.8418101 | 33.51214 | 34.57072 | 32.54412 | 29.10198 | 33.31 | 33.69
10.01 | 0.975466578 | 0.8459027 | 33.50425 | 34.56155 | 32.68227 | 29.23571 | 33.38 | 33.69
10.02 | 0.97181723 | 0.8441065 | 33.49622 | 34.55224 | 32.5522 | 29.16577 | 33.38 | 33.63
10.03 | 0.967531419 | 0.842252 | 33.48804 | 34.54278 | 32.40073 | 29.09373 | 33.38 | 33.63
10.04 | 0.958410883 | 0.8399548 | 33.47973 | 34.53318 | 32.08733 | 29.00631 | 33.44 | 33.69
10.05 | 0.950429741 | 0.8386752 | 33.47127 | 34.52344 | 31.81209 | 28.95396 | 33.38 | 33.75
10.06 | 0.94790456 | 0.8422685 | 33.46267 | 34.51356 | 31.71942 | 29.06969 | 33.44 | 33.69
10.07 | 0.946984045 | 0.8454722 | 33.45394 | 34.50354 | 31.68034 | 29.17178 | 33.38 | 33.69
10.08 | 0.951698959 | 0.8473077 | 33.44506 | 34.49338 | 31.82963 | 29.2265 | 33.5 | 33.69
10.09 | 0.955008378 | 0.8483985 | 33.43605 | 34.48307 | 31.93171 | 29.25539 | 33.44 | 33.69
10.1 | 0.954377646 | 0.8474018 | 33.4269 | 34.47263 | 31.90189 | 29.21217 | 33.44 | 33.63
10.11 | 0.954206318 | 0.8466349 | 33.41762 | 34.46206 | 31.8873 | 29.17678 | 33.5 | 33.75
10.12 | 0.955124619 | 0.846413 | 33.4082 | 34.45134 | 31.90899 | 29.16006 | 33.5 | 33.69
10.13 | 0.956680852 | 0.8453952 | 33.39865 | 34.44049 | 31.95184 | 29.11583 | 33.56 | 33.69
10.14 | 0.959576966 | 0.842706 | 33.38896 | 34.4295 | 32.03927 | 29.01395 | 33.56 | 33.69
10.15 | 0.961154629 | 0.8414178 | 33.37913 | 34.41838 | 32.08251 | 28.96024 | 33.56 | 33.69
10.16 | 0.960181909 | 0.8428397 | 33.36918 | 34.40712 | 32.04048 | 28.99969 | 33.5 | 33.69
10.17 | 0.959086787 | 0.84567 | 33.35909 | 34.39573 | 31.99426 | 29.08744 | 33.56 | 33.69
10.18 | 0.957765601 | 0.8511014 | 33.34887 | 34.38421 | 31.9404 | 29.26445 | 33.56 | 33.75
10.19 | 0.956143762 | 0.854681 | 33.33852 | 34.37256 | 31.87642 | 29.37757 | 33.63 | 33.75
10.2 | 0.953973069 | 0.8548802 | 33.32804 | 34.36077 | 31.79406 | 29.37434 | 33.63 | 33.75
10.21 | 0.953375686 | 0.854144 | 33.31743 | 34.34885 | 31.76403 | 29.33887 | 33.63 | 33.75
10.22 | 0.955716849 | 0.8516609 | 33.3067 | 34.33681 | 31.83177 | 29.24331 | 33.63 | 33.75
10.23 | 0.958661664 | 0.8503516 | 33.29583 | 34.32463 | 31.91944 | 29.188 | 33.63 | 33.75
10.24 | 0.962801622 | 0.8513662 | 33.28484 | 34.31233 | 32.0467 | 29.21235 | 33.63 | 33.69
10.25 | 0.964731864 | 0.8517679 | 33.27372 | 34.29989 | 32.10022 | 29.21555 | 33.69 | 33.69
10.26 | 0.961845947 | 0.8508336 | 33.26247 | 34.28733 | 31.99338 | 29.17282 | 33.69 | 33.69
10.27 | 0.958237072 | 0.8499236 | 33.2511 | 34.27465 | 31.86244 | 29.13083 | 33.69 | 33.75
10.28 | 0.952818292 | 0.8490745 | 33.23961 | 34.26184 | 31.67131 | 29.09085 | 33.69 | 33.75
10.29 | 0.948706823 | 0.849571 | 33.22799 | 34.2489 | 31.52362 | 29.09687 | 33.69 | 33.75
10.3 | 0.948553117 | 0.8541413 | 33.21625 | 34.23584 | 31.50737 | 29.24224 | 33.75 | 33.75
10.31 | 0.949610715 | 0.858148 | 33.20438 | 34.22265 | 31.53124 | 29.3681 | 33.75 | 33.75
10.32 | 0.95542206 | 0.8599423 | 33.1924 | 34.20935 | 31.71275 | 29.41806 | 33.69 | 33.81
10.33 | 0.960973519 | 0.8612377 | 33.18029 | 34.19592 | 31.88538 | 29.45081 | 33.75 | 33.75
10.34 | 0.96504866 | 0.8596984 | 33.16806 | 34.18236 | 32.00879 | 29.38653 | 33.75 | 33.81
10.35 | 0.968577079 | 0.8582411 | 33.15571 | 34.16869 | 32.11386 | 29.32497 | 33.75 | 33.81
10.36 | 0.966447155 | 0.8576309 | 33.14324 | 34.1549 | 32.03119 | 29.2923 | 33.75 | 33.81
10.37 | 0.964275185 | 0.8570102 | 33.13066 | 34.14099 | 31.94707 | 29.25917 | 33.75 | 33.75
10.38 | 0.959845826 | 0.8558289 | 33.11795 | 34.12696 | 31.78813 | 29.20684 | 33.81 | 33.81
10.39 | 0.955416467 | 0.8546477 | 33.10513 | 34.11281 | 31.62919 | 29.15443 | 33.81 | 33.81
10.4 | 0.953988121 | 0.8537289 | 33.09219 | 34.09854 | 31.56956 | 29.11091 | 33.75 | 33.81
10.41 | 0.952750767 | 0.8528268 | 33.07914 | 34.08416 | 31.51617 | 29.06788 | 33.81 | 33.75
10.42 | 0.953519228 | 0.8553302 | 33.06597 | 34.06966 | 31.52904 | 29.14081 | 33.81 | 33.81
10.43 | 0.954631429 | 0.8584172 | 33.05268 | 34.05504 | 31.55313 | 29.23343 | 33.81 | 33.75
10.44 | 0.953532969 | 0.8595828 | 33.03928 | 34.04031 | 31.50405 | 29.26046 | 33.81 | 33.81
10.45 | 0.951731953 | 0.8601376 | 33.02577 | 34.02547 | 31.43168 | 29.26658 | 33.81 | 33.81
10.46 | 0.951275111 | 0.8579347 | 33.01215 | 34.01051 | 31.40363 | 29.17879 | 33.81 | 33.75
10.47 | 0.951524613 | 0.8542825 | 32.99841 | 33.99544 | 31.3988 | 29.04171 | 33.81 | 33.81
10.48 | 0.953253868 | 0.8524188 | 32.98456 | 33.98025 | 31.44266 | 28.96541 | 33.88 | 33.81
10.49 | 0.956224894 | 0.8520558 | 32.9706 | 33.96496 | 31.52731 | 28.94004 | 33.88 | 33.81
10.5 | 0.958684633 | 0.8522233 | 32.95653 | 33.94955 | 31.59492 | 28.9326 | 33.88 | 33.88
10.51 | 0.960447988 | 0.8531132 | 32.94235 | 33.93404 | 31.63942 | 28.94957 | 33.88 | 33.81
10.52 | 0.961632095 | 0.854485 | 32.92806 | 33.91841 | 31.66468 | 28.98277 | 33.88 | 33.88
10.53 | 0.961427939 | 0.8570115 | 32.91367 | 33.90268 | 31.64412 | 29.05499 | 33.88 | 33.81
10.54 | 0.960597579 | 0.8594303 | 32.89916 | 33.88683 | 31.60286 | 29.12337 | 33.94 | 33.75
10.55 | 0.956399619 | 0.8612694 | 32.88455 | 33.87088 | 31.45077 | 29.17196 | 33.88 | 33.81
10.56 | 0.952214268 | 0.8630601 | 32.86983 | 33.85483 | 31.29913 | 29.21875 | 33.94 | 33.88
10.57 | 0.949220266 | 0.8602821 | 32.85501 | 33.83866 | 31.18664 | 29.11079 | 33.94 | 33.81
10.58 | 0.946226263 | 0.857504 | 32.84008 | 33.82239 | 31.07415 | 29.00284 | 33.94 | 33.88
10.59 | 0.945374913 | 0.85578 | 32.82505 | 33.80602 | 31.03198 | 28.93051 | 33.94 | 33.81
10.6 | 0.944885785 | 0.8542342 | 32.80991 | 33.78954 | 31.00162 | 28.86418 | 33.94 | 33.81
10.61 | 0.943522312 | 0.8553921 | 32.79467 | 33.77295 | 30.9425 | 28.88912 | 33.94 | 33.81
10.62 | 0.941768762 | 0.8577562 | 32.77932 | 33.75627 | 30.87054 | 28.95465 | 33.94 | 33.81
10.63 | 0.940869263 | 0.8603029 | 32.76388 | 33.73948 | 30.82653 | 29.02617 | 34 | 33.81
10.64 | 0.940762123 | 0.8630189 | 32.74833 | 33.72259 | 30.80839 | 29.10323 | 33.94 | 33.88
10.65 | 0.94228261 | 0.8649484 | 32.73268 | 33.7056 | 30.84344 | 29.1536 | 33.94 | 33.81
10.66 | 0.94700453 | 0.8653307 | 32.71693 | 33.6885 | 30.98308 | 29.1517 | 33.94 | 33.81
10.67 | 0.951696083 | 0.8657113 | 32.70108 | 33.67131 | 31.12149 | 29.14963 | 33.94 | 33.81
10.68 | 0.956210551 | 0.8660816 | 32.68513 | 33.65402 | 31.25387 | 29.14712 | 34 | 33.81
10.69 | 0.96072502 | 0.8664519 | 32.66909 | 33.63662 | 31.38601 | 29.14452 | 34 | 33.81
10.7 | 0.959323098 | 0.8651148 | 32.65294 | 33.61913 | 31.32472 | 29.08441 | 34 | 33.81
10.71 | 0.957587984 | 0.8636816 | 32.6367 | 33.60155 | 31.25251 | 29.02104 | 34.06 | 33.88
10.72 | 0.955192401 | 0.8608881 | 32.62036 | 33.58386 | 31.15872 | 28.91195 | 34 | 33.88
10.73 | 0.952562217 | 0.8576113 | 32.60393 | 33.56608 | 31.05727 | 28.78665 | 34 | 33.81
10.74 | 0.952269934 | 0.8565073 | 32.58739 | 33.5482 | 31.032 | 28.73428 | 34.06 | 33.81
10.75 | 0.954136026 | 0.8574092 | 32.57077 | 33.53023 | 31.07694 | 28.74913 | 34.06 | 33.81
10.76 | 0.956278549 | 0.8587512 | 32.55405 | 33.51216 | 31.13074 | 28.77861 | 34.06 | 33.81
10.77 | 0.959088653 | 0.861156 | 32.53723 | 33.494 | 31.20609 | 28.84356 | 34.06 | 33.88
10.78 | 0.96177778 | 0.8635186 | 32.52033 | 33.47575 | 31.27733 | 28.90693 | 34.06 | 33.88
10.79 | 0.962444024 | 0.8651741 | 32.50332 | 33.4574 | 31.28263 | 28.94648 | 34.06 | 33.88
10.8 | 0.963110269 | 0.8668296 | 32.48623 | 33.43896 | 31.28782 | 28.98588 | 34.06 | 33.88
10.81 | 0.96114661 | 0.8668283 | 32.46905 | 33.42043 | 31.20752 | 28.96977 | 34.06 | 33.88
10.82 | 0.958568919 | 0.8664401 | 32.45177 | 33.40181 | 31.10726 | 28.94066 | 34.13 | 33.88
10.83 | 0.954796131 | 0.8644342 | 32.43441 | 33.38309 | 30.96825 | 28.85749 | 34.13 | 33.88
10.84 | 0.950067519 | 0.8611346 | 32.41695 | 33.36429 | 30.79829 | 28.73114 | 34.13 | 33.88
10.85 | 0.94592973 | 0.8582965 | 32.39941 | 33.3454 | 30.64756 | 28.62024 | 34.19 | 33.81
10.86 | 0.943230785 | 0.8565825 | 32.38177 | 33.32642 | 30.54348 | 28.54683 | 34.19 | 33.81
10.87 | 0.940541119 | 0.8548632 | 32.36405 | 33.30735 | 30.43972 | 28.47323 | 34.13 | 33.88
10.88 | 0.93838571 | 0.8528337 | 32.34624 | 33.28819 | 30.35325 | 28.38929 | 34.19 | 33.88
10.89 | 0.936230302 | 0.8508041 | 32.32834 | 33.26895 | 30.26678 | 28.30536 | 34.19 | 33.88
10.9 | 0.935382548 | 0.8499951 | 32.31036 | 33.24962 | 30.22255 | 28.26201 | 34.19 | 33.88
10.91 | 0.935009916 | 0.8496296 | 32.29229 | 33.2302 | 30.19361 | 28.23336 | 34.19 | 33.88
10.92 | 0.936609594 | 0.8498283 | 32.27414 | 33.2107 | 30.22827 | 28.22339 | 34.25 | 33.88
10.93 | 0.940716427 | 0.8507441 | 32.2559 | 33.19111 | 30.34365 | 28.23714 | 34.19 | 33.88
10.94 | 0.944494744 | 0.8513758 | 32.23757 | 33.17144 | 30.44822 | 28.24136 | 34.25 | 33.88
10.95 | 0.946211176 | 0.8502246 | 32.21917 | 33.15169 | 30.48614 | 28.18638 | 34.25 | 33.88
10.96 | 0.947927608 | 0.8490734 | 32.20068 | 33.13185 | 30.52391 | 28.13137 | 34.25 | 33.88
10.97 | 0.948364147 | 0.8493283 | 32.1821 | 33.11193 | 30.52035 | 28.1229 | 34.31 | 33.81
10.98 | 0.948528865 | 0.8498818 | 32.16345 | 33.09193 | 30.50796 | 28.12423 | 34.31 | 33.88
10.99 | 0.949745886 | 0.8504779 | 32.14471 | 33.07184 | 30.52931 | 28.12687 | 34.25 | 33.88
11 | 0.952005069 | 0.8511162 | 32.12589 | 33.05168 | 30.58401 | 28.13082 | 34.31 | 33.88
11.01 | 0.953735052 | 0.8517524 | 32.10699 | 33.03144 | 30.62156 | 28.1346 | 34.31 | 33.88
11.02 | 0.952884114 | 0.8523784 | 32.08801 | 33.01111 | 30.57616 | 28.13796 | 34.31 | 33.88
11.03 | 0.952033176 | 0.8530045 | 32.06896 | 32.99071 | 30.53071 | 28.14122 | 34.31 | 33.88
11.04 | 0.951008432 | 0.8529399 | 32.04982 | 32.97023 | 30.47965 | 28.12162 | 34.31 | 33.88
11.05 | 0.949947574 | 0.8527319 | 32.0306 | 32.94967 | 30.42739 | 28.09723 | 34.31 | 33.88
11.06 | 0.951259868 | 0.8524008 | 32.01131 | 32.92903 | 30.45107 | 28.06873 | 34.38 | 33.94
11.07 | 0.955186887 | 0.851934 | 31.99194 | 32.90831 | 30.55828 | 28.03571 | 34.38 | 33.94
11.08 | 0.95883478 | 0.8517104 | 31.97249 | 32.88752 | 30.65634 | 28.01064 | 34.31 | 33.94
11.09 | 0.960303666 | 0.8533845 | 31.95297 | 32.86665 | 30.68455 | 28.04789 | 34.38 | 33.88
11.1 | 0.961772552 | 0.8550585 | 31.93337 | 32.84571 | 30.71264 | 28.08501 | 34.44 | 33.88
11.11 | 0.958515024 | 0.8567651 | 31.91369 | 32.82469 | 30.58975 | 28.12305 | 34.38 | 33.88
11.12 | 0.953607244 | 0.8584829 | 31.89394 | 32.8036 | 30.4143 | 28.16133 | 34.38 | 33.94
11.13 | 0.950367654 | 0.8594752 | 31.87412 | 32.78244 | 30.29213 | 28.17569 | 34.44 | 33.94
11.14 | 0.950110853 | 0.8591702 | 31.85422 | 32.7612 | 30.26504 | 28.14744 | 34.38 | 33.94
11.15 | 0.949854052 | 0.8588651 | 31.83425 | 32.73988 | 30.23789 | 28.11914 | 34.44 | 33.94
11.16 | 0.952323731 | 0.8581291 | 31.81421 | 32.7185 | 30.29742 | 28.07669 | 34.44 | 33.94
11.17 | 0.954889671 | 0.8573778 | 31.79409 | 32.69704 | 30.35985 | 28.03372 | 34.44 | 33.94
11.18 | 0.953628807 | 0.8568713 | 31.7739 | 32.67551 | 30.30051 | 27.99871 | 34.44 | 34
11.19 | 0.949395255 | 0.8565548 | 31.75364 | 32.65392 | 30.14676 | 27.96987 | 34.44 | 33.94
11.2 | 0.945557965 | 0.8559829 | 31.73331 | 32.63225 | 30.00569 | 27.93265 | 34.44 | 33.94
11.21 | 0.943977907 | 0.8539567 | 31.71291 | 32.61051 | 29.93629 | 27.84796 | 34.5 | 33.94
11.22 | 0.942397849 | 0.8519304 | 31.69245 | 32.5887 | 29.86689 | 27.76331 | 34.5 | 33.94
11.23 | 0.944269725 | 0.8521124 | 31.67191 | 32.56682 | 29.90682 | 27.7506 | 34.5 | 34
11.24 | 0.947448219 | 0.8531303 | 31.6513 | 32.54488 | 29.98797 | 27.76502 | 34.5 | 33.94
11.25 | 0.94982121 | 0.8544714 | 31.63062 | 32.52287 | 30.04344 | 27.78986 | 34.5 | 33.94
11.26 | 0.95023148 | 0.8565999 | 31.60988 | 32.50079 | 30.0367 | 27.84017 | 34.5 | 33.94
11.27 | 0.950641749 | 0.8587284 | 31.58907 | 32.47864 | 30.02989 | 27.89033 | 34.56 | 33.94
11.28 | 0.951514328 | 0.8578308 | 31.56819 | 32.45643 | 30.03759 | 27.84212 | 34.5 | 34
11.29 | 0.952471086 | 0.8563822 | 31.54725 | 32.43415 | 30.04784 | 27.77603 | 34.56 | 33.94
11.3 | 0.954922911 | 0.8554916 | 31.52624 | 32.41181 | 30.10513 | 27.72803 | 34.56 | 34
11.31 | 0.959710336 | 0.8554727 | 31.50516 | 32.3894 | 30.23583 | 27.70825 | 34.56 | 34
11.32 | 0.964497762 | 0.8554539 | 31.48402 | 32.36693 | 30.36627 | 27.68841 | 34.56 | 34
11.33 | 0.966627171 | 0.8539097 | 31.46282 | 32.34439 | 30.41281 | 27.61919 | 34.56 | 34.06
11.34 | 0.968537621 | 0.8522399 | 31.44155 | 32.32179 | 30.45232 | 27.54592 | 34.56 | 34.06
11.35 | 0.967954291 | 0.8493386 | 31.42022 | 32.29913 | 30.41333 | 27.43289 | 34.56 | 34
11.36 | 0.96428209 | 0.8449119 | 31.39882 | 32.2764 | 30.27732 | 27.27072 | 34.56 | 34
11.37 | 0.960609888 | 0.8404852 | 31.37736 | 32.25361 | 30.14141 | 27.10869 | 34.63 | 34
11.38 | 0.958967929 | 0.8409495 | 31.35585 | 32.23077 | 30.06925 | 27.10445 | 34.69 | 34
11.39 | 0.957413551 | 0.8416248 | 31.33426 | 32.20786 | 29.99985 | 27.10693 | 34.63 | 34.06
11.4 | 0.957121882 | 0.8433881 | 31.31262 | 32.18489 | 29.97 | 27.14435 | 34.63 | 34.06
11.41 | 0.95831459 | 0.8464306 | 31.29092 | 32.16186 | 29.98654 | 27.22278 | 34.69 | 34.13
11.42 | 0.959507298 | 0.8494731 | 31.26916 | 32.13877 | 30.00298 | 27.30102 | 34.63 | 34.06
11.43 | 0.957979266 | 0.8486381 | 31.24733 | 32.11562 | 29.9343 | 27.25454 | 34.63 | 34.06
11.44 | 0.956306992 | 0.8475976 | 31.22545 | 32.09241 | 29.86112 | 27.20145 | 34.69 | 34.06
11.45 | 0.953787979 | 0.8464784 | 31.20351 | 32.06915 | 29.76153 | 27.14584 | 34.69 | 34.06
11.46 | 0.950139978 | 0.8452544 | 31.18151 | 32.04583 | 29.6268 | 27.08688 | 34.69 | 34.13
11.47 | 0.946491978 | 0.8440304 | 31.15945 | 32.02245 | 29.49217 | 27.02792 | 34.69 | 34.13
11.48 | 0.946780138 | 0.8456682 | 31.13734 | 31.99901 | 29.48021 | 27.06055 | 34.69 | 34.06
11.49 | 0.947523541 | 0.847637 | 31.11517 | 31.97552 | 29.48235 | 27.10363 | 34.69 | 34.06
11.5 | 0.949000925 | 0.8496875 | 31.09294 | 31.95197 | 29.50723 | 27.14919 | 34.75 | 34.06
11.51 | 0.951824384 | 0.8518877 | 31.07065 | 31.92837 | 29.57381 | 27.19938 | 34.75 | 34.13
11.52 | 0.954647843 | 0.8540878 | 31.04831 | 31.90471 | 29.64021 | 27.24942 | 34.75 | 34.13
11.53 | 0.955270942 | 0.8540472 | 31.02592 | 31.88099 | 29.63816 | 27.22787 | 34.75 | 34.13
11.54 | 0.955337385 | 0.8534397 | 31.00347 | 31.85723 | 29.61877 | 27.18822 | 34.75 | 34.13
11.55 | 0.955566514 | 0.8527938 | 30.98096 | 31.83341 | 29.60437 | 27.14733 | 34.75 | 34.13
11.56 | 0.956334361 | 0.8520211 | 30.9584 | 31.80953 | 29.60659 | 27.10239 | 34.75 | 34.13
11.57 | 0.957102208 | 0.8512483 | 30.93579 | 31.78561 | 29.60871 | 27.05744 | 34.81 | 34.13
11.58 | 0.958511755 | 0.8527659 | 30.91313 | 31.76163 | 29.63059 | 27.08523 | 34.75 | 34.13
11.59 | 0.960260291 | 0.8554934 | 30.89041 | 31.7376 | 29.66283 | 27.1513 | 34.81 | 34.13
11.6 | 0.961881823 | 0.8581122 | 30.86764 | 31.71351 | 29.69102 | 27.21375 | 34.81 | 34.13
11.61 | 0.961682331 | 0.8591729 | 30.84481 | 31.68938 | 29.66291 | 27.22666 | 34.81 | 34.13
11.62 | 0.961482839 | 0.8602337 | 30.82194 | 31.6652 | 29.63477 | 27.23947 | 34.81 | 34.19
11.63 | 0.960786229 | 0.8599847 | 30.79902 | 31.64096 | 29.59127 | 27.21074 | 34.88 | 34.19
11.64 | 0.959516391 | 0.8582255 | 30.77604 | 31.61668 | 29.53011 | 27.13424 | 34.81 | 34.19
11.65 | 0.958246553 | 0.8564662 | 30.75301 | 31.59235 | 29.46897 | 27.05778 | 34.88 | 34.19
11.66 | 0.960428797 | 0.8561628 | 30.72994 | 31.56797 | 29.51392 | 27.02732 | 34.88 | 34.19
11.67 | 0.963210672 | 0.8561124 | 30.70681 | 31.54354 | 29.57713 | 27.00481 | 34.94 | 34.13
11.68 | 0.9658841 | 0.8563993 | 30.68364 | 31.51906 | 29.63684 | 26.9929 | 34.88 | 34.19
11.69 | 0.968189915 | 0.8578298 | 30.66042 | 31.49453 | 29.68511 | 27.01695 | 34.94 | 34.19
11.7 | 0.970495729 | 0.8592604 | 30.63715 | 31.46996 | 29.73322 | 27.04089 | 34.94 | 34.19
11.71 | 0.969263694 | 0.8607468 | 30.61383 | 31.44534 | 29.67287 | 27.06647 | 34.88 | 34.19
11.72 | 0.965590826 | 0.8622715 | 30.59046 | 31.42067 | 29.53787 | 27.09315 | 34.94 | 34.19
11.73 | 0.961917958 | 0.8637963 | 30.56705 | 31.39596 | 29.403 | 27.11972 | 35 | 34.25
11.74 | 0.958117887 | 0.8644732 | 30.54359 | 31.37121 | 29.26436 | 27.11957 | 35 | 34.25
11.75 | 0.954310235 | 0.8650995 | 30.52009 | 31.3464 | 29.12563 | 27.11776 | 35.13 | 34.19
11.76 | 0.95188675 | 0.8649559 | 30.49654 | 31.32156 | 29.02925 | 27.09176 | 35.13 | 34.19
11.77 | 0.952956875 | 0.8628689 | 30.47294 | 31.29667 | 29.0394 | 27.00492 | 35.13 | 34.19
11.78 | 0.954027001 | 0.8607819 | 30.4493 | 31.27173 | 29.04946 | 26.91814 | 35.13 | 34.19
11.79 | 0.957795658 | 0.8577949 | 30.42562 | 31.24675 | 29.14152 | 26.80331 | 35.13 | 34.19
11.8 | 0.9632774 | 0.8542367 | 30.40189 | 31.22173 | 29.28545 | 26.67075 | 35.13 | 34.19
11.81 | 0.968759142 | 0.8506784 | 30.37811 | 31.19667 | 29.42908 | 26.53833 | 35.13 | 34.19
11.82 | 0.969669128 | 0.8505322 | 30.3543 | 31.17156 | 29.43362 | 26.51242 | 35.19 | 34.25
11.83 | 0.97022139 | 0.850653 | 30.33044 | 31.14641 | 29.42724 | 26.49479 | 35.13 | 34.19
11.84 | 0.9695709 | 0.8519451 | 30.30654 | 31.12122 | 29.38434 | 26.51357 | 35.13 | 34.19
11.85 | 0.964914622 | 0.8571382 | 30.28259 | 31.09599 | 29.22012 | 26.65356 | 35.19 | 34.19
11.86 | 0.960258343 | 0.8623313 | 30.25861 | 31.07072 | 29.05608 | 26.79325 | 35.25 | 34.19
11.87 | 0.957164805 | 0.867343 | 30.23458 | 31.04541 | 28.93947 | 26.92702 | 35.19 | 34.19
11.88 | 0.955501908 | 0.8721886 | 30.21051 | 31.02005 | 28.8662 | 27.05534 | 35.25 | 34.25
11.89 | 0.953839011 | 0.8770342 | 30.1864 | 30.99466 | 28.79297 | 27.18338 | 35.25 | 34.19
11.9 | 0.953662718 | 0.8786647 | 30.16225 | 30.96923 | 28.76461 | 27.21157 | 35.25 | 34.19
11.91 | 0.953856253 | 0.8794955 | 30.13806 | 30.94376 | 28.74738 | 27.2149 | 35.31 | 34.25
11.92 | 0.953881838 | 0.8800893 | 30.11383 | 30.91825 | 28.72504 | 27.21082 | 35.31 | 34.19
11.93 | 0.951568437 | 0.8773822 | 30.08956 | 30.89271 | 28.63228 | 27.10471 | 35.31 | 34.19
11.94 | 0.949255037 | 0.8746752 | 30.06526 | 30.86712 | 28.5396 | 26.99871 | 35.31 | 34.19
11.95 | 0.947585242 | 0.8718105 | 30.04091 | 30.8415 | 28.46633 | 26.88795 | 35.38 | 34.19
11.96 | 0.94727931 | 0.8686117 | 30.01653 | 30.81585 | 28.43404 | 26.767 | 35.38 | 34.25
11.97 | 0.946973379 | 0.8654129 | 29.99211 | 30.79015 | 28.40173 | 26.64619 | 35.38 | 34.25
11.98 | 0.949801435 | 0.8639687 | 29.96765 | 30.76442 | 28.46332 | 26.5795 | 35.38 | 34.19
11.99 | 0.95507666 | 0.8638946 | 29.94315 | 30.73865 | 28.59801 | 26.55496 | 35.38 | 34.25
12 | 0.960351885 | 0.8638204 | 29.91862 | 30.71285 | 28.7324 | 26.53039 | 35.38 | 34.25
12.01 | 0.96201861 | 0.8647217 | 29.89405 | 30.68701 | 28.75864 | 26.53573 | 35.44 | 34.25
12.02 | 0.962724274 | 0.8658828 | 29.86945 | 30.66114 | 28.75604 | 26.54896 | 35.38 | 34.25
12.03 | 0.963417265 | 0.8670348 | 29.84481 | 30.63524 | 28.753 | 26.56182 | 35.44 | 34.25
12.04 | 0.961573546 | 0.8663726 | 29.82013 | 30.6093 | 28.67425 | 26.51906 | 35.44 | 34.25
12.05 | 0.959729828 | 0.8657105 | 29.79542 | 30.58332 | 28.59556 | 26.4763 | 35.44 | 34.25
12.06 | 0.957876238 | 0.8650041 | 29.77068 | 30.55732 | 28.51663 | 26.4322 | 35.5 | 34.25
12.07 | 0.955984903 | 0.8641287 | 29.7459 | 30.53127 | 28.43663 | 26.38295 | 35.5 | 34.25
12.08 | 0.954093568 | 0.8632534 | 29.72109 | 30.5052 | 28.3567 | 26.33372 | 35.56 | 34.25
12.09 | 0.951781788 | 0.8627006 | 29.69624 | 30.4791 | 28.26434 | 26.29433 | 35.56 | 34.25
12.1 | 0.948830334 | 0.8626385 | 29.67136 | 30.45296 | 28.15309 | 26.26989 | 35.56 | 34.25
12.11 | 0.945878881 | 0.8625764 | 29.64645 | 30.42679 | 28.04195 | 26.24543 | 35.56 | 34.25
12.12 | 0.947906242 | 0.8627557 | 29.62151 | 30.40059 | 28.07841 | 26.22828 | 35.56 | 34.25
12.13 | 0.953647416 | 0.8631152 | 29.59653 | 30.37436 | 28.22465 | 26.21657 | 35.56 | 34.25
12.14 | 0.95938859 | 0.8634747 | 29.57152 | 30.3481 | 28.37058 | 26.20481 | 35.56 | 34.31
12.15 | 0.966015289 | 0.8643977 | 29.54648 | 30.32181 | 28.54235 | 26.2101 | 35.63 | 34.31
12.16 | 0.972960117 | 0.8655232 | 29.52141 | 30.29549 | 28.72315 | 26.22145 | 35.63 | 34.25
12.17 | 0.979904946 | 0.8666486 | 29.49631 | 30.26914 | 28.90358 | 26.23271 | 35.63 | 34.25
12.18 | 0.979834193 | 0.8673655 | 29.47117 | 30.24276 | 28.87686 | 26.23152 | 35.63 | 34.25
12.19 | 0.978854599 | 0.8680294 | 29.44601 | 30.21635 | 28.82336 | 26.22868 | 35.69 | 34.31
12.2 | 0.977875817 | 0.8686694 | 29.42082 | 30.18991 | 28.76991 | 26.22505 | 35.69 | 34.25
12.21 | 0.976934009 | 0.8682228 | 29.3956 | 30.16344 | 28.71756 | 26.18859 | 35.63 | 34.31
12.22 | 0.975992201 | 0.8677763 | 29.37035 | 30.13695 | 28.66523 | 26.15213 | 35.63 | 34.31
12.23 | 0.974995337 | 0.8674976 | 29.34507 | 30.11043 | 28.6113 | 26.12073 | 35.69 | 34.31
12.24 | 0.973671739 | 0.8682153 | 29.31976 | 30.08388 | 28.54782 | 26.11929 | 35.69 | 34.31
12.25 | 0.972348142 | 0.868933 | 29.29442 | 30.05731 | 28.48438 | 26.11779 | 35.75 | 34.31
12.26 | 0.969801317 | 0.8696252 | 29.26906 | 30.03071 | 28.38517 | 26.11546 | 35.75 | 34.31
12.27 | 0.963648403 | 0.8702421 | 29.24367 | 30.00408 | 28.18061 | 26.11081 | 35.75 | 34.31
12.28 | 0.95749549 | 0.870859 | 29.21825 | 29.97742 | 27.97634 | 26.10611 | 35.75 | 34.38
12.29 | 0.952992586 | 0.870543 | 29.1928 | 29.95074 | 27.82052 | 26.07341 | 35.75 | 34.31
12.3 | 0.951571846 | 0.8684845 | 29.16733 | 29.92404 | 27.75481 | 25.98857 | 35.75 | 34.31
12.31 | 0.950151106 | 0.866426 | 29.14183 | 29.89731 | 27.68914 | 25.90381 | 35.81 | 34.38
12.32 | 0.951369708 | 0.8649891 | 29.11631 | 29.87056 | 27.70037 | 25.83771 | 35.81 | 34.38
12.33 | 0.956083156 | 0.8643755 | 29.09075 | 29.84378 | 27.81318 | 25.79623 | 35.88 | 34.31
12.34 | 0.960796605 | 0.8637618 | 29.06518 | 29.81697 | 27.92572 | 25.75477 | 35.88 | 34.38
12.35 | 0.963672985 | 0.8643868 | 29.03958 | 29.79015 | 27.98466 | 25.75021 | 35.81 | 34.38
12.36 | 0.964697235 | 0.8662605 | 29.01395 | 29.7633 | 27.98968 | 25.78277 | 35.88 | 34.38
12.37 | 0.965721484 | 0.8681342 | 28.9883 | 29.73643 | 27.99462 | 25.81521 | 35.88 | 34.38
12.38 | 0.964434036 | 0.8689588 | 28.96263 | 29.70953 | 27.93254 | 25.81636 | 35.88 | 34.38
12.39 | 0.961267792 | 0.8689307 | 28.93693 | 29.68261 | 27.81614 | 25.79213 | 35.94 | 34.38
12.4 | 0.958101548 | 0.8689026 | 28.91121 | 29.65567 | 27.69987 | 25.76789 | 35.94 | 34.44
12.41 | 0.955923071 | 0.8684043 | 28.88546 | 29.62871 | 27.61228 | 25.7297 | 35.94 | 34.38
12.42 | 0.95442747 | 0.8675809 | 28.85969 | 29.60173 | 27.54448 | 25.68189 | 35.94 | 34.44
12.43 | 0.952931868 | 0.8667575 | 28.8339 | 29.57472 | 27.47674 | 25.63411 | 35.94 | 34.44
12.44 | 0.952784955 | 0.8677853 | 28.80809 | 29.54769 | 27.44791 | 25.64105 | 35.94 | 34.44
12.45 | 0.953476479 | 0.869964 | 28.78225 | 29.52065 | 27.4432 | 25.6819 | 36 | 34.44
12.46 | 0.954168003 | 0.8721426 | 28.7564 | 29.49358 | 27.43843 | 25.72261 | 35.94 | 34.44
12.47 | 0.953687244 | 0.8734841 | 28.73052 | 29.46649 | 27.39993 | 25.73851 | 36 | 34.5
12.48 | 0.952511321 | 0.8743293 | 28.70462 | 29.43938 | 27.34147 | 25.73972 | 36 | 34.5
12.49 | 0.951335399 | 0.8751744 | 28.6787 | 29.41226 | 27.28306 | 25.74085 | 36 | 34.5
12.5 | 0.951182111 | 0.8746565 | 28.65275 | 29.38511 | 27.25399 | 25.70188 | 36 | 34.44
12.51 | 0.951643872 | 0.8733189 | 28.62679 | 29.35795 | 27.24251 | 25.63885 | 36 | 34.44
12.52 | 0.952105633 | 0.8719813 | 28.60081 | 29.33076 | 27.23099 | 25.57588 | 36.06 | 34.5
12.53 | 0.954002929 | 0.8714999 | 28.57481 | 29.30356 | 27.26045 | 25.53805 | 36.06 | 34.44
12.54 | 0.956831121 | 0.8715738 | 28.54879 | 29.27634 | 27.31637 | 25.51649 | 36.06 | 34.5
12.55 | 0.959659313 | 0.8716476 | 28.52274 | 29.2491 | 27.37212 | 25.49491 | 36.06 | 34.44
12.56 | 0.961967025 | 0.8717305 | 28.49668 | 29.22185 | 27.41287 | 25.47357 | 36.06 | 34.5
12.57 | 0.963888766 | 0.8718202 | 28.47061 | 29.19457 | 27.4425 | 25.45242 | 36.06 | 34.5
12.58 | 0.965810507 | 0.8719098 | 28.44451 | 29.16728 | 27.47201 | 25.43124 | 36.13 | 34.5
12.59 | 0.965813544 | 0.8737922 | 28.41839 | 29.13998 | 27.44687 | 25.46228 | 36.13 | 34.5
12.6 | 0.964094794 | 0.8772835 | 28.39226 | 29.11265 | 27.37283 | 25.54005 | 36.13 | 34.5
12.61 | 0.962376044 | 0.8807747 | 28.36611 | 29.08531 | 27.29886 | 25.61761 | 36.13 | 34.5
12.62 | 0.958484917 | 0.8839727 | 28.33994 | 29.05796 | 27.16341 | 25.68644 | 36.19 | 34.5
12.63 | 0.952095063 | 0.8868332 | 28.31376 | 29.03059 | 26.95739 | 25.74529 | 36.13 | 34.56
12.64 | 0.945705208 | 0.8896937 | 28.28755 | 29.0032 | 26.75169 | 25.80396 | 36.19 | 34.56
12.65 | 0.94019047 | 0.8902956 | 28.26134 | 28.9758 | 26.57104 | 25.79703 | 36.19 | 34.56
12.66 | 0.936055182 | 0.8873374 | 28.2351 | 28.94838 | 26.42961 | 25.68698 | 36.19 | 34.56
12.67 | 0.931919895 | 0.8843791 | 28.20885 | 28.92095 | 26.28839 | 25.57708 | 36.19 | 34.56
12.68 | 0.929491744 | 0.8815072 | 28.18258 | 28.8935 | 26.19548 | 25.46983 | 36.19 | 34.56
12.69 | 0.931120068 | 0.8788402 | 28.1563 | 28.86605 | 26.2169 | 25.36864 | 36.19 | 34.56
12.7 | 0.932748393 | 0.8761733 | 28.13 | 28.83857 | 26.23821 | 25.26759 | 36.25 | 34.56
12.71 | 0.935197926 | 0.8739314 | 28.10369 | 28.81108 | 26.28251 | 25.17891 | 36.25 | 34.56
12.72 | 0.94116955 | 0.8735127 | 28.07736 | 28.78358 | 26.42556 | 25.14283 | 36.25 | 34.56
12.73 | 0.947141173 | 0.873094 | 28.05102 | 28.75607 | 26.56828 | 25.10675 | 36.31 | 34.56
12.74 | 0.952987149 | 0.8728213 | 28.02466 | 28.72855 | 26.70714 | 25.07489 | 36.31 | 34.56
12.75 | 0.957074689 | 0.8745916 | 27.99829 | 28.70101 | 26.79646 | 25.10166 | 36.31 | 34.56
12.76 | 0.96116223 | 0.876362 | 27.97191 | 28.67346 | 26.88554 | 25.12833 | 36.31 | 34.56
12.77 | 0.96524977 | 0.8781323 | 27.94551 | 28.64589 | 26.9744 | 25.15488 | 36.25 | 34.56
12.78 | 0.962290799 | 0.8796738 | 27.9191 | 28.61832 | 26.86629 | 25.17478 | 36.31 | 34.56
12.79 | 0.958792657 | 0.8811977 | 27.89267 | 28.59073 | 26.74329 | 25.19409 | 36.31 | 34.56
12.8 | 0.955294516 | 0.8827217 | 27.86624 | 28.56313 | 26.62046 | 25.2133 | 36.31 | 34.56
12.81 | 0.95068045 | 0.8812007 | 27.83979 | 28.53553 | 26.46674 | 25.14553 | 36.38 | 34.56
12.82 | 0.945743634 | 0.8787991 | 27.81333 | 28.50791 | 26.30428 | 25.05272 | 36.38 | 34.56
12.83 | 0.940806817 | 0.8763975 | 27.78685 | 28.48028 | 26.14206 | 24.96004 | 36.38 | 34.56
12.84 | 0.938982097 | 0.8745385 | 27.76037 | 28.45264 | 26.06649 | 24.88293 | 36.38 | 34.56
12.85 | 0.939174079 | 0.8730311 | 27.73387 | 28.42498 | 26.04693 | 24.8159 | 36.38 | 34.63
12.86 | 0.939366061 | 0.8715237 | 27.70736 | 28.39732 | 26.02736 | 24.74894 | 36.38 | 34.63
12.87 | 0.941868265 | 0.8715787 | 27.68084 | 28.36965 | 26.07171 | 24.72639 | 36.38 | 34.56
12.88 | 0.94753224 | 0.8737721 | 27.65431 | 28.34198 | 26.20335 | 24.76443 | 36.44 | 34.63
12.89 | 0.953196216 | 0.8759654 | 27.62777 | 28.31429 | 26.33469 | 24.80234 | 36.44 | 34.56
12.9 | 0.95862302 | 0.8780352 | 27.60122 | 28.28659 | 26.45916 | 24.83662 | 36.44 | 34.56
12.91 | 0.963217439 | 0.879671 | 27.57466 | 28.25888 | 26.56039 | 24.85852 | 36.5 | 34.56
12.92 | 0.967811859 | 0.8813069 | 27.54808 | 28.23117 | 26.66136 | 24.88032 | 36.5 | 34.56
12.93 | 0.972363763 | 0.8829339 | 27.5215 | 28.20345 | 26.76091 | 24.90178 | 36.5 | 34.63
12.94 | 0.969001018 | 0.8829095 | 27.49491 | 28.17572 | 26.6426 | 24.87661 | 36.5 | 34.56
12.95 | 0.965638274 | 0.8828851 | 27.46831 | 28.14798 | 26.52445 | 24.85143 | 36.56 | 34.63
12.96 | 0.96227553 | 0.8828607 | 27.4417 | 28.12023 | 26.40648 | 24.82625 | 36.5 | 34.63
12.97 | 0.95898246 | 0.8819587 | 27.41508 | 28.09248 | 26.29058 | 24.77641 | 36.56 | 34.69
12.98 | 0.955709867 | 0.8807989 | 27.38846 | 28.06472 | 26.17542 | 24.71937 | 36.56 | 34.56
12.99 | 0.952437274 | 0.8796391 | 27.36182 | 28.03695 | 26.06042 | 24.6624 | 36.56 | 34.63
13 | 0.953338487 | 0.8779119 | 27.33518 | 28.00918 | 26.05968 | 24.58959 | 36.56 | 34.63
13.01 | 0.95802864 | 0.8756697 | 27.30853 | 27.9814 | 26.16235 | 24.50246 | 36.63 | 34.63
13.02 | 0.962718793 | 0.8734274 | 27.28187 | 27.95361 | 26.26477 | 24.41545 | 36.63 | 34.63
13.03 | 0.966676346 | 0.8715139 | 27.2552 | 27.92582 | 26.34696 | 24.33774 | 36.63 | 34.63
13.04 | 0.968539588 | 0.8705399 | 27.22853 | 27.89802 | 26.37191 | 24.28634 | 36.63 | 34.63
13.05 | 0.970402829 | 0.869566 | 27.20185 | 27.87022 | 26.39675 | 24.23499 | 36.63 | 34.63
13.06 | 0.972266071 | 0.8685921 | 27.17516 | 27.84241 | 26.42149 | 24.18369 | 36.69 | 34.63
13.07 | 0.969955334 | 0.8686671 | 27.14846 | 27.81459 | 26.3328 | 24.16162 | 36.69 | 34.56
13.08 | 0.967549347 | 0.8687662 | 27.12176 | 27.78677 | 26.24164 | 24.14021 | 36.63 | 34.63
13.09 | 0.96514336 | 0.8688652 | 27.09506 | 27.75895 | 26.15061 | 24.11879 | 36.69 | 34.63
13.1 | 0.966194897 | 0.8691035 | 27.06834 | 27.73112 | 26.1533 | 24.10122 | 36.69 | 34.63
13.11 | 0.9688761 | 0.8694075 | 27.04162 | 27.70329 | 26.19998 | 24.08545 | 36.75 | 34.69
13.12 | 0.971557304 | 0.8697116 | 27.0149 | 27.67545 | 26.24652 | 24.06966 | 36.75 | 34.63
13.13 | 0.973523353 | 0.8714974 | 26.98817 | 27.64761 | 26.27361 | 24.09482 | 36.75 | 34.63
13.14 | 0.97424479 | 0.8758621 | 26.96143 | 27.61977 | 26.26704 | 24.19111 | 36.75 | 34.63
13.15 | 0.974966226 | 0.8802269 | 26.93469 | 27.59192 | 26.26042 | 24.28715 | 36.75 | 34.69
13.16 | 0.97559111 | 0.8846148 | 26.90795 | 27.56407 | 26.25116 | 24.38359 | 36.75 | 34.69
13.17 | 0.973418022 | 0.8896755 | 26.8812 | 27.53622 | 26.16664 | 24.4983 | 36.75 | 34.69
13.18 | 0.971244935 | 0.8947363 | 26.85444 | 27.50836 | 26.08224 | 24.61273 | 36.75 | 34.69
13.19 | 0.969071847 | 0.899797 | 26.82769 | 27.4805 | 25.99796 | 24.72687 | 36.81 | 34.69
13.2 | 0.969091792 | 0.9017375 | 26.80092 | 27.45264 | 25.97256 | 24.75507 | 36.75 | 34.69
13.21 | 0.970120956 | 0.9022421 | 26.77416 | 27.42477 | 25.97417 | 24.74379 | 36.75 | 34.63
13.22 | 0.971150119 | 0.9027467 | 26.74739 | 27.39691 | 25.97573 | 24.73247 | 36.81 | 34.69
13.23 | 0.971326927 | 0.9031995 | 26.72062 | 27.36904 | 25.95445 | 24.7197 | 36.81 | 34.69
13.24 | 0.969686149 | 0.9035417 | 26.69384 | 27.34117 | 25.88465 | 24.70389 | 36.81 | 34.69
13.25 | 0.968045371 | 0.9038839 | 26.66706 | 27.3133 | 25.81492 | 24.68805 | 36.88 | 34.69
13.26 | 0.966404593 | 0.9042261 | 26.64028 | 27.28543 | 25.74529 | 24.6722 | 36.81 | 34.75
13.27 | 0.963973078 | 0.9023527 | 26.61349 | 27.25755 | 25.65469 | 24.59593 | 36.81 | 34.75
13.28 | 0.96148788 | 0.9003288 | 26.5867 | 27.22968 | 25.56279 | 24.51566 | 36.88 | 34.69
13.29 | 0.959002682 | 0.8983049 | 26.55992 | 27.2018 | 25.47103 | 24.43551 | 36.88 | 34.69
13.3 | 0.957640439 | 0.8944487 | 26.53312 | 27.17393 | 25.40919 | 24.30568 | 36.88 | 34.69
13.31 | 0.957249279 | 0.889008 | 26.50633 | 27.14605 | 25.37317 | 24.13306 | 36.88 | 34.69
13.32 | 0.956858118 | 0.8835673 | 26.47953 | 27.11818 | 25.33716 | 23.96073 | 36.88 | 34.69
13.33 | 0.956844479 | 0.878846 | 26.45274 | 27.0903 | 25.31116 | 23.8082 | 36.88 | 34.75
13.34 | 0.959635964 | 0.87947 | 26.42594 | 27.06242 | 25.35928 | 23.80059 | 36.88 | 34.75
13.35 | 0.96242745 | 0.8800939 | 26.39914 | 27.03455 | 25.40726 | 23.79294 | 36.88 | 34.75
13.36 | 0.965218935 | 0.8807179 | 26.37234 | 27.00667 | 25.45508 | 23.78526 | 36.81 | 34.75
13.37 | 0.970932209 | 0.8825849 | 26.34554 | 26.9788 | 25.57973 | 23.81108 | 36.88 | 34.75
13.38 | 0.977999333 | 0.8850278 | 26.31874 | 26.95093 | 25.73971 | 23.85232 | 36.94 | 34.75
13.39 | 0.985066457 | 0.8874707 | 26.29193 | 26.92305 | 25.8993 | 23.89342 | 36.94 | 34.75
13.4 | 0.989612898 | 0.8889495 | 26.26513 | 26.89518 | 25.99231 | 23.90846 | 36.88 | 34.75
13.41 | 0.985736825 | 0.8872072 | 26.23833 | 26.86731 | 25.86409 | 23.83688 | 36.94 | 34.75
13.42 | 0.981860752 | 0.8854649 | 26.21153 | 26.83945 | 25.73607 | 23.76539 | 36.94 | 34.81
13.43 | 0.977984679 | 0.8837226 | 26.18472 | 26.81158 | 25.60826 | 23.694 | 36.94 | 34.81
13.44 | 0.969489369 | 0.8849375 | 26.15792 | 26.78372 | 25.35983 | 23.70191 | 36.94 | 34.81
13.45 | 0.959530844 | 0.887089 | 26.13112 | 26.75585 | 25.07362 | 23.73482 | 37 | 34.88
13.46 | 0.949572319 | 0.8892405 | 26.10432 | 26.728 | 24.78794 | 23.76762 | 37 | 34.88
13.47 | 0.942469947 | 0.8915339 | 26.07752 | 26.70014 | 24.57728 | 23.80408 | 37 | 34.88
13.48 | 0.943070207 | 0.8942098 | 26.05072 | 26.67228 | 24.56766 | 23.85062 | 37 | 34.81
13.49 | 0.943670466 | 0.8968857 | 26.02392 | 26.64443 | 24.55801 | 23.89701 | 37 | 34.88
13.5 | 0.944270725 | 0.8995616 | 25.99713 | 26.61658 | 24.54833 | 23.94326 | 36.94 | 34.88
13.51 | 0.946734714 | 0.8985117 | 25.97033 | 26.58874 | 24.58702 | 23.89029 | 37 | 34.88
13.52 | 0.949776351 | 0.8963069 | 25.94354 | 26.5609 | 24.64056 | 23.80671 | 37 | 34.88
13.53 | 0.952817989 | 0.894102 | 25.91675 | 26.53306 | 24.69395 | 23.72326 | 37 | 34.88
13.54 | 0.955699752 | 0.8916624 | 25.88996 | 26.50522 | 24.74303 | 23.63371 | 37 | 34.88
13.55 | 0.958069562 | 0.8884706 | 25.86318 | 26.47739 | 24.77872 | 23.52439 | 37 | 34.88
13.56 | 0.960439372 | 0.8852788 | 25.83639 | 26.44957 | 24.81429 | 23.41524 | 37 | 34.88
13.57 | 0.962809182 | 0.882087 | 25.80961 | 26.42174 | 24.84973 | 23.30628 | 37 | 34.81
13.58 | 0.964120428 | 0.8790825 | 25.78283 | 26.39393 | 24.85776 | 23.20244 | 37.06 | 34.88
13.59 | 0.964965129 | 0.8761605 | 25.75606 | 26.36611 | 24.8537 | 23.10095 | 37.06 | 34.88
13.6 | 0.96580983 | 0.8732386 | 25.72928 | 26.3383 | 24.8496 | 22.99962 | 37.06 | 34.88
13.61 | 0.966170056 | 0.8707818 | 25.70252 | 26.3105 | 24.833 | 22.9107 | 37.06 | 34.88
13.62 | 0.963333552 | 0.8713943 | 25.67575 | 26.2827 | 24.73431 | 22.90259 | 37.06 | 34.88
13.63 | 0.960497049 | 0.8720069 | 25.64899 | 26.2549 | 24.63578 | 22.89446 | 37.06 | 34.88
13.64 | 0.957660546 | 0.8726194 | 25.62223 | 26.22711 | 24.5374 | 22.88629 | 37.06 | 34.94
13.65 | 0.956726875 | 0.8755207 | 25.59547 | 26.19933 | 24.48788 | 22.93806 | 37 | 34.94
13.66 | 0.957347709 | 0.8802919 | 25.56872 | 26.17155 | 24.47816 | 23.03861 | 37 | 34.88
13.67 | 0.957968543 | 0.8850631 | 25.54198 | 26.14378 | 24.46841 | 23.1389 | 37.06 | 34.94
13.68 | 0.958589377 | 0.8898343 | 25.51523 | 26.11601 | 24.45863 | 23.23893 | 37.06 | 34.94
13.69 | 0.960563987 | 0.8928998 | 25.48849 | 26.08825 | 24.48333 | 23.2942 | 37.06 | 34.88
13.7 | 0.962609482 | 0.895876 | 25.46176 | 26.0605 | 24.50973 | 23.34698 | 37.06 | 34.94
13.71 | 0.964654977 | 0.8988522 | 25.43503 | 26.03275 | 24.53603 | 23.3996 | 37.06 | 34.94
13.72 | 0.965293816 | 0.900891 | 25.40831 | 26.00501 | 24.52648 | 23.42768 | 37.06 | 34.94
13.73 | 0.96309043 | 0.9010357 | 25.38159 | 25.97727 | 24.44477 | 23.40645 | 37.13 | 34.94
13.74 | 0.960887043 | 0.9011803 | 25.35488 | 25.94954 | 24.36317 | 23.38522 | 37.13 | 34.88
13.75 | 0.958683657 | 0.901325 | 25.32817 | 25.92182 | 24.2817 | 23.36399 | 37.13 | 34.94
13.76 | 0.954786225 | 0.9013324 | 25.30146 | 25.89411 | 24.15749 | 23.3392 | 37.13 | 34.94
13.77 | 0.95013722 | 0.901279 | 25.27477 | 25.8664 | 24.0145 | 23.31284 | 37.13 | 34.94
13.78 | 0.945488216 | 0.9012255 | 25.24808 | 25.8387 | 23.87176 | 23.2865 | 37.19 | 35
13.79 | 0.940926315 | 0.9012282 | 25.22139 | 25.81101 | 23.73147 | 23.26161 | 37.19 | 34.94
13.8 | 0.938769306 | 0.9027835 | 25.19471 | 25.78332 | 23.65202 | 23.27676 | 37.13 | 35
13.81 | 0.936612296 | 0.9043387 | 25.16804 | 25.75565 | 23.57269 | 23.29183 | 37.13 | 34.94
13.82 | 0.934455286 | 0.905894 | 25.14137 | 25.72798 | 23.49349 | 23.30682 | 37.13 | 34.94
13.83 | 0.934308475 | 0.9074256 | 25.11471 | 25.70032 | 23.46489 | 23.32112 | 37.13 | 35
13.84 | 0.937771042 | 0.9089147 | 25.08805 | 25.67266 | 23.52685 | 23.33426 | 37.13 | 35
13.85 | 0.941233609 | 0.9104038 | 25.06141 | 25.64502 | 23.58864 | 23.34732 | 37.13 | 35
13.86 | 0.944696176 | 0.911893 | 25.03477 | 25.61738 | 23.65025 | 23.36031 | 37.13 | 34.94
13.87 | 0.946418858 | 0.9109709 | 25.00813 | 25.58975 | 23.66817 | 23.31152 | 37.13 | 35
13.88 | 0.947248463 | 0.9088111 | 24.98151 | 25.56213 | 23.66369 | 23.23115 | 37.13 | 34.94
13.89 | 0.948078068 | 0.9066514 | 24.95489 | 25.53452 | 23.65918 | 23.15091 | 37.19 | 35
13.9 | 0.948907673 | 0.9044916 | 24.92827 | 25.50692 | 23.65463 | 23.0708 | 37.19 | 34.94
13.91 | 0.947406494 | 0.900923 | 24.90167 | 25.47933 | 23.592 | 22.95491 | 37.19 | 35
13.92 | 0.945767263 | 0.897271 | 24.87507 | 25.45175 | 23.52603 | 22.83711 | 37.19 | 34.94
13.93 | 0.944128031 | 0.893619 | 24.84848 | 25.42417 | 23.46015 | 22.71952 | 37.25 | 34.94
13.94 | 0.94419113 | 0.8904594 | 24.8219 | 25.39661 | 23.43662 | 22.61465 | 37.25 | 35
13.95 | 0.950760941 | 0.8891821 | 24.79533 | 25.36905 | 23.57443 | 22.55771 | 37.25 | 35
13.96 | 0.957330751 | 0.8879048 | 24.76877 | 25.34151 | 23.7119 | 22.50085 | 37.25 | 34.94
13.97 | 0.963900562 | 0.8866275 | 24.74221 | 25.31397 | 23.84903 | 22.44406 | 37.31 | 34.94
13.98 | 0.970098512 | 0.8870912 | 24.71566 | 25.28645 | 23.97662 | 22.43138 | 37.25 | 34.94
13.99 | 0.975842917 | 0.8896783 | 24.68912 | 25.25893 | 24.0927 | 22.47232 | 37.25 | 34.94
14 | 0.981587323 | 0.8922654 | 24.66259 | 25.23143 | 24.20848 | 22.51313 | 37.25 | 35
[7 empty] | 37.75 | 35.38
[7 empty] | 37.75 | 35.38
[7 empty] | 37.81 | 35.44
[7 empty] | 37.81 | 35.44
[7 empty] | 37.81 | 35.44
[7 empty] | 37.81 | 35.44
[7 empty] | 37.81 | 35.44
[7 empty] | 37.81 | 35.44
[7 empty] | 37.81 | 35.44
[7 empty] | 37.81 | 35.44
[7 empty] | 37.88 | 35.44
[7 empty] | 37.88 | 35.5
[7 empty] | 37.88 | 35.44
[7 empty] | 37.88 | 35.5
[7 empty] | 37.88 | 35.5
[7 empty] | 37.88 | 35.5
[7 empty] | 37.81 | 35.44
[7 empty] | 37.88 | 35.5
[7 empty] | 37.88 | 35.5
[7 empty] | 37.88 | 35.44
[7 empty] | 37.88 | 35.5
[7 empty] | 37.88 | 35.5
[7 empty] | 37.88 | 35.5
[7 empty] | 37.94 | 35.5
[7 empty] | 37.88 | 35.5
[7 empty] | 37.94 | 35.5
[7 empty] | 37.88 | 35.5
[7 empty] | 37.94 | 35.56
[7 empty] | 37.94 | 35.5
[7 empty] | 37.94 | 35.56
[7 empty] | 37.94 | 35.5
[7 empty] | 37.94 | 35.5
[7 empty] | 37.94 | 35.56
[7 empty] | 37.94 | 35.5
[7 empty] | 38 | 35.56
[7 empty] | 38 | 35.5
[7 empty] | 38 | 35.56
[7 empty] | 38 | 35.56
[7 empty] | 38 | 35.56
[7 empty] | 38 | 35.56
[7 empty] | 38 | 35.56
[7 empty] | 38 | 35.56
[7 empty] | 38.06 | 35.56
[7 empty] | 38 | 35.63
[7 empty] | 38 | 35.63
[7 empty] | 38.06 | 35.63
[7 empty] | 38.06 | 35.56
[7 empty] | 38.06 | 35.63
[7 empty] | 38.06 | 35.63
[7 empty] | 38.06 | 35.63
[7 empty] | 38.13 | 35.63
[7 empty] | 38.13 | 35.63
[7 empty] | 38.06 | 35.63
[7 empty] | 38.13 | 35.63
[7 empty] | 38.13 | 35.69
[7 empty] | 38.13 | 35.69
[7 empty] | 38.13 | 35.63
[7 empty] | 38.13 | 35.69
[7 empty] | 38.13 | 35.69
[7 empty] | 38.19 | 35.69
[7 empty] | 38.19 | 35.69
[7 empty] | 38.13 | 35.75
[7 empty] | 38.19 | 35.69
[7 empty] | 38.19 | 35.75
[7 empty] | 38.19 | 35.75
[7 empty] | 38.19 | 35.69
[7 empty] | 38.19 | 35.69
[7 empty] | 38.25 | 35.69
[7 empty] | 38.25 | 35.75
[7 empty] | 38.25 | 35.69
[7 empty] | 38.25 | 35.75
[7 empty] | 38.25 | 35.75
[7 empty] | 38.25 | 35.81
[7 empty] | 38.25 | 35.81
[7 empty] | 38.25 | 35.81
[7 empty] | 38.31 | 35.81
[7 empty] | 38.25 | 35.81
[7 empty] | 38.25 | 35.81
[7 empty] | 38.31 | 35.81
[7 empty] | 38.31 | 35.81
[7 empty] | 38.31 | 35.81
[7 empty] | 38.31 | 35.81
[7 empty] | 38.31 | 35.81
[7 empty] | 38.31 | 35.81
[7 empty] | 38.31 | 35.81
[7 empty] | 38.31 | 35.81
[7 empty] | 38.31 | 35.81
[7 empty] | 38.38 | 35.81
[7 empty] | 38.38 | 35.81
[7 empty] | 38.38 | 35.81
[7 empty] | 38.38 | 35.81
[7 empty] | 38.38 | 35.88
[7 empty] | 38.38 | 35.81
[7 empty] | 38.38 | 35.81
[7 empty] | 38.38 | 35.81
[7 empty] | 38.44 | 35.81
[7 empty] | 38.38 | 35.81
[7 empty] | 38.44 | 35.88
[7 empty] | 38.44 | 35.88
[7 empty] | 38.44 | 35.88
[7 empty] | 38.44 | 35.88
[7 empty] | 38.5 | 35.88
[7 empty] | 38.44 | 35.88
[7 empty] | 38.5 | 35.88
[7 empty] | 38.44 | 35.81
[7 empty] | 38.5 | 35.88
[7 empty] | 38.56 | 35.88
[7 empty] | 38.5 | 35.88
[7 empty] | 38.5 | 35.88
[7 empty] | 38.5 | 35.81
[7 empty] | 38.5 | 35.88
[7 empty] | 38.56 | 35.88
[7 empty] | 38.56 | 35.88
[7 empty] | 38.5 | 35.88
[7 empty] | 38.56 | 35.88
[7 empty] | 38.56 | 35.88
[7 empty] | 38.56 | 35.88
[7 empty] | 38.56 | 35.88
[7 empty] | 38.63 | 35.81
[7 empty] | 38.56 | 35.81
[7 empty] | 38.63 | 35.88
[7 empty] | 38.69 | 35.88
[7 empty] | 38.63 | 35.88
[7 empty] | 38.63 | 35.88
[7 empty] | 38.63 | 35.88
[7 empty] | 38.63 | 35.88
[7 empty] | 38.63 | 35.88
[7 empty] | 38.69 | 35.88
[7 empty] | 38.63 | 35.94
[7 empty] | 38.69 | 35.94
[7 empty] | 38.69 | 35.94
[7 empty] | 38.69 | 35.94
[7 empty] | 38.69 | 35.94
[7 empty] | 38.69 | 35.94
[7 empty] | 38.75 | 36
[7 empty] | 38.69 | 36
[7 empty] | 38.75 | 35.94
[7 empty] | 38.81 | 36
[7 empty] | 38.75 | 36
[7 empty] | 38.81 | 36
[7 empty] | 38.75 | 36
[7 empty] | 38.75 | 36
[7 empty] | 38.81 | 36
[7 empty] | 38.81 | 36.06
[7 empty] | 38.81 | 36.06
[7 empty] | 38.88 | 36.06
[7 empty] | 38.88 | 36
[7 empty] | 38.88 | 36.06
[7 empty] | 38.94 | 36
[7 empty] | 38.88 | 36
[7 empty] | 38.88 | 36.06
[7 empty] | 38.88 | 36.06
[7 empty] | 38.94 | 36.06
[7 empty] | 38.94 | 36.06
[7 empty] | 38.94 | 36.13
[7 empty] | 38.94 | 36.06
[7 empty] | 38.94 | 36.06
[7 empty] | 39 | 36.06
[7 empty] | 38.94 | 36.13
[7 empty] | 39 | 36.13
[7 empty] | 39 | 36.06
[7 empty] | 39 | 36.13
[7 empty] | 39 | 36.13
[7 empty] | 39.06 | 36.13
[7 empty] | 39 | 36.13
[7 empty] | 39.06 | 36.13
[7 empty] | 39.13 | 36.19
[7 empty] | 39.06 | 36.19
[7 empty] | 39.06 | 36.19
[7 empty] | 39.06 | 36.19
[7 empty] | 39.06 | 36.19
[7 empty] | 39.06 | 36.19
[7 empty] | 39.06 | 36.19
[7 empty] | 39.06 | 36.19
[7 empty] | 39.06 | 36.19
[7 empty] | 39.13 | 36.19
[7 empty] | 39.13 | 36.19
[7 empty] | 39.13 | 36.25
[7 empty] | 39.13 | 36.19
[7 empty] | 39.13 | 36.19
[7 empty] | 39.13 | 36.25
[7 empty] | 39.13 | 36.25
[7 empty] | 39.13 | 36.25
[7 empty] | 39.13 | 36.25
[7 empty] | 39.19 | 36.25
[7 empty] | 39.19 | 36.25
[7 empty] | 39.19 | 36.25
[7 empty] | 39.19 | 36.25
[7 empty] | 39.19 | 36.25
[7 empty] | 39.19 | 36.25
[7 empty] | 39.25 | 36.31
[7 empty] | 39.19 | 36.25
[7 empty] | 39.19 | 36.25
[7 empty] | 39.25 | 36.31
[7 empty] | 39.25 | 36.31
[7 empty] | 39.25 | 36.31
[7 empty] | 39.25 | 36.31
[7 empty] | 39.25 | 36.31
[7 empty] | 39.25 | 36.31
[7 empty] | 39.31 | 36.38
[7 empty] | 39.31 | 36.31
[7 empty] | 39.31 | 36.31
[7 empty] | 39.38 | 36.31
[7 empty] | 39.38 | 36.38
[7 empty] | 39.38 | 36.38
[7 empty] | 39.38 | 36.31
[7 empty] | 39.38 | 36.38
[7 empty] | 39.38 | 36.38
[7 empty] | 39.44 | 36.38
[7 empty] | 39.44 | 36.38
[7 empty] | 39.44 | 36.31
[7 empty] | 39.44 | 36.31
[7 empty] | 39.44 | 36.38
[7 empty] | 39.5 | 36.38
[7 empty] | 39.44 | 36.38
[7 empty] | 39.44 | 36.38
[7 empty] | 39.5 | 36.38
[7 empty] | 39.5 | 36.38
[7 empty] | 39.5 | 36.38
[7 empty] | 39.5 | 36.38
[7 empty] | 39.5 | 36.38
[7 empty] | 39.5 | 36.38
[7 empty] | 39.56 | 36.38
[7 empty] | 39.56 | 36.38
[7 empty] | 39.5 | 36.44
[7 empty] | 39.56 | 36.38
[7 empty] | 39.56 | 36.44
[7 empty] | 39.56 | 36.38
[7 empty] | 39.56 | 36.38
[7 empty] | 39.56 | 36.38
[7 empty] | 39.56 | 36.38
[7 empty] | 39.56 | 36.44
[7 empty] | 39.63 | 36.38
[7 empty] | 39.63 | 36.44
[7 empty] | 39.63 | 36.38
[7 empty] | 39.63 | 36.44
[7 empty] | 39.69 | 36.44
[7 empty] | 39.69 | 36.44
[7 empty] | 39.69 | 36.44
[7 empty] | 39.69 | 36.44
[7 empty] | 39.69 | 36.44
[7 empty] | 39.69 | 36.5
[7 empty] | 39.75 | 36.44
[7 empty] | 39.75 | 36.5
[7 empty] | 39.75 | 36.44
[7 empty] | 39.75 | 36.44
[7 empty] | 39.75 | 36.5
[7 empty] | 39.75 | 36.44
[7 empty] | 39.81 | 36.5
[7 empty] | 39.81 | 36.5
[7 empty] | 39.75 | 36.5
[7 empty] | 39.81 | 36.5
[7 empty] | 39.88 | 36.5
[7 empty] | 39.88 | 36.5
[7 empty] | 39.88 | 36.5
[7 empty] | 39.88 | 36.56
[7 empty] | 39.88 | 36.56
[7 empty] | 39.94 | 36.56
[7 empty] | 39.88 | 36.56
[7 empty] | 39.88 | 36.56
[7 empty] | 39.88 | 36.56
[7 empty] | 39.94 | 36.56
[7 empty] | 40 | 36.63
[7 empty] | 39.94 | 36.56
[7 empty] | 39.94 | 36.63
[7 empty] | 40 | 36.69
[7 empty] | 40 | 36.69
[7 empty] | 39.94 | 36.63
[7 empty] | 40 | 36.63
[7 empty] | 40 | 36.69
[7 empty] | 40 | 36.69
[7 empty] | 40.06 | 36.69
[7 empty] | 40.13 | 36.69
[7 empty] | 40.06 | 36.69
[7 empty] | 40.13 | 36.69
[7 empty] | 40.13 | 36.69
[7 empty] | 40.06 | 36.69
[7 empty] | 40.13 | 36.75
[7 empty] | 40.06 | 36.69
[7 empty] | 40.19 | 36.69
[7 empty] | 40.19 | 36.75
[7 empty] | 40.13 | 36.75
[7 empty] | 40.19 | 36.75
[7 empty] | 40.19 | 36.75
[7 empty] | 40.19 | 36.75
[7 empty] | 40.19 | 36.75
[7 empty] | 40.19 | 36.75
[7 empty] | 40.19 | 36.75
[7 empty] | 40.19 | 36.75
[7 empty] | 40.25 | 36.75
[7 empty] | 40.19 | 36.81
[7 empty] | 40.19 | 36.81
[7 empty] | 40.25 | 36.81
[7 empty] | 40.25 | 36.81
[7 empty] | 40.31 | 36.81
[7 empty] | 40.25 | 36.81
[7 empty] | 40.25 | 36.81
[7 empty] | 40.31 | 36.81
[7 empty] | 40.31 | 36.81
[7 empty] | 40.31 | 36.81
[7 empty] | 40.31 | 36.81
[7 empty] | 40.38 | 36.81
[7 empty] | 40.38 | 36.88
[7 empty] | 40.38 | 36.88
[7 empty] | 40.38 | 36.81
[7 empty] | 40.44 | 36.88
[7 empty] | 40.44 | 36.88
[7 empty] | 40.44 | 36.88
[7 empty] | 40.44 | 36.81
[7 empty] | 40.44 | 36.88
[7 empty] | 40.44 | 36.88
[7 empty] | 40.44 | 36.88
[7 empty] | 40.44 | 36.88
[7 empty] | 40.44 | 36.94
[7 empty] | 40.5 | 36.88
[7 empty] | 40.5 | 36.94
[7 empty] | 40.5 | 36.94
[7 empty] | 40.5 | 36.94
[7 empty] | 40.5 | 36.88
[7 empty] | 40.56 | 36.94
[7 empty] | 40.5 | 36.94
[7 empty] | 40.56 | 36.94
[7 empty] | 40.56 | 36.94
[7 empty] | 40.56 | 37
[7 empty] | 40.56 | 36.94
[7 empty] | 40.56 | 36.94
[7 empty] | 40.56 | 36.94
[7 empty] | 40.63 | 36.94
[7 empty] | 40.63 | 36.94
[7 empty] | 40.63 | 36.94
[7 empty] | 40.63 | 37
[7 empty] | 40.63 | 37
[7 empty] | 40.63 | 37
[7 empty] | 40.63 | 37
[7 empty] | 40.69 | 37
[7 empty] | 40.69 | 37.06
[7 empty] | 40.75 | 37
[7 empty] | 40.69 | 37
[7 empty] | 40.75 | 37
[7 empty] | 40.75 | 37.06
[7 empty] | 40.75 | 37.06
[7 empty] | 40.81 | 37
[7 empty] | 40.75 | 37.06
[7 empty] | 40.75 | 37.06
[7 empty] | 40.81 | 37.06
[7 empty] | 40.81 | 37.06
[7 empty] | 40.81 | 37.06
[7 empty] | 40.81 | 37.13
[7 empty] | 40.81 | 37.13
[7 empty] | 40.81 | 37.13
[7 empty] | 40.88 | 37.13
[7 empty] | 40.88 | 37.13
[7 empty] | 40.88 | 37.19
[7 empty] | 40.88 | 37.19
[7 empty] | 40.88 | 37.13
[7 empty] | 40.88 | 37.13
[7 empty] | 40.94 | 37.19
[7 empty] | 40.94 | 37.19
[7 empty] | 40.94 | 37.19
[7 empty] | 40.94 | 37.19
[7 empty] | 40.94 | 37.19
[7 empty] | 40.94 | 37.19
[7 empty] | 40.94 | 37.19
[7 empty] | 41 | 37.19
[7 empty] | 41 | 37.25
[7 empty] | 41 | 37.25
[7 empty] | 41 | 37.31
[7 empty] | 41.06 | 37.31
[7 empty] | 41.06 | 37.31
[7 empty] | 41.06 | 37.31
[7 empty] | 41.06 | 37.31
[7 empty] | 41.06 | 37.31
[7 empty] | 41.13 | 37.31
[7 empty] | 41.13 | 37.31
[7 empty] | 41.13 | 37.31
[7 empty] | 41.13 | 37.31
[7 empty] | 41.19 | 37.38
[7 empty] | 41.19 | 37.38
[7 empty] | 41.19 | 37.38
[7 empty] | 41.19 | 37.31
[7 empty] | 41.19 | 37.38
[7 empty] | 41.19 | 37.38
[7 empty] | 41.19 | 37.44
[7 empty] | 41.19 | 37.44
[7 empty] | 41.25 | 37.44
[7 empty] | 41.25 | 37.44
[7 empty] | 41.25 | 37.44
[7 empty] | 41.25 | 37.44
[7 empty] | 41.31 | 37.44
[7 empty] | 41.31 | 37.5
[7 empty] | 41.31 | 37.5
[7 empty] | 41.31 | 37.5
[7 empty] | 41.31 | 37.44
[7 empty] | 41.31 | 37.56
[7 empty] | 41.38 | 37.5
[7 empty] | 41.38 | 37.5
[7 empty] | 41.38 | 37.5
[7 empty] | 41.38 | 37.56
[7 empty] | 41.38 | 37.56
[7 empty] | 41.38 | 37.56
[7 empty] | 41.44 | 37.56
[7 empty] | 41.44 | 37.56
[7 empty] | 41.44 | 37.56
[7 empty] | 41.44 | 37.63
[7 empty] | 41.5 | 37.63
[7 empty] | 41.5 | 37.63
[7 empty] | 41.44 | 37.63
[7 empty] | 41.44 | 37.63
[7 empty] | 41.5 | 37.63
[7 empty] | 41.5 | 37.69
[7 empty] | 41.5 | 37.69
[7 empty] | 41.5 | 37.69
[7 empty] | 41.56 | 37.69
[7 empty] | 41.56 | 37.69
[7 empty] | 41.5 | 37.69
[7 empty] | 41.56 | 37.69
[7 empty] | 41.63 | 37.75
[7 empty] | 41.63 | 37.75
[7 empty] | 41.63 | 37.75
[7 empty] | 41.63 | 37.75
[7 empty] | 41.63 | 37.75
[7 empty] | 41.63 | 37.75
[7 empty] | 41.63 | 37.75
[7 empty] | 41.69 | 37.75
[7 empty] | 41.69 | 37.75
[7 empty] | 41.69 | 37.75
[7 empty] | 41.69 | 37.81
[7 empty] | 41.69 | 37.81
[7 empty] | 41.69 | 37.81
[7 empty] | 41.75 | 37.81
[7 empty] | 41.75 | 37.81
[7 empty] | 41.75 | 37.81
[7 empty] | 41.75 | 37.81
[7 empty] | 41.81 | 37.81
[7 empty] | 41.81 | 37.81
[7 empty] | 41.81 | 37.81
[7 empty] | 41.81 | 37.81
[7 empty] | 41.81 | 37.88
[7 empty] | 41.88 | 37.88
[7 empty] | 41.88 | 37.88
[7 empty] | 41.88 | 37.81
[7 empty] | 41.88 | 37.88
[7 empty] | 41.88 | 37.88
[7 empty] | 41.88 | 37.88
[7 empty] | 41.88 | 37.94
[7 empty] | 41.94 | 37.94
[7 empty] | 41.94 | 37.94
[7 empty] | 41.94 | 37.88
[7 empty] | 41.94 | 37.94
[7 empty] | 42 | 37.94
[7 empty] | 42 | 38
[7 empty] | 42 | 38
[7 empty] | 42 | 38
[7 empty] | 42 | 38.06
[7 empty] | 42 | 38.06
[7 empty] | 42.06 | 38.06
[7 empty] | 42.06 | 38.06
[7 empty] | 42.06 | 38.06
[7 empty] | 42.06 | 38.06
[7 empty] | 42.06 | 38.06
[7 empty] | 42.13 | 38.13
[7 empty] | 42.06 | 38.13
[7 empty] | 42.13 | 38.13
[7 empty] | 42.19 | 38.13
[7 empty] | 42.13 | 38.19
[7 empty] | 42.13 | 38.19
[7 empty] | 42.13 | 38.19
[7 empty] | 42.19 | 38.25
[7 empty] | 42.19 | 38.25
[7 empty] | 42.25 | 38.25
[7 empty] | 42.25 | 38.25
[7 empty] | 42.25 | 38.31
[7 empty] | 42.25 | 38.38
[7 empty] | 42.25 | 38.31
[7 empty] | 42.25 | 38.31
[7 empty] | 42.31 | 38.31
[7 empty] | 42.31 | 38.31
[7 empty] | 42.31 | 38.38
[7 empty] | 42.31 | 38.38
[7 empty] | 42.31 | 38.44
[7 empty] | 42.31 | 38.44
[7 empty] | 42.31 | 38.44
[7 empty] | 42.38 | 38.5
[7 empty] | 42.44 | 38.5
[7 empty] | 42.44 | 38.5
[7 empty] | 42.44 | 38.56
[7 empty] | 42.5 | 38.56
[7 empty] | 42.44 | 38.56
[7 empty] | 42.44 | 38.56
[7 empty] | 42.44 | 38.63
[7 empty] | 42.44 | 38.63
[7 empty] | 42.5 | 38.69
[7 empty] | 42.5 | 38.69
[7 empty] | 42.5 | 38.69
[7 empty] | 42.44 | 38.69
[7 empty] | 42.5 | 38.75
[7 empty] | 42.5 | 38.75
[7 empty] | 42.5 | 38.75
[7 empty] | 42.56 | 38.75
[7 empty] | 42.56 | 38.75
[7 empty] | 42.56 | 38.81
[7 empty] | 42.56 | 38.81
[7 empty] | 42.56 | 38.81
[7 empty] | 42.56 | 38.88
[7 empty] | 42.56 | 38.88
[7 empty] | 42.56 | 38.88
[7 empty] | 42.63 | 38.94
[7 empty] | 42.63 | 38.94
[7 empty] | 42.69 | 38.94
[7 empty] | 42.69 | 38.94
[7 empty] | 42.69 | 38.94
[7 empty] | 42.69 | 39
[7 empty] | 42.69 | 39
[7 empty] | 42.75 | 39
[7 empty] | 42.75 | 39.06
[7 empty] | 42.75 | 39.06
[7 empty] | 42.75 | 39.06
[7 empty] | 42.75 | 39.06
[7 empty] | 42.75 | 39.13
[7 empty] | 42.81 | 39.13
[7 empty] | 42.81 | 39.13
[7 empty] | 42.81 | 39.13
[7 empty] | 42.81 | 39.19
[7 empty] | 42.81 | 39.19
[7 empty] | 42.81 | 39.25
[7 empty] | 42.81 | 39.25
[7 empty] | 42.88 | 39.25
[7 empty] | 42.88 | 39.25
[7 empty] | 42.88 | 39.31
[7 empty] | 42.94 | 39.31
[7 empty] | 42.88 | 39.31
[7 empty] | 42.88 | 39.38
[7 empty] | 42.94 | 39.38
[7 empty] | 42.94 | 39.38
[7 empty] | 42.94 | 39.38
[7 empty] | 43 | 39.44
[7 empty] | 43 | 39.44
[7 empty] | 42.94 | 39.44
[7 empty] | 43.06 | 39.5
[7 empty] | 43 | 39.5
[7 empty] | 43.06 | 39.5
[7 empty] | 43.06 | 39.5
[7 empty] | 43.06 | 39.56
[7 empty] | 43.06 | 39.56
[7 empty] | 43.06 | 39.56
[7 empty] | 43.06 | 39.56
[7 empty] | 43.13 | 39.63
[7 empty] | 43.06 | 39.63
[7 empty] | 43.13 | 39.63
[7 empty] | 43.13 | 39.63
[7 empty] | 43.19 | 39.69
[7 empty] | 43.13 | 39.69
[7 empty] | 43.13 | 39.69
[7 empty] | 43.19 | 39.69
[7 empty] | 43.13 | 39.75
[7 empty] | 43.19 | 39.75
[7 empty] | 43.19 | 39.75
[7 empty] | 43.25 | 39.81
[7 empty] | 43.25 | 39.88
[7 empty] | 43.19 | 39.88
[7 empty] | 43.25 | 39.88
[7 empty] | 43.25 | 39.88
[7 empty] | 43.25 | 39.88
[7 empty] | 43.31 | 39.94
[7 empty] | 43.31 | 39.94
[7 empty] | 43.31 | 39.94
[7 empty] | 43.31 | 39.94
[7 empty] | 43.38 | 39.94
[7 empty] | 43.38 | 40
[7 empty] | 43.38 | 40
[7 empty] | 43.38 | 40
[7 empty] | 43.38 | 40.06
[7 empty] | 43.44 | 40.06
[7 empty] | 43.44 | 40.06
[7 empty] | 43.44 | 40.06
[7 empty] | 43.44 | 40.06
[7 empty] | 43.44 | 40.06
[7 empty] | 43.44 | 40.13
[7 empty] | 43.44 | 40.13
[7 empty] | 43.5 | 40.13
[7 empty] | 43.5 | 40.19
[7 empty] | 43.5 | 40.19
[7 empty] | 43.56 | 40.19
[7 empty] | 43.5 | 40.19
[7 empty] | 43.56 | 40.25
[7 empty] | 43.56 | 40.25
[7 empty] | 43.56 | 40.31
[7 empty] | 43.56 | 40.31
[7 empty] | 43.63 | 40.31
[7 empty] | 43.63 | 40.31
[7 empty] | 43.63 | 40.31
[7 empty] | 43.69 | 40.38
[7 empty] | 43.63 | 40.38
[7 empty] | 43.69 | 40.38
[7 empty] | 43.69 | 40.38
[7 empty] | 43.69 | 40.44
[7 empty] | 43.69 | 40.44
[7 empty] | 43.75 | 40.5
[7 empty] | 43.75 | 40.44
[7 empty] | 43.75 | 40.5
[7 empty] | 43.75 | 40.5
[7 empty] | 43.75 | 40.56
[7 empty] | 43.81 | 40.56
[7 empty] | 43.75 | 40.56
[7 empty] | 43.81 | 40.56
[7 empty] | 43.81 | 40.56
[7 empty] | 43.81 | 40.63
[7 empty] | 43.88 | 40.56
[7 empty] | 43.81 | 40.63
[7 empty] | 43.81 | 40.63
[7 empty] | 43.88 | 40.63
[7 empty] | 43.88 | 40.63
[7 empty] | 43.88 | 40.63
[7 empty] | 43.88 | 40.69
[7 empty] | 43.94 | 40.69
[7 empty] | 43.94 | 40.75
[7 empty] | 43.94 | 40.69
[7 empty] | 43.94 | 40.75
[7 empty] | 43.94 | 40.75
[7 empty] | 44 | 40.75
[7 empty] | 44 | 40.81
[7 empty] | 44 | 40.81
[7 empty] | 44 | 40.81
[7 empty] | 44 | 40.88
[7 empty] | 44 | 40.81
[7 empty] | 44 | 40.81
[7 empty] | 44 | 40.88
[7 empty] | 44 | 40.88
[7 empty] | 44.06 | 40.88
[7 empty] | 44.06 | 40.94
[7 empty] | 44.06 | 40.94
[7 empty] | 44.06 | 40.94
[7 empty] | 44.13 | 41
[7 empty] | 44.06 | 41
[7 empty] | 44.13 | 41
[7 empty] | 44.13 | 41.06
[7 empty] | 44.19 | 41.06
[7 empty] | 44.13 | 41.06
[7 empty] | 44.19 | 41.06
[7 empty] | 44.19 | 41.06
[7 empty] | 44.13 | 41.06
[7 empty] | 44.25 | 41.13
[7 empty] | 44.19 | 41.13
[7 empty] | 44.19 | 41.13
[7 empty] | 44.25 | 41.19
[7 empty] | 44.25 | 41.19
[7 empty] | 44.31 | 41.19
[7 empty] | 44.31 | 41.19
[7 empty] | 44.31 | 41.25
[7 empty] | 44.31 | 41.25
[7 empty] | 44.38 | 41.25
[7 empty] | 44.31 | 41.25
[7 empty] | 44.31 | 41.25
[7 empty] | 44.38 | 41.31
[7 empty] | 44.38 | 41.31
[7 empty] | 44.38 | 41.31
[7 empty] | 44.38 | 41.31
[7 empty] | 44.38 | 41.38
[7 empty] | 44.44 | 41.38
[7 empty] | 44.44 | 41.38
[7 empty] | 44.5 | 41.38
[7 empty] | 44.5 | 41.38
[7 empty] | 44.5 | 41.44
[7 empty] | 44.5 | 41.44
[7 empty] | 44.44 | 41.44
[7 empty] | 44.5 | 41.44
[7 empty] | 44.5 | 41.5
[7 empty] | 44.5 | 41.5
[7 empty] | 44.56 | 41.5
[7 empty] | 44.5 | 41.5
[7 empty] | 44.56 | 41.5
[7 empty] | 44.56 | 41.56
[7 empty] | 44.56 | 41.56
[7 empty] | 44.56 | 41.56
[7 empty] | 44.56 | 41.56
[7 empty] | 44.63 | 41.63
[7 empty] | 44.63 | 41.63
[7 empty] | 44.63 | 41.63
[7 empty] | 44.63 | 41.63
[7 empty] | 44.63 | 41.63
[7 empty] | 44.63 | 41.63
[7 empty] | 44.69 | 41.63
[7 empty] | 44.63 | 41.69
[7 empty] | 44.63 | 41.69
[7 empty] | 44.69 | 41.69
[7 empty] | 44.69 | 41.69
[7 empty] | 44.69 | 41.69
[7 empty] | 44.75 | 41.75
[7 empty] | 44.75 | 41.75
[7 empty] | 44.75 | 41.75
[7 empty] | 44.81 | 41.75
[7 empty] | 44.75 | 41.75
[7 empty] | 44.81 | 41.75
[7 empty] | 44.81 | 41.81
[7 empty] | 44.81 | 41.81
[7 empty] | 44.81 | 41.81
[7 empty] | 44.81 | 41.81
[7 empty] | 44.81 | 41.88
[7 empty] | 44.81 | 41.88
[7 empty] | 44.88 | 41.88
[7 empty] | 44.88 | 41.88
[7 empty] | 44.88 | 41.88
[7 empty] | 44.88 | 41.94
[7 empty] | 44.94 | 41.94
[7 empty] | 44.94 | 41.94
[7 empty] | 44.94 | 41.94
[7 empty] | 45 | 41.94
[7 empty] | 45 | 41.94
[7 empty] | 45 | 41.94
[7 empty] | 45 | 41.94
[7 empty] | 45 | 41.94
[7 empty] | 45 | 41.94
[7 empty] | 45 | 42
[7 empty] | 45 | 42
[7 empty] | 45.06 | 42
[7 empty] | 45.06 | 42
[7 empty] | 45.06 | 42
[7 empty] | 45.13 | 42
[7 empty] | 45.13 | 42
[7 empty] | 45.13 | 42
[7 empty] | 45.19 | 42.06
[7 empty] | 45.25 | 42.06
[7 empty] | 45.25 | 42.06
[7 empty] | 45.25 | 42.06
[7 empty] | 45.25 | 42.06
[7 empty] | 45.31 | 42.06
[7 empty] | 45.31 | 42.06
[7 empty] | 45.25 | 42.06
[7 empty] | 45.25 | 42.06
[7 empty] | 45.31 | 42.13
[7 empty] | 45.31 | 42.06
[7 empty] | 45.38 | 42.06
[7 empty] | 45.31 | 42.06
[7 empty] | 45.38 | 42.13
[7 empty] | 45.38 | 42.13
[7 empty] | 45.38 | 42.13
[7 empty] | 45.44 | 42.06
[7 empty] | 45.44 | 42.06
[7 empty] | 45.44 | 42.13
[7 empty] | 45.44 | 42.13
[7 empty] | 45.5 | 42.13
[7 empty] | 45.5 | 42.13
[7 empty] | 45.56 | 42.13
[7 empty] | 45.44 | 42.19
[7 empty] | 45.44 | 42.19
[7 empty] | 45.44 | 42.19
[7 empty] | 45.44 | 42.19
[7 empty] | 45.44 | 42.13
[7 empty] | 45.44 | 42.13
[7 empty] | 45.44 | 42.13
[7 empty] | 45.5 | 42.13
[7 empty] | 45.5 | 42.19
[7 empty] | 45.5 | 42.13
[7 empty] | 45.56 | 42.13
[7 empty] | 45.56 | 42.13
[7 empty] | 45.5 | 42.13
[7 empty] | 45.5 | 42.13
[7 empty] | 45.56 | 42.13
[7 empty] | 45.66 | 42.13
[7 empty] | 45.56 | 42.13
[7 empty] | 45.5 | 42.13
[7 empty] | 45.5 | 42.13
[7 empty] | 45.5 | 42.13
[7 empty] | 45.5 | 42.13
[7 empty] | 45.56 | 42.06
[7 empty] | 45.66 | 42.06
[7 empty] | 45.56 | 42.06
[7 empty] | 45.56 | 42.06
[7 empty] | 45.56 | 42.06
[7 empty] | 45.56 | 42.06
[7 empty] | 45.56 | 42.19
[7 empty] | 45.56 | 42.06
[7 empty] | 45.5 | 42.13
[7 empty] | 45.56 | 42.13
[7 empty] | 45.66 | 42.06
[7 empty] | 45.66 | 42.19
[7 empty] | 45.66 | 42.13
[7 empty] | 45.56 | 42.13
[7 empty] | 45.66 | 42.06
[7 empty] | 45.66 | 42.06
[7 empty] | 45.56 | 42.13
[7 empty] | 45.66 | 42.13
[7 empty] | 45.66 | 42.13
[7 empty] | 45.56 | 42.13

## 151 (18)
Wavelength | ecoFlex + normal emittance | ecoFlex + Ag/Ppy emittance | Pure PNIPAm Ibb | Ag/PPy Ibb | Pure PNIPAm Prad | Ag/PPy Prad | Pure PNIPAm Temp | Ag/PPy Temp | Pure PNIPAm Temp (K) | Ag/PPy Temp (K) | Pure PNIPAm Prad SUM | Ag/PPy Prad SUM
7.5 | 0.943997164 | 0.841378 | 29.03341 | 30.25364 | 27.40746 | 25.45474 | 31.44 | 33.44 | 304.59 | 306.59 | 190.9515 | 176.5226
7.51 | 0.951354126 | 0.8448984 | 29.084 | 30.30471 | 27.66918 | 25.6044 | 31.44 | 33.5
7.52 | 0.953561718 | 0.846493 | 29.13429 | 30.35547 | 27.78135 | 25.69569 | 31.44 | 33.5
7.53 | 0.951024984 | 0.8466859 | 29.18428 | 30.40592 | 27.75498 | 25.74426 | 31.44 | 33.44
7.54 | 0.948565984 | 0.8453022 | 29.23397 | 30.45605 | 27.73035 | 25.74457 | 31.5 | 33.5
7.55 | 0.950639011 | 0.8424878 | 29.28336 | 30.50587 | 27.8379 | 25.70082 | 31.5 | 33.44
7.56 | 0.958979085 | 0.8396057 | 29.33245 | 30.55537 | 28.1292 | 25.65447 | 31.5 | 33.44
7.57 | 0.97097737 | 0.8382395 | 29.38123 | 30.60456 | 28.52851 | 25.65395 | 31.5 | 33.44
7.58 | 0.969833872 | 0.8396983 | 29.42972 | 30.65344 | 28.54194 | 25.73964 | 31.5 | 33.44
7.59 | 0.952261514 | 0.8406005 | 29.47791 | 30.702 | 28.07067 | 25.80812 | 31.5 | 33.44
7.6 | 0.947559606 | 0.8416135 | 29.52579 | 30.75025 | 27.97745 | 25.87983 | 31.5 | 33.44
7.61 | 0.957853495 | 0.844772 | 29.57338 | 30.79819 | 28.32696 | 26.01745 | 31.5 | 33.5
7.62 | 0.96644397 | 0.8440971 | 29.62066 | 30.84581 | 28.62671 | 26.03686 | 31.56 | 33.5
7.63 | 0.96668601 | 0.8403781 | 29.66765 | 30.89312 | 28.6793 | 25.9619 | 31.5 | 33.5
7.64 | 0.96449718 | 0.8389547 | 29.71434 | 30.94012 | 28.65939 | 25.95736 | 31.56 | 33.44
7.65 | 0.964694916 | 0.8419308 | 29.76072 | 30.9868 | 28.71002 | 26.08874 | 31.5 | 33.5
7.66 | 0.961029473 | 0.8454158 | 29.80681 | 31.03317 | 28.64522 | 26.23593 | 31.5 | 33.44
7.67 | 0.950785267 | 0.8484368 | 29.8526 | 31.07923 | 28.38341 | 26.36876 | 31.56 | 33.44
7.68 | 0.9436658 | 0.8487154 | 29.89809 | 31.12498 | 28.2138 | 26.41625 | 31.56 | 33.44
7.69 | 0.942607148 | 0.8487135 | 29.94328 | 31.17042 | 28.22475 | 26.45476 | 31.56 | 33.5
7.7 | 0.947017981 | 0.8497958 | 29.98817 | 31.21554 | 28.39934 | 26.52684 | 31.56 | 33.5
7.71 | 0.952900764 | 0.8491194 | 30.03277 | 31.26036 | 28.61825 | 26.54378 | 31.56 | 33.5
7.72 | 0.957600088 | 0.8471275 | 30.07706 | 31.30486 | 28.8018 | 26.51921 | 31.56 | 33.5
7.73 | 0.95996685 | 0.8464969 | 30.12106 | 31.34906 | 28.91522 | 26.53688 | 31.56 | 33.44
7.74 | 0.959181592 | 0.8482769 | 30.16476 | 31.39294 | 28.93349 | 26.62991 | 31.62 | 33.44
7.75 | 0.954488696 | 0.8488855 | 30.20817 | 31.43652 | 28.83336 | 26.686 | 31.56 | 33.44
7.76 | 0.947765299 | 0.8478462 | 30.25128 | 31.47979 | 28.67111 | 26.69002 | 31.62 | 33.44
7.77 | 0.942294508 | 0.8474256 | 30.29409 | 31.52274 | 28.54595 | 26.71318 | 31.56 | 33.44
7.78 | 0.941184432 | 0.8487516 | 30.3366 | 31.56539 | 28.55234 | 26.79118 | 31.56 | 33.44
7.79 | 0.94446826 | 0.8501302 | 30.37882 | 31.60773 | 28.69183 | 26.87069 | 31.56 | 33.5
7.8 | 0.950029358 | 0.8505147 | 30.42074 | 31.64976 | 28.9006 | 26.91859 | 31.56 | 33.5
7.81 | 0.954479535 | 0.8509288 | 30.46237 | 31.69149 | 29.07571 | 26.9672 | 31.62 | 33.5
7.82 | 0.953260424 | 0.8534806 | 30.5037 | 31.73291 | 29.07797 | 27.08342 | 31.62 | 33.44
7.83 | 0.953467335 | 0.8559261 | 30.54474 | 31.77402 | 29.12341 | 27.19621 | 31.62 | 33.44
7.84 | 0.955139076 | 0.8545664 | 30.58548 | 31.81482 | 29.21339 | 27.18788 | 31.62 | 33.5
7.85 | 0.953246825 | 0.8497687 | 30.62593 | 31.85532 | 29.19407 | 27.06966 | 31.69 | 33.44
7.86 | 0.952730867 | 0.845362 | 30.66608 | 31.89551 | 29.21652 | 26.96326 | 31.69 | 33.44
7.87 | 0.958565294 | 0.8445666 | 30.70594 | 31.9354 | 29.43365 | 26.97157 | 31.62 | 33.44
7.88 | 0.9657961 | 0.8463458 | 30.74551 | 31.97499 | 29.6939 | 27.0619 | 31.62 | 33.5
7.89 | 0.959601677 | 0.8477878 | 30.78479 | 32.01427 | 29.54113 | 27.1413 | 31.62 | 33.5
7.9 | 0.955268762 | 0.8506921 | 30.82377 | 32.05324 | 29.44499 | 27.26744 | 31.62 | 33.5
7.91 | 0.955302276 | 0.8535374 | 30.86246 | 32.09191 | 29.48298 | 27.39165 | 31.69 | 33.5
7.92 | 0.956669664 | 0.854341 | 30.90086 | 32.13028 | 29.56192 | 27.45022 | 31.69 | 33.5
7.93 | 0.955402774 | 0.8527858 | 30.93897 | 32.16835 | 29.55918 | 27.43271 | 31.75 | 33.44
7.94 | 0.950022288 | 0.8521559 | 30.97679 | 32.20612 | 29.42864 | 27.44463 | 31.69 | 33.5
7.95 | 0.953284596 | 0.8503727 | 31.01432 | 32.24358 | 29.56547 | 27.41906 | 31.75 | 33.5
7.96 | 0.963354027 | 0.847491 | 31.05156 | 32.28074 | 29.91364 | 27.35764 | 31.69 | 33.5
7.97 | 0.970407567 | 0.8482005 | 31.08851 | 32.31761 | 30.16852 | 27.41181 | 31.69 | 33.5
7.98 | 0.969751704 | 0.8508275 | 31.12517 | 32.35417 | 30.18369 | 27.52782 | 31.75 | 33.5
7.99 | 0.961559055 | 0.850054 | 31.16154 | 32.39043 | 29.96366 | 27.53362 | 31.75 | 33.5
8 | 0.952750167 | 0.843342 | 31.19762 | 32.4264 | 29.72354 | 27.34654 | 31.81 | 33.5
8.01 | 0.944752038 | 0.8434493 | 31.23342 | 32.46207 | 29.50784 | 27.38011 | 31.75 | 33.5
8.02 | 0.941271129 | 0.8480657 | 31.26893 | 32.49743 | 29.43254 | 27.55996 | 31.81 | 33.5
8.03 | 0.943341998 | 0.8527333 | 31.30415 | 32.53251 | 29.53052 | 27.74155 | 31.81 | 33.56
8.04 | 0.949077981 | 0.8538828 | 31.33909 | 32.56728 | 29.74324 | 27.80864 | 31.81 | 33.56
8.05 | 0.948490774 | 0.8532594 | 31.37374 | 32.60176 | 29.7577 | 27.81776 | 31.81 | 33.56
8.06 | 0.949685838 | 0.8505095 | 31.40811 | 32.63594 | 29.82783 | 27.75718 | 31.81 | 33.56
8.07 | 0.956696286 | 0.8439809 | 31.44219 | 32.66983 | 30.08063 | 27.57271 | 31.81 | 33.56
8.08 | 0.963242421 | 0.8367355 | 31.47599 | 32.70342 | 30.31901 | 27.36412 | 31.81 | 33.56
8.09 | 0.962955839 | 0.8325036 | 31.5095 | 32.73672 | 30.34226 | 27.25344 | 31.87 | 33.56
8.1 | 0.955909004 | 0.83506 | 31.54273 | 32.76973 | 30.15198 | 27.36469 | 31.94 | 33.56
8.11 | 0.955136242 | 0.8398178 | 31.57568 | 32.80244 | 30.15908 | 27.54808 | 31.87 | 33.56
8.12 | 0.956962309 | 0.8437943 | 31.60834 | 32.83486 | 30.24799 | 27.70587 | 31.87 | 33.63
8.13 | 0.957876853 | 0.8464372 | 31.64073 | 32.86699 | 30.30792 | 27.81985 | 31.94 | 33.63
8.14 | 0.954591151 | 0.8478765 | 31.67283 | 32.89883 | 30.23461 | 27.89415 | 31.87 | 33.56
8.15 | 0.952895442 | 0.8481539 | 31.70466 | 32.93038 | 30.21122 | 27.93003 | 31.94 | 33.56
8.16 | 0.955994828 | 0.8483032 | 31.7362 | 32.96164 | 30.33964 | 27.96146 | 31.94 | 33.63
8.17 | 0.959414394 | 0.8482034 | 31.76746 | 32.99261 | 30.47816 | 27.98444 | 31.94 | 33.63
8.18 | 0.960678042 | 0.8478435 | 31.79845 | 33.02329 | 30.54807 | 27.99858 | 31.94 | 33.56
8.19 | 0.958206928 | 0.8473479 | 31.82916 | 33.05368 | 30.49892 | 28.00797 | 32 | 33.56
8.2 | 0.953870068 | 0.8467226 | 31.85959 | 33.08378 | 30.38991 | 28.01279 | 32 | 33.56
8.21 | 0.951930657 | 0.847069 | 31.88974 | 33.1136 | 30.35682 | 28.04951 | 31.94 | 33.56
8.22 | 0.953555224 | 0.8485563 | 31.91962 | 33.14313 | 30.43712 | 28.12382 | 32 | 33.56
8.23 | 0.959433017 | 0.851175 | 31.94922 | 33.17238 | 30.65313 | 28.2355 | 32 | 33.56
8.24 | 0.958533543 | 0.8510714 | 31.97854 | 33.20134 | 30.6525 | 28.25671 | 32 | 33.56
8.25 | 0.953447465 | 0.8507703 | 32.00759 | 33.23002 | 30.51756 | 28.27112 | 32 | 33.56
8.26 | 0.948433619 | 0.8516872 | 32.03637 | 33.25842 | 30.38437 | 28.32577 | 32.06 | 33.56
8.27 | 0.946663129 | 0.8545742 | 32.06487 | 33.28653 | 30.35463 | 28.44581 | 32 | 33.56
8.28 | 0.945418176 | 0.8546756 | 32.0931 | 33.31436 | 30.3414 | 28.47297 | 32.06 | 33.56
8.29 | 0.943645478 | 0.849382 | 32.12106 | 33.34191 | 30.31089 | 28.32002 | 32.06 | 33.56
8.3 | 0.942249221 | 0.8447672 | 32.14874 | 33.36918 | 30.29213 | 28.18919 | 32.06 | 33.63
8.31 | 0.942016274 | 0.8443039 | 32.17616 | 33.39617 | 30.31047 | 28.19651 | 32.06 | 33.56
8.32 | 0.945756338 | 0.8493715 | 32.20331 | 33.42287 | 30.45648 | 28.38844 | 32.06 | 33.56
8.33 | 0.953484224 | 0.8484707 | 32.23018 | 33.4493 | 30.73097 | 28.38076 | 32.06 | 33.56
8.34 | 0.958923745 | 0.8450473 | 32.25679 | 33.47546 | 30.9318 | 28.28834 | 32.06 | 33.56
8.35 | 0.959148551 | 0.841206 | 32.28312 | 33.50133 | 30.96431 | 28.18152 | 32.06 | 33.56
8.36 | 0.958117982 | 0.8420731 | 32.30919 | 33.52693 | 30.95602 | 28.23212 | 32.13 | 33.56
8.37 | 0.960297525 | 0.8434455 | 32.335 | 33.55225 | 31.05122 | 28.2995 | 32.13 | 33.5
8.38 | 0.960951404 | 0.8468046 | 32.36053 | 33.5773 | 31.0969 | 28.43341 | 32.13 | 33.56
8.39 | 0.957021193 | 0.8531334 | 32.3858 | 33.60207 | 30.9939 | 28.66705 | 32.06 | 33.56
8.4 | 0.954456426 | 0.857215 | 32.41081 | 33.62657 | 30.93471 | 28.8252 | 32.13 | 33.56
8.41 | 0.95053903 | 0.8543596 | 32.43555 | 33.6508 | 30.83126 | 28.74988 | 32.13 | 33.56
8.42 | 0.945006532 | 0.8471531 | 32.46003 | 33.67475 | 30.67494 | 28.52767 | 32.13 | 33.56
8.43 | 0.937282604 | 0.838147 | 32.48424 | 33.69843 | 30.44691 | 28.24424 | 32.19 | 33.56
8.44 | 0.938021446 | 0.8348433 | 32.50819 | 33.72184 | 30.49338 | 28.15246 | 32.19 | 33.56
8.45 | 0.944030859 | 0.8370507 | 32.53188 | 33.74498 | 30.7111 | 28.24626 | 32.13 | 33.56
8.46 | 0.954273511 | 0.843556 | 32.55531 | 33.76786 | 31.06667 | 28.48508 | 32.13 | 33.56
8.47 | 0.966944492 | 0.8510238 | 32.57848 | 33.79046 | 31.50158 | 28.75649 | 32.19 | 33.56
8.48 | 0.97136101 | 0.8523606 | 32.60139 | 33.81279 | 31.66771 | 28.82069 | 32.19 | 33.56
8.49 | 0.969619264 | 0.850839 | 32.62403 | 33.83486 | 31.63289 | 28.78802 | 32.19 | 33.56
8.5 | 0.962074761 | 0.8476012 | 32.64643 | 33.85666 | 31.4083 | 28.69695 | 32.13 | 33.56
8.51 | 0.957566725 | 0.8521931 | 32.66856 | 33.8782 | 31.28232 | 28.87077 | 32.13 | 33.56
8.52 | 0.95243996 | 0.8582745 | 32.69043 | 33.89947 | 31.13568 | 29.09505 | 32.13 | 33.5
8.53 | 0.946257217 | 0.862798 | 32.71205 | 33.92048 | 30.95402 | 29.26652 | 32.19 | 33.56
8.54 | 0.937664918 | 0.8584986 | 32.73342 | 33.94122 | 30.69298 | 29.13849 | 32.19 | 33.56
8.55 | 0.937799882 | 0.8479937 | 32.75453 | 33.9617 | 30.71719 | 28.79931 | 32.25 | 33.56
8.56 | 0.942752812 | 0.837434 | 32.77538 | 33.98192 | 30.89908 | 28.45762 | 32.19 | 33.56
8.57 | 0.951863844 | 0.82888 | 32.79598 | 34.00188 | 31.21731 | 28.18348 | 32.25 | 33.5
8.58 | 0.957702655 | 0.8294081 | 32.81633 | 34.02158 | 31.42829 | 28.21777 | 32.19 | 33.56
8.59 | 0.961762149 | 0.833038 | 32.83643 | 34.04101 | 31.58083 | 28.35746 | 32.25 | 33.5
8.6 | 0.963161847 | 0.8380733 | 32.85627 | 34.06019 | 31.64591 | 28.54494 | 32.25 | 33.56
8.61 | 0.956783591 | 0.8381831 | 32.87587 | 34.07911 | 31.45509 | 28.56454 | 32.19 | 33.56
8.62 | 0.946866557 | 0.8349405 | 32.89521 | 34.09778 | 31.14738 | 28.46961 | 32.19 | 33.56
8.63 | 0.938770396 | 0.8316799 | 32.91431 | 34.11619 | 30.89898 | 28.37374 | 32.19 | 33.56
8.64 | 0.938647474 | 0.8316304 | 32.93316 | 34.13434 | 30.91262 | 28.38715 | 32.19 | 33.56
8.65 | 0.941699943 | 0.8350333 | 32.95176 | 34.15223 | 31.03067 | 28.51825 | 32.25 | 33.56
8.66 | 0.944845666 | 0.8383847 | 32.97011 | 34.16988 | 31.15166 | 28.6475 | 32.19 | 33.56
8.67 | 0.947298533 | 0.840759 | 32.98821 | 34.18727 | 31.24969 | 28.74325 | 32.25 | 33.56
8.68 | 0.950667323 | 0.8377682 | 33.00608 | 34.2044 | 31.3778 | 28.65536 | 32.25 | 33.56
8.69 | 0.951414151 | 0.8340291 | 33.02369 | 34.22129 | 31.41921 | 28.54155 | 32.25 | 33.56
8.7 | 0.949677626 | 0.8299749 | 33.04106 | 34.23792 | 31.37836 | 28.41662 | 32.25 | 33.5
8.71 | 0.950161539 | 0.829583 | 33.05819 | 34.25431 | 31.41062 | 28.41679 | 32.25 | 33.5
8.72 | 0.948358157 | 0.8284007 | 33.07508 | 34.27044 | 31.36702 | 28.38966 | 32.25 | 33.5
8.73 | 0.945088228 | 0.8269041 | 33.09173 | 34.28633 | 31.2746 | 28.3515 | 32.19 | 33.5
8.74 | 0.942877428 | 0.8271872 | 33.10813 | 34.30197 | 31.21691 | 28.37415 | 32.25 | 33.5
8.75 | 0.948646197 | 0.8318931 | 33.12429 | 34.31736 | 31.42323 | 28.54838 | 32.25 | 33.5
8.76 | 0.958356736 | 0.8384781 | 33.14022 | 34.3325 | 31.76015 | 28.78705 | 32.25 | 33.56
8.77 | 0.96614205 | 0.842512 | 33.1559 | 34.3474 | 32.03331 | 28.9381 | 32.31 | 33.5
8.78 | 0.967571025 | 0.8426667 | 33.17135 | 34.36206 | 32.09564 | 28.95576 | 32.31 | 33.56
8.79 | 0.963973137 | 0.8418848 | 33.18656 | 34.37647 | 31.99095 | 28.94103 | 32.31 | 33.56
8.8 | 0.951852802 | 0.8443246 | 33.20153 | 34.39064 | 31.60297 | 29.03687 | 32.31 | 33.56
8.81 | 0.946340352 | 0.8442237 | 33.21627 | 34.40457 | 31.4339 | 29.04515 | 32.31 | 33.56
8.82 | 0.94664187 | 0.8418373 | 33.23078 | 34.41825 | 31.45764 | 28.97457 | 32.31 | 33.63
8.83 | 0.95846064 | 0.834838 | 33.24505 | 34.4317 | 31.86407 | 28.74489 | 32.31 | 33.56
8.84 | 0.960320636 | 0.8275702 | 33.25908 | 34.44491 | 31.93938 | 28.50558 | 32.31 | 33.56
8.85 | 0.957766894 | 0.82108 | 33.27288 | 34.45787 | 31.86767 | 28.29267 | 32.31 | 33.63
8.86 | 0.953807971 | 0.8180649 | 33.28646 | 34.4706 | 31.74889 | 28.19919 | 32.31 | 33.56
8.87 | 0.959969956 | 0.8212141 | 33.2998 | 34.48309 | 31.9668 | 28.318 | 32.31 | 33.63
8.88 | 0.968990315 | 0.8264798 | 33.31291 | 34.49535 | 32.27988 | 28.50971 | 32.31 | 33.63
8.89 | 0.970034128 | 0.8286807 | 33.32579 | 34.50737 | 32.32715 | 28.59559 | 32.38 | 33.63
8.9 | 0.965116514 | 0.8315569 | 33.33844 | 34.51915 | 32.17548 | 28.70464 | 32.31 | 33.63
8.91 | 0.956999566 | 0.8351923 | 33.35086 | 34.5307 | 31.91676 | 28.83978 | 32.38 | 33.56
8.92 | 0.948925787 | 0.8416717 | 33.36306 | 34.54202 | 31.65907 | 29.07304 | 32.31 | 33.56
8.93 | 0.938130191 | 0.8408328 | 33.37503 | 34.55311 | 31.31012 | 29.05339 | 32.31 | 33.56
8.94 | 0.925942368 | 0.8345011 | 33.38677 | 34.56396 | 30.91423 | 28.84366 | 32.38 | 33.63
8.95 | 0.923355476 | 0.8209182 | 33.39829 | 34.57459 | 30.8385 | 28.38291 | 32.38 | 33.63
8.96 | 0.925986511 | 0.8112158 | 33.40959 | 34.58498 | 30.93683 | 28.05588 | 32.38 | 33.63
8.97 | 0.933705802 | 0.8052975 | 33.42066 | 34.59515 | 31.20507 | 27.85938 | 32.38 | 33.56
8.98 | 0.934047022 | 0.8101292 | 33.43151 | 34.60508 | 31.2266 | 28.03459 | 32.38 | 33.63
8.99 | 0.93486386 | 0.8160816 | 33.44214 | 34.61479 | 31.26385 | 28.2485 | 32.38 | 33.63
9 | 0.93687979 | 0.8229811 | 33.45255 | 34.62428 | 31.34102 | 28.49513 | 32.31 | 33.63
9.01 | 0.950528754 | 0.8241443 | 33.46273 | 34.63353 | 31.80729 | 28.54303 | 32.38 | 33.56
9.02 | 0.964093797 | 0.8240742 | 33.4727 | 34.64257 | 32.27082 | 28.54805 | 32.38 | 33.63
9.03 | 0.971746525 | 0.8235886 | 33.48245 | 34.65138 | 32.53645 | 28.53848 | 32.38 | 33.63
9.04 | 0.97303426 | 0.8265674 | 33.49198 | 34.65996 | 32.58885 | 28.64879 | 32.38 | 33.63
9.05 | 0.971857676 | 0.8304759 | 33.5013 | 34.66832 | 32.55849 | 28.79121 | 32.44 | 33.63
9.06 | 0.971949472 | 0.8309244 | 33.51039 | 34.67647 | 32.57041 | 28.81352 | 32.44 | 33.63
9.07 | 0.96643812 | 0.831953 | 33.51928 | 34.68439 | 32.39431 | 28.85578 | 32.38 | 33.63
9.08 | 0.956294958 | 0.8334611 | 33.52794 | 34.69209 | 32.0626 | 28.91451 | 32.44 | 33.56
9.09 | 0.948717575 | 0.8359723 | 33.5364 | 34.69957 | 31.81657 | 29.00788 | 32.44 | 33.63
9.1 | 0.944394298 | 0.8355672 | 33.54464 | 34.70684 | 31.67937 | 28.9999 | 32.44 | 33.63
9.11 | 0.9455011 | 0.8300585 | 33.55267 | 34.71388 | 31.72408 | 28.81455 | 32.44 | 33.63
9.12 | 0.947017529 | 0.8250134 | 33.56048 | 34.72071 | 31.78237 | 28.64505 | 32.44 | 33.63
9.13 | 0.948210998 | 0.8206215 | 33.56809 | 34.72733 | 31.82963 | 28.49799 | 32.44 | 33.56
9.14 | 0.947128034 | 0.8188466 | 33.57549 | 34.73373 | 31.80028 | 28.4416 | 32.44 | 33.63
9.15 | 0.94305748 | 0.8197212 | 33.58267 | 34.73991 | 31.67039 | 28.47704 | 32.44 | 33.63
9.16 | 0.936582172 | 0.8227283 | 33.58965 | 34.74589 | 31.45947 | 28.58643 | 32.44 | 33.63
9.17 | 0.933046918 | 0.8295001 | 33.59642 | 34.75165 | 31.34704 | 28.8265 | 32.5 | 33.63
9.18 | 0.928918751 | 0.8342583 | 33.60299 | 34.7572 | 31.21445 | 28.99648 | 32.5 | 33.63
9.19 | 0.923097911 | 0.8341474 | 33.60935 | 34.76254 | 31.02472 | 28.99708 | 32.5 | 33.56
9.2 | 0.91743489 | 0.8353164 | 33.6155 | 34.76766 | 30.84003 | 29.042 | 32.5 | 33.56
9.21 | 0.912737846 | 0.837305 | 33.62145 | 34.77258 | 30.68757 | 29.11526 | 32.5 | 33.56
9.22 | 0.922823398 | 0.8433312 | 33.62719 | 34.7773 | 31.03196 | 29.32878 | 32.5 | 33.56
9.23 | 0.938003872 | 0.844882 | 33.63274 | 34.7818 | 31.54764 | 29.38652 | 32.5 | 33.56
9.24 | 0.960266483 | 0.840212 | 33.63808 | 34.7861 | 32.30152 | 29.2277 | 32.5 | 33.63
9.25 | 0.97003101 | 0.8323282 | 33.64322 | 34.79019 | 32.63496 | 28.95686 | 32.5 | 33.56
9.26 | 0.974113989 | 0.8244375 | 33.64815 | 34.79408 | 32.77714 | 28.68554 | 32.5 | 33.63
9.27 | 0.963788467 | 0.8231642 | 33.65289 | 34.79776 | 32.43427 | 28.64427 | 32.56 | 33.63
9.28 | 0.959145172 | 0.8223086 | 33.65743 | 34.80124 | 32.28236 | 28.61736 | 32.56 | 33.63
9.29 | 0.960982983 | 0.8219295 | 33.66178 | 34.80452 | 32.34839 | 28.60686 | 32.56 | 33.63
9.3 | 0.961870556 | 0.8219649 | 33.66592 | 34.80759 | 32.38226 | 28.61062 | 32.63 | 33.63
9.31 | 0.960727576 | 0.823455 | 33.66987 | 34.81047 | 32.34757 | 28.66486 | 32.63 | 33.63
9.32 | 0.948215624 | 0.8334977 | 33.67362 | 34.81314 | 31.92985 | 29.01667 | 32.56 | 33.63
9.33 | 0.937208173 | 0.8443343 | 33.67718 | 34.81562 | 31.56253 | 29.39602 | 32.63 | 33.63
9.34 | 0.927949291 | 0.8560937 | 33.68054 | 34.8179 | 31.25383 | 29.80739 | 32.63 | 33.63
9.35 | 0.924657738 | 0.8566699 | 33.68371 | 34.81998 | 31.1459 | 29.82923 | 32.63 | 33.63
9.36 | 0.923023504 | 0.8531533 | 33.68669 | 34.82186 | 31.09361 | 29.70839 | 32.63 | 33.56
9.37 | 0.921352757 | 0.8404039 | 33.68947 | 34.82355 | 31.03989 | 29.26585 | 32.63 | 33.63
9.38 | 0.922544198 | 0.8314083 | 33.69207 | 34.82505 | 31.08242 | 28.95383 | 32.69 | 33.56
9.39 | 0.927966626 | 0.8279614 | 33.69447 | 34.82635 | 31.26735 | 28.83487 | 32.69 | 33.56
9.4 | 0.942921034 | 0.8302629 | 33.69669 | 34.82745 | 31.77332 | 28.91594 | 32.69 | 33.63
9.41 | 0.96186177 | 0.8349691 | 33.69872 | 34.82837 | 32.41351 | 29.08061 | 32.75 | 33.63
9.42 | 0.969860691 | 0.8362575 | 33.70055 | 34.82909 | 32.68484 | 29.12609 | 32.75 | 33.56
9.43 | 0.972507677 | 0.8366892 | 33.70221 | 34.82962 | 32.77565 | 29.14157 | 32.75 | 33.63
9.44 | 0.962010204 | 0.835017 | 33.70367 | 34.82996 | 32.42328 | 29.08361 | 32.75 | 33.56
9.45 | 0.949831142 | 0.8329496 | 33.70495 | 34.83011 | 32.01401 | 29.01173 | 32.75 | 33.56
9.46 | 0.936394901 | 0.8305866 | 33.70605 | 34.83008 | 31.56217 | 28.9294 | 32.75 | 33.63
9.47 | 0.928406217 | 0.8318847 | 33.70696 | 34.82985 | 31.29375 | 28.97442 | 32.81 | 33.56
9.48 | 0.922808407 | 0.8343452 | 33.70768 | 34.82944 | 31.10573 | 29.05978 | 32.81 | 33.56
9.49 | 0.927717842 | 0.8405798 | 33.70823 | 34.82885 | 31.27173 | 29.27643 | 32.81 | 33.63
9.5 | 0.932525864 | 0.8451655 | 33.70859 | 34.82807 | 31.43413 | 29.43548 | 32.81 | 33.63
9.51 | 0.937170545 | 0.8470956 | 33.70878 | 34.8271 | 31.59087 | 29.50189 | 32.81 | 33.63
9.52 | 0.935004714 | 0.845055 | 33.70878 | 34.82595 | 31.51787 | 29.42985 | 32.88 | 33.63
9.53 | 0.929018406 | 0.840787 | 33.7086 | 34.82462 | 31.31591 | 29.28009 | 32.81 | 33.63
9.54 | 0.936806356 | 0.8382299 | 33.70825 | 34.82311 | 31.5781 | 29.18977 | 32.88 | 33.63
9.55 | 0.947385194 | 0.8371474 | 33.70771 | 34.82141 | 31.93419 | 29.15066 | 32.88 | 33.63
9.56 | 0.965045299 | 0.8440766 | 33.707 | 34.81954 | 32.52879 | 29.39036 | 32.94 | 33.63
9.57 | 0.97315036 | 0.8488311 | 33.70612 | 34.81749 | 32.80112 | 29.55416 | 32.88 | 33.63
9.58 | 0.965316843 | 0.8499579 | 33.70506 | 34.81525 | 32.53606 | 29.5915 | 32.94 | 33.63
9.59 | 0.957925852 | 0.8450507 | 33.70382 | 34.81284 | 32.28576 | 29.41862 | 32.94 | 33.63
9.6 | 0.950821914 | 0.8362293 | 33.70241 | 34.81026 | 32.04499 | 29.10935 | 32.88 | 33.63
9.61 | 0.952991485 | 0.833705 | 33.70083 | 34.80749 | 32.1166 | 29.01918 | 32.94 | 33.63
9.62 | 0.956546656 | 0.8327527 | 33.69907 | 34.80455 | 32.23474 | 28.98358 | 33 | 33.56
9.63 | 0.950854954 | 0.8374203 | 33.69715 | 34.80144 | 32.0411 | 29.14343 | 32.94 | 33.63
9.64 | 0.94656863 | 0.841145 | 33.69505 | 34.79815 | 31.89468 | 29.27029 | 33 | 33.63
9.65 | 0.946233876 | 0.8422181 | 33.69278 | 34.79469 | 31.88125 | 29.30472 | 33 | 33.63
9.66 | 0.949999992 | 0.8426082 | 33.69034 | 34.79106 | 32.00583 | 29.31523 | 33 | 33.63
9.67 | 0.95843383 | 0.8422208 | 33.68774 | 34.78726 | 32.28747 | 29.29855 | 33 | 33.56
9.68 | 0.96252638 | 0.8406456 | 33.68497 | 34.78328 | 32.42267 | 29.24041 | 33 | 33.63
9.69 | 0.964444811 | 0.8384757 | 33.68203 | 34.77914 | 32.48445 | 29.16146 | 33 | 33.63
9.7 | 0.963535096 | 0.833409 | 33.67892 | 34.77482 | 32.45082 | 28.98165 | 33.06 | 33.63
9.71 | 0.962023636 | 0.8280064 | 33.67565 | 34.77034 | 32.39677 | 28.79007 | 33 | 33.56
9.72 | 0.957543429 | 0.8257518 | 33.67221 | 34.76569 | 32.2426 | 28.70783 | 33 | 33.63
9.73 | 0.952928358 | 0.824004 | 33.66861 | 34.76088 | 32.08377 | 28.6431 | 33.06 | 33.63
9.74 | 0.947839715 | 0.8240359 | 33.66485 | 34.7559 | 31.90888 | 28.64011 | 33.06 | 33.63
9.75 | 0.941641465 | 0.8238248 | 33.66092 | 34.75075 | 31.69652 | 28.62853 | 33.06 | 33.63
9.76 | 0.933730292 | 0.8232388 | 33.65683 | 34.74544 | 31.4264 | 28.60379 | 33.13 | 33.63
9.77 | 0.925318846 | 0.8262518 | 33.65258 | 34.73997 | 31.13937 | 28.70396 | 33.13 | 33.63
9.78 | 0.916510656 | 0.832119 | 33.64817 | 34.73433 | 30.83891 | 28.90309 | 33.13 | 33.63
9.79 | 0.917304673 | 0.8384561 | 33.6436 | 34.72853 | 30.86144 | 29.11835 | 33.13 | 33.63
9.8 | 0.921919317 | 0.8449803 | 33.63888 | 34.72257 | 31.01233 | 29.33989 | 33.13 | 33.63
9.81 | 0.9323435 | 0.8429682 | 33.63399 | 34.71645 | 31.35843 | 29.26486 | 33.13 | 33.63
9.82 | 0.943616897 | 0.8396018 | 33.62895 | 34.71017 | 31.73284 | 29.14272 | 33.13 | 33.63
9.83 | 0.949877336 | 0.8327665 | 33.62375 | 34.70373 | 31.93844 | 28.9001 | 33.19 | 33.63
9.84 | 0.954883372 | 0.8265894 | 33.6184 | 34.69714 | 32.10165 | 28.68028 | 33.19 | 33.63
9.85 | 0.952574365 | 0.8242507 | 33.61289 | 34.69038 | 32.01877 | 28.59357 | 33.19 | 33.63
9.86 | 0.948914098 | 0.8232042 | 33.60722 | 34.68347 | 31.89037 | 28.55158 | 33.13 | 33.63
9.87 | 0.941708088 | 0.8255482 | 33.6014 | 34.6764 | 31.64271 | 28.62704 | 33.13 | 33.63
9.88 | 0.936218704 | 0.8288264 | 33.59543 | 34.66918 | 31.45267 | 28.73473 | 33.19 | 33.69
9.89 | 0.933321852 | 0.8335156 | 33.58931 | 34.66181 | 31.34964 | 28.89116 | 33.19 | 33.63
9.9 | 0.932483749 | 0.8379358 | 33.58304 | 34.65428 | 31.31564 | 29.03806 | 33.25 | 33.69
9.91 | 0.933595123 | 0.8421013 | 33.57661 | 34.6466 | 31.34696 | 29.17594 | 33.25 | 33.63
9.92 | 0.936751671 | 0.8444974 | 33.57004 | 34.63876 | 31.44679 | 29.25235 | 33.25 | 33.63
9.93 | 0.941152762 | 0.8458169 | 33.56332 | 34.63078 | 31.58821 | 29.2913 | 33.25 | 33.69
9.94 | 0.9454541 | 0.843604 | 33.55644 | 34.62264 | 31.72608 | 29.2078 | 33.25 | 33.63
9.95 | 0.949717124 | 0.8400343 | 33.54942 | 34.61436 | 31.86246 | 29.07725 | 33.31 | 33.63
9.96 | 0.952267304 | 0.8361789 | 33.54226 | 34.60593 | 31.9412 | 28.93674 | 33.31 | 33.63
9.97 | 0.954431288 | 0.832259 | 33.53495 | 34.59734 | 32.0068 | 28.79395 | 33.25 | 33.63
9.98 | 0.960169193 | 0.8345055 | 33.52749 | 34.58861 | 32.19206 | 28.86439 | 33.31 | 33.69
9.99 | 0.966294528 | 0.8374205 | 33.51989 | 34.57974 | 32.39008 | 28.95778 | 33.31 | 33.69
10 | 0.971114417 | 0.8418101 | 33.51214 | 34.57072 | 32.54412 | 29.10198 | 33.31 | 33.69
10.01 | 0.975466578 | 0.8459027 | 33.50425 | 34.56155 | 32.68227 | 29.23571 | 33.38 | 33.69
10.02 | 0.97181723 | 0.8441065 | 33.49622 | 34.55224 | 32.5522 | 29.16577 | 33.38 | 33.63
10.03 | 0.967531419 | 0.842252 | 33.48804 | 34.54278 | 32.40073 | 29.09373 | 33.38 | 33.63
10.04 | 0.958410883 | 0.8399548 | 33.47973 | 34.53318 | 32.08733 | 29.00631 | 33.44 | 33.69
10.05 | 0.950429741 | 0.8386752 | 33.47127 | 34.52344 | 31.81209 | 28.95396 | 33.38 | 33.75
10.06 | 0.94790456 | 0.8422685 | 33.46267 | 34.51356 | 31.71942 | 29.06969 | 33.44 | 33.69
10.07 | 0.946984045 | 0.8454722 | 33.45394 | 34.50354 | 31.68034 | 29.17178 | 33.38 | 33.69
10.08 | 0.951698959 | 0.8473077 | 33.44506 | 34.49338 | 31.82963 | 29.2265 | 33.5 | 33.69
10.09 | 0.955008378 | 0.8483985 | 33.43605 | 34.48307 | 31.93171 | 29.25539 | 33.44 | 33.69
10.1 | 0.954377646 | 0.8474018 | 33.4269 | 34.47263 | 31.90189 | 29.21217 | 33.44 | 33.63
10.11 | 0.954206318 | 0.8466349 | 33.41762 | 34.46206 | 31.8873 | 29.17678 | 33.5 | 33.75
10.12 | 0.955124619 | 0.846413 | 33.4082 | 34.45134 | 31.90899 | 29.16006 | 33.5 | 33.69
10.13 | 0.956680852 | 0.8453952 | 33.39865 | 34.44049 | 31.95184 | 29.11583 | 33.56 | 33.69
10.14 | 0.959576966 | 0.842706 | 33.38896 | 34.4295 | 32.03927 | 29.01395 | 33.56 | 33.69
10.15 | 0.961154629 | 0.8414178 | 33.37913 | 34.41838 | 32.08251 | 28.96024 | 33.56 | 33.69
10.16 | 0.960181909 | 0.8428397 | 33.36918 | 34.40712 | 32.04048 | 28.99969 | 33.5 | 33.69
10.17 | 0.959086787 | 0.84567 | 33.35909 | 34.39573 | 31.99426 | 29.08744 | 33.56 | 33.69
10.18 | 0.957765601 | 0.8511014 | 33.34887 | 34.38421 | 31.9404 | 29.26445 | 33.56 | 33.75
10.19 | 0.956143762 | 0.854681 | 33.33852 | 34.37256 | 31.87642 | 29.37757 | 33.63 | 33.75
10.2 | 0.953973069 | 0.8548802 | 33.32804 | 34.36077 | 31.79406 | 29.37434 | 33.63 | 33.75
10.21 | 0.953375686 | 0.854144 | 33.31743 | 34.34885 | 31.76403 | 29.33887 | 33.63 | 33.75
10.22 | 0.955716849 | 0.8516609 | 33.3067 | 34.33681 | 31.83177 | 29.24331 | 33.63 | 33.75
10.23 | 0.958661664 | 0.8503516 | 33.29583 | 34.32463 | 31.91944 | 29.188 | 33.63 | 33.75
10.24 | 0.962801622 | 0.8513662 | 33.28484 | 34.31233 | 32.0467 | 29.21235 | 33.63 | 33.69
10.25 | 0.964731864 | 0.8517679 | 33.27372 | 34.29989 | 32.10022 | 29.21555 | 33.69 | 33.69
10.26 | 0.961845947 | 0.8508336 | 33.26247 | 34.28733 | 31.99338 | 29.17282 | 33.69 | 33.69
10.27 | 0.958237072 | 0.8499236 | 33.2511 | 34.27465 | 31.86244 | 29.13083 | 33.69 | 33.75
10.28 | 0.952818292 | 0.8490745 | 33.23961 | 34.26184 | 31.67131 | 29.09085 | 33.69 | 33.75
10.29 | 0.948706823 | 0.849571 | 33.22799 | 34.2489 | 31.52362 | 29.09687 | 33.69 | 33.75
10.3 | 0.948553117 | 0.8541413 | 33.21625 | 34.23584 | 31.50737 | 29.24224 | 33.75 | 33.75
10.31 | 0.949610715 | 0.858148 | 33.20438 | 34.22265 | 31.53124 | 29.3681 | 33.75 | 33.75
10.32 | 0.95542206 | 0.8599423 | 33.1924 | 34.20935 | 31.71275 | 29.41806 | 33.69 | 33.81
10.33 | 0.960973519 | 0.8612377 | 33.18029 | 34.19592 | 31.88538 | 29.45081 | 33.75 | 33.75
10.34 | 0.96504866 | 0.8596984 | 33.16806 | 34.18236 | 32.00879 | 29.38653 | 33.75 | 33.81
10.35 | 0.968577079 | 0.8582411 | 33.15571 | 34.16869 | 32.11386 | 29.32497 | 33.75 | 33.81
10.36 | 0.966447155 | 0.8576309 | 33.14324 | 34.1549 | 32.03119 | 29.2923 | 33.75 | 33.81
10.37 | 0.964275185 | 0.8570102 | 33.13066 | 34.14099 | 31.94707 | 29.25917 | 33.75 | 33.75
10.38 | 0.959845826 | 0.8558289 | 33.11795 | 34.12696 | 31.78813 | 29.20684 | 33.81 | 33.81
10.39 | 0.955416467 | 0.8546477 | 33.10513 | 34.11281 | 31.62919 | 29.15443 | 33.81 | 33.81
10.4 | 0.953988121 | 0.8537289 | 33.09219 | 34.09854 | 31.56956 | 29.11091 | 33.75 | 33.81
10.41 | 0.952750767 | 0.8528268 | 33.07914 | 34.08416 | 31.51617 | 29.06788 | 33.81 | 33.75
10.42 | 0.953519228 | 0.8553302 | 33.06597 | 34.06966 | 31.52904 | 29.14081 | 33.81 | 33.81
10.43 | 0.954631429 | 0.8584172 | 33.05268 | 34.05504 | 31.55313 | 29.23343 | 33.81 | 33.75
10.44 | 0.953532969 | 0.8595828 | 33.03928 | 34.04031 | 31.50405 | 29.26046 | 33.81 | 33.81
10.45 | 0.951731953 | 0.8601376 | 33.02577 | 34.02547 | 31.43168 | 29.26658 | 33.81 | 33.81
10.46 | 0.951275111 | 0.8579347 | 33.01215 | 34.01051 | 31.40363 | 29.17879 | 33.81 | 33.75
10.47 | 0.951524613 | 0.8542825 | 32.99841 | 33.99544 | 31.3988 | 29.04171 | 33.81 | 33.81
10.48 | 0.953253868 | 0.8524188 | 32.98456 | 33.98025 | 31.44266 | 28.96541 | 33.88 | 33.81
10.49 | 0.956224894 | 0.8520558 | 32.9706 | 33.96496 | 31.52731 | 28.94004 | 33.88 | 33.81
10.5 | 0.958684633 | 0.8522233 | 32.95653 | 33.94955 | 31.59492 | 28.9326 | 33.88 | 33.88
10.51 | 0.960447988 | 0.8531132 | 32.94235 | 33.93404 | 31.63942 | 28.94957 | 33.88 | 33.81
10.52 | 0.961632095 | 0.854485 | 32.92806 | 33.91841 | 31.66468 | 28.98277 | 33.88 | 33.88
10.53 | 0.961427939 | 0.8570115 | 32.91367 | 33.90268 | 31.64412 | 29.05499 | 33.88 | 33.81
10.54 | 0.960597579 | 0.8594303 | 32.89916 | 33.88683 | 31.60286 | 29.12337 | 33.94 | 33.75
10.55 | 0.956399619 | 0.8612694 | 32.88455 | 33.87088 | 31.45077 | 29.17196 | 33.88 | 33.81
10.56 | 0.952214268 | 0.8630601 | 32.86983 | 33.85483 | 31.29913 | 29.21875 | 33.94 | 33.88
10.57 | 0.949220266 | 0.8602821 | 32.85501 | 33.83866 | 31.18664 | 29.11079 | 33.94 | 33.81
10.58 | 0.946226263 | 0.857504 | 32.84008 | 33.82239 | 31.07415 | 29.00284 | 33.94 | 33.88
10.59 | 0.945374913 | 0.85578 | 32.82505 | 33.80602 | 31.03198 | 28.93051 | 33.94 | 33.81
10.6 | 0.944885785 | 0.8542342 | 32.80991 | 33.78954 | 31.00162 | 28.86418 | 33.94 | 33.81
10.61 | 0.943522312 | 0.8553921 | 32.79467 | 33.77295 | 30.9425 | 28.88912 | 33.94 | 33.81
10.62 | 0.941768762 | 0.8577562 | 32.77932 | 33.75627 | 30.87054 | 28.95465 | 33.94 | 33.81
10.63 | 0.940869263 | 0.8603029 | 32.76388 | 33.73948 | 30.82653 | 29.02617 | 34 | 33.81
10.64 | 0.940762123 | 0.8630189 | 32.74833 | 33.72259 | 30.80839 | 29.10323 | 33.94 | 33.88
10.65 | 0.94228261 | 0.8649484 | 32.73268 | 33.7056 | 30.84344 | 29.1536 | 33.94 | 33.81
10.66 | 0.94700453 | 0.8653307 | 32.71693 | 33.6885 | 30.98308 | 29.1517 | 33.94 | 33.81
10.67 | 0.951696083 | 0.8657113 | 32.70108 | 33.67131 | 31.12149 | 29.14963 | 33.94 | 33.81
10.68 | 0.956210551 | 0.8660816 | 32.68513 | 33.65402 | 31.25387 | 29.14712 | 34 | 33.81
10.69 | 0.96072502 | 0.8664519 | 32.66909 | 33.63662 | 31.38601 | 29.14452 | 34 | 33.81
10.7 | 0.959323098 | 0.8651148 | 32.65294 | 33.61913 | 31.32472 | 29.08441 | 34 | 33.81
10.71 | 0.957587984 | 0.8636816 | 32.6367 | 33.60155 | 31.25251 | 29.02104 | 34.06 | 33.88
10.72 | 0.955192401 | 0.8608881 | 32.62036 | 33.58386 | 31.15872 | 28.91195 | 34 | 33.88
10.73 | 0.952562217 | 0.8576113 | 32.60393 | 33.56608 | 31.05727 | 28.78665 | 34 | 33.81
10.74 | 0.952269934 | 0.8565073 | 32.58739 | 33.5482 | 31.032 | 28.73428 | 34.06 | 33.81
10.75 | 0.954136026 | 0.8574092 | 32.57077 | 33.53023 | 31.07694 | 28.74913 | 34.06 | 33.81
10.76 | 0.956278549 | 0.8587512 | 32.55405 | 33.51216 | 31.13074 | 28.77861 | 34.06 | 33.81
10.77 | 0.959088653 | 0.861156 | 32.53723 | 33.494 | 31.20609 | 28.84356 | 34.06 | 33.88
10.78 | 0.96177778 | 0.8635186 | 32.52033 | 33.47575 | 31.27733 | 28.90693 | 34.06 | 33.88
10.79 | 0.962444024 | 0.8651741 | 32.50332 | 33.4574 | 31.28263 | 28.94648 | 34.06 | 33.88
10.8 | 0.963110269 | 0.8668296 | 32.48623 | 33.43896 | 31.28782 | 28.98588 | 34.06 | 33.88
10.81 | 0.96114661 | 0.8668283 | 32.46905 | 33.42043 | 31.20752 | 28.96977 | 34.06 | 33.88
10.82 | 0.958568919 | 0.8664401 | 32.45177 | 33.40181 | 31.10726 | 28.94066 | 34.13 | 33.88
10.83 | 0.954796131 | 0.8644342 | 32.43441 | 33.38309 | 30.96825 | 28.85749 | 34.13 | 33.88
10.84 | 0.950067519 | 0.8611346 | 32.41695 | 33.36429 | 30.79829 | 28.73114 | 34.13 | 33.88
10.85 | 0.94592973 | 0.8582965 | 32.39941 | 33.3454 | 30.64756 | 28.62024 | 34.19 | 33.81
10.86 | 0.943230785 | 0.8565825 | 32.38177 | 33.32642 | 30.54348 | 28.54683 | 34.19 | 33.81
10.87 | 0.940541119 | 0.8548632 | 32.36405 | 33.30735 | 30.43972 | 28.47323 | 34.13 | 33.88
10.88 | 0.93838571 | 0.8528337 | 32.34624 | 33.28819 | 30.35325 | 28.38929 | 34.19 | 33.88
10.89 | 0.936230302 | 0.8508041 | 32.32834 | 33.26895 | 30.26678 | 28.30536 | 34.19 | 33.88
10.9 | 0.935382548 | 0.8499951 | 32.31036 | 33.24962 | 30.22255 | 28.26201 | 34.19 | 33.88
10.91 | 0.935009916 | 0.8496296 | 32.29229 | 33.2302 | 30.19361 | 28.23336 | 34.19 | 33.88
10.92 | 0.936609594 | 0.8498283 | 32.27414 | 33.2107 | 30.22827 | 28.22339 | 34.25 | 33.88
10.93 | 0.940716427 | 0.8507441 | 32.2559 | 33.19111 | 30.34365 | 28.23714 | 34.19 | 33.88
10.94 | 0.944494744 | 0.8513758 | 32.23757 | 33.17144 | 30.44822 | 28.24136 | 34.25 | 33.88
10.95 | 0.946211176 | 0.8502246 | 32.21917 | 33.15169 | 30.48614 | 28.18638 | 34.25 | 33.88
10.96 | 0.947927608 | 0.8490734 | 32.20068 | 33.13185 | 30.52391 | 28.13137 | 34.25 | 33.88
10.97 | 0.948364147 | 0.8493283 | 32.1821 | 33.11193 | 30.52035 | 28.1229 | 34.31 | 33.81
10.98 | 0.948528865 | 0.8498818 | 32.16345 | 33.09193 | 30.50796 | 28.12423 | 34.31 | 33.88
10.99 | 0.949745886 | 0.8504779 | 32.14471 | 33.07184 | 30.52931 | 28.12687 | 34.25 | 33.88
11 | 0.952005069 | 0.8511162 | 32.12589 | 33.05168 | 30.58401 | 28.13082 | 34.31 | 33.88
11.01 | 0.953735052 | 0.8517524 | 32.10699 | 33.03144 | 30.62156 | 28.1346 | 34.31 | 33.88
11.02 | 0.952884114 | 0.8523784 | 32.08801 | 33.01111 | 30.57616 | 28.13796 | 34.31 | 33.88
11.03 | 0.952033176 | 0.8530045 | 32.06896 | 32.99071 | 30.53071 | 28.14122 | 34.31 | 33.88
11.04 | 0.951008432 | 0.8529399 | 32.04982 | 32.97023 | 30.47965 | 28.12162 | 34.31 | 33.88
11.05 | 0.949947574 | 0.8527319 | 32.0306 | 32.94967 | 30.42739 | 28.09723 | 34.31 | 33.88
11.06 | 0.951259868 | 0.8524008 | 32.01131 | 32.92903 | 30.45107 | 28.06873 | 34.38 | 33.94
11.07 | 0.955186887 | 0.851934 | 31.99194 | 32.90831 | 30.55828 | 28.03571 | 34.38 | 33.94
11.08 | 0.95883478 | 0.8517104 | 31.97249 | 32.88752 | 30.65634 | 28.01064 | 34.31 | 33.94
11.09 | 0.960303666 | 0.8533845 | 31.95297 | 32.86665 | 30.68455 | 28.04789 | 34.38 | 33.88
11.1 | 0.961772552 | 0.8550585 | 31.93337 | 32.84571 | 30.71264 | 28.08501 | 34.44 | 33.88
11.11 | 0.958515024 | 0.8567651 | 31.91369 | 32.82469 | 30.58975 | 28.12305 | 34.38 | 33.88
11.12 | 0.953607244 | 0.8584829 | 31.89394 | 32.8036 | 30.4143 | 28.16133 | 34.38 | 33.94
11.13 | 0.950367654 | 0.8594752 | 31.87412 | 32.78244 | 30.29213 | 28.17569 | 34.44 | 33.94
11.14 | 0.950110853 | 0.8591702 | 31.85422 | 32.7612 | 30.26504 | 28.14744 | 34.38 | 33.94
11.15 | 0.949854052 | 0.8588651 | 31.83425 | 32.73988 | 30.23789 | 28.11914 | 34.44 | 33.94
11.16 | 0.952323731 | 0.8581291 | 31.81421 | 32.7185 | 30.29742 | 28.07669 | 34.44 | 33.94
11.17 | 0.954889671 | 0.8573778 | 31.79409 | 32.69704 | 30.35985 | 28.03372 | 34.44 | 33.94
11.18 | 0.953628807 | 0.8568713 | 31.7739 | 32.67551 | 30.30051 | 27.99871 | 34.44 | 34
11.19 | 0.949395255 | 0.8565548 | 31.75364 | 32.65392 | 30.14676 | 27.96987 | 34.44 | 33.94
11.2 | 0.945557965 | 0.8559829 | 31.73331 | 32.63225 | 30.00569 | 27.93265 | 34.44 | 33.94
11.21 | 0.943977907 | 0.8539567 | 31.71291 | 32.61051 | 29.93629 | 27.84796 | 34.5 | 33.94
11.22 | 0.942397849 | 0.8519304 | 31.69245 | 32.5887 | 29.86689 | 27.76331 | 34.5 | 33.94
11.23 | 0.944269725 | 0.8521124 | 31.67191 | 32.56682 | 29.90682 | 27.7506 | 34.5 | 34
11.24 | 0.947448219 | 0.8531303 | 31.6513 | 32.54488 | 29.98797 | 27.76502 | 34.5 | 33.94
11.25 | 0.94982121 | 0.8544714 | 31.63062 | 32.52287 | 30.04344 | 27.78986 | 34.5 | 33.94
11.26 | 0.95023148 | 0.8565999 | 31.60988 | 32.50079 | 30.0367 | 27.84017 | 34.5 | 33.94
11.27 | 0.950641749 | 0.8587284 | 31.58907 | 32.47864 | 30.02989 | 27.89033 | 34.56 | 33.94
11.28 | 0.951514328 | 0.8578308 | 31.56819 | 32.45643 | 30.03759 | 27.84212 | 34.5 | 34
11.29 | 0.952471086 | 0.8563822 | 31.54725 | 32.43415 | 30.04784 | 27.77603 | 34.56 | 33.94
11.3 | 0.954922911 | 0.8554916 | 31.52624 | 32.41181 | 30.10513 | 27.72803 | 34.56 | 34
11.31 | 0.959710336 | 0.8554727 | 31.50516 | 32.3894 | 30.23583 | 27.70825 | 34.56 | 34
11.32 | 0.964497762 | 0.8554539 | 31.48402 | 32.36693 | 30.36627 | 27.68841 | 34.56 | 34
11.33 | 0.966627171 | 0.8539097 | 31.46282 | 32.34439 | 30.41281 | 27.61919 | 34.56 | 34.06
11.34 | 0.968537621 | 0.8522399 | 31.44155 | 32.32179 | 30.45232 | 27.54592 | 34.56 | 34.06
11.35 | 0.967954291 | 0.8493386 | 31.42022 | 32.29913 | 30.41333 | 27.43289 | 34.56 | 34
11.36 | 0.96428209 | 0.8449119 | 31.39882 | 32.2764 | 30.27732 | 27.27072 | 34.56 | 34
11.37 | 0.960609888 | 0.8404852 | 31.37736 | 32.25361 | 30.14141 | 27.10869 | 34.63 | 34
11.38 | 0.958967929 | 0.8409495 | 31.35585 | 32.23077 | 30.06925 | 27.10445 | 34.69 | 34
11.39 | 0.957413551 | 0.8416248 | 31.33426 | 32.20786 | 29.99985 | 27.10693 | 34.63 | 34.06
11.4 | 0.957121882 | 0.8433881 | 31.31262 | 32.18489 | 29.97 | 27.14435 | 34.63 | 34.06
11.41 | 0.95831459 | 0.8464306 | 31.29092 | 32.16186 | 29.98654 | 27.22278 | 34.69 | 34.13
11.42 | 0.959507298 | 0.8494731 | 31.26916 | 32.13877 | 30.00298 | 27.30102 | 34.63 | 34.06
11.43 | 0.957979266 | 0.8486381 | 31.24733 | 32.11562 | 29.9343 | 27.25454 | 34.63 | 34.06
11.44 | 0.956306992 | 0.8475976 | 31.22545 | 32.09241 | 29.86112 | 27.20145 | 34.69 | 34.06
11.45 | 0.953787979 | 0.8464784 | 31.20351 | 32.06915 | 29.76153 | 27.14584 | 34.69 | 34.06
11.46 | 0.950139978 | 0.8452544 | 31.18151 | 32.04583 | 29.6268 | 27.08688 | 34.69 | 34.13
11.47 | 0.946491978 | 0.8440304 | 31.15945 | 32.02245 | 29.49217 | 27.02792 | 34.69 | 34.13
11.48 | 0.946780138 | 0.8456682 | 31.13734 | 31.99901 | 29.48021 | 27.06055 | 34.69 | 34.06
11.49 | 0.947523541 | 0.847637 | 31.11517 | 31.97552 | 29.48235 | 27.10363 | 34.69 | 34.06
11.5 | 0.949000925 | 0.8496875 | 31.09294 | 31.95197 | 29.50723 | 27.14919 | 34.75 | 34.06
11.51 | 0.951824384 | 0.8518877 | 31.07065 | 31.92837 | 29.57381 | 27.19938 | 34.75 | 34.13
11.52 | 0.954647843 | 0.8540878 | 31.04831 | 31.90471 | 29.64021 | 27.24942 | 34.75 | 34.13
11.53 | 0.955270942 | 0.8540472 | 31.02592 | 31.88099 | 29.63816 | 27.22787 | 34.75 | 34.13
11.54 | 0.955337385 | 0.8534397 | 31.00347 | 31.85723 | 29.61877 | 27.18822 | 34.75 | 34.13
11.55 | 0.955566514 | 0.8527938 | 30.98096 | 31.83341 | 29.60437 | 27.14733 | 34.75 | 34.13
11.56 | 0.956334361 | 0.8520211 | 30.9584 | 31.80953 | 29.60659 | 27.10239 | 34.75 | 34.13
11.57 | 0.957102208 | 0.8512483 | 30.93579 | 31.78561 | 29.60871 | 27.05744 | 34.81 | 34.13
11.58 | 0.958511755 | 0.8527659 | 30.91313 | 31.76163 | 29.63059 | 27.08523 | 34.75 | 34.13
11.59 | 0.960260291 | 0.8554934 | 30.89041 | 31.7376 | 29.66283 | 27.1513 | 34.81 | 34.13
11.6 | 0.961881823 | 0.8581122 | 30.86764 | 31.71351 | 29.69102 | 27.21375 | 34.81 | 34.13
11.61 | 0.961682331 | 0.8591729 | 30.84481 | 31.68938 | 29.66291 | 27.22666 | 34.81 | 34.13
11.62 | 0.961482839 | 0.8602337 | 30.82194 | 31.6652 | 29.63477 | 27.23947 | 34.81 | 34.19
11.63 | 0.960786229 | 0.8599847 | 30.79902 | 31.64096 | 29.59127 | 27.21074 | 34.88 | 34.19
11.64 | 0.959516391 | 0.8582255 | 30.77604 | 31.61668 | 29.53011 | 27.13424 | 34.81 | 34.19
11.65 | 0.958246553 | 0.8564662 | 30.75301 | 31.59235 | 29.46897 | 27.05778 | 34.88 | 34.19
11.66 | 0.960428797 | 0.8561628 | 30.72994 | 31.56797 | 29.51392 | 27.02732 | 34.88 | 34.19
11.67 | 0.963210672 | 0.8561124 | 30.70681 | 31.54354 | 29.57713 | 27.00481 | 34.94 | 34.13
11.68 | 0.9658841 | 0.8563993 | 30.68364 | 31.51906 | 29.63684 | 26.9929 | 34.88 | 34.19
11.69 | 0.968189915 | 0.8578298 | 30.66042 | 31.49453 | 29.68511 | 27.01695 | 34.94 | 34.19
11.7 | 0.970495729 | 0.8592604 | 30.63715 | 31.46996 | 29.73322 | 27.04089 | 34.94 | 34.19
11.71 | 0.969263694 | 0.8607468 | 30.61383 | 31.44534 | 29.67287 | 27.06647 | 34.88 | 34.19
11.72 | 0.965590826 | 0.8622715 | 30.59046 | 31.42067 | 29.53787 | 27.09315 | 34.94 | 34.19
11.73 | 0.961917958 | 0.8637963 | 30.56705 | 31.39596 | 29.403 | 27.11972 | 35 | 34.25
11.74 | 0.958117887 | 0.8644732 | 30.54359 | 31.37121 | 29.26436 | 27.11957 | 35 | 34.25
11.75 | 0.954310235 | 0.8650995 | 30.52009 | 31.3464 | 29.12563 | 27.11776 | 35.13 | 34.19
11.76 | 0.95188675 | 0.8649559 | 30.49654 | 31.32156 | 29.02925 | 27.09176 | 35.13 | 34.19
11.77 | 0.952956875 | 0.8628689 | 30.47294 | 31.29667 | 29.0394 | 27.00492 | 35.13 | 34.19
11.78 | 0.954027001 | 0.8607819 | 30.4493 | 31.27173 | 29.04946 | 26.91814 | 35.13 | 34.19
11.79 | 0.957795658 | 0.8577949 | 30.42562 | 31.24675 | 29.14152 | 26.80331 | 35.13 | 34.19
11.8 | 0.9632774 | 0.8542367 | 30.40189 | 31.22173 | 29.28545 | 26.67075 | 35.13 | 34.19
11.81 | 0.968759142 | 0.8506784 | 30.37811 | 31.19667 | 29.42908 | 26.53833 | 35.13 | 34.19
11.82 | 0.969669128 | 0.8505322 | 30.3543 | 31.17156 | 29.43362 | 26.51242 | 35.19 | 34.25
11.83 | 0.97022139 | 0.850653 | 30.33044 | 31.14641 | 29.42724 | 26.49479 | 35.13 | 34.19
11.84 | 0.9695709 | 0.8519451 | 30.30654 | 31.12122 | 29.38434 | 26.51357 | 35.13 | 34.19
11.85 | 0.964914622 | 0.8571382 | 30.28259 | 31.09599 | 29.22012 | 26.65356 | 35.19 | 34.19
11.86 | 0.960258343 | 0.8623313 | 30.25861 | 31.07072 | 29.05608 | 26.79325 | 35.25 | 34.19
11.87 | 0.957164805 | 0.867343 | 30.23458 | 31.04541 | 28.93947 | 26.92702 | 35.19 | 34.19
11.88 | 0.955501908 | 0.8721886 | 30.21051 | 31.02005 | 28.8662 | 27.05534 | 35.25 | 34.25
11.89 | 0.953839011 | 0.8770342 | 30.1864 | 30.99466 | 28.79297 | 27.18338 | 35.25 | 34.19
11.9 | 0.953662718 | 0.8786647 | 30.16225 | 30.96923 | 28.76461 | 27.21157 | 35.25 | 34.19
11.91 | 0.953856253 | 0.8794955 | 30.13806 | 30.94376 | 28.74738 | 27.2149 | 35.31 | 34.25
11.92 | 0.953881838 | 0.8800893 | 30.11383 | 30.91825 | 28.72504 | 27.21082 | 35.31 | 34.19
11.93 | 0.951568437 | 0.8773822 | 30.08956 | 30.89271 | 28.63228 | 27.10471 | 35.31 | 34.19
11.94 | 0.949255037 | 0.8746752 | 30.06526 | 30.86712 | 28.5396 | 26.99871 | 35.31 | 34.19
11.95 | 0.947585242 | 0.8718105 | 30.04091 | 30.8415 | 28.46633 | 26.88795 | 35.38 | 34.19
11.96 | 0.94727931 | 0.8686117 | 30.01653 | 30.81585 | 28.43404 | 26.767 | 35.38 | 34.25
11.97 | 0.946973379 | 0.8654129 | 29.99211 | 30.79015 | 28.40173 | 26.64619 | 35.38 | 34.25
11.98 | 0.949801435 | 0.8639687 | 29.96765 | 30.76442 | 28.46332 | 26.5795 | 35.38 | 34.19
11.99 | 0.95507666 | 0.8638946 | 29.94315 | 30.73865 | 28.59801 | 26.55496 | 35.38 | 34.25
12 | 0.960351885 | 0.8638204 | 29.91862 | 30.71285 | 28.7324 | 26.53039 | 35.38 | 34.25
12.01 | 0.96201861 | 0.8647217 | 29.89405 | 30.68701 | 28.75864 | 26.53573 | 35.44 | 34.25
12.02 | 0.962724274 | 0.8658828 | 29.86945 | 30.66114 | 28.75604 | 26.54896 | 35.38 | 34.25
12.03 | 0.963417265 | 0.8670348 | 29.84481 | 30.63524 | 28.753 | 26.56182 | 35.44 | 34.25
12.04 | 0.961573546 | 0.8663726 | 29.82013 | 30.6093 | 28.67425 | 26.51906 | 35.44 | 34.25
12.05 | 0.959729828 | 0.8657105 | 29.79542 | 30.58332 | 28.59556 | 26.4763 | 35.44 | 34.25
12.06 | 0.957876238 | 0.8650041 | 29.77068 | 30.55732 | 28.51663 | 26.4322 | 35.5 | 34.25
12.07 | 0.955984903 | 0.8641287 | 29.7459 | 30.53127 | 28.43663 | 26.38295 | 35.5 | 34.25
12.08 | 0.954093568 | 0.8632534 | 29.72109 | 30.5052 | 28.3567 | 26.33372 | 35.56 | 34.25
12.09 | 0.951781788 | 0.8627006 | 29.69624 | 30.4791 | 28.26434 | 26.29433 | 35.56 | 34.25
12.1 | 0.948830334 | 0.8626385 | 29.67136 | 30.45296 | 28.15309 | 26.26989 | 35.56 | 34.25
12.11 | 0.945878881 | 0.8625764 | 29.64645 | 30.42679 | 28.04195 | 26.24543 | 35.56 | 34.25
12.12 | 0.947906242 | 0.8627557 | 29.62151 | 30.40059 | 28.07841 | 26.22828 | 35.56 | 34.25
12.13 | 0.953647416 | 0.8631152 | 29.59653 | 30.37436 | 28.22465 | 26.21657 | 35.56 | 34.25
12.14 | 0.95938859 | 0.8634747 | 29.57152 | 30.3481 | 28.37058 | 26.20481 | 35.56 | 34.31
12.15 | 0.966015289 | 0.8643977 | 29.54648 | 30.32181 | 28.54235 | 26.2101 | 35.63 | 34.31
12.16 | 0.972960117 | 0.8655232 | 29.52141 | 30.29549 | 28.72315 | 26.22145 | 35.63 | 34.25
12.17 | 0.979904946 | 0.8666486 | 29.49631 | 30.26914 | 28.90358 | 26.23271 | 35.63 | 34.25
12.18 | 0.979834193 | 0.8673655 | 29.47117 | 30.24276 | 28.87686 | 26.23152 | 35.63 | 34.25
12.19 | 0.978854599 | 0.8680294 | 29.44601 | 30.21635 | 28.82336 | 26.22868 | 35.69 | 34.31
12.2 | 0.977875817 | 0.8686694 | 29.42082 | 30.18991 | 28.76991 | 26.22505 | 35.69 | 34.25
12.21 | 0.976934009 | 0.8682228 | 29.3956 | 30.16344 | 28.71756 | 26.18859 | 35.63 | 34.31
12.22 | 0.975992201 | 0.8677763 | 29.37035 | 30.13695 | 28.66523 | 26.15213 | 35.63 | 34.31
12.23 | 0.974995337 | 0.8674976 | 29.34507 | 30.11043 | 28.6113 | 26.12073 | 35.69 | 34.31
12.24 | 0.973671739 | 0.8682153 | 29.31976 | 30.08388 | 28.54782 | 26.11929 | 35.69 | 34.31
12.25 | 0.972348142 | 0.868933 | 29.29442 | 30.05731 | 28.48438 | 26.11779 | 35.75 | 34.31
12.26 | 0.969801317 | 0.8696252 | 29.26906 | 30.03071 | 28.38517 | 26.11546 | 35.75 | 34.31
12.27 | 0.963648403 | 0.8702421 | 29.24367 | 30.00408 | 28.18061 | 26.11081 | 35.75 | 34.31
12.28 | 0.95749549 | 0.870859 | 29.21825 | 29.97742 | 27.97634 | 26.10611 | 35.75 | 34.38
12.29 | 0.952992586 | 0.870543 | 29.1928 | 29.95074 | 27.82052 | 26.07341 | 35.75 | 34.31
12.3 | 0.951571846 | 0.8684845 | 29.16733 | 29.92404 | 27.75481 | 25.98857 | 35.75 | 34.31
12.31 | 0.950151106 | 0.866426 | 29.14183 | 29.89731 | 27.68914 | 25.90381 | 35.81 | 34.38
12.32 | 0.951369708 | 0.8649891 | 29.11631 | 29.87056 | 27.70037 | 25.83771 | 35.81 | 34.38
12.33 | 0.956083156 | 0.8643755 | 29.09075 | 29.84378 | 27.81318 | 25.79623 | 35.88 | 34.31
12.34 | 0.960796605 | 0.8637618 | 29.06518 | 29.81697 | 27.92572 | 25.75477 | 35.88 | 34.38
12.35 | 0.963672985 | 0.8643868 | 29.03958 | 29.79015 | 27.98466 | 25.75021 | 35.81 | 34.38
12.36 | 0.964697235 | 0.8662605 | 29.01395 | 29.7633 | 27.98968 | 25.78277 | 35.88 | 34.38
12.37 | 0.965721484 | 0.8681342 | 28.9883 | 29.73643 | 27.99462 | 25.81521 | 35.88 | 34.38
12.38 | 0.964434036 | 0.8689588 | 28.96263 | 29.70953 | 27.93254 | 25.81636 | 35.88 | 34.38
12.39 | 0.961267792 | 0.8689307 | 28.93693 | 29.68261 | 27.81614 | 25.79213 | 35.94 | 34.38
12.4 | 0.958101548 | 0.8689026 | 28.91121 | 29.65567 | 27.69987 | 25.76789 | 35.94 | 34.44
12.41 | 0.955923071 | 0.8684043 | 28.88546 | 29.62871 | 27.61228 | 25.7297 | 35.94 | 34.38
12.42 | 0.95442747 | 0.8675809 | 28.85969 | 29.60173 | 27.54448 | 25.68189 | 35.94 | 34.44
12.43 | 0.952931868 | 0.8667575 | 28.8339 | 29.57472 | 27.47674 | 25.63411 | 35.94 | 34.44
12.44 | 0.952784955 | 0.8677853 | 28.80809 | 29.54769 | 27.44791 | 25.64105 | 35.94 | 34.44
12.45 | 0.953476479 | 0.869964 | 28.78225 | 29.52065 | 27.4432 | 25.6819 | 36 | 34.44
12.46 | 0.954168003 | 0.8721426 | 28.7564 | 29.49358 | 27.43843 | 25.72261 | 35.94 | 34.44
12.47 | 0.953687244 | 0.8734841 | 28.73052 | 29.46649 | 27.39993 | 25.73851 | 36 | 34.5
12.48 | 0.952511321 | 0.8743293 | 28.70462 | 29.43938 | 27.34147 | 25.73972 | 36 | 34.5
12.49 | 0.951335399 | 0.8751744 | 28.6787 | 29.41226 | 27.28306 | 25.74085 | 36 | 34.5
12.5 | 0.951182111 | 0.8746565 | 28.65275 | 29.38511 | 27.25399 | 25.70188 | 36 | 34.44
12.51 | 0.951643872 | 0.8733189 | 28.62679 | 29.35795 | 27.24251 | 25.63885 | 36 | 34.44
12.52 | 0.952105633 | 0.8719813 | 28.60081 | 29.33076 | 27.23099 | 25.57588 | 36.06 | 34.5
12.53 | 0.954002929 | 0.8714999 | 28.57481 | 29.30356 | 27.26045 | 25.53805 | 36.06 | 34.44
12.54 | 0.956831121 | 0.8715738 | 28.54879 | 29.27634 | 27.31637 | 25.51649 | 36.06 | 34.5
12.55 | 0.959659313 | 0.8716476 | 28.52274 | 29.2491 | 27.37212 | 25.49491 | 36.06 | 34.44
12.56 | 0.961967025 | 0.8717305 | 28.49668 | 29.22185 | 27.41287 | 25.47357 | 36.06 | 34.5
12.57 | 0.963888766 | 0.8718202 | 28.47061 | 29.19457 | 27.4425 | 25.45242 | 36.06 | 34.5
12.58 | 0.965810507 | 0.8719098 | 28.44451 | 29.16728 | 27.47201 | 25.43124 | 36.13 | 34.5
12.59 | 0.965813544 | 0.8737922 | 28.41839 | 29.13998 | 27.44687 | 25.46228 | 36.13 | 34.5
12.6 | 0.964094794 | 0.8772835 | 28.39226 | 29.11265 | 27.37283 | 25.54005 | 36.13 | 34.5
12.61 | 0.962376044 | 0.8807747 | 28.36611 | 29.08531 | 27.29886 | 25.61761 | 36.13 | 34.5
12.62 | 0.958484917 | 0.8839727 | 28.33994 | 29.05796 | 27.16341 | 25.68644 | 36.19 | 34.5
12.63 | 0.952095063 | 0.8868332 | 28.31376 | 29.03059 | 26.95739 | 25.74529 | 36.13 | 34.56
12.64 | 0.945705208 | 0.8896937 | 28.28755 | 29.0032 | 26.75169 | 25.80396 | 36.19 | 34.56
12.65 | 0.94019047 | 0.8902956 | 28.26134 | 28.9758 | 26.57104 | 25.79703 | 36.19 | 34.56
12.66 | 0.936055182 | 0.8873374 | 28.2351 | 28.94838 | 26.42961 | 25.68698 | 36.19 | 34.56
12.67 | 0.931919895 | 0.8843791 | 28.20885 | 28.92095 | 26.28839 | 25.57708 | 36.19 | 34.56
12.68 | 0.929491744 | 0.8815072 | 28.18258 | 28.8935 | 26.19548 | 25.46983 | 36.19 | 34.56
12.69 | 0.931120068 | 0.8788402 | 28.1563 | 28.86605 | 26.2169 | 25.36864 | 36.19 | 34.56
12.7 | 0.932748393 | 0.8761733 | 28.13 | 28.83857 | 26.23821 | 25.26759 | 36.25 | 34.56
12.71 | 0.935197926 | 0.8739314 | 28.10369 | 28.81108 | 26.28251 | 25.17891 | 36.25 | 34.56
12.72 | 0.94116955 | 0.8735127 | 28.07736 | 28.78358 | 26.42556 | 25.14283 | 36.25 | 34.56
12.73 | 0.947141173 | 0.873094 | 28.05102 | 28.75607 | 26.56828 | 25.10675 | 36.31 | 34.56
12.74 | 0.952987149 | 0.8728213 | 28.02466 | 28.72855 | 26.70714 | 25.07489 | 36.31 | 34.56
12.75 | 0.957074689 | 0.8745916 | 27.99829 | 28.70101 | 26.79646 | 25.10166 | 36.31 | 34.56
12.76 | 0.96116223 | 0.876362 | 27.97191 | 28.67346 | 26.88554 | 25.12833 | 36.31 | 34.56
12.77 | 0.96524977 | 0.8781323 | 27.94551 | 28.64589 | 26.9744 | 25.15488 | 36.25 | 34.56
12.78 | 0.962290799 | 0.8796738 | 27.9191 | 28.61832 | 26.86629 | 25.17478 | 36.31 | 34.56
12.79 | 0.958792657 | 0.8811977 | 27.89267 | 28.59073 | 26.74329 | 25.19409 | 36.31 | 34.56
12.8 | 0.955294516 | 0.8827217 | 27.86624 | 28.56313 | 26.62046 | 25.2133 | 36.31 | 34.56
12.81 | 0.95068045 | 0.8812007 | 27.83979 | 28.53553 | 26.46674 | 25.14553 | 36.38 | 34.56
12.82 | 0.945743634 | 0.8787991 | 27.81333 | 28.50791 | 26.30428 | 25.05272 | 36.38 | 34.56
12.83 | 0.940806817 | 0.8763975 | 27.78685 | 28.48028 | 26.14206 | 24.96004 | 36.38 | 34.56
12.84 | 0.938982097 | 0.8745385 | 27.76037 | 28.45264 | 26.06649 | 24.88293 | 36.38 | 34.56
12.85 | 0.939174079 | 0.8730311 | 27.73387 | 28.42498 | 26.04693 | 24.8159 | 36.38 | 34.63
12.86 | 0.939366061 | 0.8715237 | 27.70736 | 28.39732 | 26.02736 | 24.74894 | 36.38 | 34.63
12.87 | 0.941868265 | 0.8715787 | 27.68084 | 28.36965 | 26.07171 | 24.72639 | 36.38 | 34.56
12.88 | 0.94753224 | 0.8737721 | 27.65431 | 28.34198 | 26.20335 | 24.76443 | 36.44 | 34.63
12.89 | 0.953196216 | 0.8759654 | 27.62777 | 28.31429 | 26.33469 | 24.80234 | 36.44 | 34.56
12.9 | 0.95862302 | 0.8780352 | 27.60122 | 28.28659 | 26.45916 | 24.83662 | 36.44 | 34.56
12.91 | 0.963217439 | 0.879671 | 27.57466 | 28.25888 | 26.56039 | 24.85852 | 36.5 | 34.56
12.92 | 0.967811859 | 0.8813069 | 27.54808 | 28.23117 | 26.66136 | 24.88032 | 36.5 | 34.56
12.93 | 0.972363763 | 0.8829339 | 27.5215 | 28.20345 | 26.76091 | 24.90178 | 36.5 | 34.63
12.94 | 0.969001018 | 0.8829095 | 27.49491 | 28.17572 | 26.6426 | 24.87661 | 36.5 | 34.56
12.95 | 0.965638274 | 0.8828851 | 27.46831 | 28.14798 | 26.52445 | 24.85143 | 36.56 | 34.63
12.96 | 0.96227553 | 0.8828607 | 27.4417 | 28.12023 | 26.40648 | 24.82625 | 36.5 | 34.63
12.97 | 0.95898246 | 0.8819587 | 27.41508 | 28.09248 | 26.29058 | 24.77641 | 36.56 | 34.69
12.98 | 0.955709867 | 0.8807989 | 27.38846 | 28.06472 | 26.17542 | 24.71937 | 36.56 | 34.56
12.99 | 0.952437274 | 0.8796391 | 27.36182 | 28.03695 | 26.06042 | 24.6624 | 36.56 | 34.63
13 | 0.953338487 | 0.8779119 | 27.33518 | 28.00918 | 26.05968 | 24.58959 | 36.56 | 34.63
13.01 | 0.95802864 | 0.8756697 | 27.30853 | 27.9814 | 26.16235 | 24.50246 | 36.63 | 34.63
13.02 | 0.962718793 | 0.8734274 | 27.28187 | 27.95361 | 26.26477 | 24.41545 | 36.63 | 34.63
13.03 | 0.966676346 | 0.8715139 | 27.2552 | 27.92582 | 26.34696 | 24.33774 | 36.63 | 34.63
13.04 | 0.968539588 | 0.8705399 | 27.22853 | 27.89802 | 26.37191 | 24.28634 | 36.63 | 34.63
13.05 | 0.970402829 | 0.869566 | 27.20185 | 27.87022 | 26.39675 | 24.23499 | 36.63 | 34.63
13.06 | 0.972266071 | 0.8685921 | 27.17516 | 27.84241 | 26.42149 | 24.18369 | 36.69 | 34.63
13.07 | 0.969955334 | 0.8686671 | 27.14846 | 27.81459 | 26.3328 | 24.16162 | 36.69 | 34.56
13.08 | 0.967549347 | 0.8687662 | 27.12176 | 27.78677 | 26.24164 | 24.14021 | 36.63 | 34.63
13.09 | 0.96514336 | 0.8688652 | 27.09506 | 27.75895 | 26.15061 | 24.11879 | 36.69 | 34.63
13.1 | 0.966194897 | 0.8691035 | 27.06834 | 27.73112 | 26.1533 | 24.10122 | 36.69 | 34.63
13.11 | 0.9688761 | 0.8694075 | 27.04162 | 27.70329 | 26.19998 | 24.08545 | 36.75 | 34.69
13.12 | 0.971557304 | 0.8697116 | 27.0149 | 27.67545 | 26.24652 | 24.06966 | 36.75 | 34.63
13.13 | 0.973523353 | 0.8714974 | 26.98817 | 27.64761 | 26.27361 | 24.09482 | 36.75 | 34.63
13.14 | 0.97424479 | 0.8758621 | 26.96143 | 27.61977 | 26.26704 | 24.19111 | 36.75 | 34.63
13.15 | 0.974966226 | 0.8802269 | 26.93469 | 27.59192 | 26.26042 | 24.28715 | 36.75 | 34.69
13.16 | 0.97559111 | 0.8846148 | 26.90795 | 27.56407 | 26.25116 | 24.38359 | 36.75 | 34.69
13.17 | 0.973418022 | 0.8896755 | 26.8812 | 27.53622 | 26.16664 | 24.4983 | 36.75 | 34.69
13.18 | 0.971244935 | 0.8947363 | 26.85444 | 27.50836 | 26.08224 | 24.61273 | 36.75 | 34.69
13.19 | 0.969071847 | 0.899797 | 26.82769 | 27.4805 | 25.99796 | 24.72687 | 36.81 | 34.69
13.2 | 0.969091792 | 0.9017375 | 26.80092 | 27.45264 | 25.97256 | 24.75507 | 36.75 | 34.69
13.21 | 0.970120956 | 0.9022421 | 26.77416 | 27.42477 | 25.97417 | 24.74379 | 36.75 | 34.63
13.22 | 0.971150119 | 0.9027467 | 26.74739 | 27.39691 | 25.97573 | 24.73247 | 36.81 | 34.69
13.23 | 0.971326927 | 0.9031995 | 26.72062 | 27.36904 | 25.95445 | 24.7197 | 36.81 | 34.69
13.24 | 0.969686149 | 0.9035417 | 26.69384 | 27.34117 | 25.88465 | 24.70389 | 36.81 | 34.69
13.25 | 0.968045371 | 0.9038839 | 26.66706 | 27.3133 | 25.81492 | 24.68805 | 36.88 | 34.69
13.26 | 0.966404593 | 0.9042261 | 26.64028 | 27.28543 | 25.74529 | 24.6722 | 36.81 | 34.75
13.27 | 0.963973078 | 0.9023527 | 26.61349 | 27.25755 | 25.65469 | 24.59593 | 36.81 | 34.75
13.28 | 0.96148788 | 0.9003288 | 26.5867 | 27.22968 | 25.56279 | 24.51566 | 36.88 | 34.69
13.29 | 0.959002682 | 0.8983049 | 26.55992 | 27.2018 | 25.47103 | 24.43551 | 36.88 | 34.69
13.3 | 0.957640439 | 0.8944487 | 26.53312 | 27.17393 | 25.40919 | 24.30568 | 36.88 | 34.69
13.31 | 0.957249279 | 0.889008 | 26.50633 | 27.14605 | 25.37317 | 24.13306 | 36.88 | 34.69
13.32 | 0.956858118 | 0.8835673 | 26.47953 | 27.11818 | 25.33716 | 23.96073 | 36.88 | 34.69
13.33 | 0.956844479 | 0.878846 | 26.45274 | 27.0903 | 25.31116 | 23.8082 | 36.88 | 34.75
13.34 | 0.959635964 | 0.87947 | 26.42594 | 27.06242 | 25.35928 | 23.80059 | 36.88 | 34.75
13.35 | 0.96242745 | 0.8800939 | 26.39914 | 27.03455 | 25.40726 | 23.79294 | 36.88 | 34.75
13.36 | 0.965218935 | 0.8807179 | 26.37234 | 27.00667 | 25.45508 | 23.78526 | 36.81 | 34.75
13.37 | 0.970932209 | 0.8825849 | 26.34554 | 26.9788 | 25.57973 | 23.81108 | 36.88 | 34.75
13.38 | 0.977999333 | 0.8850278 | 26.31874 | 26.95093 | 25.73971 | 23.85232 | 36.94 | 34.75
13.39 | 0.985066457 | 0.8874707 | 26.29193 | 26.92305 | 25.8993 | 23.89342 | 36.94 | 34.75
13.4 | 0.989612898 | 0.8889495 | 26.26513 | 26.89518 | 25.99231 | 23.90846 | 36.88 | 34.75
13.41 | 0.985736825 | 0.8872072 | 26.23833 | 26.86731 | 25.86409 | 23.83688 | 36.94 | 34.75
13.42 | 0.981860752 | 0.8854649 | 26.21153 | 26.83945 | 25.73607 | 23.76539 | 36.94 | 34.81
13.43 | 0.977984679 | 0.8837226 | 26.18472 | 26.81158 | 25.60826 | 23.694 | 36.94 | 34.81
13.44 | 0.969489369 | 0.8849375 | 26.15792 | 26.78372 | 25.35983 | 23.70191 | 36.94 | 34.81
13.45 | 0.959530844 | 0.887089 | 26.13112 | 26.75585 | 25.07362 | 23.73482 | 37 | 34.88
13.46 | 0.949572319 | 0.8892405 | 26.10432 | 26.728 | 24.78794 | 23.76762 | 37 | 34.88
13.47 | 0.942469947 | 0.8915339 | 26.07752 | 26.70014 | 24.57728 | 23.80408 | 37 | 34.88
13.48 | 0.943070207 | 0.8942098 | 26.05072 | 26.67228 | 24.56766 | 23.85062 | 37 | 34.81
13.49 | 0.943670466 | 0.8968857 | 26.02392 | 26.64443 | 24.55801 | 23.89701 | 37 | 34.88
13.5 | 0.944270725 | 0.8995616 | 25.99713 | 26.61658 | 24.54833 | 23.94326 | 36.94 | 34.88
13.51 | 0.946734714 | 0.8985117 | 25.97033 | 26.58874 | 24.58702 | 23.89029 | 37 | 34.88
13.52 | 0.949776351 | 0.8963069 | 25.94354 | 26.5609 | 24.64056 | 23.80671 | 37 | 34.88
13.53 | 0.952817989 | 0.894102 | 25.91675 | 26.53306 | 24.69395 | 23.72326 | 37 | 34.88
13.54 | 0.955699752 | 0.8916624 | 25.88996 | 26.50522 | 24.74303 | 23.63371 | 37 | 34.88
13.55 | 0.958069562 | 0.8884706 | 25.86318 | 26.47739 | 24.77872 | 23.52439 | 37 | 34.88
13.56 | 0.960439372 | 0.8852788 | 25.83639 | 26.44957 | 24.81429 | 23.41524 | 37 | 34.88
13.57 | 0.962809182 | 0.882087 | 25.80961 | 26.42174 | 24.84973 | 23.30628 | 37 | 34.81
13.58 | 0.964120428 | 0.8790825 | 25.78283 | 26.39393 | 24.85776 | 23.20244 | 37.06 | 34.88
13.59 | 0.964965129 | 0.8761605 | 25.75606 | 26.36611 | 24.8537 | 23.10095 | 37.06 | 34.88
13.6 | 0.96580983 | 0.8732386 | 25.72928 | 26.3383 | 24.8496 | 22.99962 | 37.06 | 34.88
13.61 | 0.966170056 | 0.8707818 | 25.70252 | 26.3105 | 24.833 | 22.9107 | 37.06 | 34.88
13.62 | 0.963333552 | 0.8713943 | 25.67575 | 26.2827 | 24.73431 | 22.90259 | 37.06 | 34.88
13.63 | 0.960497049 | 0.8720069 | 25.64899 | 26.2549 | 24.63578 | 22.89446 | 37.06 | 34.88
13.64 | 0.957660546 | 0.8726194 | 25.62223 | 26.22711 | 24.5374 | 22.88629 | 37.06 | 34.94
13.65 | 0.956726875 | 0.8755207 | 25.59547 | 26.19933 | 24.48788 | 22.93806 | 37 | 34.94
13.66 | 0.957347709 | 0.8802919 | 25.56872 | 26.17155 | 24.47816 | 23.03861 | 37 | 34.88
13.67 | 0.957968543 | 0.8850631 | 25.54198 | 26.14378 | 24.46841 | 23.1389 | 37.06 | 34.94
13.68 | 0.958589377 | 0.8898343 | 25.51523 | 26.11601 | 24.45863 | 23.23893 | 37.06 | 34.94
13.69 | 0.960563987 | 0.8928998 | 25.48849 | 26.08825 | 24.48333 | 23.2942 | 37.06 | 34.88
13.7 | 0.962609482 | 0.895876 | 25.46176 | 26.0605 | 24.50973 | 23.34698 | 37.06 | 34.94
13.71 | 0.964654977 | 0.8988522 | 25.43503 | 26.03275 | 24.53603 | 23.3996 | 37.06 | 34.94
13.72 | 0.965293816 | 0.900891 | 25.40831 | 26.00501 | 24.52648 | 23.42768 | 37.06 | 34.94
13.73 | 0.96309043 | 0.9010357 | 25.38159 | 25.97727 | 24.44477 | 23.40645 | 37.13 | 34.94
13.74 | 0.960887043 | 0.9011803 | 25.35488 | 25.94954 | 24.36317 | 23.38522 | 37.13 | 34.88
13.75 | 0.958683657 | 0.901325 | 25.32817 | 25.92182 | 24.2817 | 23.36399 | 37.13 | 34.94
13.76 | 0.954786225 | 0.9013324 | 25.30146 | 25.89411 | 24.15749 | 23.3392 | 37.13 | 34.94
13.77 | 0.95013722 | 0.901279 | 25.27477 | 25.8664 | 24.0145 | 23.31284 | 37.13 | 34.94
13.78 | 0.945488216 | 0.9012255 | 25.24808 | 25.8387 | 23.87176 | 23.2865 | 37.19 | 35
13.79 | 0.940926315 | 0.9012282 | 25.22139 | 25.81101 | 23.73147 | 23.26161 | 37.19 | 34.94
13.8 | 0.938769306 | 0.9027835 | 25.19471 | 25.78332 | 23.65202 | 23.27676 | 37.13 | 35
13.81 | 0.936612296 | 0.9043387 | 25.16804 | 25.75565 | 23.57269 | 23.29183 | 37.13 | 34.94
13.82 | 0.934455286 | 0.905894 | 25.14137 | 25.72798 | 23.49349 | 23.30682 | 37.13 | 34.94
13.83 | 0.934308475 | 0.9074256 | 25.11471 | 25.70032 | 23.46489 | 23.32112 | 37.13 | 35
13.84 | 0.937771042 | 0.9089147 | 25.08805 | 25.67266 | 23.52685 | 23.33426 | 37.13 | 35
13.85 | 0.941233609 | 0.9104038 | 25.06141 | 25.64502 | 23.58864 | 23.34732 | 37.13 | 35
13.86 | 0.944696176 | 0.911893 | 25.03477 | 25.61738 | 23.65025 | 23.36031 | 37.13 | 34.94
13.87 | 0.946418858 | 0.9109709 | 25.00813 | 25.58975 | 23.66817 | 23.31152 | 37.13 | 35
13.88 | 0.947248463 | 0.9088111 | 24.98151 | 25.56213 | 23.66369 | 23.23115 | 37.13 | 34.94
13.89 | 0.948078068 | 0.9066514 | 24.95489 | 25.53452 | 23.65918 | 23.15091 | 37.19 | 35
13.9 | 0.948907673 | 0.9044916 | 24.92827 | 25.50692 | 23.65463 | 23.0708 | 37.19 | 34.94
13.91 | 0.947406494 | 0.900923 | 24.90167 | 25.47933 | 23.592 | 22.95491 | 37.19 | 35
13.92 | 0.945767263 | 0.897271 | 24.87507 | 25.45175 | 23.52603 | 22.83711 | 37.19 | 34.94
13.93 | 0.944128031 | 0.893619 | 24.84848 | 25.42417 | 23.46015 | 22.71952 | 37.25 | 34.94
13.94 | 0.94419113 | 0.8904594 | 24.8219 | 25.39661 | 23.43662 | 22.61465 | 37.25 | 35
13.95 | 0.950760941 | 0.8891821 | 24.79533 | 25.36905 | 23.57443 | 22.55771 | 37.25 | 35
13.96 | 0.957330751 | 0.8879048 | 24.76877 | 25.34151 | 23.7119 | 22.50085 | 37.25 | 34.94
13.97 | 0.963900562 | 0.8866275 | 24.74221 | 25.31397 | 23.84903 | 22.44406 | 37.31 | 34.94
13.98 | 0.970098512 | 0.8870912 | 24.71566 | 25.28645 | 23.97662 | 22.43138 | 37.25 | 34.94
13.99 | 0.975842917 | 0.8896783 | 24.68912 | 25.25893 | 24.0927 | 22.47232 | 37.25 | 34.94
14 | 0.981587323 | 0.8922654 | 24.66259 | 25.23143 | 24.20848 | 22.51313 | 37.25 | 35
[7 empty] | 37.75 | 35.38
[7 empty] | 37.75 | 35.38
[7 empty] | 37.81 | 35.44
[7 empty] | 37.81 | 35.44
[7 empty] | 37.81 | 35.44
[7 empty] | 37.81 | 35.44
[7 empty] | 37.81 | 35.44
[7 empty] | 37.81 | 35.44
[7 empty] | 37.81 | 35.44
[7 empty] | 37.81 | 35.44
[7 empty] | 37.88 | 35.44
[7 empty] | 37.88 | 35.5
[7 empty] | 37.88 | 35.44
[7 empty] | 37.88 | 35.5
[7 empty] | 37.88 | 35.5
[7 empty] | 37.88 | 35.5
[7 empty] | 37.81 | 35.44
[7 empty] | 37.88 | 35.5
[7 empty] | 37.88 | 35.5
[7 empty] | 37.88 | 35.44
[7 empty] | 37.88 | 35.5
[7 empty] | 37.88 | 35.5
[7 empty] | 37.88 | 35.5
[7 empty] | 37.94 | 35.5
[7 empty] | 37.88 | 35.5
[7 empty] | 37.94 | 35.5
[7 empty] | 37.88 | 35.5
[7 empty] | 37.94 | 35.56
[7 empty] | 37.94 | 35.5
[7 empty] | 37.94 | 35.56
[7 empty] | 37.94 | 35.5
[7 empty] | 37.94 | 35.5
[7 empty] | 37.94 | 35.56
[7 empty] | 37.94 | 35.5
[7 empty] | 38 | 35.56
[7 empty] | 38 | 35.5
[7 empty] | 38 | 35.56
[7 empty] | 38 | 35.56
[7 empty] | 38 | 35.56
[7 empty] | 38 | 35.56
[7 empty] | 38 | 35.56
[7 empty] | 38 | 35.56
[7 empty] | 38.06 | 35.56
[7 empty] | 38 | 35.63
[7 empty] | 38 | 35.63
[7 empty] | 38.06 | 35.63
[7 empty] | 38.06 | 35.56
[7 empty] | 38.06 | 35.63
[7 empty] | 38.06 | 35.63
[7 empty] | 38.06 | 35.63
[7 empty] | 38.13 | 35.63
[7 empty] | 38.13 | 35.63
[7 empty] | 38.06 | 35.63
[7 empty] | 38.13 | 35.63
[7 empty] | 38.13 | 35.69
[7 empty] | 38.13 | 35.69
[7 empty] | 38.13 | 35.63
[7 empty] | 38.13 | 35.69
[7 empty] | 38.13 | 35.69
[7 empty] | 38.19 | 35.69
[7 empty] | 38.19 | 35.69
[7 empty] | 38.13 | 35.75
[7 empty] | 38.19 | 35.69
[7 empty] | 38.19 | 35.75
[7 empty] | 38.19 | 35.75
[7 empty] | 38.19 | 35.69
[7 empty] | 38.19 | 35.69
[7 empty] | 38.25 | 35.69
[7 empty] | 38.25 | 35.75
[7 empty] | 38.25 | 35.69
[7 empty] | 38.25 | 35.75
[7 empty] | 38.25 | 35.75
[7 empty] | 38.25 | 35.81
[7 empty] | 38.25 | 35.81
[7 empty] | 38.25 | 35.81
[7 empty] | 38.31 | 35.81
[7 empty] | 38.25 | 35.81
[7 empty] | 38.25 | 35.81
[7 empty] | 38.31 | 35.81
[7 empty] | 38.31 | 35.81
[7 empty] | 38.31 | 35.81
[7 empty] | 38.31 | 35.81
[7 empty] | 38.31 | 35.81
[7 empty] | 38.31 | 35.81
[7 empty] | 38.31 | 35.81
[7 empty] | 38.31 | 35.81
[7 empty] | 38.31 | 35.81
[7 empty] | 38.38 | 35.81
[7 empty] | 38.38 | 35.81
[7 empty] | 38.38 | 35.81
[7 empty] | 38.38 | 35.81
[7 empty] | 38.38 | 35.88
[7 empty] | 38.38 | 35.81
[7 empty] | 38.38 | 35.81
[7 empty] | 38.38 | 35.81
[7 empty] | 38.44 | 35.81
[7 empty] | 38.38 | 35.81
[7 empty] | 38.44 | 35.88
[7 empty] | 38.44 | 35.88
[7 empty] | 38.44 | 35.88
[7 empty] | 38.44 | 35.88
[7 empty] | 38.5 | 35.88
[7 empty] | 38.44 | 35.88
[7 empty] | 38.5 | 35.88
[7 empty] | 38.44 | 35.81
[7 empty] | 38.5 | 35.88
[7 empty] | 38.56 | 35.88
[7 empty] | 38.5 | 35.88
[7 empty] | 38.5 | 35.88
[7 empty] | 38.5 | 35.81
[7 empty] | 38.5 | 35.88
[7 empty] | 38.56 | 35.88
[7 empty] | 38.56 | 35.88
[7 empty] | 38.5 | 35.88
[7 empty] | 38.56 | 35.88
[7 empty] | 38.56 | 35.88
[7 empty] | 38.56 | 35.88
[7 empty] | 38.56 | 35.88
[7 empty] | 38.63 | 35.81
[7 empty] | 38.56 | 35.81
[7 empty] | 38.63 | 35.88
[7 empty] | 38.69 | 35.88
[7 empty] | 38.63 | 35.88
[7 empty] | 38.63 | 35.88
[7 empty] | 38.63 | 35.88
[7 empty] | 38.63 | 35.88
[7 empty] | 38.63 | 35.88
[7 empty] | 38.69 | 35.88
[7 empty] | 38.63 | 35.94
[7 empty] | 38.69 | 35.94
[7 empty] | 38.69 | 35.94
[7 empty] | 38.69 | 35.94
[7 empty] | 38.69 | 35.94
[7 empty] | 38.69 | 35.94
[7 empty] | 38.75 | 36
[7 empty] | 38.69 | 36
[7 empty] | 38.75 | 35.94
[7 empty] | 38.81 | 36
[7 empty] | 38.75 | 36
[7 empty] | 38.81 | 36
[7 empty] | 38.75 | 36
[7 empty] | 38.75 | 36
[7 empty] | 38.81 | 36
[7 empty] | 38.81 | 36.06
[7 empty] | 38.81 | 36.06
[7 empty] | 38.88 | 36.06
[7 empty] | 38.88 | 36
[7 empty] | 38.88 | 36.06
[7 empty] | 38.94 | 36
[7 empty] | 38.88 | 36
[7 empty] | 38.88 | 36.06
[7 empty] | 38.88 | 36.06
[7 empty] | 38.94 | 36.06
[7 empty] | 38.94 | 36.06
[7 empty] | 38.94 | 36.13
[7 empty] | 38.94 | 36.06
[7 empty] | 38.94 | 36.06
[7 empty] | 39 | 36.06
[7 empty] | 38.94 | 36.13
[7 empty] | 39 | 36.13
[7 empty] | 39 | 36.06
[7 empty] | 39 | 36.13
[7 empty] | 39 | 36.13
[7 empty] | 39.06 | 36.13
[7 empty] | 39 | 36.13
[7 empty] | 39.06 | 36.13
[7 empty] | 39.13 | 36.19
[7 empty] | 39.06 | 36.19
[7 empty] | 39.06 | 36.19
[7 empty] | 39.06 | 36.19
[7 empty] | 39.06 | 36.19
[7 empty] | 39.06 | 36.19
[7 empty] | 39.06 | 36.19
[7 empty] | 39.06 | 36.19
[7 empty] | 39.06 | 36.19
[7 empty] | 39.13 | 36.19
[7 empty] | 39.13 | 36.19
[7 empty] | 39.13 | 36.25
[7 empty] | 39.13 | 36.19
[7 empty] | 39.13 | 36.19
[7 empty] | 39.13 | 36.25
[7 empty] | 39.13 | 36.25
[7 empty] | 39.13 | 36.25
[7 empty] | 39.13 | 36.25
[7 empty] | 39.19 | 36.25
[7 empty] | 39.19 | 36.25
[7 empty] | 39.19 | 36.25
[7 empty] | 39.19 | 36.25
[7 empty] | 39.19 | 36.25
[7 empty] | 39.19 | 36.25
[7 empty] | 39.25 | 36.31
[7 empty] | 39.19 | 36.25
[7 empty] | 39.19 | 36.25
[7 empty] | 39.25 | 36.31
[7 empty] | 39.25 | 36.31
[7 empty] | 39.25 | 36.31
[7 empty] | 39.25 | 36.31
[7 empty] | 39.25 | 36.31
[7 empty] | 39.25 | 36.31
[7 empty] | 39.31 | 36.38
[7 empty] | 39.31 | 36.31
[7 empty] | 39.31 | 36.31
[7 empty] | 39.38 | 36.31
[7 empty] | 39.38 | 36.38
[7 empty] | 39.38 | 36.38
[7 empty] | 39.38 | 36.31
[7 empty] | 39.38 | 36.38
[7 empty] | 39.38 | 36.38
[7 empty] | 39.44 | 36.38
[7 empty] | 39.44 | 36.38
[7 empty] | 39.44 | 36.31
[7 empty] | 39.44 | 36.31
[7 empty] | 39.44 | 36.38
[7 empty] | 39.5 | 36.38
[7 empty] | 39.44 | 36.38
[7 empty] | 39.44 | 36.38
[7 empty] | 39.5 | 36.38
[7 empty] | 39.5 | 36.38
[7 empty] | 39.5 | 36.38
[7 empty] | 39.5 | 36.38
[7 empty] | 39.5 | 36.38
[7 empty] | 39.5 | 36.38
[7 empty] | 39.56 | 36.38
[7 empty] | 39.56 | 36.38
[7 empty] | 39.5 | 36.44
[7 empty] | 39.56 | 36.38
[7 empty] | 39.56 | 36.44
[7 empty] | 39.56 | 36.38
[7 empty] | 39.56 | 36.38
[7 empty] | 39.56 | 36.38
[7 empty] | 39.56 | 36.38
[7 empty] | 39.56 | 36.44
[7 empty] | 39.63 | 36.38
[7 empty] | 39.63 | 36.44
[7 empty] | 39.63 | 36.38
[7 empty] | 39.63 | 36.44
[7 empty] | 39.69 | 36.44
[7 empty] | 39.69 | 36.44
[7 empty] | 39.69 | 36.44
[7 empty] | 39.69 | 36.44
[7 empty] | 39.69 | 36.44
[7 empty] | 39.69 | 36.5
[7 empty] | 39.75 | 36.44
[7 empty] | 39.75 | 36.5
[7 empty] | 39.75 | 36.44
[7 empty] | 39.75 | 36.44
[7 empty] | 39.75 | 36.5
[7 empty] | 39.75 | 36.44
[7 empty] | 39.81 | 36.5
[7 empty] | 39.81 | 36.5
[7 empty] | 39.75 | 36.5
[7 empty] | 39.81 | 36.5
[7 empty] | 39.88 | 36.5
[7 empty] | 39.88 | 36.5
[7 empty] | 39.88 | 36.5
[7 empty] | 39.88 | 36.56
[7 empty] | 39.88 | 36.56
[7 empty] | 39.94 | 36.56
[7 empty] | 39.88 | 36.56
[7 empty] | 39.88 | 36.56
[7 empty] | 39.88 | 36.56
[7 empty] | 39.94 | 36.56
[7 empty] | 40 | 36.63
[7 empty] | 39.94 | 36.56
[7 empty] | 39.94 | 36.63
[7 empty] | 40 | 36.69
[7 empty] | 40 | 36.69
[7 empty] | 39.94 | 36.63
[7 empty] | 40 | 36.63
[7 empty] | 40 | 36.69
[7 empty] | 40 | 36.69
[7 empty] | 40.06 | 36.69
[7 empty] | 40.13 | 36.69
[7 empty] | 40.06 | 36.69
[7 empty] | 40.13 | 36.69
[7 empty] | 40.13 | 36.69
[7 empty] | 40.06 | 36.69
[7 empty] | 40.13 | 36.75
[7 empty] | 40.06 | 36.69
[7 empty] | 40.19 | 36.69
[7 empty] | 40.19 | 36.75
[7 empty] | 40.13 | 36.75
[7 empty] | 40.19 | 36.75
[7 empty] | 40.19 | 36.75
[7 empty] | 40.19 | 36.75
[7 empty] | 40.19 | 36.75
[7 empty] | 40.19 | 36.75
[7 empty] | 40.19 | 36.75
[7 empty] | 40.19 | 36.75
[7 empty] | 40.25 | 36.75
[7 empty] | 40.19 | 36.81
[7 empty] | 40.19 | 36.81
[7 empty] | 40.25 | 36.81
[7 empty] | 40.25 | 36.81
[7 empty] | 40.31 | 36.81
[7 empty] | 40.25 | 36.81
[7 empty] | 40.25 | 36.81
[7 empty] | 40.31 | 36.81
[7 empty] | 40.31 | 36.81
[7 empty] | 40.31 | 36.81
[7 empty] | 40.31 | 36.81
[7 empty] | 40.38 | 36.81
[7 empty] | 40.38 | 36.88
[7 empty] | 40.38 | 36.88
[7 empty] | 40.38 | 36.81
[7 empty] | 40.44 | 36.88
[7 empty] | 40.44 | 36.88
[7 empty] | 40.44 | 36.88
[7 empty] | 40.44 | 36.81
[7 empty] | 40.44 | 36.88
[7 empty] | 40.44 | 36.88
[7 empty] | 40.44 | 36.88
[7 empty] | 40.44 | 36.88
[7 empty] | 40.44 | 36.94
[7 empty] | 40.5 | 36.88
[7 empty] | 40.5 | 36.94
[7 empty] | 40.5 | 36.94
[7 empty] | 40.5 | 36.94
[7 empty] | 40.5 | 36.88
[7 empty] | 40.56 | 36.94
[7 empty] | 40.5 | 36.94
[7 empty] | 40.56 | 36.94
[7 empty] | 40.56 | 36.94
[7 empty] | 40.56 | 37
[7 empty] | 40.56 | 36.94
[7 empty] | 40.56 | 36.94
[7 empty] | 40.56 | 36.94
[7 empty] | 40.63 | 36.94
[7 empty] | 40.63 | 36.94
[7 empty] | 40.63 | 36.94
[7 empty] | 40.63 | 37
[7 empty] | 40.63 | 37
[7 empty] | 40.63 | 37
[7 empty] | 40.63 | 37
[7 empty] | 40.69 | 37
[7 empty] | 40.69 | 37.06
[7 empty] | 40.75 | 37
[7 empty] | 40.69 | 37
[7 empty] | 40.75 | 37
[7 empty] | 40.75 | 37.06
[7 empty] | 40.75 | 37.06
[7 empty] | 40.81 | 37
[7 empty] | 40.75 | 37.06
[7 empty] | 40.75 | 37.06
[7 empty] | 40.81 | 37.06
[7 empty] | 40.81 | 37.06
[7 empty] | 40.81 | 37.06
[7 empty] | 40.81 | 37.13
[7 empty] | 40.81 | 37.13
[7 empty] | 40.81 | 37.13
[7 empty] | 40.88 | 37.13
[7 empty] | 40.88 | 37.13
[7 empty] | 40.88 | 37.19
[7 empty] | 40.88 | 37.19
[7 empty] | 40.88 | 37.13
[7 empty] | 40.88 | 37.13
[7 empty] | 40.94 | 37.19
[7 empty] | 40.94 | 37.19
[7 empty] | 40.94 | 37.19
[7 empty] | 40.94 | 37.19
[7 empty] | 40.94 | 37.19
[7 empty] | 40.94 | 37.19
[7 empty] | 40.94 | 37.19
[7 empty] | 41 | 37.19
[7 empty] | 41 | 37.25
[7 empty] | 41 | 37.25
[7 empty] | 41 | 37.31
[7 empty] | 41.06 | 37.31
[7 empty] | 41.06 | 37.31
[7 empty] | 41.06 | 37.31
[7 empty] | 41.06 | 37.31
[7 empty] | 41.06 | 37.31
[7 empty] | 41.13 | 37.31
[7 empty] | 41.13 | 37.31
[7 empty] | 41.13 | 37.31
[7 empty] | 41.13 | 37.31
[7 empty] | 41.19 | 37.38
[7 empty] | 41.19 | 37.38
[7 empty] | 41.19 | 37.38
[7 empty] | 41.19 | 37.31
[7 empty] | 41.19 | 37.38
[7 empty] | 41.19 | 37.38
[7 empty] | 41.19 | 37.44
[7 empty] | 41.19 | 37.44
[7 empty] | 41.25 | 37.44
[7 empty] | 41.25 | 37.44
[7 empty] | 41.25 | 37.44
[7 empty] | 41.25 | 37.44
[7 empty] | 41.31 | 37.44
[7 empty] | 41.31 | 37.5
[7 empty] | 41.31 | 37.5
[7 empty] | 41.31 | 37.5
[7 empty] | 41.31 | 37.44
[7 empty] | 41.31 | 37.56
[7 empty] | 41.38 | 37.5
[7 empty] | 41.38 | 37.5
[7 empty] | 41.38 | 37.5
[7 empty] | 41.38 | 37.56
[7 empty] | 41.38 | 37.56
[7 empty] | 41.38 | 37.56
[7 empty] | 41.44 | 37.56
[7 empty] | 41.44 | 37.56
[7 empty] | 41.44 | 37.56
[7 empty] | 41.44 | 37.63
[7 empty] | 41.5 | 37.63
[7 empty] | 41.5 | 37.63
[7 empty] | 41.44 | 37.63
[7 empty] | 41.44 | 37.63
[7 empty] | 41.5 | 37.63
[7 empty] | 41.5 | 37.69
[7 empty] | 41.5 | 37.69
[7 empty] | 41.5 | 37.69
[7 empty] | 41.56 | 37.69
[7 empty] | 41.56 | 37.69
[7 empty] | 41.5 | 37.69
[7 empty] | 41.56 | 37.69
[7 empty] | 41.63 | 37.75
[7 empty] | 41.63 | 37.75
[7 empty] | 41.63 | 37.75
[7 empty] | 41.63 | 37.75
[7 empty] | 41.63 | 37.75
[7 empty] | 41.63 | 37.75
[7 empty] | 41.63 | 37.75
[7 empty] | 41.69 | 37.75
[7 empty] | 41.69 | 37.75
[7 empty] | 41.69 | 37.75
[7 empty] | 41.69 | 37.81
[7 empty] | 41.69 | 37.81
[7 empty] | 41.69 | 37.81
[7 empty] | 41.75 | 37.81
[7 empty] | 41.75 | 37.81
[7 empty] | 41.75 | 37.81
[7 empty] | 41.75 | 37.81
[7 empty] | 41.81 | 37.81
[7 empty] | 41.81 | 37.81
[7 empty] | 41.81 | 37.81
[7 empty] | 41.81 | 37.81
[7 empty] | 41.81 | 37.88
[7 empty] | 41.88 | 37.88
[7 empty] | 41.88 | 37.88
[7 empty] | 41.88 | 37.81
[7 empty] | 41.88 | 37.88
[7 empty] | 41.88 | 37.88
[7 empty] | 41.88 | 37.88
[7 empty] | 41.88 | 37.94
[7 empty] | 41.94 | 37.94
[7 empty] | 41.94 | 37.94
[7 empty] | 41.94 | 37.88
[7 empty] | 41.94 | 37.94
[7 empty] | 42 | 37.94
[7 empty] | 42 | 38
[7 empty] | 42 | 38
[7 empty] | 42 | 38
[7 empty] | 42 | 38.06
[7 empty] | 42 | 38.06
[7 empty] | 42.06 | 38.06
[7 empty] | 42.06 | 38.06
[7 empty] | 42.06 | 38.06
[7 empty] | 42.06 | 38.06
[7 empty] | 42.06 | 38.06
[7 empty] | 42.13 | 38.13
[7 empty] | 42.06 | 38.13
[7 empty] | 42.13 | 38.13
[7 empty] | 42.19 | 38.13
[7 empty] | 42.13 | 38.19
[7 empty] | 42.13 | 38.19
[7 empty] | 42.13 | 38.19
[7 empty] | 42.19 | 38.25
[7 empty] | 42.19 | 38.25
[7 empty] | 42.25 | 38.25
[7 empty] | 42.25 | 38.25
[7 empty] | 42.25 | 38.31
[7 empty] | 42.25 | 38.38
[7 empty] | 42.25 | 38.31
[7 empty] | 42.25 | 38.31
[7 empty] | 42.31 | 38.31
[7 empty] | 42.31 | 38.31
[7 empty] | 42.31 | 38.38
[7 empty] | 42.31 | 38.38
[7 empty] | 42.31 | 38.44
[7 empty] | 42.31 | 38.44
[7 empty] | 42.31 | 38.44
[7 empty] | 42.38 | 38.5
[7 empty] | 42.44 | 38.5
[7 empty] | 42.44 | 38.5
[7 empty] | 42.44 | 38.56
[7 empty] | 42.5 | 38.56
[7 empty] | 42.44 | 38.56
[7 empty] | 42.44 | 38.56
[7 empty] | 42.44 | 38.63
[7 empty] | 42.44 | 38.63
[7 empty] | 42.5 | 38.69
[7 empty] | 42.5 | 38.69
[7 empty] | 42.5 | 38.69
[7 empty] | 42.44 | 38.69
[7 empty] | 42.5 | 38.75
[7 empty] | 42.5 | 38.75
[7 empty] | 42.5 | 38.75
[7 empty] | 42.56 | 38.75
[7 empty] | 42.56 | 38.75
[7 empty] | 42.56 | 38.81
[7 empty] | 42.56 | 38.81
[7 empty] | 42.56 | 38.81
[7 empty] | 42.56 | 38.88
[7 empty] | 42.56 | 38.88
[7 empty] | 42.56 | 38.88
[7 empty] | 42.63 | 38.94
[7 empty] | 42.63 | 38.94
[7 empty] | 42.69 | 38.94
[7 empty] | 42.69 | 38.94
[7 empty] | 42.69 | 38.94
[7 empty] | 42.69 | 39
[7 empty] | 42.69 | 39
[7 empty] | 42.75 | 39
[7 empty] | 42.75 | 39.06
[7 empty] | 42.75 | 39.06
[7 empty] | 42.75 | 39.06
[7 empty] | 42.75 | 39.06
[7 empty] | 42.75 | 39.13
[7 empty] | 42.81 | 39.13
[7 empty] | 42.81 | 39.13
[7 empty] | 42.81 | 39.13
[7 empty] | 42.81 | 39.19
[7 empty] | 42.81 | 39.19
[7 empty] | 42.81 | 39.25
[7 empty] | 42.81 | 39.25
[7 empty] | 42.88 | 39.25
[7 empty] | 42.88 | 39.25
[7 empty] | 42.88 | 39.31
[7 empty] | 42.94 | 39.31
[7 empty] | 42.88 | 39.31
[7 empty] | 42.88 | 39.38
[7 empty] | 42.94 | 39.38
[7 empty] | 42.94 | 39.38
[7 empty] | 42.94 | 39.38
[7 empty] | 43 | 39.44
[7 empty] | 43 | 39.44
[7 empty] | 42.94 | 39.44
[7 empty] | 43.06 | 39.5
[7 empty] | 43 | 39.5
[7 empty] | 43.06 | 39.5
[7 empty] | 43.06 | 39.5
[7 empty] | 43.06 | 39.56
[7 empty] | 43.06 | 39.56
[7 empty] | 43.06 | 39.56
[7 empty] | 43.06 | 39.56
[7 empty] | 43.13 | 39.63
[7 empty] | 43.06 | 39.63
[7 empty] | 43.13 | 39.63
[7 empty] | 43.13 | 39.63
[7 empty] | 43.19 | 39.69
[7 empty] | 43.13 | 39.69
[7 empty] | 43.13 | 39.69
[7 empty] | 43.19 | 39.69
[7 empty] | 43.13 | 39.75
[7 empty] | 43.19 | 39.75
[7 empty] | 43.19 | 39.75
[7 empty] | 43.25 | 39.81
[7 empty] | 43.25 | 39.88
[7 empty] | 43.19 | 39.88
[7 empty] | 43.25 | 39.88
[7 empty] | 43.25 | 39.88
[7 empty] | 43.25 | 39.88
[7 empty] | 43.31 | 39.94
[7 empty] | 43.31 | 39.94
[7 empty] | 43.31 | 39.94
[7 empty] | 43.31 | 39.94
[7 empty] | 43.38 | 39.94
[7 empty] | 43.38 | 40
[7 empty] | 43.38 | 40
[7 empty] | 43.38 | 40
[7 empty] | 43.38 | 40.06
[7 empty] | 43.44 | 40.06
[7 empty] | 43.44 | 40.06
[7 empty] | 43.44 | 40.06
[7 empty] | 43.44 | 40.06
[7 empty] | 43.44 | 40.06
[7 empty] | 43.44 | 40.13
[7 empty] | 43.44 | 40.13
[7 empty] | 43.5 | 40.13
[7 empty] | 43.5 | 40.19
[7 empty] | 43.5 | 40.19
[7 empty] | 43.56 | 40.19
[7 empty] | 43.5 | 40.19
[7 empty] | 43.56 | 40.25
[7 empty] | 43.56 | 40.25
[7 empty] | 43.56 | 40.31
[7 empty] | 43.56 | 40.31
[7 empty] | 43.63 | 40.31
[7 empty] | 43.63 | 40.31
[7 empty] | 43.63 | 40.31
[7 empty] | 43.69 | 40.38
[7 empty] | 43.63 | 40.38
[7 empty] | 43.69 | 40.38
[7 empty] | 43.69 | 40.38
[7 empty] | 43.69 | 40.44
[7 empty] | 43.69 | 40.44
[7 empty] | 43.75 | 40.5
[7 empty] | 43.75 | 40.44
[7 empty] | 43.75 | 40.5
[7 empty] | 43.75 | 40.5
[7 empty] | 43.75 | 40.56
[7 empty] | 43.81 | 40.56
[7 empty] | 43.75 | 40.56
[7 empty] | 43.81 | 40.56
[7 empty] | 43.81 | 40.56
[7 empty] | 43.81 | 40.63
[7 empty] | 43.88 | 40.56
[7 empty] | 43.81 | 40.63
[7 empty] | 43.81 | 40.63
[7 empty] | 43.88 | 40.63
[7 empty] | 43.88 | 40.63
[7 empty] | 43.88 | 40.63
[7 empty] | 43.88 | 40.69
[7 empty] | 43.94 | 40.69
[7 empty] | 43.94 | 40.75
[7 empty] | 43.94 | 40.69
[7 empty] | 43.94 | 40.75
[7 empty] | 43.94 | 40.75
[7 empty] | 44 | 40.75
[7 empty] | 44 | 40.81
[7 empty] | 44 | 40.81
[7 empty] | 44 | 40.81
[7 empty] | 44 | 40.88
[7 empty] | 44 | 40.81
[7 empty] | 44 | 40.81
[7 empty] | 44 | 40.88
[7 empty] | 44 | 40.88
[7 empty] | 44.06 | 40.88
[7 empty] | 44.06 | 40.94
[7 empty] | 44.06 | 40.94
[7 empty] | 44.06 | 40.94
[7 empty] | 44.13 | 41
[7 empty] | 44.06 | 41
[7 empty] | 44.13 | 41
[7 empty] | 44.13 | 41.06
[7 empty] | 44.19 | 41.06
[7 empty] | 44.13 | 41.06
[7 empty] | 44.19 | 41.06
[7 empty] | 44.19 | 41.06
[7 empty] | 44.13 | 41.06
[7 empty] | 44.25 | 41.13
[7 empty] | 44.19 | 41.13
[7 empty] | 44.19 | 41.13
[7 empty] | 44.25 | 41.19
[7 empty] | 44.25 | 41.19
[7 empty] | 44.31 | 41.19
[7 empty] | 44.31 | 41.19
[7 empty] | 44.31 | 41.25
[7 empty] | 44.31 | 41.25
[7 empty] | 44.38 | 41.25
[7 empty] | 44.31 | 41.25
[7 empty] | 44.31 | 41.25
[7 empty] | 44.38 | 41.31
[7 empty] | 44.38 | 41.31
[7 empty] | 44.38 | 41.31
[7 empty] | 44.38 | 41.31
[7 empty] | 44.38 | 41.38
[7 empty] | 44.44 | 41.38
[7 empty] | 44.44 | 41.38
[7 empty] | 44.5 | 41.38
[7 empty] | 44.5 | 41.38
[7 empty] | 44.5 | 41.44
[7 empty] | 44.5 | 41.44
[7 empty] | 44.44 | 41.44
[7 empty] | 44.5 | 41.44
[7 empty] | 44.5 | 41.5
[7 empty] | 44.5 | 41.5
[7 empty] | 44.56 | 41.5
[7 empty] | 44.5 | 41.5
[7 empty] | 44.56 | 41.5
[7 empty] | 44.56 | 41.56
[7 empty] | 44.56 | 41.56
[7 empty] | 44.56 | 41.56
[7 empty] | 44.56 | 41.56
[7 empty] | 44.63 | 41.63
[7 empty] | 44.63 | 41.63
[7 empty] | 44.63 | 41.63
[7 empty] | 44.63 | 41.63
[7 empty] | 44.63 | 41.63
[7 empty] | 44.63 | 41.63
[7 empty] | 44.69 | 41.63
[7 empty] | 44.63 | 41.69
[7 empty] | 44.63 | 41.69
[7 empty] | 44.69 | 41.69
[7 empty] | 44.69 | 41.69
[7 empty] | 44.69 | 41.69
[7 empty] | 44.75 | 41.75
[7 empty] | 44.75 | 41.75
[7 empty] | 44.75 | 41.75
[7 empty] | 44.81 | 41.75
[7 empty] | 44.75 | 41.75
[7 empty] | 44.81 | 41.75
[7 empty] | 44.81 | 41.81
[7 empty] | 44.81 | 41.81
[7 empty] | 44.81 | 41.81
[7 empty] | 44.81 | 41.81
[7 empty] | 44.81 | 41.88
[7 empty] | 44.81 | 41.88
[7 empty] | 44.88 | 41.88
[7 empty] | 44.88 | 41.88
[7 empty] | 44.88 | 41.88
[7 empty] | 44.88 | 41.94
[7 empty] | 44.94 | 41.94
[7 empty] | 44.94 | 41.94
[7 empty] | 44.94 | 41.94
[7 empty] | 45 | 41.94
[7 empty] | 45 | 41.94
[7 empty] | 45 | 41.94
[7 empty] | 45 | 41.94
[7 empty] | 45 | 41.94
[7 empty] | 45 | 41.94
[7 empty] | 45 | 42
[7 empty] | 45 | 42
[7 empty] | 45.06 | 42
[7 empty] | 45.06 | 42
[7 empty] | 45.06 | 42
[7 empty] | 45.13 | 42
[7 empty] | 45.13 | 42
[7 empty] | 45.13 | 42
[7 empty] | 45.19 | 42.06
[7 empty] | 45.25 | 42.06
[7 empty] | 45.25 | 42.06
[7 empty] | 45.25 | 42.06
[7 empty] | 45.25 | 42.06
[7 empty] | 45.31 | 42.06
[7 empty] | 45.31 | 42.06
[7 empty] | 45.25 | 42.06
[7 empty] | 45.25 | 42.06
[7 empty] | 45.31 | 42.13
[7 empty] | 45.31 | 42.06
[7 empty] | 45.38 | 42.06
[7 empty] | 45.31 | 42.06
[7 empty] | 45.38 | 42.13
[7 empty] | 45.38 | 42.13
[7 empty] | 45.38 | 42.13
[7 empty] | 45.44 | 42.06
[7 empty] | 45.44 | 42.06
[7 empty] | 45.44 | 42.13
[7 empty] | 45.44 | 42.13
[7 empty] | 45.5 | 42.13
[7 empty] | 45.5 | 42.13
[7 empty] | 45.56 | 42.13
[7 empty] | 45.44 | 42.19
[7 empty] | 45.44 | 42.19
[7 empty] | 45.44 | 42.19
[7 empty] | 45.44 | 42.19
[7 empty] | 45.44 | 42.13
[7 empty] | 45.44 | 42.13
[7 empty] | 45.44 | 42.13
[7 empty] | 45.5 | 42.13
[7 empty] | 45.5 | 42.19
[7 empty] | 45.5 | 42.13
[7 empty] | 45.56 | 42.13
[7 empty] | 45.56 | 42.13
[7 empty] | 45.5 | 42.13
[7 empty] | 45.5 | 42.13
[7 empty] | 45.56 | 42.13
[7 empty] | 45.66 | 42.13
[7 empty] | 45.56 | 42.13
[7 empty] | 45.5 | 42.13
[7 empty] | 45.5 | 42.13
[7 empty] | 45.5 | 42.13
[7 empty] | 45.5 | 42.13
[7 empty] | 45.56 | 42.06
[7 empty] | 45.66 | 42.06
[7 empty] | 45.56 | 42.06
[7 empty] | 45.56 | 42.06
[7 empty] | 45.56 | 42.06
[7 empty] | 45.56 | 42.06
[7 empty] | 45.56 | 42.19
[7 empty] | 45.56 | 42.06
[7 empty] | 45.5 | 42.13
[7 empty] | 45.56 | 42.13
[7 empty] | 45.66 | 42.06
[7 empty] | 45.66 | 42.19
[7 empty] | 45.66 | 42.13
[7 empty] | 45.56 | 42.13
[7 empty] | 45.66 | 42.06
[7 empty] | 45.66 | 42.06
[7 empty] | 45.56 | 42.13
[7 empty] | 45.66 | 42.13
[7 empty] | 45.66 | 42.13
[7 empty] | 45.56 | 42.13

## 151 (19)
Wavelength | ecoFlex + normal emittance | ecoFlex + Ag/Ppy emittance | Pure PNIPAm Ibb | Ag/PPy Ibb | Pure PNIPAm Prad | Ag/PPy Prad | Pure PNIPAm Temp | Ag/PPy Temp | Pure PNIPAm Temp (K) | Ag/PPy Temp (K) | Pure PNIPAm Prad SUM | Ag/PPy Prad SUM
7.5 | 0.943997164 | 0.841378 | 29.03341 | 30.25364 | 27.40746 | 25.45474 | 31.44 | 33.44 | 304.59 | 306.59 | 190.9515 | 176.5226
7.51 | 0.951354126 | 0.8448984 | 29.084 | 30.30471 | 27.66918 | 25.6044 | 31.44 | 33.5
7.52 | 0.953561718 | 0.846493 | 29.13429 | 30.35547 | 27.78135 | 25.69569 | 31.44 | 33.5
7.53 | 0.951024984 | 0.8466859 | 29.18428 | 30.40592 | 27.75498 | 25.74426 | 31.44 | 33.44
7.54 | 0.948565984 | 0.8453022 | 29.23397 | 30.45605 | 27.73035 | 25.74457 | 31.5 | 33.5
7.55 | 0.950639011 | 0.8424878 | 29.28336 | 30.50587 | 27.8379 | 25.70082 | 31.5 | 33.44
7.56 | 0.958979085 | 0.8396057 | 29.33245 | 30.55537 | 28.1292 | 25.65447 | 31.5 | 33.44
7.57 | 0.97097737 | 0.8382395 | 29.38123 | 30.60456 | 28.52851 | 25.65395 | 31.5 | 33.44
7.58 | 0.969833872 | 0.8396983 | 29.42972 | 30.65344 | 28.54194 | 25.73964 | 31.5 | 33.44
7.59 | 0.952261514 | 0.8406005 | 29.47791 | 30.702 | 28.07067 | 25.80812 | 31.5 | 33.44
7.6 | 0.947559606 | 0.8416135 | 29.52579 | 30.75025 | 27.97745 | 25.87983 | 31.5 | 33.44
7.61 | 0.957853495 | 0.844772 | 29.57338 | 30.79819 | 28.32696 | 26.01745 | 31.5 | 33.5
7.62 | 0.96644397 | 0.8440971 | 29.62066 | 30.84581 | 28.62671 | 26.03686 | 31.56 | 33.5
7.63 | 0.96668601 | 0.8403781 | 29.66765 | 30.89312 | 28.6793 | 25.9619 | 31.5 | 33.5
7.64 | 0.96449718 | 0.8389547 | 29.71434 | 30.94012 | 28.65939 | 25.95736 | 31.56 | 33.44
7.65 | 0.964694916 | 0.8419308 | 29.76072 | 30.9868 | 28.71002 | 26.08874 | 31.5 | 33.5
7.66 | 0.961029473 | 0.8454158 | 29.80681 | 31.03317 | 28.64522 | 26.23593 | 31.5 | 33.44
7.67 | 0.950785267 | 0.8484368 | 29.8526 | 31.07923 | 28.38341 | 26.36876 | 31.56 | 33.44
7.68 | 0.9436658 | 0.8487154 | 29.89809 | 31.12498 | 28.2138 | 26.41625 | 31.56 | 33.44
7.69 | 0.942607148 | 0.8487135 | 29.94328 | 31.17042 | 28.22475 | 26.45476 | 31.56 | 33.5
7.7 | 0.947017981 | 0.8497958 | 29.98817 | 31.21554 | 28.39934 | 26.52684 | 31.56 | 33.5
7.71 | 0.952900764 | 0.8491194 | 30.03277 | 31.26036 | 28.61825 | 26.54378 | 31.56 | 33.5
7.72 | 0.957600088 | 0.8471275 | 30.07706 | 31.30486 | 28.8018 | 26.51921 | 31.56 | 33.5
7.73 | 0.95996685 | 0.8464969 | 30.12106 | 31.34906 | 28.91522 | 26.53688 | 31.56 | 33.44
7.74 | 0.959181592 | 0.8482769 | 30.16476 | 31.39294 | 28.93349 | 26.62991 | 31.62 | 33.44
7.75 | 0.954488696 | 0.8488855 | 30.20817 | 31.43652 | 28.83336 | 26.686 | 31.56 | 33.44
7.76 | 0.947765299 | 0.8478462 | 30.25128 | 31.47979 | 28.67111 | 26.69002 | 31.62 | 33.44
7.77 | 0.942294508 | 0.8474256 | 30.29409 | 31.52274 | 28.54595 | 26.71318 | 31.56 | 33.44
7.78 | 0.941184432 | 0.8487516 | 30.3366 | 31.56539 | 28.55234 | 26.79118 | 31.56 | 33.44
7.79 | 0.94446826 | 0.8501302 | 30.37882 | 31.60773 | 28.69183 | 26.87069 | 31.56 | 33.5
7.8 | 0.950029358 | 0.8505147 | 30.42074 | 31.64976 | 28.9006 | 26.91859 | 31.56 | 33.5
7.81 | 0.954479535 | 0.8509288 | 30.46237 | 31.69149 | 29.07571 | 26.9672 | 31.62 | 33.5
7.82 | 0.953260424 | 0.8534806 | 30.5037 | 31.73291 | 29.07797 | 27.08342 | 31.62 | 33.44
7.83 | 0.953467335 | 0.8559261 | 30.54474 | 31.77402 | 29.12341 | 27.19621 | 31.62 | 33.44
7.84 | 0.955139076 | 0.8545664 | 30.58548 | 31.81482 | 29.21339 | 27.18788 | 31.62 | 33.5
7.85 | 0.953246825 | 0.8497687 | 30.62593 | 31.85532 | 29.19407 | 27.06966 | 31.69 | 33.44
7.86 | 0.952730867 | 0.845362 | 30.66608 | 31.89551 | 29.21652 | 26.96326 | 31.69 | 33.44
7.87 | 0.958565294 | 0.8445666 | 30.70594 | 31.9354 | 29.43365 | 26.97157 | 31.62 | 33.44
7.88 | 0.9657961 | 0.8463458 | 30.74551 | 31.97499 | 29.6939 | 27.0619 | 31.62 | 33.5
7.89 | 0.959601677 | 0.8477878 | 30.78479 | 32.01427 | 29.54113 | 27.1413 | 31.62 | 33.5
7.9 | 0.955268762 | 0.8506921 | 30.82377 | 32.05324 | 29.44499 | 27.26744 | 31.62 | 33.5
7.91 | 0.955302276 | 0.8535374 | 30.86246 | 32.09191 | 29.48298 | 27.39165 | 31.69 | 33.5
7.92 | 0.956669664 | 0.854341 | 30.90086 | 32.13028 | 29.56192 | 27.45022 | 31.69 | 33.5
7.93 | 0.955402774 | 0.8527858 | 30.93897 | 32.16835 | 29.55918 | 27.43271 | 31.75 | 33.44
7.94 | 0.950022288 | 0.8521559 | 30.97679 | 32.20612 | 29.42864 | 27.44463 | 31.69 | 33.5
7.95 | 0.953284596 | 0.8503727 | 31.01432 | 32.24358 | 29.56547 | 27.41906 | 31.75 | 33.5
7.96 | 0.963354027 | 0.847491 | 31.05156 | 32.28074 | 29.91364 | 27.35764 | 31.69 | 33.5
7.97 | 0.970407567 | 0.8482005 | 31.08851 | 32.31761 | 30.16852 | 27.41181 | 31.69 | 33.5
7.98 | 0.969751704 | 0.8508275 | 31.12517 | 32.35417 | 30.18369 | 27.52782 | 31.75 | 33.5
7.99 | 0.961559055 | 0.850054 | 31.16154 | 32.39043 | 29.96366 | 27.53362 | 31.75 | 33.5
8 | 0.952750167 | 0.843342 | 31.19762 | 32.4264 | 29.72354 | 27.34654 | 31.81 | 33.5
8.01 | 0.944752038 | 0.8434493 | 31.23342 | 32.46207 | 29.50784 | 27.38011 | 31.75 | 33.5
8.02 | 0.941271129 | 0.8480657 | 31.26893 | 32.49743 | 29.43254 | 27.55996 | 31.81 | 33.5
8.03 | 0.943341998 | 0.8527333 | 31.30415 | 32.53251 | 29.53052 | 27.74155 | 31.81 | 33.56
8.04 | 0.949077981 | 0.8538828 | 31.33909 | 32.56728 | 29.74324 | 27.80864 | 31.81 | 33.56
8.05 | 0.948490774 | 0.8532594 | 31.37374 | 32.60176 | 29.7577 | 27.81776 | 31.81 | 33.56
8.06 | 0.949685838 | 0.8505095 | 31.40811 | 32.63594 | 29.82783 | 27.75718 | 31.81 | 33.56
8.07 | 0.956696286 | 0.8439809 | 31.44219 | 32.66983 | 30.08063 | 27.57271 | 31.81 | 33.56
8.08 | 0.963242421 | 0.8367355 | 31.47599 | 32.70342 | 30.31901 | 27.36412 | 31.81 | 33.56
8.09 | 0.962955839 | 0.8325036 | 31.5095 | 32.73672 | 30.34226 | 27.25344 | 31.87 | 33.56
8.1 | 0.955909004 | 0.83506 | 31.54273 | 32.76973 | 30.15198 | 27.36469 | 31.94 | 33.56
8.11 | 0.955136242 | 0.8398178 | 31.57568 | 32.80244 | 30.15908 | 27.54808 | 31.87 | 33.56
8.12 | 0.956962309 | 0.8437943 | 31.60834 | 32.83486 | 30.24799 | 27.70587 | 31.87 | 33.63
8.13 | 0.957876853 | 0.8464372 | 31.64073 | 32.86699 | 30.30792 | 27.81985 | 31.94 | 33.63
8.14 | 0.954591151 | 0.8478765 | 31.67283 | 32.89883 | 30.23461 | 27.89415 | 31.87 | 33.56
8.15 | 0.952895442 | 0.8481539 | 31.70466 | 32.93038 | 30.21122 | 27.93003 | 31.94 | 33.56
8.16 | 0.955994828 | 0.8483032 | 31.7362 | 32.96164 | 30.33964 | 27.96146 | 31.94 | 33.63
8.17 | 0.959414394 | 0.8482034 | 31.76746 | 32.99261 | 30.47816 | 27.98444 | 31.94 | 33.63
8.18 | 0.960678042 | 0.8478435 | 31.79845 | 33.02329 | 30.54807 | 27.99858 | 31.94 | 33.56
8.19 | 0.958206928 | 0.8473479 | 31.82916 | 33.05368 | 30.49892 | 28.00797 | 32 | 33.56
8.2 | 0.953870068 | 0.8467226 | 31.85959 | 33.08378 | 30.38991 | 28.01279 | 32 | 33.56
8.21 | 0.951930657 | 0.847069 | 31.88974 | 33.1136 | 30.35682 | 28.04951 | 31.94 | 33.56
8.22 | 0.953555224 | 0.8485563 | 31.91962 | 33.14313 | 30.43712 | 28.12382 | 32 | 33.56
8.23 | 0.959433017 | 0.851175 | 31.94922 | 33.17238 | 30.65313 | 28.2355 | 32 | 33.56
8.24 | 0.958533543 | 0.8510714 | 31.97854 | 33.20134 | 30.6525 | 28.25671 | 32 | 33.56
8.25 | 0.953447465 | 0.8507703 | 32.00759 | 33.23002 | 30.51756 | 28.27112 | 32 | 33.56
8.26 | 0.948433619 | 0.8516872 | 32.03637 | 33.25842 | 30.38437 | 28.32577 | 32.06 | 33.56
8.27 | 0.946663129 | 0.8545742 | 32.06487 | 33.28653 | 30.35463 | 28.44581 | 32 | 33.56
8.28 | 0.945418176 | 0.8546756 | 32.0931 | 33.31436 | 30.3414 | 28.47297 | 32.06 | 33.56
8.29 | 0.943645478 | 0.849382 | 32.12106 | 33.34191 | 30.31089 | 28.32002 | 32.06 | 33.56
8.3 | 0.942249221 | 0.8447672 | 32.14874 | 33.36918 | 30.29213 | 28.18919 | 32.06 | 33.63
8.31 | 0.942016274 | 0.8443039 | 32.17616 | 33.39617 | 30.31047 | 28.19651 | 32.06 | 33.56
8.32 | 0.945756338 | 0.8493715 | 32.20331 | 33.42287 | 30.45648 | 28.38844 | 32.06 | 33.56
8.33 | 0.953484224 | 0.8484707 | 32.23018 | 33.4493 | 30.73097 | 28.38076 | 32.06 | 33.56
8.34 | 0.958923745 | 0.8450473 | 32.25679 | 33.47546 | 30.9318 | 28.28834 | 32.06 | 33.56
8.35 | 0.959148551 | 0.841206 | 32.28312 | 33.50133 | 30.96431 | 28.18152 | 32.06 | 33.56
8.36 | 0.958117982 | 0.8420731 | 32.30919 | 33.52693 | 30.95602 | 28.23212 | 32.13 | 33.56
8.37 | 0.960297525 | 0.8434455 | 32.335 | 33.55225 | 31.05122 | 28.2995 | 32.13 | 33.5
8.38 | 0.960951404 | 0.8468046 | 32.36053 | 33.5773 | 31.0969 | 28.43341 | 32.13 | 33.56
8.39 | 0.957021193 | 0.8531334 | 32.3858 | 33.60207 | 30.9939 | 28.66705 | 32.06 | 33.56
8.4 | 0.954456426 | 0.857215 | 32.41081 | 33.62657 | 30.93471 | 28.8252 | 32.13 | 33.56
8.41 | 0.95053903 | 0.8543596 | 32.43555 | 33.6508 | 30.83126 | 28.74988 | 32.13 | 33.56
8.42 | 0.945006532 | 0.8471531 | 32.46003 | 33.67475 | 30.67494 | 28.52767 | 32.13 | 33.56
8.43 | 0.937282604 | 0.838147 | 32.48424 | 33.69843 | 30.44691 | 28.24424 | 32.19 | 33.56
8.44 | 0.938021446 | 0.8348433 | 32.50819 | 33.72184 | 30.49338 | 28.15246 | 32.19 | 33.56
8.45 | 0.944030859 | 0.8370507 | 32.53188 | 33.74498 | 30.7111 | 28.24626 | 32.13 | 33.56
8.46 | 0.954273511 | 0.843556 | 32.55531 | 33.76786 | 31.06667 | 28.48508 | 32.13 | 33.56
8.47 | 0.966944492 | 0.8510238 | 32.57848 | 33.79046 | 31.50158 | 28.75649 | 32.19 | 33.56
8.48 | 0.97136101 | 0.8523606 | 32.60139 | 33.81279 | 31.66771 | 28.82069 | 32.19 | 33.56
8.49 | 0.969619264 | 0.850839 | 32.62403 | 33.83486 | 31.63289 | 28.78802 | 32.19 | 33.56
8.5 | 0.962074761 | 0.8476012 | 32.64643 | 33.85666 | 31.4083 | 28.69695 | 32.13 | 33.56
8.51 | 0.957566725 | 0.8521931 | 32.66856 | 33.8782 | 31.28232 | 28.87077 | 32.13 | 33.56
8.52 | 0.95243996 | 0.8582745 | 32.69043 | 33.89947 | 31.13568 | 29.09505 | 32.13 | 33.5
8.53 | 0.946257217 | 0.862798 | 32.71205 | 33.92048 | 30.95402 | 29.26652 | 32.19 | 33.56
8.54 | 0.937664918 | 0.8584986 | 32.73342 | 33.94122 | 30.69298 | 29.13849 | 32.19 | 33.56
8.55 | 0.937799882 | 0.8479937 | 32.75453 | 33.9617 | 30.71719 | 28.79931 | 32.25 | 33.56
8.56 | 0.942752812 | 0.837434 | 32.77538 | 33.98192 | 30.89908 | 28.45762 | 32.19 | 33.56
8.57 | 0.951863844 | 0.82888 | 32.79598 | 34.00188 | 31.21731 | 28.18348 | 32.25 | 33.5
8.58 | 0.957702655 | 0.8294081 | 32.81633 | 34.02158 | 31.42829 | 28.21777 | 32.19 | 33.56
8.59 | 0.961762149 | 0.833038 | 32.83643 | 34.04101 | 31.58083 | 28.35746 | 32.25 | 33.5
8.6 | 0.963161847 | 0.8380733 | 32.85627 | 34.06019 | 31.64591 | 28.54494 | 32.25 | 33.56
8.61 | 0.956783591 | 0.8381831 | 32.87587 | 34.07911 | 31.45509 | 28.56454 | 32.19 | 33.56
8.62 | 0.946866557 | 0.8349405 | 32.89521 | 34.09778 | 31.14738 | 28.46961 | 32.19 | 33.56
8.63 | 0.938770396 | 0.8316799 | 32.91431 | 34.11619 | 30.89898 | 28.37374 | 32.19 | 33.56
8.64 | 0.938647474 | 0.8316304 | 32.93316 | 34.13434 | 30.91262 | 28.38715 | 32.19 | 33.56
8.65 | 0.941699943 | 0.8350333 | 32.95176 | 34.15223 | 31.03067 | 28.51825 | 32.25 | 33.56
8.66 | 0.944845666 | 0.8383847 | 32.97011 | 34.16988 | 31.15166 | 28.6475 | 32.19 | 33.56
8.67 | 0.947298533 | 0.840759 | 32.98821 | 34.18727 | 31.24969 | 28.74325 | 32.25 | 33.56
8.68 | 0.950667323 | 0.8377682 | 33.00608 | 34.2044 | 31.3778 | 28.65536 | 32.25 | 33.56
8.69 | 0.951414151 | 0.8340291 | 33.02369 | 34.22129 | 31.41921 | 28.54155 | 32.25 | 33.56
8.7 | 0.949677626 | 0.8299749 | 33.04106 | 34.23792 | 31.37836 | 28.41662 | 32.25 | 33.5
8.71 | 0.950161539 | 0.829583 | 33.05819 | 34.25431 | 31.41062 | 28.41679 | 32.25 | 33.5
8.72 | 0.948358157 | 0.8284007 | 33.07508 | 34.27044 | 31.36702 | 28.38966 | 32.25 | 33.5
8.73 | 0.945088228 | 0.8269041 | 33.09173 | 34.28633 | 31.2746 | 28.3515 | 32.19 | 33.5
8.74 | 0.942877428 | 0.8271872 | 33.10813 | 34.30197 | 31.21691 | 28.37415 | 32.25 | 33.5
8.75 | 0.948646197 | 0.8318931 | 33.12429 | 34.31736 | 31.42323 | 28.54838 | 32.25 | 33.5
8.76 | 0.958356736 | 0.8384781 | 33.14022 | 34.3325 | 31.76015 | 28.78705 | 32.25 | 33.56
8.77 | 0.96614205 | 0.842512 | 33.1559 | 34.3474 | 32.03331 | 28.9381 | 32.31 | 33.5
8.78 | 0.967571025 | 0.8426667 | 33.17135 | 34.36206 | 32.09564 | 28.95576 | 32.31 | 33.56
8.79 | 0.963973137 | 0.8418848 | 33.18656 | 34.37647 | 31.99095 | 28.94103 | 32.31 | 33.56
8.8 | 0.951852802 | 0.8443246 | 33.20153 | 34.39064 | 31.60297 | 29.03687 | 32.31 | 33.56
8.81 | 0.946340352 | 0.8442237 | 33.21627 | 34.40457 | 31.4339 | 29.04515 | 32.31 | 33.56
8.82 | 0.94664187 | 0.8418373 | 33.23078 | 34.41825 | 31.45764 | 28.97457 | 32.31 | 33.63
8.83 | 0.95846064 | 0.834838 | 33.24505 | 34.4317 | 31.86407 | 28.74489 | 32.31 | 33.56
8.84 | 0.960320636 | 0.8275702 | 33.25908 | 34.44491 | 31.93938 | 28.50558 | 32.31 | 33.56
8.85 | 0.957766894 | 0.82108 | 33.27288 | 34.45787 | 31.86767 | 28.29267 | 32.31 | 33.63
8.86 | 0.953807971 | 0.8180649 | 33.28646 | 34.4706 | 31.74889 | 28.19919 | 32.31 | 33.56
8.87 | 0.959969956 | 0.8212141 | 33.2998 | 34.48309 | 31.9668 | 28.318 | 32.31 | 33.63
8.88 | 0.968990315 | 0.8264798 | 33.31291 | 34.49535 | 32.27988 | 28.50971 | 32.31 | 33.63
8.89 | 0.970034128 | 0.8286807 | 33.32579 | 34.50737 | 32.32715 | 28.59559 | 32.38 | 33.63
8.9 | 0.965116514 | 0.8315569 | 33.33844 | 34.51915 | 32.17548 | 28.70464 | 32.31 | 33.63
8.91 | 0.956999566 | 0.8351923 | 33.35086 | 34.5307 | 31.91676 | 28.83978 | 32.38 | 33.56
8.92 | 0.948925787 | 0.8416717 | 33.36306 | 34.54202 | 31.65907 | 29.07304 | 32.31 | 33.56
8.93 | 0.938130191 | 0.8408328 | 33.37503 | 34.55311 | 31.31012 | 29.05339 | 32.31 | 33.56
8.94 | 0.925942368 | 0.8345011 | 33.38677 | 34.56396 | 30.91423 | 28.84366 | 32.38 | 33.63
8.95 | 0.923355476 | 0.8209182 | 33.39829 | 34.57459 | 30.8385 | 28.38291 | 32.38 | 33.63
8.96 | 0.925986511 | 0.8112158 | 33.40959 | 34.58498 | 30.93683 | 28.05588 | 32.38 | 33.63
8.97 | 0.933705802 | 0.8052975 | 33.42066 | 34.59515 | 31.20507 | 27.85938 | 32.38 | 33.56
8.98 | 0.934047022 | 0.8101292 | 33.43151 | 34.60508 | 31.2266 | 28.03459 | 32.38 | 33.63
8.99 | 0.93486386 | 0.8160816 | 33.44214 | 34.61479 | 31.26385 | 28.2485 | 32.38 | 33.63
9 | 0.93687979 | 0.8229811 | 33.45255 | 34.62428 | 31.34102 | 28.49513 | 32.31 | 33.63
9.01 | 0.950528754 | 0.8241443 | 33.46273 | 34.63353 | 31.80729 | 28.54303 | 32.38 | 33.56
9.02 | 0.964093797 | 0.8240742 | 33.4727 | 34.64257 | 32.27082 | 28.54805 | 32.38 | 33.63
9.03 | 0.971746525 | 0.8235886 | 33.48245 | 34.65138 | 32.53645 | 28.53848 | 32.38 | 33.63
9.04 | 0.97303426 | 0.8265674 | 33.49198 | 34.65996 | 32.58885 | 28.64879 | 32.38 | 33.63
9.05 | 0.971857676 | 0.8304759 | 33.5013 | 34.66832 | 32.55849 | 28.79121 | 32.44 | 33.63
9.06 | 0.971949472 | 0.8309244 | 33.51039 | 34.67647 | 32.57041 | 28.81352 | 32.44 | 33.63
9.07 | 0.96643812 | 0.831953 | 33.51928 | 34.68439 | 32.39431 | 28.85578 | 32.38 | 33.63
9.08 | 0.956294958 | 0.8334611 | 33.52794 | 34.69209 | 32.0626 | 28.91451 | 32.44 | 33.56
9.09 | 0.948717575 | 0.8359723 | 33.5364 | 34.69957 | 31.81657 | 29.00788 | 32.44 | 33.63
9.1 | 0.944394298 | 0.8355672 | 33.54464 | 34.70684 | 31.67937 | 28.9999 | 32.44 | 33.63
9.11 | 0.9455011 | 0.8300585 | 33.55267 | 34.71388 | 31.72408 | 28.81455 | 32.44 | 33.63
9.12 | 0.947017529 | 0.8250134 | 33.56048 | 34.72071 | 31.78237 | 28.64505 | 32.44 | 33.63
9.13 | 0.948210998 | 0.8206215 | 33.56809 | 34.72733 | 31.82963 | 28.49799 | 32.44 | 33.56
9.14 | 0.947128034 | 0.8188466 | 33.57549 | 34.73373 | 31.80028 | 28.4416 | 32.44 | 33.63
9.15 | 0.94305748 | 0.8197212 | 33.58267 | 34.73991 | 31.67039 | 28.47704 | 32.44 | 33.63
9.16 | 0.936582172 | 0.8227283 | 33.58965 | 34.74589 | 31.45947 | 28.58643 | 32.44 | 33.63
9.17 | 0.933046918 | 0.8295001 | 33.59642 | 34.75165 | 31.34704 | 28.8265 | 32.5 | 33.63
9.18 | 0.928918751 | 0.8342583 | 33.60299 | 34.7572 | 31.21445 | 28.99648 | 32.5 | 33.63
9.19 | 0.923097911 | 0.8341474 | 33.60935 | 34.76254 | 31.02472 | 28.99708 | 32.5 | 33.56
9.2 | 0.91743489 | 0.8353164 | 33.6155 | 34.76766 | 30.84003 | 29.042 | 32.5 | 33.56
9.21 | 0.912737846 | 0.837305 | 33.62145 | 34.77258 | 30.68757 | 29.11526 | 32.5 | 33.56
9.22 | 0.922823398 | 0.8433312 | 33.62719 | 34.7773 | 31.03196 | 29.32878 | 32.5 | 33.56
9.23 | 0.938003872 | 0.844882 | 33.63274 | 34.7818 | 31.54764 | 29.38652 | 32.5 | 33.56
9.24 | 0.960266483 | 0.840212 | 33.63808 | 34.7861 | 32.30152 | 29.2277 | 32.5 | 33.63
9.25 | 0.97003101 | 0.8323282 | 33.64322 | 34.79019 | 32.63496 | 28.95686 | 32.5 | 33.56
9.26 | 0.974113989 | 0.8244375 | 33.64815 | 34.79408 | 32.77714 | 28.68554 | 32.5 | 33.63
9.27 | 0.963788467 | 0.8231642 | 33.65289 | 34.79776 | 32.43427 | 28.64427 | 32.56 | 33.63
9.28 | 0.959145172 | 0.8223086 | 33.65743 | 34.80124 | 32.28236 | 28.61736 | 32.56 | 33.63
9.29 | 0.960982983 | 0.8219295 | 33.66178 | 34.80452 | 32.34839 | 28.60686 | 32.56 | 33.63
9.3 | 0.961870556 | 0.8219649 | 33.66592 | 34.80759 | 32.38226 | 28.61062 | 32.63 | 33.63
9.31 | 0.960727576 | 0.823455 | 33.66987 | 34.81047 | 32.34757 | 28.66486 | 32.63 | 33.63
9.32 | 0.948215624 | 0.8334977 | 33.67362 | 34.81314 | 31.92985 | 29.01667 | 32.56 | 33.63
9.33 | 0.937208173 | 0.8443343 | 33.67718 | 34.81562 | 31.56253 | 29.39602 | 32.63 | 33.63
9.34 | 0.927949291 | 0.8560937 | 33.68054 | 34.8179 | 31.25383 | 29.80739 | 32.63 | 33.63
9.35 | 0.924657738 | 0.8566699 | 33.68371 | 34.81998 | 31.1459 | 29.82923 | 32.63 | 33.63
9.36 | 0.923023504 | 0.8531533 | 33.68669 | 34.82186 | 31.09361 | 29.70839 | 32.63 | 33.56
9.37 | 0.921352757 | 0.8404039 | 33.68947 | 34.82355 | 31.03989 | 29.26585 | 32.63 | 33.63
9.38 | 0.922544198 | 0.8314083 | 33.69207 | 34.82505 | 31.08242 | 28.95383 | 32.69 | 33.56
9.39 | 0.927966626 | 0.8279614 | 33.69447 | 34.82635 | 31.26735 | 28.83487 | 32.69 | 33.56
9.4 | 0.942921034 | 0.8302629 | 33.69669 | 34.82745 | 31.77332 | 28.91594 | 32.69 | 33.63
9.41 | 0.96186177 | 0.8349691 | 33.69872 | 34.82837 | 32.41351 | 29.08061 | 32.75 | 33.63
9.42 | 0.969860691 | 0.8362575 | 33.70055 | 34.82909 | 32.68484 | 29.12609 | 32.75 | 33.56
9.43 | 0.972507677 | 0.8366892 | 33.70221 | 34.82962 | 32.77565 | 29.14157 | 32.75 | 33.63
9.44 | 0.962010204 | 0.835017 | 33.70367 | 34.82996 | 32.42328 | 29.08361 | 32.75 | 33.56
9.45 | 0.949831142 | 0.8329496 | 33.70495 | 34.83011 | 32.01401 | 29.01173 | 32.75 | 33.56
9.46 | 0.936394901 | 0.8305866 | 33.70605 | 34.83008 | 31.56217 | 28.9294 | 32.75 | 33.63
9.47 | 0.928406217 | 0.8318847 | 33.70696 | 34.82985 | 31.29375 | 28.97442 | 32.81 | 33.56
9.48 | 0.922808407 | 0.8343452 | 33.70768 | 34.82944 | 31.10573 | 29.05978 | 32.81 | 33.56
9.49 | 0.927717842 | 0.8405798 | 33.70823 | 34.82885 | 31.27173 | 29.27643 | 32.81 | 33.63
9.5 | 0.932525864 | 0.8451655 | 33.70859 | 34.82807 | 31.43413 | 29.43548 | 32.81 | 33.63
9.51 | 0.937170545 | 0.8470956 | 33.70878 | 34.8271 | 31.59087 | 29.50189 | 32.81 | 33.63
9.52 | 0.935004714 | 0.845055 | 33.70878 | 34.82595 | 31.51787 | 29.42985 | 32.88 | 33.63
9.53 | 0.929018406 | 0.840787 | 33.7086 | 34.82462 | 31.31591 | 29.28009 | 32.81 | 33.63
9.54 | 0.936806356 | 0.8382299 | 33.70825 | 34.82311 | 31.5781 | 29.18977 | 32.88 | 33.63
9.55 | 0.947385194 | 0.8371474 | 33.70771 | 34.82141 | 31.93419 | 29.15066 | 32.88 | 33.63
9.56 | 0.965045299 | 0.8440766 | 33.707 | 34.81954 | 32.52879 | 29.39036 | 32.94 | 33.63
9.57 | 0.97315036 | 0.8488311 | 33.70612 | 34.81749 | 32.80112 | 29.55416 | 32.88 | 33.63
9.58 | 0.965316843 | 0.8499579 | 33.70506 | 34.81525 | 32.53606 | 29.5915 | 32.94 | 33.63
9.59 | 0.957925852 | 0.8450507 | 33.70382 | 34.81284 | 32.28576 | 29.41862 | 32.94 | 33.63
9.6 | 0.950821914 | 0.8362293 | 33.70241 | 34.81026 | 32.04499 | 29.10935 | 32.88 | 33.63
9.61 | 0.952991485 | 0.833705 | 33.70083 | 34.80749 | 32.1166 | 29.01918 | 32.94 | 33.63
9.62 | 0.956546656 | 0.8327527 | 33.69907 | 34.80455 | 32.23474 | 28.98358 | 33 | 33.56
9.63 | 0.950854954 | 0.8374203 | 33.69715 | 34.80144 | 32.0411 | 29.14343 | 32.94 | 33.63
9.64 | 0.94656863 | 0.841145 | 33.69505 | 34.79815 | 31.89468 | 29.27029 | 33 | 33.63
9.65 | 0.946233876 | 0.8422181 | 33.69278 | 34.79469 | 31.88125 | 29.30472 | 33 | 33.63
9.66 | 0.949999992 | 0.8426082 | 33.69034 | 34.79106 | 32.00583 | 29.31523 | 33 | 33.63
9.67 | 0.95843383 | 0.8422208 | 33.68774 | 34.78726 | 32.28747 | 29.29855 | 33 | 33.56
9.68 | 0.96252638 | 0.8406456 | 33.68497 | 34.78328 | 32.42267 | 29.24041 | 33 | 33.63
9.69 | 0.964444811 | 0.8384757 | 33.68203 | 34.77914 | 32.48445 | 29.16146 | 33 | 33.63
9.7 | 0.963535096 | 0.833409 | 33.67892 | 34.77482 | 32.45082 | 28.98165 | 33.06 | 33.63
9.71 | 0.962023636 | 0.8280064 | 33.67565 | 34.77034 | 32.39677 | 28.79007 | 33 | 33.56
9.72 | 0.957543429 | 0.8257518 | 33.67221 | 34.76569 | 32.2426 | 28.70783 | 33 | 33.63
9.73 | 0.952928358 | 0.824004 | 33.66861 | 34.76088 | 32.08377 | 28.6431 | 33.06 | 33.63
9.74 | 0.947839715 | 0.8240359 | 33.66485 | 34.7559 | 31.90888 | 28.64011 | 33.06 | 33.63
9.75 | 0.941641465 | 0.8238248 | 33.66092 | 34.75075 | 31.69652 | 28.62853 | 33.06 | 33.63
9.76 | 0.933730292 | 0.8232388 | 33.65683 | 34.74544 | 31.4264 | 28.60379 | 33.13 | 33.63
9.77 | 0.925318846 | 0.8262518 | 33.65258 | 34.73997 | 31.13937 | 28.70396 | 33.13 | 33.63
9.78 | 0.916510656 | 0.832119 | 33.64817 | 34.73433 | 30.83891 | 28.90309 | 33.13 | 33.63
9.79 | 0.917304673 | 0.8384561 | 33.6436 | 34.72853 | 30.86144 | 29.11835 | 33.13 | 33.63
9.8 | 0.921919317 | 0.8449803 | 33.63888 | 34.72257 | 31.01233 | 29.33989 | 33.13 | 33.63
9.81 | 0.9323435 | 0.8429682 | 33.63399 | 34.71645 | 31.35843 | 29.26486 | 33.13 | 33.63
9.82 | 0.943616897 | 0.8396018 | 33.62895 | 34.71017 | 31.73284 | 29.14272 | 33.13 | 33.63
9.83 | 0.949877336 | 0.8327665 | 33.62375 | 34.70373 | 31.93844 | 28.9001 | 33.19 | 33.63
9.84 | 0.954883372 | 0.8265894 | 33.6184 | 34.69714 | 32.10165 | 28.68028 | 33.19 | 33.63
9.85 | 0.952574365 | 0.8242507 | 33.61289 | 34.69038 | 32.01877 | 28.59357 | 33.19 | 33.63
9.86 | 0.948914098 | 0.8232042 | 33.60722 | 34.68347 | 31.89037 | 28.55158 | 33.13 | 33.63
9.87 | 0.941708088 | 0.8255482 | 33.6014 | 34.6764 | 31.64271 | 28.62704 | 33.13 | 33.63
9.88 | 0.936218704 | 0.8288264 | 33.59543 | 34.66918 | 31.45267 | 28.73473 | 33.19 | 33.69
9.89 | 0.933321852 | 0.8335156 | 33.58931 | 34.66181 | 31.34964 | 28.89116 | 33.19 | 33.63
9.9 | 0.932483749 | 0.8379358 | 33.58304 | 34.65428 | 31.31564 | 29.03806 | 33.25 | 33.69
9.91 | 0.933595123 | 0.8421013 | 33.57661 | 34.6466 | 31.34696 | 29.17594 | 33.25 | 33.63
9.92 | 0.936751671 | 0.8444974 | 33.57004 | 34.63876 | 31.44679 | 29.25235 | 33.25 | 33.63
9.93 | 0.941152762 | 0.8458169 | 33.56332 | 34.63078 | 31.58821 | 29.2913 | 33.25 | 33.69
9.94 | 0.9454541 | 0.843604 | 33.55644 | 34.62264 | 31.72608 | 29.2078 | 33.25 | 33.63
9.95 | 0.949717124 | 0.8400343 | 33.54942 | 34.61436 | 31.86246 | 29.07725 | 33.31 | 33.63
9.96 | 0.952267304 | 0.8361789 | 33.54226 | 34.60593 | 31.9412 | 28.93674 | 33.31 | 33.63
9.97 | 0.954431288 | 0.832259 | 33.53495 | 34.59734 | 32.0068 | 28.79395 | 33.25 | 33.63
9.98 | 0.960169193 | 0.8345055 | 33.52749 | 34.58861 | 32.19206 | 28.86439 | 33.31 | 33.69
9.99 | 0.966294528 | 0.8374205 | 33.51989 | 34.57974 | 32.39008 | 28.95778 | 33.31 | 33.69
10 | 0.971114417 | 0.8418101 | 33.51214 | 34.57072 | 32.54412 | 29.10198 | 33.31 | 33.69
10.01 | 0.975466578 | 0.8459027 | 33.50425 | 34.56155 | 32.68227 | 29.23571 | 33.38 | 33.69
10.02 | 0.97181723 | 0.8441065 | 33.49622 | 34.55224 | 32.5522 | 29.16577 | 33.38 | 33.63
10.03 | 0.967531419 | 0.842252 | 33.48804 | 34.54278 | 32.40073 | 29.09373 | 33.38 | 33.63
10.04 | 0.958410883 | 0.8399548 | 33.47973 | 34.53318 | 32.08733 | 29.00631 | 33.44 | 33.69
10.05 | 0.950429741 | 0.8386752 | 33.47127 | 34.52344 | 31.81209 | 28.95396 | 33.38 | 33.75
10.06 | 0.94790456 | 0.8422685 | 33.46267 | 34.51356 | 31.71942 | 29.06969 | 33.44 | 33.69
10.07 | 0.946984045 | 0.8454722 | 33.45394 | 34.50354 | 31.68034 | 29.17178 | 33.38 | 33.69
10.08 | 0.951698959 | 0.8473077 | 33.44506 | 34.49338 | 31.82963 | 29.2265 | 33.5 | 33.69
10.09 | 0.955008378 | 0.8483985 | 33.43605 | 34.48307 | 31.93171 | 29.25539 | 33.44 | 33.69
10.1 | 0.954377646 | 0.8474018 | 33.4269 | 34.47263 | 31.90189 | 29.21217 | 33.44 | 33.63
10.11 | 0.954206318 | 0.8466349 | 33.41762 | 34.46206 | 31.8873 | 29.17678 | 33.5 | 33.75
10.12 | 0.955124619 | 0.846413 | 33.4082 | 34.45134 | 31.90899 | 29.16006 | 33.5 | 33.69
10.13 | 0.956680852 | 0.8453952 | 33.39865 | 34.44049 | 31.95184 | 29.11583 | 33.56 | 33.69
10.14 | 0.959576966 | 0.842706 | 33.38896 | 34.4295 | 32.03927 | 29.01395 | 33.56 | 33.69
10.15 | 0.961154629 | 0.8414178 | 33.37913 | 34.41838 | 32.08251 | 28.96024 | 33.56 | 33.69
10.16 | 0.960181909 | 0.8428397 | 33.36918 | 34.40712 | 32.04048 | 28.99969 | 33.5 | 33.69
10.17 | 0.959086787 | 0.84567 | 33.35909 | 34.39573 | 31.99426 | 29.08744 | 33.56 | 33.69
10.18 | 0.957765601 | 0.8511014 | 33.34887 | 34.38421 | 31.9404 | 29.26445 | 33.56 | 33.75
10.19 | 0.956143762 | 0.854681 | 33.33852 | 34.37256 | 31.87642 | 29.37757 | 33.63 | 33.75
10.2 | 0.953973069 | 0.8548802 | 33.32804 | 34.36077 | 31.79406 | 29.37434 | 33.63 | 33.75
10.21 | 0.953375686 | 0.854144 | 33.31743 | 34.34885 | 31.76403 | 29.33887 | 33.63 | 33.75
10.22 | 0.955716849 | 0.8516609 | 33.3067 | 34.33681 | 31.83177 | 29.24331 | 33.63 | 33.75
10.23 | 0.958661664 | 0.8503516 | 33.29583 | 34.32463 | 31.91944 | 29.188 | 33.63 | 33.75
10.24 | 0.962801622 | 0.8513662 | 33.28484 | 34.31233 | 32.0467 | 29.21235 | 33.63 | 33.69
10.25 | 0.964731864 | 0.8517679 | 33.27372 | 34.29989 | 32.10022 | 29.21555 | 33.69 | 33.69
10.26 | 0.961845947 | 0.8508336 | 33.26247 | 34.28733 | 31.99338 | 29.17282 | 33.69 | 33.69
10.27 | 0.958237072 | 0.8499236 | 33.2511 | 34.27465 | 31.86244 | 29.13083 | 33.69 | 33.75
10.28 | 0.952818292 | 0.8490745 | 33.23961 | 34.26184 | 31.67131 | 29.09085 | 33.69 | 33.75
10.29 | 0.948706823 | 0.849571 | 33.22799 | 34.2489 | 31.52362 | 29.09687 | 33.69 | 33.75
10.3 | 0.948553117 | 0.8541413 | 33.21625 | 34.23584 | 31.50737 | 29.24224 | 33.75 | 33.75
10.31 | 0.949610715 | 0.858148 | 33.20438 | 34.22265 | 31.53124 | 29.3681 | 33.75 | 33.75
10.32 | 0.95542206 | 0.8599423 | 33.1924 | 34.20935 | 31.71275 | 29.41806 | 33.69 | 33.81
10.33 | 0.960973519 | 0.8612377 | 33.18029 | 34.19592 | 31.88538 | 29.45081 | 33.75 | 33.75
10.34 | 0.96504866 | 0.8596984 | 33.16806 | 34.18236 | 32.00879 | 29.38653 | 33.75 | 33.81
10.35 | 0.968577079 | 0.8582411 | 33.15571 | 34.16869 | 32.11386 | 29.32497 | 33.75 | 33.81
10.36 | 0.966447155 | 0.8576309 | 33.14324 | 34.1549 | 32.03119 | 29.2923 | 33.75 | 33.81
10.37 | 0.964275185 | 0.8570102 | 33.13066 | 34.14099 | 31.94707 | 29.25917 | 33.75 | 33.75
10.38 | 0.959845826 | 0.8558289 | 33.11795 | 34.12696 | 31.78813 | 29.20684 | 33.81 | 33.81
10.39 | 0.955416467 | 0.8546477 | 33.10513 | 34.11281 | 31.62919 | 29.15443 | 33.81 | 33.81
10.4 | 0.953988121 | 0.8537289 | 33.09219 | 34.09854 | 31.56956 | 29.11091 | 33.75 | 33.81
10.41 | 0.952750767 | 0.8528268 | 33.07914 | 34.08416 | 31.51617 | 29.06788 | 33.81 | 33.75
10.42 | 0.953519228 | 0.8553302 | 33.06597 | 34.06966 | 31.52904 | 29.14081 | 33.81 | 33.81
10.43 | 0.954631429 | 0.8584172 | 33.05268 | 34.05504 | 31.55313 | 29.23343 | 33.81 | 33.75
10.44 | 0.953532969 | 0.8595828 | 33.03928 | 34.04031 | 31.50405 | 29.26046 | 33.81 | 33.81
10.45 | 0.951731953 | 0.8601376 | 33.02577 | 34.02547 | 31.43168 | 29.26658 | 33.81 | 33.81
10.46 | 0.951275111 | 0.8579347 | 33.01215 | 34.01051 | 31.40363 | 29.17879 | 33.81 | 33.75
10.47 | 0.951524613 | 0.8542825 | 32.99841 | 33.99544 | 31.3988 | 29.04171 | 33.81 | 33.81
10.48 | 0.953253868 | 0.8524188 | 32.98456 | 33.98025 | 31.44266 | 28.96541 | 33.88 | 33.81
10.49 | 0.956224894 | 0.8520558 | 32.9706 | 33.96496 | 31.52731 | 28.94004 | 33.88 | 33.81
10.5 | 0.958684633 | 0.8522233 | 32.95653 | 33.94955 | 31.59492 | 28.9326 | 33.88 | 33.88
10.51 | 0.960447988 | 0.8531132 | 32.94235 | 33.93404 | 31.63942 | 28.94957 | 33.88 | 33.81
10.52 | 0.961632095 | 0.854485 | 32.92806 | 33.91841 | 31.66468 | 28.98277 | 33.88 | 33.88
10.53 | 0.961427939 | 0.8570115 | 32.91367 | 33.90268 | 31.64412 | 29.05499 | 33.88 | 33.81
10.54 | 0.960597579 | 0.8594303 | 32.89916 | 33.88683 | 31.60286 | 29.12337 | 33.94 | 33.75
10.55 | 0.956399619 | 0.8612694 | 32.88455 | 33.87088 | 31.45077 | 29.17196 | 33.88 | 33.81
10.56 | 0.952214268 | 0.8630601 | 32.86983 | 33.85483 | 31.29913 | 29.21875 | 33.94 | 33.88
10.57 | 0.949220266 | 0.8602821 | 32.85501 | 33.83866 | 31.18664 | 29.11079 | 33.94 | 33.81
10.58 | 0.946226263 | 0.857504 | 32.84008 | 33.82239 | 31.07415 | 29.00284 | 33.94 | 33.88
10.59 | 0.945374913 | 0.85578 | 32.82505 | 33.80602 | 31.03198 | 28.93051 | 33.94 | 33.81
10.6 | 0.944885785 | 0.8542342 | 32.80991 | 33.78954 | 31.00162 | 28.86418 | 33.94 | 33.81
10.61 | 0.943522312 | 0.8553921 | 32.79467 | 33.77295 | 30.9425 | 28.88912 | 33.94 | 33.81
10.62 | 0.941768762 | 0.8577562 | 32.77932 | 33.75627 | 30.87054 | 28.95465 | 33.94 | 33.81
10.63 | 0.940869263 | 0.8603029 | 32.76388 | 33.73948 | 30.82653 | 29.02617 | 34 | 33.81
10.64 | 0.940762123 | 0.8630189 | 32.74833 | 33.72259 | 30.80839 | 29.10323 | 33.94 | 33.88
10.65 | 0.94228261 | 0.8649484 | 32.73268 | 33.7056 | 30.84344 | 29.1536 | 33.94 | 33.81
10.66 | 0.94700453 | 0.8653307 | 32.71693 | 33.6885 | 30.98308 | 29.1517 | 33.94 | 33.81
10.67 | 0.951696083 | 0.8657113 | 32.70108 | 33.67131 | 31.12149 | 29.14963 | 33.94 | 33.81
10.68 | 0.956210551 | 0.8660816 | 32.68513 | 33.65402 | 31.25387 | 29.14712 | 34 | 33.81
10.69 | 0.96072502 | 0.8664519 | 32.66909 | 33.63662 | 31.38601 | 29.14452 | 34 | 33.81
10.7 | 0.959323098 | 0.8651148 | 32.65294 | 33.61913 | 31.32472 | 29.08441 | 34 | 33.81
10.71 | 0.957587984 | 0.8636816 | 32.6367 | 33.60155 | 31.25251 | 29.02104 | 34.06 | 33.88
10.72 | 0.955192401 | 0.8608881 | 32.62036 | 33.58386 | 31.15872 | 28.91195 | 34 | 33.88
10.73 | 0.952562217 | 0.8576113 | 32.60393 | 33.56608 | 31.05727 | 28.78665 | 34 | 33.81
10.74 | 0.952269934 | 0.8565073 | 32.58739 | 33.5482 | 31.032 | 28.73428 | 34.06 | 33.81
10.75 | 0.954136026 | 0.8574092 | 32.57077 | 33.53023 | 31.07694 | 28.74913 | 34.06 | 33.81
10.76 | 0.956278549 | 0.8587512 | 32.55405 | 33.51216 | 31.13074 | 28.77861 | 34.06 | 33.81
10.77 | 0.959088653 | 0.861156 | 32.53723 | 33.494 | 31.20609 | 28.84356 | 34.06 | 33.88
10.78 | 0.96177778 | 0.8635186 | 32.52033 | 33.47575 | 31.27733 | 28.90693 | 34.06 | 33.88
10.79 | 0.962444024 | 0.8651741 | 32.50332 | 33.4574 | 31.28263 | 28.94648 | 34.06 | 33.88
10.8 | 0.963110269 | 0.8668296 | 32.48623 | 33.43896 | 31.28782 | 28.98588 | 34.06 | 33.88
10.81 | 0.96114661 | 0.8668283 | 32.46905 | 33.42043 | 31.20752 | 28.96977 | 34.06 | 33.88
10.82 | 0.958568919 | 0.8664401 | 32.45177 | 33.40181 | 31.10726 | 28.94066 | 34.13 | 33.88
10.83 | 0.954796131 | 0.8644342 | 32.43441 | 33.38309 | 30.96825 | 28.85749 | 34.13 | 33.88
10.84 | 0.950067519 | 0.8611346 | 32.41695 | 33.36429 | 30.79829 | 28.73114 | 34.13 | 33.88
10.85 | 0.94592973 | 0.8582965 | 32.39941 | 33.3454 | 30.64756 | 28.62024 | 34.19 | 33.81
10.86 | 0.943230785 | 0.8565825 | 32.38177 | 33.32642 | 30.54348 | 28.54683 | 34.19 | 33.81
10.87 | 0.940541119 | 0.8548632 | 32.36405 | 33.30735 | 30.43972 | 28.47323 | 34.13 | 33.88
10.88 | 0.93838571 | 0.8528337 | 32.34624 | 33.28819 | 30.35325 | 28.38929 | 34.19 | 33.88
10.89 | 0.936230302 | 0.8508041 | 32.32834 | 33.26895 | 30.26678 | 28.30536 | 34.19 | 33.88
10.9 | 0.935382548 | 0.8499951 | 32.31036 | 33.24962 | 30.22255 | 28.26201 | 34.19 | 33.88
10.91 | 0.935009916 | 0.8496296 | 32.29229 | 33.2302 | 30.19361 | 28.23336 | 34.19 | 33.88
10.92 | 0.936609594 | 0.8498283 | 32.27414 | 33.2107 | 30.22827 | 28.22339 | 34.25 | 33.88
10.93 | 0.940716427 | 0.8507441 | 32.2559 | 33.19111 | 30.34365 | 28.23714 | 34.19 | 33.88
10.94 | 0.944494744 | 0.8513758 | 32.23757 | 33.17144 | 30.44822 | 28.24136 | 34.25 | 33.88
10.95 | 0.946211176 | 0.8502246 | 32.21917 | 33.15169 | 30.48614 | 28.18638 | 34.25 | 33.88
10.96 | 0.947927608 | 0.8490734 | 32.20068 | 33.13185 | 30.52391 | 28.13137 | 34.25 | 33.88
10.97 | 0.948364147 | 0.8493283 | 32.1821 | 33.11193 | 30.52035 | 28.1229 | 34.31 | 33.81
10.98 | 0.948528865 | 0.8498818 | 32.16345 | 33.09193 | 30.50796 | 28.12423 | 34.31 | 33.88
10.99 | 0.949745886 | 0.8504779 | 32.14471 | 33.07184 | 30.52931 | 28.12687 | 34.25 | 33.88
11 | 0.952005069 | 0.8511162 | 32.12589 | 33.05168 | 30.58401 | 28.13082 | 34.31 | 33.88
11.01 | 0.953735052 | 0.8517524 | 32.10699 | 33.03144 | 30.62156 | 28.1346 | 34.31 | 33.88
11.02 | 0.952884114 | 0.8523784 | 32.08801 | 33.01111 | 30.57616 | 28.13796 | 34.31 | 33.88
11.03 | 0.952033176 | 0.8530045 | 32.06896 | 32.99071 | 30.53071 | 28.14122 | 34.31 | 33.88
11.04 | 0.951008432 | 0.8529399 | 32.04982 | 32.97023 | 30.47965 | 28.12162 | 34.31 | 33.88
11.05 | 0.949947574 | 0.8527319 | 32.0306 | 32.94967 | 30.42739 | 28.09723 | 34.31 | 33.88
11.06 | 0.951259868 | 0.8524008 | 32.01131 | 32.92903 | 30.45107 | 28.06873 | 34.38 | 33.94
11.07 | 0.955186887 | 0.851934 | 31.99194 | 32.90831 | 30.55828 | 28.03571 | 34.38 | 33.94
11.08 | 0.95883478 | 0.8517104 | 31.97249 | 32.88752 | 30.65634 | 28.01064 | 34.31 | 33.94
11.09 | 0.960303666 | 0.8533845 | 31.95297 | 32.86665 | 30.68455 | 28.04789 | 34.38 | 33.88
11.1 | 0.961772552 | 0.8550585 | 31.93337 | 32.84571 | 30.71264 | 28.08501 | 34.44 | 33.88
11.11 | 0.958515024 | 0.8567651 | 31.91369 | 32.82469 | 30.58975 | 28.12305 | 34.38 | 33.88
11.12 | 0.953607244 | 0.8584829 | 31.89394 | 32.8036 | 30.4143 | 28.16133 | 34.38 | 33.94
11.13 | 0.950367654 | 0.8594752 | 31.87412 | 32.78244 | 30.29213 | 28.17569 | 34.44 | 33.94
11.14 | 0.950110853 | 0.8591702 | 31.85422 | 32.7612 | 30.26504 | 28.14744 | 34.38 | 33.94
11.15 | 0.949854052 | 0.8588651 | 31.83425 | 32.73988 | 30.23789 | 28.11914 | 34.44 | 33.94
11.16 | 0.952323731 | 0.8581291 | 31.81421 | 32.7185 | 30.29742 | 28.07669 | 34.44 | 33.94
11.17 | 0.954889671 | 0.8573778 | 31.79409 | 32.69704 | 30.35985 | 28.03372 | 34.44 | 33.94
11.18 | 0.953628807 | 0.8568713 | 31.7739 | 32.67551 | 30.30051 | 27.99871 | 34.44 | 34
11.19 | 0.949395255 | 0.8565548 | 31.75364 | 32.65392 | 30.14676 | 27.96987 | 34.44 | 33.94
11.2 | 0.945557965 | 0.8559829 | 31.73331 | 32.63225 | 30.00569 | 27.93265 | 34.44 | 33.94
11.21 | 0.943977907 | 0.8539567 | 31.71291 | 32.61051 | 29.93629 | 27.84796 | 34.5 | 33.94
11.22 | 0.942397849 | 0.8519304 | 31.69245 | 32.5887 | 29.86689 | 27.76331 | 34.5 | 33.94
11.23 | 0.944269725 | 0.8521124 | 31.67191 | 32.56682 | 29.90682 | 27.7506 | 34.5 | 34
11.24 | 0.947448219 | 0.8531303 | 31.6513 | 32.54488 | 29.98797 | 27.76502 | 34.5 | 33.94
11.25 | 0.94982121 | 0.8544714 | 31.63062 | 32.52287 | 30.04344 | 27.78986 | 34.5 | 33.94
11.26 | 0.95023148 | 0.8565999 | 31.60988 | 32.50079 | 30.0367 | 27.84017 | 34.5 | 33.94
11.27 | 0.950641749 | 0.8587284 | 31.58907 | 32.47864 | 30.02989 | 27.89033 | 34.56 | 33.94
11.28 | 0.951514328 | 0.8578308 | 31.56819 | 32.45643 | 30.03759 | 27.84212 | 34.5 | 34
11.29 | 0.952471086 | 0.8563822 | 31.54725 | 32.43415 | 30.04784 | 27.77603 | 34.56 | 33.94
11.3 | 0.954922911 | 0.8554916 | 31.52624 | 32.41181 | 30.10513 | 27.72803 | 34.56 | 34
11.31 | 0.959710336 | 0.8554727 | 31.50516 | 32.3894 | 30.23583 | 27.70825 | 34.56 | 34
11.32 | 0.964497762 | 0.8554539 | 31.48402 | 32.36693 | 30.36627 | 27.68841 | 34.56 | 34
11.33 | 0.966627171 | 0.8539097 | 31.46282 | 32.34439 | 30.41281 | 27.61919 | 34.56 | 34.06
11.34 | 0.968537621 | 0.8522399 | 31.44155 | 32.32179 | 30.45232 | 27.54592 | 34.56 | 34.06
11.35 | 0.967954291 | 0.8493386 | 31.42022 | 32.29913 | 30.41333 | 27.43289 | 34.56 | 34
11.36 | 0.96428209 | 0.8449119 | 31.39882 | 32.2764 | 30.27732 | 27.27072 | 34.56 | 34
11.37 | 0.960609888 | 0.8404852 | 31.37736 | 32.25361 | 30.14141 | 27.10869 | 34.63 | 34
11.38 | 0.958967929 | 0.8409495 | 31.35585 | 32.23077 | 30.06925 | 27.10445 | 34.69 | 34
11.39 | 0.957413551 | 0.8416248 | 31.33426 | 32.20786 | 29.99985 | 27.10693 | 34.63 | 34.06
11.4 | 0.957121882 | 0.8433881 | 31.31262 | 32.18489 | 29.97 | 27.14435 | 34.63 | 34.06
11.41 | 0.95831459 | 0.8464306 | 31.29092 | 32.16186 | 29.98654 | 27.22278 | 34.69 | 34.13
11.42 | 0.959507298 | 0.8494731 | 31.26916 | 32.13877 | 30.00298 | 27.30102 | 34.63 | 34.06
11.43 | 0.957979266 | 0.8486381 | 31.24733 | 32.11562 | 29.9343 | 27.25454 | 34.63 | 34.06
11.44 | 0.956306992 | 0.8475976 | 31.22545 | 32.09241 | 29.86112 | 27.20145 | 34.69 | 34.06
11.45 | 0.953787979 | 0.8464784 | 31.20351 | 32.06915 | 29.76153 | 27.14584 | 34.69 | 34.06
11.46 | 0.950139978 | 0.8452544 | 31.18151 | 32.04583 | 29.6268 | 27.08688 | 34.69 | 34.13
11.47 | 0.946491978 | 0.8440304 | 31.15945 | 32.02245 | 29.49217 | 27.02792 | 34.69 | 34.13
11.48 | 0.946780138 | 0.8456682 | 31.13734 | 31.99901 | 29.48021 | 27.06055 | 34.69 | 34.06
11.49 | 0.947523541 | 0.847637 | 31.11517 | 31.97552 | 29.48235 | 27.10363 | 34.69 | 34.06
11.5 | 0.949000925 | 0.8496875 | 31.09294 | 31.95197 | 29.50723 | 27.14919 | 34.75 | 34.06
11.51 | 0.951824384 | 0.8518877 | 31.07065 | 31.92837 | 29.57381 | 27.19938 | 34.75 | 34.13
11.52 | 0.954647843 | 0.8540878 | 31.04831 | 31.90471 | 29.64021 | 27.24942 | 34.75 | 34.13
11.53 | 0.955270942 | 0.8540472 | 31.02592 | 31.88099 | 29.63816 | 27.22787 | 34.75 | 34.13
11.54 | 0.955337385 | 0.8534397 | 31.00347 | 31.85723 | 29.61877 | 27.18822 | 34.75 | 34.13
11.55 | 0.955566514 | 0.8527938 | 30.98096 | 31.83341 | 29.60437 | 27.14733 | 34.75 | 34.13
11.56 | 0.956334361 | 0.8520211 | 30.9584 | 31.80953 | 29.60659 | 27.10239 | 34.75 | 34.13
11.57 | 0.957102208 | 0.8512483 | 30.93579 | 31.78561 | 29.60871 | 27.05744 | 34.81 | 34.13
11.58 | 0.958511755 | 0.8527659 | 30.91313 | 31.76163 | 29.63059 | 27.08523 | 34.75 | 34.13
11.59 | 0.960260291 | 0.8554934 | 30.89041 | 31.7376 | 29.66283 | 27.1513 | 34.81 | 34.13
11.6 | 0.961881823 | 0.8581122 | 30.86764 | 31.71351 | 29.69102 | 27.21375 | 34.81 | 34.13
11.61 | 0.961682331 | 0.8591729 | 30.84481 | 31.68938 | 29.66291 | 27.22666 | 34.81 | 34.13
11.62 | 0.961482839 | 0.8602337 | 30.82194 | 31.6652 | 29.63477 | 27.23947 | 34.81 | 34.19
11.63 | 0.960786229 | 0.8599847 | 30.79902 | 31.64096 | 29.59127 | 27.21074 | 34.88 | 34.19
11.64 | 0.959516391 | 0.8582255 | 30.77604 | 31.61668 | 29.53011 | 27.13424 | 34.81 | 34.19
11.65 | 0.958246553 | 0.8564662 | 30.75301 | 31.59235 | 29.46897 | 27.05778 | 34.88 | 34.19
11.66 | 0.960428797 | 0.8561628 | 30.72994 | 31.56797 | 29.51392 | 27.02732 | 34.88 | 34.19
11.67 | 0.963210672 | 0.8561124 | 30.70681 | 31.54354 | 29.57713 | 27.00481 | 34.94 | 34.13
11.68 | 0.9658841 | 0.8563993 | 30.68364 | 31.51906 | 29.63684 | 26.9929 | 34.88 | 34.19
11.69 | 0.968189915 | 0.8578298 | 30.66042 | 31.49453 | 29.68511 | 27.01695 | 34.94 | 34.19
11.7 | 0.970495729 | 0.8592604 | 30.63715 | 31.46996 | 29.73322 | 27.04089 | 34.94 | 34.19
11.71 | 0.969263694 | 0.8607468 | 30.61383 | 31.44534 | 29.67287 | 27.06647 | 34.88 | 34.19
11.72 | 0.965590826 | 0.8622715 | 30.59046 | 31.42067 | 29.53787 | 27.09315 | 34.94 | 34.19
11.73 | 0.961917958 | 0.8637963 | 30.56705 | 31.39596 | 29.403 | 27.11972 | 35 | 34.25
11.74 | 0.958117887 | 0.8644732 | 30.54359 | 31.37121 | 29.26436 | 27.11957 | 35 | 34.25
11.75 | 0.954310235 | 0.8650995 | 30.52009 | 31.3464 | 29.12563 | 27.11776 | 35.13 | 34.19
11.76 | 0.95188675 | 0.8649559 | 30.49654 | 31.32156 | 29.02925 | 27.09176 | 35.13 | 34.19
11.77 | 0.952956875 | 0.8628689 | 30.47294 | 31.29667 | 29.0394 | 27.00492 | 35.13 | 34.19
11.78 | 0.954027001 | 0.8607819 | 30.4493 | 31.27173 | 29.04946 | 26.91814 | 35.13 | 34.19
11.79 | 0.957795658 | 0.8577949 | 30.42562 | 31.24675 | 29.14152 | 26.80331 | 35.13 | 34.19
11.8 | 0.9632774 | 0.8542367 | 30.40189 | 31.22173 | 29.28545 | 26.67075 | 35.13 | 34.19
11.81 | 0.968759142 | 0.8506784 | 30.37811 | 31.19667 | 29.42908 | 26.53833 | 35.13 | 34.19
11.82 | 0.969669128 | 0.8505322 | 30.3543 | 31.17156 | 29.43362 | 26.51242 | 35.19 | 34.25
11.83 | 0.97022139 | 0.850653 | 30.33044 | 31.14641 | 29.42724 | 26.49479 | 35.13 | 34.19
11.84 | 0.9695709 | 0.8519451 | 30.30654 | 31.12122 | 29.38434 | 26.51357 | 35.13 | 34.19
11.85 | 0.964914622 | 0.8571382 | 30.28259 | 31.09599 | 29.22012 | 26.65356 | 35.19 | 34.19
11.86 | 0.960258343 | 0.8623313 | 30.25861 | 31.07072 | 29.05608 | 26.79325 | 35.25 | 34.19
11.87 | 0.957164805 | 0.867343 | 30.23458 | 31.04541 | 28.93947 | 26.92702 | 35.19 | 34.19
11.88 | 0.955501908 | 0.8721886 | 30.21051 | 31.02005 | 28.8662 | 27.05534 | 35.25 | 34.25
11.89 | 0.953839011 | 0.8770342 | 30.1864 | 30.99466 | 28.79297 | 27.18338 | 35.25 | 34.19
11.9 | 0.953662718 | 0.8786647 | 30.16225 | 30.96923 | 28.76461 | 27.21157 | 35.25 | 34.19
11.91 | 0.953856253 | 0.8794955 | 30.13806 | 30.94376 | 28.74738 | 27.2149 | 35.31 | 34.25
11.92 | 0.953881838 | 0.8800893 | 30.11383 | 30.91825 | 28.72504 | 27.21082 | 35.31 | 34.19
11.93 | 0.951568437 | 0.8773822 | 30.08956 | 30.89271 | 28.63228 | 27.10471 | 35.31 | 34.19
11.94 | 0.949255037 | 0.8746752 | 30.06526 | 30.86712 | 28.5396 | 26.99871 | 35.31 | 34.19
11.95 | 0.947585242 | 0.8718105 | 30.04091 | 30.8415 | 28.46633 | 26.88795 | 35.38 | 34.19
11.96 | 0.94727931 | 0.8686117 | 30.01653 | 30.81585 | 28.43404 | 26.767 | 35.38 | 34.25
11.97 | 0.946973379 | 0.8654129 | 29.99211 | 30.79015 | 28.40173 | 26.64619 | 35.38 | 34.25
11.98 | 0.949801435 | 0.8639687 | 29.96765 | 30.76442 | 28.46332 | 26.5795 | 35.38 | 34.19
11.99 | 0.95507666 | 0.8638946 | 29.94315 | 30.73865 | 28.59801 | 26.55496 | 35.38 | 34.25
12 | 0.960351885 | 0.8638204 | 29.91862 | 30.71285 | 28.7324 | 26.53039 | 35.38 | 34.25
12.01 | 0.96201861 | 0.8647217 | 29.89405 | 30.68701 | 28.75864 | 26.53573 | 35.44 | 34.25
12.02 | 0.962724274 | 0.8658828 | 29.86945 | 30.66114 | 28.75604 | 26.54896 | 35.38 | 34.25
12.03 | 0.963417265 | 0.8670348 | 29.84481 | 30.63524 | 28.753 | 26.56182 | 35.44 | 34.25
12.04 | 0.961573546 | 0.8663726 | 29.82013 | 30.6093 | 28.67425 | 26.51906 | 35.44 | 34.25
12.05 | 0.959729828 | 0.8657105 | 29.79542 | 30.58332 | 28.59556 | 26.4763 | 35.44 | 34.25
12.06 | 0.957876238 | 0.8650041 | 29.77068 | 30.55732 | 28.51663 | 26.4322 | 35.5 | 34.25
12.07 | 0.955984903 | 0.8641287 | 29.7459 | 30.53127 | 28.43663 | 26.38295 | 35.5 | 34.25
12.08 | 0.954093568 | 0.8632534 | 29.72109 | 30.5052 | 28.3567 | 26.33372 | 35.56 | 34.25
12.09 | 0.951781788 | 0.8627006 | 29.69624 | 30.4791 | 28.26434 | 26.29433 | 35.56 | 34.25
12.1 | 0.948830334 | 0.8626385 | 29.67136 | 30.45296 | 28.15309 | 26.26989 | 35.56 | 34.25
12.11 | 0.945878881 | 0.8625764 | 29.64645 | 30.42679 | 28.04195 | 26.24543 | 35.56 | 34.25
12.12 | 0.947906242 | 0.8627557 | 29.62151 | 30.40059 | 28.07841 | 26.22828 | 35.56 | 34.25
12.13 | 0.953647416 | 0.8631152 | 29.59653 | 30.37436 | 28.22465 | 26.21657 | 35.56 | 34.25
12.14 | 0.95938859 | 0.8634747 | 29.57152 | 30.3481 | 28.37058 | 26.20481 | 35.56 | 34.31
12.15 | 0.966015289 | 0.8643977 | 29.54648 | 30.32181 | 28.54235 | 26.2101 | 35.63 | 34.31
12.16 | 0.972960117 | 0.8655232 | 29.52141 | 30.29549 | 28.72315 | 26.22145 | 35.63 | 34.25
12.17 | 0.979904946 | 0.8666486 | 29.49631 | 30.26914 | 28.90358 | 26.23271 | 35.63 | 34.25
12.18 | 0.979834193 | 0.8673655 | 29.47117 | 30.24276 | 28.87686 | 26.23152 | 35.63 | 34.25
12.19 | 0.978854599 | 0.8680294 | 29.44601 | 30.21635 | 28.82336 | 26.22868 | 35.69 | 34.31
12.2 | 0.977875817 | 0.8686694 | 29.42082 | 30.18991 | 28.76991 | 26.22505 | 35.69 | 34.25
12.21 | 0.976934009 | 0.8682228 | 29.3956 | 30.16344 | 28.71756 | 26.18859 | 35.63 | 34.31
12.22 | 0.975992201 | 0.8677763 | 29.37035 | 30.13695 | 28.66523 | 26.15213 | 35.63 | 34.31
12.23 | 0.974995337 | 0.8674976 | 29.34507 | 30.11043 | 28.6113 | 26.12073 | 35.69 | 34.31
12.24 | 0.973671739 | 0.8682153 | 29.31976 | 30.08388 | 28.54782 | 26.11929 | 35.69 | 34.31
12.25 | 0.972348142 | 0.868933 | 29.29442 | 30.05731 | 28.48438 | 26.11779 | 35.75 | 34.31
12.26 | 0.969801317 | 0.8696252 | 29.26906 | 30.03071 | 28.38517 | 26.11546 | 35.75 | 34.31
12.27 | 0.963648403 | 0.8702421 | 29.24367 | 30.00408 | 28.18061 | 26.11081 | 35.75 | 34.31
12.28 | 0.95749549 | 0.870859 | 29.21825 | 29.97742 | 27.97634 | 26.10611 | 35.75 | 34.38
12.29 | 0.952992586 | 0.870543 | 29.1928 | 29.95074 | 27.82052 | 26.07341 | 35.75 | 34.31
12.3 | 0.951571846 | 0.8684845 | 29.16733 | 29.92404 | 27.75481 | 25.98857 | 35.75 | 34.31
12.31 | 0.950151106 | 0.866426 | 29.14183 | 29.89731 | 27.68914 | 25.90381 | 35.81 | 34.38
12.32 | 0.951369708 | 0.8649891 | 29.11631 | 29.87056 | 27.70037 | 25.83771 | 35.81 | 34.38
12.33 | 0.956083156 | 0.8643755 | 29.09075 | 29.84378 | 27.81318 | 25.79623 | 35.88 | 34.31
12.34 | 0.960796605 | 0.8637618 | 29.06518 | 29.81697 | 27.92572 | 25.75477 | 35.88 | 34.38
12.35 | 0.963672985 | 0.8643868 | 29.03958 | 29.79015 | 27.98466 | 25.75021 | 35.81 | 34.38
12.36 | 0.964697235 | 0.8662605 | 29.01395 | 29.7633 | 27.98968 | 25.78277 | 35.88 | 34.38
12.37 | 0.965721484 | 0.8681342 | 28.9883 | 29.73643 | 27.99462 | 25.81521 | 35.88 | 34.38
12.38 | 0.964434036 | 0.8689588 | 28.96263 | 29.70953 | 27.93254 | 25.81636 | 35.88 | 34.38
12.39 | 0.961267792 | 0.8689307 | 28.93693 | 29.68261 | 27.81614 | 25.79213 | 35.94 | 34.38
12.4 | 0.958101548 | 0.8689026 | 28.91121 | 29.65567 | 27.69987 | 25.76789 | 35.94 | 34.44
12.41 | 0.955923071 | 0.8684043 | 28.88546 | 29.62871 | 27.61228 | 25.7297 | 35.94 | 34.38
12.42 | 0.95442747 | 0.8675809 | 28.85969 | 29.60173 | 27.54448 | 25.68189 | 35.94 | 34.44
12.43 | 0.952931868 | 0.8667575 | 28.8339 | 29.57472 | 27.47674 | 25.63411 | 35.94 | 34.44
12.44 | 0.952784955 | 0.8677853 | 28.80809 | 29.54769 | 27.44791 | 25.64105 | 35.94 | 34.44
12.45 | 0.953476479 | 0.869964 | 28.78225 | 29.52065 | 27.4432 | 25.6819 | 36 | 34.44
12.46 | 0.954168003 | 0.8721426 | 28.7564 | 29.49358 | 27.43843 | 25.72261 | 35.94 | 34.44
12.47 | 0.953687244 | 0.8734841 | 28.73052 | 29.46649 | 27.39993 | 25.73851 | 36 | 34.5
12.48 | 0.952511321 | 0.8743293 | 28.70462 | 29.43938 | 27.34147 | 25.73972 | 36 | 34.5
12.49 | 0.951335399 | 0.8751744 | 28.6787 | 29.41226 | 27.28306 | 25.74085 | 36 | 34.5
12.5 | 0.951182111 | 0.8746565 | 28.65275 | 29.38511 | 27.25399 | 25.70188 | 36 | 34.44
12.51 | 0.951643872 | 0.8733189 | 28.62679 | 29.35795 | 27.24251 | 25.63885 | 36 | 34.44
12.52 | 0.952105633 | 0.8719813 | 28.60081 | 29.33076 | 27.23099 | 25.57588 | 36.06 | 34.5
12.53 | 0.954002929 | 0.8714999 | 28.57481 | 29.30356 | 27.26045 | 25.53805 | 36.06 | 34.44
12.54 | 0.956831121 | 0.8715738 | 28.54879 | 29.27634 | 27.31637 | 25.51649 | 36.06 | 34.5
12.55 | 0.959659313 | 0.8716476 | 28.52274 | 29.2491 | 27.37212 | 25.49491 | 36.06 | 34.44
12.56 | 0.961967025 | 0.8717305 | 28.49668 | 29.22185 | 27.41287 | 25.47357 | 36.06 | 34.5
12.57 | 0.963888766 | 0.8718202 | 28.47061 | 29.19457 | 27.4425 | 25.45242 | 36.06 | 34.5
12.58 | 0.965810507 | 0.8719098 | 28.44451 | 29.16728 | 27.47201 | 25.43124 | 36.13 | 34.5
12.59 | 0.965813544 | 0.8737922 | 28.41839 | 29.13998 | 27.44687 | 25.46228 | 36.13 | 34.5
12.6 | 0.964094794 | 0.8772835 | 28.39226 | 29.11265 | 27.37283 | 25.54005 | 36.13 | 34.5
12.61 | 0.962376044 | 0.8807747 | 28.36611 | 29.08531 | 27.29886 | 25.61761 | 36.13 | 34.5
12.62 | 0.958484917 | 0.8839727 | 28.33994 | 29.05796 | 27.16341 | 25.68644 | 36.19 | 34.5
12.63 | 0.952095063 | 0.8868332 | 28.31376 | 29.03059 | 26.95739 | 25.74529 | 36.13 | 34.56
12.64 | 0.945705208 | 0.8896937 | 28.28755 | 29.0032 | 26.75169 | 25.80396 | 36.19 | 34.56
12.65 | 0.94019047 | 0.8902956 | 28.26134 | 28.9758 | 26.57104 | 25.79703 | 36.19 | 34.56
12.66 | 0.936055182 | 0.8873374 | 28.2351 | 28.94838 | 26.42961 | 25.68698 | 36.19 | 34.56
12.67 | 0.931919895 | 0.8843791 | 28.20885 | 28.92095 | 26.28839 | 25.57708 | 36.19 | 34.56
12.68 | 0.929491744 | 0.8815072 | 28.18258 | 28.8935 | 26.19548 | 25.46983 | 36.19 | 34.56
12.69 | 0.931120068 | 0.8788402 | 28.1563 | 28.86605 | 26.2169 | 25.36864 | 36.19 | 34.56
12.7 | 0.932748393 | 0.8761733 | 28.13 | 28.83857 | 26.23821 | 25.26759 | 36.25 | 34.56
12.71 | 0.935197926 | 0.8739314 | 28.10369 | 28.81108 | 26.28251 | 25.17891 | 36.25 | 34.56
12.72 | 0.94116955 | 0.8735127 | 28.07736 | 28.78358 | 26.42556 | 25.14283 | 36.25 | 34.56
12.73 | 0.947141173 | 0.873094 | 28.05102 | 28.75607 | 26.56828 | 25.10675 | 36.31 | 34.56
12.74 | 0.952987149 | 0.8728213 | 28.02466 | 28.72855 | 26.70714 | 25.07489 | 36.31 | 34.56
12.75 | 0.957074689 | 0.8745916 | 27.99829 | 28.70101 | 26.79646 | 25.10166 | 36.31 | 34.56
12.76 | 0.96116223 | 0.876362 | 27.97191 | 28.67346 | 26.88554 | 25.12833 | 36.31 | 34.56
12.77 | 0.96524977 | 0.8781323 | 27.94551 | 28.64589 | 26.9744 | 25.15488 | 36.25 | 34.56
12.78 | 0.962290799 | 0.8796738 | 27.9191 | 28.61832 | 26.86629 | 25.17478 | 36.31 | 34.56
12.79 | 0.958792657 | 0.8811977 | 27.89267 | 28.59073 | 26.74329 | 25.19409 | 36.31 | 34.56
12.8 | 0.955294516 | 0.8827217 | 27.86624 | 28.56313 | 26.62046 | 25.2133 | 36.31 | 34.56
12.81 | 0.95068045 | 0.8812007 | 27.83979 | 28.53553 | 26.46674 | 25.14553 | 36.38 | 34.56
12.82 | 0.945743634 | 0.8787991 | 27.81333 | 28.50791 | 26.30428 | 25.05272 | 36.38 | 34.56
12.83 | 0.940806817 | 0.8763975 | 27.78685 | 28.48028 | 26.14206 | 24.96004 | 36.38 | 34.56
12.84 | 0.938982097 | 0.8745385 | 27.76037 | 28.45264 | 26.06649 | 24.88293 | 36.38 | 34.56
12.85 | 0.939174079 | 0.8730311 | 27.73387 | 28.42498 | 26.04693 | 24.8159 | 36.38 | 34.63
12.86 | 0.939366061 | 0.8715237 | 27.70736 | 28.39732 | 26.02736 | 24.74894 | 36.38 | 34.63
12.87 | 0.941868265 | 0.8715787 | 27.68084 | 28.36965 | 26.07171 | 24.72639 | 36.38 | 34.56
12.88 | 0.94753224 | 0.8737721 | 27.65431 | 28.34198 | 26.20335 | 24.76443 | 36.44 | 34.63
12.89 | 0.953196216 | 0.8759654 | 27.62777 | 28.31429 | 26.33469 | 24.80234 | 36.44 | 34.56
12.9 | 0.95862302 | 0.8780352 | 27.60122 | 28.28659 | 26.45916 | 24.83662 | 36.44 | 34.56
12.91 | 0.963217439 | 0.879671 | 27.57466 | 28.25888 | 26.56039 | 24.85852 | 36.5 | 34.56
12.92 | 0.967811859 | 0.8813069 | 27.54808 | 28.23117 | 26.66136 | 24.88032 | 36.5 | 34.56
12.93 | 0.972363763 | 0.8829339 | 27.5215 | 28.20345 | 26.76091 | 24.90178 | 36.5 | 34.63
12.94 | 0.969001018 | 0.8829095 | 27.49491 | 28.17572 | 26.6426 | 24.87661 | 36.5 | 34.56
12.95 | 0.965638274 | 0.8828851 | 27.46831 | 28.14798 | 26.52445 | 24.85143 | 36.56 | 34.63
12.96 | 0.96227553 | 0.8828607 | 27.4417 | 28.12023 | 26.40648 | 24.82625 | 36.5 | 34.63
12.97 | 0.95898246 | 0.8819587 | 27.41508 | 28.09248 | 26.29058 | 24.77641 | 36.56 | 34.69
12.98 | 0.955709867 | 0.8807989 | 27.38846 | 28.06472 | 26.17542 | 24.71937 | 36.56 | 34.56
12.99 | 0.952437274 | 0.8796391 | 27.36182 | 28.03695 | 26.06042 | 24.6624 | 36.56 | 34.63
13 | 0.953338487 | 0.8779119 | 27.33518 | 28.00918 | 26.05968 | 24.58959 | 36.56 | 34.63
13.01 | 0.95802864 | 0.8756697 | 27.30853 | 27.9814 | 26.16235 | 24.50246 | 36.63 | 34.63
13.02 | 0.962718793 | 0.8734274 | 27.28187 | 27.95361 | 26.26477 | 24.41545 | 36.63 | 34.63
13.03 | 0.966676346 | 0.8715139 | 27.2552 | 27.92582 | 26.34696 | 24.33774 | 36.63 | 34.63
13.04 | 0.968539588 | 0.8705399 | 27.22853 | 27.89802 | 26.37191 | 24.28634 | 36.63 | 34.63
13.05 | 0.970402829 | 0.869566 | 27.20185 | 27.87022 | 26.39675 | 24.23499 | 36.63 | 34.63
13.06 | 0.972266071 | 0.8685921 | 27.17516 | 27.84241 | 26.42149 | 24.18369 | 36.69 | 34.63
13.07 | 0.969955334 | 0.8686671 | 27.14846 | 27.81459 | 26.3328 | 24.16162 | 36.69 | 34.56
13.08 | 0.967549347 | 0.8687662 | 27.12176 | 27.78677 | 26.24164 | 24.14021 | 36.63 | 34.63
13.09 | 0.96514336 | 0.8688652 | 27.09506 | 27.75895 | 26.15061 | 24.11879 | 36.69 | 34.63
13.1 | 0.966194897 | 0.8691035 | 27.06834 | 27.73112 | 26.1533 | 24.10122 | 36.69 | 34.63
13.11 | 0.9688761 | 0.8694075 | 27.04162 | 27.70329 | 26.19998 | 24.08545 | 36.75 | 34.69
13.12 | 0.971557304 | 0.8697116 | 27.0149 | 27.67545 | 26.24652 | 24.06966 | 36.75 | 34.63
13.13 | 0.973523353 | 0.8714974 | 26.98817 | 27.64761 | 26.27361 | 24.09482 | 36.75 | 34.63
13.14 | 0.97424479 | 0.8758621 | 26.96143 | 27.61977 | 26.26704 | 24.19111 | 36.75 | 34.63
13.15 | 0.974966226 | 0.8802269 | 26.93469 | 27.59192 | 26.26042 | 24.28715 | 36.75 | 34.69
13.16 | 0.97559111 | 0.8846148 | 26.90795 | 27.56407 | 26.25116 | 24.38359 | 36.75 | 34.69
13.17 | 0.973418022 | 0.8896755 | 26.8812 | 27.53622 | 26.16664 | 24.4983 | 36.75 | 34.69
13.18 | 0.971244935 | 0.8947363 | 26.85444 | 27.50836 | 26.08224 | 24.61273 | 36.75 | 34.69
13.19 | 0.969071847 | 0.899797 | 26.82769 | 27.4805 | 25.99796 | 24.72687 | 36.81 | 34.69
13.2 | 0.969091792 | 0.9017375 | 26.80092 | 27.45264 | 25.97256 | 24.75507 | 36.75 | 34.69
13.21 | 0.970120956 | 0.9022421 | 26.77416 | 27.42477 | 25.97417 | 24.74379 | 36.75 | 34.63
13.22 | 0.971150119 | 0.9027467 | 26.74739 | 27.39691 | 25.97573 | 24.73247 | 36.81 | 34.69
13.23 | 0.971326927 | 0.9031995 | 26.72062 | 27.36904 | 25.95445 | 24.7197 | 36.81 | 34.69
13.24 | 0.969686149 | 0.9035417 | 26.69384 | 27.34117 | 25.88465 | 24.70389 | 36.81 | 34.69
13.25 | 0.968045371 | 0.9038839 | 26.66706 | 27.3133 | 25.81492 | 24.68805 | 36.88 | 34.69
13.26 | 0.966404593 | 0.9042261 | 26.64028 | 27.28543 | 25.74529 | 24.6722 | 36.81 | 34.75
13.27 | 0.963973078 | 0.9023527 | 26.61349 | 27.25755 | 25.65469 | 24.59593 | 36.81 | 34.75
13.28 | 0.96148788 | 0.9003288 | 26.5867 | 27.22968 | 25.56279 | 24.51566 | 36.88 | 34.69
13.29 | 0.959002682 | 0.8983049 | 26.55992 | 27.2018 | 25.47103 | 24.43551 | 36.88 | 34.69
13.3 | 0.957640439 | 0.8944487 | 26.53312 | 27.17393 | 25.40919 | 24.30568 | 36.88 | 34.69
13.31 | 0.957249279 | 0.889008 | 26.50633 | 27.14605 | 25.37317 | 24.13306 | 36.88 | 34.69
13.32 | 0.956858118 | 0.8835673 | 26.47953 | 27.11818 | 25.33716 | 23.96073 | 36.88 | 34.69
13.33 | 0.956844479 | 0.878846 | 26.45274 | 27.0903 | 25.31116 | 23.8082 | 36.88 | 34.75
13.34 | 0.959635964 | 0.87947 | 26.42594 | 27.06242 | 25.35928 | 23.80059 | 36.88 | 34.75
13.35 | 0.96242745 | 0.8800939 | 26.39914 | 27.03455 | 25.40726 | 23.79294 | 36.88 | 34.75
13.36 | 0.965218935 | 0.8807179 | 26.37234 | 27.00667 | 25.45508 | 23.78526 | 36.81 | 34.75
13.37 | 0.970932209 | 0.8825849 | 26.34554 | 26.9788 | 25.57973 | 23.81108 | 36.88 | 34.75
13.38 | 0.977999333 | 0.8850278 | 26.31874 | 26.95093 | 25.73971 | 23.85232 | 36.94 | 34.75
13.39 | 0.985066457 | 0.8874707 | 26.29193 | 26.92305 | 25.8993 | 23.89342 | 36.94 | 34.75
13.4 | 0.989612898 | 0.8889495 | 26.26513 | 26.89518 | 25.99231 | 23.90846 | 36.88 | 34.75
13.41 | 0.985736825 | 0.8872072 | 26.23833 | 26.86731 | 25.86409 | 23.83688 | 36.94 | 34.75
13.42 | 0.981860752 | 0.8854649 | 26.21153 | 26.83945 | 25.73607 | 23.76539 | 36.94 | 34.81
13.43 | 0.977984679 | 0.8837226 | 26.18472 | 26.81158 | 25.60826 | 23.694 | 36.94 | 34.81
13.44 | 0.969489369 | 0.8849375 | 26.15792 | 26.78372 | 25.35983 | 23.70191 | 36.94 | 34.81
13.45 | 0.959530844 | 0.887089 | 26.13112 | 26.75585 | 25.07362 | 23.73482 | 37 | 34.88
13.46 | 0.949572319 | 0.8892405 | 26.10432 | 26.728 | 24.78794 | 23.76762 | 37 | 34.88
13.47 | 0.942469947 | 0.8915339 | 26.07752 | 26.70014 | 24.57728 | 23.80408 | 37 | 34.88
13.48 | 0.943070207 | 0.8942098 | 26.05072 | 26.67228 | 24.56766 | 23.85062 | 37 | 34.81
13.49 | 0.943670466 | 0.8968857 | 26.02392 | 26.64443 | 24.55801 | 23.89701 | 37 | 34.88
13.5 | 0.944270725 | 0.8995616 | 25.99713 | 26.61658 | 24.54833 | 23.94326 | 36.94 | 34.88
13.51 | 0.946734714 | 0.8985117 | 25.97033 | 26.58874 | 24.58702 | 23.89029 | 37 | 34.88
13.52 | 0.949776351 | 0.8963069 | 25.94354 | 26.5609 | 24.64056 | 23.80671 | 37 | 34.88
13.53 | 0.952817989 | 0.894102 | 25.91675 | 26.53306 | 24.69395 | 23.72326 | 37 | 34.88
13.54 | 0.955699752 | 0.8916624 | 25.88996 | 26.50522 | 24.74303 | 23.63371 | 37 | 34.88
13.55 | 0.958069562 | 0.8884706 | 25.86318 | 26.47739 | 24.77872 | 23.52439 | 37 | 34.88
13.56 | 0.960439372 | 0.8852788 | 25.83639 | 26.44957 | 24.81429 | 23.41524 | 37 | 34.88
13.57 | 0.962809182 | 0.882087 | 25.80961 | 26.42174 | 24.84973 | 23.30628 | 37 | 34.81
13.58 | 0.964120428 | 0.8790825 | 25.78283 | 26.39393 | 24.85776 | 23.20244 | 37.06 | 34.88
13.59 | 0.964965129 | 0.8761605 | 25.75606 | 26.36611 | 24.8537 | 23.10095 | 37.06 | 34.88
13.6 | 0.96580983 | 0.8732386 | 25.72928 | 26.3383 | 24.8496 | 22.99962 | 37.06 | 34.88
13.61 | 0.966170056 | 0.8707818 | 25.70252 | 26.3105 | 24.833 | 22.9107 | 37.06 | 34.88
13.62 | 0.963333552 | 0.8713943 | 25.67575 | 26.2827 | 24.73431 | 22.90259 | 37.06 | 34.88
13.63 | 0.960497049 | 0.8720069 | 25.64899 | 26.2549 | 24.63578 | 22.89446 | 37.06 | 34.88
13.64 | 0.957660546 | 0.8726194 | 25.62223 | 26.22711 | 24.5374 | 22.88629 | 37.06 | 34.94
13.65 | 0.956726875 | 0.8755207 | 25.59547 | 26.19933 | 24.48788 | 22.93806 | 37 | 34.94
13.66 | 0.957347709 | 0.8802919 | 25.56872 | 26.17155 | 24.47816 | 23.03861 | 37 | 34.88
13.67 | 0.957968543 | 0.8850631 | 25.54198 | 26.14378 | 24.46841 | 23.1389 | 37.06 | 34.94
13.68 | 0.958589377 | 0.8898343 | 25.51523 | 26.11601 | 24.45863 | 23.23893 | 37.06 | 34.94
13.69 | 0.960563987 | 0.8928998 | 25.48849 | 26.08825 | 24.48333 | 23.2942 | 37.06 | 34.88
13.7 | 0.962609482 | 0.895876 | 25.46176 | 26.0605 | 24.50973 | 23.34698 | 37.06 | 34.94
13.71 | 0.964654977 | 0.8988522 | 25.43503 | 26.03275 | 24.53603 | 23.3996 | 37.06 | 34.94
13.72 | 0.965293816 | 0.900891 | 25.40831 | 26.00501 | 24.52648 | 23.42768 | 37.06 | 34.94
13.73 | 0.96309043 | 0.9010357 | 25.38159 | 25.97727 | 24.44477 | 23.40645 | 37.13 | 34.94
13.74 | 0.960887043 | 0.9011803 | 25.35488 | 25.94954 | 24.36317 | 23.38522 | 37.13 | 34.88
13.75 | 0.958683657 | 0.901325 | 25.32817 | 25.92182 | 24.2817 | 23.36399 | 37.13 | 34.94
13.76 | 0.954786225 | 0.9013324 | 25.30146 | 25.89411 | 24.15749 | 23.3392 | 37.13 | 34.94
13.77 | 0.95013722 | 0.901279 | 25.27477 | 25.8664 | 24.0145 | 23.31284 | 37.13 | 34.94
13.78 | 0.945488216 | 0.9012255 | 25.24808 | 25.8387 | 23.87176 | 23.2865 | 37.19 | 35
13.79 | 0.940926315 | 0.9012282 | 25.22139 | 25.81101 | 23.73147 | 23.26161 | 37.19 | 34.94
13.8 | 0.938769306 | 0.9027835 | 25.19471 | 25.78332 | 23.65202 | 23.27676 | 37.13 | 35
13.81 | 0.936612296 | 0.9043387 | 25.16804 | 25.75565 | 23.57269 | 23.29183 | 37.13 | 34.94
13.82 | 0.934455286 | 0.905894 | 25.14137 | 25.72798 | 23.49349 | 23.30682 | 37.13 | 34.94
13.83 | 0.934308475 | 0.9074256 | 25.11471 | 25.70032 | 23.46489 | 23.32112 | 37.13 | 35
13.84 | 0.937771042 | 0.9089147 | 25.08805 | 25.67266 | 23.52685 | 23.33426 | 37.13 | 35
13.85 | 0.941233609 | 0.9104038 | 25.06141 | 25.64502 | 23.58864 | 23.34732 | 37.13 | 35
13.86 | 0.944696176 | 0.911893 | 25.03477 | 25.61738 | 23.65025 | 23.36031 | 37.13 | 34.94
13.87 | 0.946418858 | 0.9109709 | 25.00813 | 25.58975 | 23.66817 | 23.31152 | 37.13 | 35
13.88 | 0.947248463 | 0.9088111 | 24.98151 | 25.56213 | 23.66369 | 23.23115 | 37.13 | 34.94
13.89 | 0.948078068 | 0.9066514 | 24.95489 | 25.53452 | 23.65918 | 23.15091 | 37.19 | 35
13.9 | 0.948907673 | 0.9044916 | 24.92827 | 25.50692 | 23.65463 | 23.0708 | 37.19 | 34.94
13.91 | 0.947406494 | 0.900923 | 24.90167 | 25.47933 | 23.592 | 22.95491 | 37.19 | 35
13.92 | 0.945767263 | 0.897271 | 24.87507 | 25.45175 | 23.52603 | 22.83711 | 37.19 | 34.94
13.93 | 0.944128031 | 0.893619 | 24.84848 | 25.42417 | 23.46015 | 22.71952 | 37.25 | 34.94
13.94 | 0.94419113 | 0.8904594 | 24.8219 | 25.39661 | 23.43662 | 22.61465 | 37.25 | 35
13.95 | 0.950760941 | 0.8891821 | 24.79533 | 25.36905 | 23.57443 | 22.55771 | 37.25 | 35
13.96 | 0.957330751 | 0.8879048 | 24.76877 | 25.34151 | 23.7119 | 22.50085 | 37.25 | 34.94
13.97 | 0.963900562 | 0.8866275 | 24.74221 | 25.31397 | 23.84903 | 22.44406 | 37.31 | 34.94
13.98 | 0.970098512 | 0.8870912 | 24.71566 | 25.28645 | 23.97662 | 22.43138 | 37.25 | 34.94
13.99 | 0.975842917 | 0.8896783 | 24.68912 | 25.25893 | 24.0927 | 22.47232 | 37.25 | 34.94
14 | 0.981587323 | 0.8922654 | 24.66259 | 25.23143 | 24.20848 | 22.51313 | 37.25 | 35
[7 empty] | 37.75 | 35.38
[7 empty] | 37.75 | 35.38
[7 empty] | 37.81 | 35.44
[7 empty] | 37.81 | 35.44
[7 empty] | 37.81 | 35.44
[7 empty] | 37.81 | 35.44
[7 empty] | 37.81 | 35.44
[7 empty] | 37.81 | 35.44
[7 empty] | 37.81 | 35.44
[7 empty] | 37.81 | 35.44
[7 empty] | 37.88 | 35.44
[7 empty] | 37.88 | 35.5
[7 empty] | 37.88 | 35.44
[7 empty] | 37.88 | 35.5
[7 empty] | 37.88 | 35.5
[7 empty] | 37.88 | 35.5
[7 empty] | 37.81 | 35.44
[7 empty] | 37.88 | 35.5
[7 empty] | 37.88 | 35.5
[7 empty] | 37.88 | 35.44
[7 empty] | 37.88 | 35.5
[7 empty] | 37.88 | 35.5
[7 empty] | 37.88 | 35.5
[7 empty] | 37.94 | 35.5
[7 empty] | 37.88 | 35.5
[7 empty] | 37.94 | 35.5
[7 empty] | 37.88 | 35.5
[7 empty] | 37.94 | 35.56
[7 empty] | 37.94 | 35.5
[7 empty] | 37.94 | 35.56
[7 empty] | 37.94 | 35.5
[7 empty] | 37.94 | 35.5
[7 empty] | 37.94 | 35.56
[7 empty] | 37.94 | 35.5
[7 empty] | 38 | 35.56
[7 empty] | 38 | 35.5
[7 empty] | 38 | 35.56
[7 empty] | 38 | 35.56
[7 empty] | 38 | 35.56
[7 empty] | 38 | 35.56
[7 empty] | 38 | 35.56
[7 empty] | 38 | 35.56
[7 empty] | 38.06 | 35.56
[7 empty] | 38 | 35.63
[7 empty] | 38 | 35.63
[7 empty] | 38.06 | 35.63
[7 empty] | 38.06 | 35.56
[7 empty] | 38.06 | 35.63
[7 empty] | 38.06 | 35.63
[7 empty] | 38.06 | 35.63
[7 empty] | 38.13 | 35.63
[7 empty] | 38.13 | 35.63
[7 empty] | 38.06 | 35.63
[7 empty] | 38.13 | 35.63
[7 empty] | 38.13 | 35.69
[7 empty] | 38.13 | 35.69
[7 empty] | 38.13 | 35.63
[7 empty] | 38.13 | 35.69
[7 empty] | 38.13 | 35.69
[7 empty] | 38.19 | 35.69
[7 empty] | 38.19 | 35.69
[7 empty] | 38.13 | 35.75
[7 empty] | 38.19 | 35.69
[7 empty] | 38.19 | 35.75
[7 empty] | 38.19 | 35.75
[7 empty] | 38.19 | 35.69
[7 empty] | 38.19 | 35.69
[7 empty] | 38.25 | 35.69
[7 empty] | 38.25 | 35.75
[7 empty] | 38.25 | 35.69
[7 empty] | 38.25 | 35.75
[7 empty] | 38.25 | 35.75
[7 empty] | 38.25 | 35.81
[7 empty] | 38.25 | 35.81
[7 empty] | 38.25 | 35.81
[7 empty] | 38.31 | 35.81
[7 empty] | 38.25 | 35.81
[7 empty] | 38.25 | 35.81
[7 empty] | 38.31 | 35.81
[7 empty] | 38.31 | 35.81
[7 empty] | 38.31 | 35.81
[7 empty] | 38.31 | 35.81
[7 empty] | 38.31 | 35.81
[7 empty] | 38.31 | 35.81
[7 empty] | 38.31 | 35.81
[7 empty] | 38.31 | 35.81
[7 empty] | 38.31 | 35.81
[7 empty] | 38.38 | 35.81
[7 empty] | 38.38 | 35.81
[7 empty] | 38.38 | 35.81
[7 empty] | 38.38 | 35.81
[7 empty] | 38.38 | 35.88
[7 empty] | 38.38 | 35.81
[7 empty] | 38.38 | 35.81
[7 empty] | 38.38 | 35.81
[7 empty] | 38.44 | 35.81
[7 empty] | 38.38 | 35.81
[7 empty] | 38.44 | 35.88
[7 empty] | 38.44 | 35.88
[7 empty] | 38.44 | 35.88
[7 empty] | 38.44 | 35.88
[7 empty] | 38.5 | 35.88
[7 empty] | 38.44 | 35.88
[7 empty] | 38.5 | 35.88
[7 empty] | 38.44 | 35.81
[7 empty] | 38.5 | 35.88
[7 empty] | 38.56 | 35.88
[7 empty] | 38.5 | 35.88
[7 empty] | 38.5 | 35.88
[7 empty] | 38.5 | 35.81
[7 empty] | 38.5 | 35.88
[7 empty] | 38.56 | 35.88
[7 empty] | 38.56 | 35.88
[7 empty] | 38.5 | 35.88
[7 empty] | 38.56 | 35.88
[7 empty] | 38.56 | 35.88
[7 empty] | 38.56 | 35.88
[7 empty] | 38.56 | 35.88
[7 empty] | 38.63 | 35.81
[7 empty] | 38.56 | 35.81
[7 empty] | 38.63 | 35.88
[7 empty] | 38.69 | 35.88
[7 empty] | 38.63 | 35.88
[7 empty] | 38.63 | 35.88
[7 empty] | 38.63 | 35.88
[7 empty] | 38.63 | 35.88
[7 empty] | 38.63 | 35.88
[7 empty] | 38.69 | 35.88
[7 empty] | 38.63 | 35.94
[7 empty] | 38.69 | 35.94
[7 empty] | 38.69 | 35.94
[7 empty] | 38.69 | 35.94
[7 empty] | 38.69 | 35.94
[7 empty] | 38.69 | 35.94
[7 empty] | 38.75 | 36
[7 empty] | 38.69 | 36
[7 empty] | 38.75 | 35.94
[7 empty] | 38.81 | 36
[7 empty] | 38.75 | 36
[7 empty] | 38.81 | 36
[7 empty] | 38.75 | 36
[7 empty] | 38.75 | 36
[7 empty] | 38.81 | 36
[7 empty] | 38.81 | 36.06
[7 empty] | 38.81 | 36.06
[7 empty] | 38.88 | 36.06
[7 empty] | 38.88 | 36
[7 empty] | 38.88 | 36.06
[7 empty] | 38.94 | 36
[7 empty] | 38.88 | 36
[7 empty] | 38.88 | 36.06
[7 empty] | 38.88 | 36.06
[7 empty] | 38.94 | 36.06
[7 empty] | 38.94 | 36.06
[7 empty] | 38.94 | 36.13
[7 empty] | 38.94 | 36.06
[7 empty] | 38.94 | 36.06
[7 empty] | 39 | 36.06
[7 empty] | 38.94 | 36.13
[7 empty] | 39 | 36.13
[7 empty] | 39 | 36.06
[7 empty] | 39 | 36.13
[7 empty] | 39 | 36.13
[7 empty] | 39.06 | 36.13
[7 empty] | 39 | 36.13
[7 empty] | 39.06 | 36.13
[7 empty] | 39.13 | 36.19
[7 empty] | 39.06 | 36.19
[7 empty] | 39.06 | 36.19
[7 empty] | 39.06 | 36.19
[7 empty] | 39.06 | 36.19
[7 empty] | 39.06 | 36.19
[7 empty] | 39.06 | 36.19
[7 empty] | 39.06 | 36.19
[7 empty] | 39.06 | 36.19
[7 empty] | 39.13 | 36.19
[7 empty] | 39.13 | 36.19
[7 empty] | 39.13 | 36.25
[7 empty] | 39.13 | 36.19
[7 empty] | 39.13 | 36.19
[7 empty] | 39.13 | 36.25
[7 empty] | 39.13 | 36.25
[7 empty] | 39.13 | 36.25
[7 empty] | 39.13 | 36.25
[7 empty] | 39.19 | 36.25
[7 empty] | 39.19 | 36.25
[7 empty] | 39.19 | 36.25
[7 empty] | 39.19 | 36.25
[7 empty] | 39.19 | 36.25
[7 empty] | 39.19 | 36.25
[7 empty] | 39.25 | 36.31
[7 empty] | 39.19 | 36.25
[7 empty] | 39.19 | 36.25
[7 empty] | 39.25 | 36.31
[7 empty] | 39.25 | 36.31
[7 empty] | 39.25 | 36.31
[7 empty] | 39.25 | 36.31
[7 empty] | 39.25 | 36.31
[7 empty] | 39.25 | 36.31
[7 empty] | 39.31 | 36.38
[7 empty] | 39.31 | 36.31
[7 empty] | 39.31 | 36.31
[7 empty] | 39.38 | 36.31
[7 empty] | 39.38 | 36.38
[7 empty] | 39.38 | 36.38
[7 empty] | 39.38 | 36.31
[7 empty] | 39.38 | 36.38
[7 empty] | 39.38 | 36.38
[7 empty] | 39.44 | 36.38
[7 empty] | 39.44 | 36.38
[7 empty] | 39.44 | 36.31
[7 empty] | 39.44 | 36.31
[7 empty] | 39.44 | 36.38
[7 empty] | 39.5 | 36.38
[7 empty] | 39.44 | 36.38
[7 empty] | 39.44 | 36.38
[7 empty] | 39.5 | 36.38
[7 empty] | 39.5 | 36.38
[7 empty] | 39.5 | 36.38
[7 empty] | 39.5 | 36.38
[7 empty] | 39.5 | 36.38
[7 empty] | 39.5 | 36.38
[7 empty] | 39.56 | 36.38
[7 empty] | 39.56 | 36.38
[7 empty] | 39.5 | 36.44
[7 empty] | 39.56 | 36.38
[7 empty] | 39.56 | 36.44
[7 empty] | 39.56 | 36.38
[7 empty] | 39.56 | 36.38
[7 empty] | 39.56 | 36.38
[7 empty] | 39.56 | 36.38
[7 empty] | 39.56 | 36.44
[7 empty] | 39.63 | 36.38
[7 empty] | 39.63 | 36.44
[7 empty] | 39.63 | 36.38
[7 empty] | 39.63 | 36.44
[7 empty] | 39.69 | 36.44
[7 empty] | 39.69 | 36.44
[7 empty] | 39.69 | 36.44
[7 empty] | 39.69 | 36.44
[7 empty] | 39.69 | 36.44
[7 empty] | 39.69 | 36.5
[7 empty] | 39.75 | 36.44
[7 empty] | 39.75 | 36.5
[7 empty] | 39.75 | 36.44
[7 empty] | 39.75 | 36.44
[7 empty] | 39.75 | 36.5
[7 empty] | 39.75 | 36.44
[7 empty] | 39.81 | 36.5
[7 empty] | 39.81 | 36.5
[7 empty] | 39.75 | 36.5
[7 empty] | 39.81 | 36.5
[7 empty] | 39.88 | 36.5
[7 empty] | 39.88 | 36.5
[7 empty] | 39.88 | 36.5
[7 empty] | 39.88 | 36.56
[7 empty] | 39.88 | 36.56
[7 empty] | 39.94 | 36.56
[7 empty] | 39.88 | 36.56
[7 empty] | 39.88 | 36.56
[7 empty] | 39.88 | 36.56
[7 empty] | 39.94 | 36.56
[7 empty] | 40 | 36.63
[7 empty] | 39.94 | 36.56
[7 empty] | 39.94 | 36.63
[7 empty] | 40 | 36.69
[7 empty] | 40 | 36.69
[7 empty] | 39.94 | 36.63
[7 empty] | 40 | 36.63
[7 empty] | 40 | 36.69
[7 empty] | 40 | 36.69
[7 empty] | 40.06 | 36.69
[7 empty] | 40.13 | 36.69
[7 empty] | 40.06 | 36.69
[7 empty] | 40.13 | 36.69
[7 empty] | 40.13 | 36.69
[7 empty] | 40.06 | 36.69
[7 empty] | 40.13 | 36.75
[7 empty] | 40.06 | 36.69
[7 empty] | 40.19 | 36.69
[7 empty] | 40.19 | 36.75
[7 empty] | 40.13 | 36.75
[7 empty] | 40.19 | 36.75
[7 empty] | 40.19 | 36.75
[7 empty] | 40.19 | 36.75
[7 empty] | 40.19 | 36.75
[7 empty] | 40.19 | 36.75
[7 empty] | 40.19 | 36.75
[7 empty] | 40.19 | 36.75
[7 empty] | 40.25 | 36.75
[7 empty] | 40.19 | 36.81
[7 empty] | 40.19 | 36.81
[7 empty] | 40.25 | 36.81
[7 empty] | 40.25 | 36.81
[7 empty] | 40.31 | 36.81
[7 empty] | 40.25 | 36.81
[7 empty] | 40.25 | 36.81
[7 empty] | 40.31 | 36.81
[7 empty] | 40.31 | 36.81
[7 empty] | 40.31 | 36.81
[7 empty] | 40.31 | 36.81
[7 empty] | 40.38 | 36.81
[7 empty] | 40.38 | 36.88
[7 empty] | 40.38 | 36.88
[7 empty] | 40.38 | 36.81
[7 empty] | 40.44 | 36.88
[7 empty] | 40.44 | 36.88
[7 empty] | 40.44 | 36.88
[7 empty] | 40.44 | 36.81
[7 empty] | 40.44 | 36.88
[7 empty] | 40.44 | 36.88
[7 empty] | 40.44 | 36.88
[7 empty] | 40.44 | 36.88
[7 empty] | 40.44 | 36.94
[7 empty] | 40.5 | 36.88
[7 empty] | 40.5 | 36.94
[7 empty] | 40.5 | 36.94
[7 empty] | 40.5 | 36.94
[7 empty] | 40.5 | 36.88
[7 empty] | 40.56 | 36.94
[7 empty] | 40.5 | 36.94
[7 empty] | 40.56 | 36.94
[7 empty] | 40.56 | 36.94
[7 empty] | 40.56 | 37
[7 empty] | 40.56 | 36.94
[7 empty] | 40.56 | 36.94
[7 empty] | 40.56 | 36.94
[7 empty] | 40.63 | 36.94
[7 empty] | 40.63 | 36.94
[7 empty] | 40.63 | 36.94
[7 empty] | 40.63 | 37
[7 empty] | 40.63 | 37
[7 empty] | 40.63 | 37
[7 empty] | 40.63 | 37
[7 empty] | 40.69 | 37
[7 empty] | 40.69 | 37.06
[7 empty] | 40.75 | 37
[7 empty] | 40.69 | 37
[7 empty] | 40.75 | 37
[7 empty] | 40.75 | 37.06
[7 empty] | 40.75 | 37.06
[7 empty] | 40.81 | 37
[7 empty] | 40.75 | 37.06
[7 empty] | 40.75 | 37.06
[7 empty] | 40.81 | 37.06
[7 empty] | 40.81 | 37.06
[7 empty] | 40.81 | 37.06
[7 empty] | 40.81 | 37.13
[7 empty] | 40.81 | 37.13
[7 empty] | 40.81 | 37.13
[7 empty] | 40.88 | 37.13
[7 empty] | 40.88 | 37.13
[7 empty] | 40.88 | 37.19
[7 empty] | 40.88 | 37.19
[7 empty] | 40.88 | 37.13
[7 empty] | 40.88 | 37.13
[7 empty] | 40.94 | 37.19
[7 empty] | 40.94 | 37.19
[7 empty] | 40.94 | 37.19
[7 empty] | 40.94 | 37.19
[7 empty] | 40.94 | 37.19
[7 empty] | 40.94 | 37.19
[7 empty] | 40.94 | 37.19
[7 empty] | 41 | 37.19
[7 empty] | 41 | 37.25
[7 empty] | 41 | 37.25
[7 empty] | 41 | 37.31
[7 empty] | 41.06 | 37.31
[7 empty] | 41.06 | 37.31
[7 empty] | 41.06 | 37.31
[7 empty] | 41.06 | 37.31
[7 empty] | 41.06 | 37.31
[7 empty] | 41.13 | 37.31
[7 empty] | 41.13 | 37.31
[7 empty] | 41.13 | 37.31
[7 empty] | 41.13 | 37.31
[7 empty] | 41.19 | 37.38
[7 empty] | 41.19 | 37.38
[7 empty] | 41.19 | 37.38
[7 empty] | 41.19 | 37.31
[7 empty] | 41.19 | 37.38
[7 empty] | 41.19 | 37.38
[7 empty] | 41.19 | 37.44
[7 empty] | 41.19 | 37.44
[7 empty] | 41.25 | 37.44
[7 empty] | 41.25 | 37.44
[7 empty] | 41.25 | 37.44
[7 empty] | 41.25 | 37.44
[7 empty] | 41.31 | 37.44
[7 empty] | 41.31 | 37.5
[7 empty] | 41.31 | 37.5
[7 empty] | 41.31 | 37.5
[7 empty] | 41.31 | 37.44
[7 empty] | 41.31 | 37.56
[7 empty] | 41.38 | 37.5
[7 empty] | 41.38 | 37.5
[7 empty] | 41.38 | 37.5
[7 empty] | 41.38 | 37.56
[7 empty] | 41.38 | 37.56
[7 empty] | 41.38 | 37.56
[7 empty] | 41.44 | 37.56
[7 empty] | 41.44 | 37.56
[7 empty] | 41.44 | 37.56
[7 empty] | 41.44 | 37.63
[7 empty] | 41.5 | 37.63
[7 empty] | 41.5 | 37.63
[7 empty] | 41.44 | 37.63
[7 empty] | 41.44 | 37.63
[7 empty] | 41.5 | 37.63
[7 empty] | 41.5 | 37.69
[7 empty] | 41.5 | 37.69
[7 empty] | 41.5 | 37.69
[7 empty] | 41.56 | 37.69
[7 empty] | 41.56 | 37.69
[7 empty] | 41.5 | 37.69
[7 empty] | 41.56 | 37.69
[7 empty] | 41.63 | 37.75
[7 empty] | 41.63 | 37.75
[7 empty] | 41.63 | 37.75
[7 empty] | 41.63 | 37.75
[7 empty] | 41.63 | 37.75
[7 empty] | 41.63 | 37.75
[7 empty] | 41.63 | 37.75
[7 empty] | 41.69 | 37.75
[7 empty] | 41.69 | 37.75
[7 empty] | 41.69 | 37.75
[7 empty] | 41.69 | 37.81
[7 empty] | 41.69 | 37.81
[7 empty] | 41.69 | 37.81
[7 empty] | 41.75 | 37.81
[7 empty] | 41.75 | 37.81
[7 empty] | 41.75 | 37.81
[7 empty] | 41.75 | 37.81
[7 empty] | 41.81 | 37.81
[7 empty] | 41.81 | 37.81
[7 empty] | 41.81 | 37.81
[7 empty] | 41.81 | 37.81
[7 empty] | 41.81 | 37.88
[7 empty] | 41.88 | 37.88
[7 empty] | 41.88 | 37.88
[7 empty] | 41.88 | 37.81
[7 empty] | 41.88 | 37.88
[7 empty] | 41.88 | 37.88
[7 empty] | 41.88 | 37.88
[7 empty] | 41.88 | 37.94
[7 empty] | 41.94 | 37.94
[7 empty] | 41.94 | 37.94
[7 empty] | 41.94 | 37.88
[7 empty] | 41.94 | 37.94
[7 empty] | 42 | 37.94
[7 empty] | 42 | 38
[7 empty] | 42 | 38
[7 empty] | 42 | 38
[7 empty] | 42 | 38.06
[7 empty] | 42 | 38.06
[7 empty] | 42.06 | 38.06
[7 empty] | 42.06 | 38.06
[7 empty] | 42.06 | 38.06
[7 empty] | 42.06 | 38.06
[7 empty] | 42.06 | 38.06
[7 empty] | 42.13 | 38.13
[7 empty] | 42.06 | 38.13
[7 empty] | 42.13 | 38.13
[7 empty] | 42.19 | 38.13
[7 empty] | 42.13 | 38.19
[7 empty] | 42.13 | 38.19
[7 empty] | 42.13 | 38.19
[7 empty] | 42.19 | 38.25
[7 empty] | 42.19 | 38.25
[7 empty] | 42.25 | 38.25
[7 empty] | 42.25 | 38.25
[7 empty] | 42.25 | 38.31
[7 empty] | 42.25 | 38.38
[7 empty] | 42.25 | 38.31
[7 empty] | 42.25 | 38.31
[7 empty] | 42.31 | 38.31
[7 empty] | 42.31 | 38.31
[7 empty] | 42.31 | 38.38
[7 empty] | 42.31 | 38.38
[7 empty] | 42.31 | 38.44
[7 empty] | 42.31 | 38.44
[7 empty] | 42.31 | 38.44
[7 empty] | 42.38 | 38.5
[7 empty] | 42.44 | 38.5
[7 empty] | 42.44 | 38.5
[7 empty] | 42.44 | 38.56
[7 empty] | 42.5 | 38.56
[7 empty] | 42.44 | 38.56
[7 empty] | 42.44 | 38.56
[7 empty] | 42.44 | 38.63
[7 empty] | 42.44 | 38.63
[7 empty] | 42.5 | 38.69
[7 empty] | 42.5 | 38.69
[7 empty] | 42.5 | 38.69
[7 empty] | 42.44 | 38.69
[7 empty] | 42.5 | 38.75
[7 empty] | 42.5 | 38.75
[7 empty] | 42.5 | 38.75
[7 empty] | 42.56 | 38.75
[7 empty] | 42.56 | 38.75
[7 empty] | 42.56 | 38.81
[7 empty] | 42.56 | 38.81
[7 empty] | 42.56 | 38.81
[7 empty] | 42.56 | 38.88
[7 empty] | 42.56 | 38.88
[7 empty] | 42.56 | 38.88
[7 empty] | 42.63 | 38.94
[7 empty] | 42.63 | 38.94
[7 empty] | 42.69 | 38.94
[7 empty] | 42.69 | 38.94
[7 empty] | 42.69 | 38.94
[7 empty] | 42.69 | 39
[7 empty] | 42.69 | 39
[7 empty] | 42.75 | 39
[7 empty] | 42.75 | 39.06
[7 empty] | 42.75 | 39.06
[7 empty] | 42.75 | 39.06
[7 empty] | 42.75 | 39.06
[7 empty] | 42.75 | 39.13
[7 empty] | 42.81 | 39.13
[7 empty] | 42.81 | 39.13
[7 empty] | 42.81 | 39.13
[7 empty] | 42.81 | 39.19
[7 empty] | 42.81 | 39.19
[7 empty] | 42.81 | 39.25
[7 empty] | 42.81 | 39.25
[7 empty] | 42.88 | 39.25
[7 empty] | 42.88 | 39.25
[7 empty] | 42.88 | 39.31
[7 empty] | 42.94 | 39.31
[7 empty] | 42.88 | 39.31
[7 empty] | 42.88 | 39.38
[7 empty] | 42.94 | 39.38
[7 empty] | 42.94 | 39.38
[7 empty] | 42.94 | 39.38
[7 empty] | 43 | 39.44
[7 empty] | 43 | 39.44
[7 empty] | 42.94 | 39.44
[7 empty] | 43.06 | 39.5
[7 empty] | 43 | 39.5
[7 empty] | 43.06 | 39.5
[7 empty] | 43.06 | 39.5
[7 empty] | 43.06 | 39.56
[7 empty] | 43.06 | 39.56
[7 empty] | 43.06 | 39.56
[7 empty] | 43.06 | 39.56
[7 empty] | 43.13 | 39.63
[7 empty] | 43.06 | 39.63
[7 empty] | 43.13 | 39.63
[7 empty] | 43.13 | 39.63
[7 empty] | 43.19 | 39.69
[7 empty] | 43.13 | 39.69
[7 empty] | 43.13 | 39.69
[7 empty] | 43.19 | 39.69
[7 empty] | 43.13 | 39.75
[7 empty] | 43.19 | 39.75
[7 empty] | 43.19 | 39.75
[7 empty] | 43.25 | 39.81
[7 empty] | 43.25 | 39.88
[7 empty] | 43.19 | 39.88
[7 empty] | 43.25 | 39.88
[7 empty] | 43.25 | 39.88
[7 empty] | 43.25 | 39.88
[7 empty] | 43.31 | 39.94
[7 empty] | 43.31 | 39.94
[7 empty] | 43.31 | 39.94
[7 empty] | 43.31 | 39.94
[7 empty] | 43.38 | 39.94
[7 empty] | 43.38 | 40
[7 empty] | 43.38 | 40
[7 empty] | 43.38 | 40
[7 empty] | 43.38 | 40.06
[7 empty] | 43.44 | 40.06
[7 empty] | 43.44 | 40.06
[7 empty] | 43.44 | 40.06
[7 empty] | 43.44 | 40.06
[7 empty] | 43.44 | 40.06
[7 empty] | 43.44 | 40.13
[7 empty] | 43.44 | 40.13
[7 empty] | 43.5 | 40.13
[7 empty] | 43.5 | 40.19
[7 empty] | 43.5 | 40.19
[7 empty] | 43.56 | 40.19
[7 empty] | 43.5 | 40.19
[7 empty] | 43.56 | 40.25
[7 empty] | 43.56 | 40.25
[7 empty] | 43.56 | 40.31
[7 empty] | 43.56 | 40.31
[7 empty] | 43.63 | 40.31
[7 empty] | 43.63 | 40.31
[7 empty] | 43.63 | 40.31
[7 empty] | 43.69 | 40.38
[7 empty] | 43.63 | 40.38
[7 empty] | 43.69 | 40.38
[7 empty] | 43.69 | 40.38
[7 empty] | 43.69 | 40.44
[7 empty] | 43.69 | 40.44
[7 empty] | 43.75 | 40.5
[7 empty] | 43.75 | 40.44
[7 empty] | 43.75 | 40.5
[7 empty] | 43.75 | 40.5
[7 empty] | 43.75 | 40.56
[7 empty] | 43.81 | 40.56
[7 empty] | 43.75 | 40.56
[7 empty] | 43.81 | 40.56
[7 empty] | 43.81 | 40.56
[7 empty] | 43.81 | 40.63
[7 empty] | 43.88 | 40.56
[7 empty] | 43.81 | 40.63
[7 empty] | 43.81 | 40.63
[7 empty] | 43.88 | 40.63
[7 empty] | 43.88 | 40.63
[7 empty] | 43.88 | 40.63
[7 empty] | 43.88 | 40.69
[7 empty] | 43.94 | 40.69
[7 empty] | 43.94 | 40.75
[7 empty] | 43.94 | 40.69
[7 empty] | 43.94 | 40.75
[7 empty] | 43.94 | 40.75
[7 empty] | 44 | 40.75
[7 empty] | 44 | 40.81
[7 empty] | 44 | 40.81
[7 empty] | 44 | 40.81
[7 empty] | 44 | 40.88
[7 empty] | 44 | 40.81
[7 empty] | 44 | 40.81
[7 empty] | 44 | 40.88
[7 empty] | 44 | 40.88
[7 empty] | 44.06 | 40.88
[7 empty] | 44.06 | 40.94
[7 empty] | 44.06 | 40.94
[7 empty] | 44.06 | 40.94
[7 empty] | 44.13 | 41
[7 empty] | 44.06 | 41
[7 empty] | 44.13 | 41
[7 empty] | 44.13 | 41.06
[7 empty] | 44.19 | 41.06
[7 empty] | 44.13 | 41.06
[7 empty] | 44.19 | 41.06
[7 empty] | 44.19 | 41.06
[7 empty] | 44.13 | 41.06
[7 empty] | 44.25 | 41.13
[7 empty] | 44.19 | 41.13
[7 empty] | 44.19 | 41.13
[7 empty] | 44.25 | 41.19
[7 empty] | 44.25 | 41.19
[7 empty] | 44.31 | 41.19
[7 empty] | 44.31 | 41.19
[7 empty] | 44.31 | 41.25
[7 empty] | 44.31 | 41.25
[7 empty] | 44.38 | 41.25
[7 empty] | 44.31 | 41.25
[7 empty] | 44.31 | 41.25
[7 empty] | 44.38 | 41.31
[7 empty] | 44.38 | 41.31
[7 empty] | 44.38 | 41.31
[7 empty] | 44.38 | 41.31
[7 empty] | 44.38 | 41.38
[7 empty] | 44.44 | 41.38
[7 empty] | 44.44 | 41.38
[7 empty] | 44.5 | 41.38
[7 empty] | 44.5 | 41.38
[7 empty] | 44.5 | 41.44
[7 empty] | 44.5 | 41.44
[7 empty] | 44.44 | 41.44
[7 empty] | 44.5 | 41.44
[7 empty] | 44.5 | 41.5
[7 empty] | 44.5 | 41.5
[7 empty] | 44.56 | 41.5
[7 empty] | 44.5 | 41.5
[7 empty] | 44.56 | 41.5
[7 empty] | 44.56 | 41.56
[7 empty] | 44.56 | 41.56
[7 empty] | 44.56 | 41.56
[7 empty] | 44.56 | 41.56
[7 empty] | 44.63 | 41.63
[7 empty] | 44.63 | 41.63
[7 empty] | 44.63 | 41.63
[7 empty] | 44.63 | 41.63
[7 empty] | 44.63 | 41.63
[7 empty] | 44.63 | 41.63
[7 empty] | 44.69 | 41.63
[7 empty] | 44.63 | 41.69
[7 empty] | 44.63 | 41.69
[7 empty] | 44.69 | 41.69
[7 empty] | 44.69 | 41.69
[7 empty] | 44.69 | 41.69
[7 empty] | 44.75 | 41.75
[7 empty] | 44.75 | 41.75
[7 empty] | 44.75 | 41.75
[7 empty] | 44.81 | 41.75
[7 empty] | 44.75 | 41.75
[7 empty] | 44.81 | 41.75
[7 empty] | 44.81 | 41.81
[7 empty] | 44.81 | 41.81
[7 empty] | 44.81 | 41.81
[7 empty] | 44.81 | 41.81
[7 empty] | 44.81 | 41.88
[7 empty] | 44.81 | 41.88
[7 empty] | 44.88 | 41.88
[7 empty] | 44.88 | 41.88
[7 empty] | 44.88 | 41.88
[7 empty] | 44.88 | 41.94
[7 empty] | 44.94 | 41.94
[7 empty] | 44.94 | 41.94
[7 empty] | 44.94 | 41.94
[7 empty] | 45 | 41.94
[7 empty] | 45 | 41.94
[7 empty] | 45 | 41.94
[7 empty] | 45 | 41.94
[7 empty] | 45 | 41.94
[7 empty] | 45 | 41.94
[7 empty] | 45 | 42
[7 empty] | 45 | 42
[7 empty] | 45.06 | 42
[7 empty] | 45.06 | 42
[7 empty] | 45.06 | 42
[7 empty] | 45.13 | 42
[7 empty] | 45.13 | 42
[7 empty] | 45.13 | 42
[7 empty] | 45.19 | 42.06
[7 empty] | 45.25 | 42.06
[7 empty] | 45.25 | 42.06
[7 empty] | 45.25 | 42.06
[7 empty] | 45.25 | 42.06
[7 empty] | 45.31 | 42.06
[7 empty] | 45.31 | 42.06
[7 empty] | 45.25 | 42.06
[7 empty] | 45.25 | 42.06
[7 empty] | 45.31 | 42.13
[7 empty] | 45.31 | 42.06
[7 empty] | 45.38 | 42.06
[7 empty] | 45.31 | 42.06
[7 empty] | 45.38 | 42.13
[7 empty] | 45.38 | 42.13
[7 empty] | 45.38 | 42.13
[7 empty] | 45.44 | 42.06
[7 empty] | 45.44 | 42.06
[7 empty] | 45.44 | 42.13
[7 empty] | 45.44 | 42.13
[7 empty] | 45.5 | 42.13
[7 empty] | 45.5 | 42.13
[7 empty] | 45.56 | 42.13
[7 empty] | 45.44 | 42.19
[7 empty] | 45.44 | 42.19
[7 empty] | 45.44 | 42.19
[7 empty] | 45.44 | 42.19
[7 empty] | 45.44 | 42.13
[7 empty] | 45.44 | 42.13
[7 empty] | 45.44 | 42.13
[7 empty] | 45.5 | 42.13
[7 empty] | 45.5 | 42.19
[7 empty] | 45.5 | 42.13
[7 empty] | 45.56 | 42.13
[7 empty] | 45.56 | 42.13
[7 empty] | 45.5 | 42.13
[7 empty] | 45.5 | 42.13
[7 empty] | 45.56 | 42.13
[7 empty] | 45.66 | 42.13
[7 empty] | 45.56 | 42.13
[7 empty] | 45.5 | 42.13
[7 empty] | 45.5 | 42.13
[7 empty] | 45.5 | 42.13
[7 empty] | 45.5 | 42.13
[7 empty] | 45.56 | 42.06
[7 empty] | 45.66 | 42.06
[7 empty] | 45.56 | 42.06
[7 empty] | 45.56 | 42.06
[7 empty] | 45.56 | 42.06
[7 empty] | 45.56 | 42.06
[7 empty] | 45.56 | 42.19
[7 empty] | 45.56 | 42.06
[7 empty] | 45.5 | 42.13
[7 empty] | 45.56 | 42.13
[7 empty] | 45.66 | 42.06
[7 empty] | 45.66 | 42.19
[7 empty] | 45.66 | 42.13
[7 empty] | 45.56 | 42.13
[7 empty] | 45.66 | 42.06
[7 empty] | 45.66 | 42.06
[7 empty] | 45.56 | 42.13
[7 empty] | 45.66 | 42.13
[7 empty] | 45.66 | 42.13
[7 empty] | 45.56 | 42.13

## 151 (20)
Wavelength | ecoFlex + normal emittance | ecoFlex + Ag/Ppy emittance | Pure PNIPAm Ibb | Ag/PPy Ibb | Pure PNIPAm Prad | Ag/PPy Prad | Pure PNIPAm Temp | Ag/PPy Temp | Pure PNIPAm Temp (K) | Ag/PPy Temp (K) | Pure PNIPAm Prad SUM | Ag/PPy Prad SUM
7.5 | 0.943997164 | 0.841378 | 29.03341 | 30.25364 | 27.40746 | 25.45474 | 31.44 | 33.44 | 304.59 | 306.59 | 190.9515 | 176.5226
7.51 | 0.951354126 | 0.8448984 | 29.084 | 30.30471 | 27.66918 | 25.6044 | 31.44 | 33.5
7.52 | 0.953561718 | 0.846493 | 29.13429 | 30.35547 | 27.78135 | 25.69569 | 31.44 | 33.5
7.53 | 0.951024984 | 0.8466859 | 29.18428 | 30.40592 | 27.75498 | 25.74426 | 31.44 | 33.44
7.54 | 0.948565984 | 0.8453022 | 29.23397 | 30.45605 | 27.73035 | 25.74457 | 31.5 | 33.5
7.55 | 0.950639011 | 0.8424878 | 29.28336 | 30.50587 | 27.8379 | 25.70082 | 31.5 | 33.44
7.56 | 0.958979085 | 0.8396057 | 29.33245 | 30.55537 | 28.1292 | 25.65447 | 31.5 | 33.44
7.57 | 0.97097737 | 0.8382395 | 29.38123 | 30.60456 | 28.52851 | 25.65395 | 31.5 | 33.44
7.58 | 0.969833872 | 0.8396983 | 29.42972 | 30.65344 | 28.54194 | 25.73964 | 31.5 | 33.44
7.59 | 0.952261514 | 0.8406005 | 29.47791 | 30.702 | 28.07067 | 25.80812 | 31.5 | 33.44
7.6 | 0.947559606 | 0.8416135 | 29.52579 | 30.75025 | 27.97745 | 25.87983 | 31.5 | 33.44
7.61 | 0.957853495 | 0.844772 | 29.57338 | 30.79819 | 28.32696 | 26.01745 | 31.5 | 33.5
7.62 | 0.96644397 | 0.8440971 | 29.62066 | 30.84581 | 28.62671 | 26.03686 | 31.56 | 33.5
7.63 | 0.96668601 | 0.8403781 | 29.66765 | 30.89312 | 28.6793 | 25.9619 | 31.5 | 33.5
7.64 | 0.96449718 | 0.8389547 | 29.71434 | 30.94012 | 28.65939 | 25.95736 | 31.56 | 33.44
7.65 | 0.964694916 | 0.8419308 | 29.76072 | 30.9868 | 28.71002 | 26.08874 | 31.5 | 33.5
7.66 | 0.961029473 | 0.8454158 | 29.80681 | 31.03317 | 28.64522 | 26.23593 | 31.5 | 33.44
7.67 | 0.950785267 | 0.8484368 | 29.8526 | 31.07923 | 28.38341 | 26.36876 | 31.56 | 33.44
7.68 | 0.9436658 | 0.8487154 | 29.89809 | 31.12498 | 28.2138 | 26.41625 | 31.56 | 33.44
7.69 | 0.942607148 | 0.8487135 | 29.94328 | 31.17042 | 28.22475 | 26.45476 | 31.56 | 33.5
7.7 | 0.947017981 | 0.8497958 | 29.98817 | 31.21554 | 28.39934 | 26.52684 | 31.56 | 33.5
7.71 | 0.952900764 | 0.8491194 | 30.03277 | 31.26036 | 28.61825 | 26.54378 | 31.56 | 33.5
7.72 | 0.957600088 | 0.8471275 | 30.07706 | 31.30486 | 28.8018 | 26.51921 | 31.56 | 33.5
7.73 | 0.95996685 | 0.8464969 | 30.12106 | 31.34906 | 28.91522 | 26.53688 | 31.56 | 33.44
7.74 | 0.959181592 | 0.8482769 | 30.16476 | 31.39294 | 28.93349 | 26.62991 | 31.62 | 33.44
7.75 | 0.954488696 | 0.8488855 | 30.20817 | 31.43652 | 28.83336 | 26.686 | 31.56 | 33.44
7.76 | 0.947765299 | 0.8478462 | 30.25128 | 31.47979 | 28.67111 | 26.69002 | 31.62 | 33.44
7.77 | 0.942294508 | 0.8474256 | 30.29409 | 31.52274 | 28.54595 | 26.71318 | 31.56 | 33.44
7.78 | 0.941184432 | 0.8487516 | 30.3366 | 31.56539 | 28.55234 | 26.79118 | 31.56 | 33.44
7.79 | 0.94446826 | 0.8501302 | 30.37882 | 31.60773 | 28.69183 | 26.87069 | 31.56 | 33.5
7.8 | 0.950029358 | 0.8505147 | 30.42074 | 31.64976 | 28.9006 | 26.91859 | 31.56 | 33.5
7.81 | 0.954479535 | 0.8509288 | 30.46237 | 31.69149 | 29.07571 | 26.9672 | 31.62 | 33.5
7.82 | 0.953260424 | 0.8534806 | 30.5037 | 31.73291 | 29.07797 | 27.08342 | 31.62 | 33.44
7.83 | 0.953467335 | 0.8559261 | 30.54474 | 31.77402 | 29.12341 | 27.19621 | 31.62 | 33.44
7.84 | 0.955139076 | 0.8545664 | 30.58548 | 31.81482 | 29.21339 | 27.18788 | 31.62 | 33.5
7.85 | 0.953246825 | 0.8497687 | 30.62593 | 31.85532 | 29.19407 | 27.06966 | 31.69 | 33.44
7.86 | 0.952730867 | 0.845362 | 30.66608 | 31.89551 | 29.21652 | 26.96326 | 31.69 | 33.44
7.87 | 0.958565294 | 0.8445666 | 30.70594 | 31.9354 | 29.43365 | 26.97157 | 31.62 | 33.44
7.88 | 0.9657961 | 0.8463458 | 30.74551 | 31.97499 | 29.6939 | 27.0619 | 31.62 | 33.5
7.89 | 0.959601677 | 0.8477878 | 30.78479 | 32.01427 | 29.54113 | 27.1413 | 31.62 | 33.5
7.9 | 0.955268762 | 0.8506921 | 30.82377 | 32.05324 | 29.44499 | 27.26744 | 31.62 | 33.5
7.91 | 0.955302276 | 0.8535374 | 30.86246 | 32.09191 | 29.48298 | 27.39165 | 31.69 | 33.5
7.92 | 0.956669664 | 0.854341 | 30.90086 | 32.13028 | 29.56192 | 27.45022 | 31.69 | 33.5
7.93 | 0.955402774 | 0.8527858 | 30.93897 | 32.16835 | 29.55918 | 27.43271 | 31.75 | 33.44
7.94 | 0.950022288 | 0.8521559 | 30.97679 | 32.20612 | 29.42864 | 27.44463 | 31.69 | 33.5
7.95 | 0.953284596 | 0.8503727 | 31.01432 | 32.24358 | 29.56547 | 27.41906 | 31.75 | 33.5
7.96 | 0.963354027 | 0.847491 | 31.05156 | 32.28074 | 29.91364 | 27.35764 | 31.69 | 33.5
7.97 | 0.970407567 | 0.8482005 | 31.08851 | 32.31761 | 30.16852 | 27.41181 | 31.69 | 33.5
7.98 | 0.969751704 | 0.8508275 | 31.12517 | 32.35417 | 30.18369 | 27.52782 | 31.75 | 33.5
7.99 | 0.961559055 | 0.850054 | 31.16154 | 32.39043 | 29.96366 | 27.53362 | 31.75 | 33.5
8 | 0.952750167 | 0.843342 | 31.19762 | 32.4264 | 29.72354 | 27.34654 | 31.81 | 33.5
8.01 | 0.944752038 | 0.8434493 | 31.23342 | 32.46207 | 29.50784 | 27.38011 | 31.75 | 33.5
8.02 | 0.941271129 | 0.8480657 | 31.26893 | 32.49743 | 29.43254 | 27.55996 | 31.81 | 33.5
8.03 | 0.943341998 | 0.8527333 | 31.30415 | 32.53251 | 29.53052 | 27.74155 | 31.81 | 33.56
8.04 | 0.949077981 | 0.8538828 | 31.33909 | 32.56728 | 29.74324 | 27.80864 | 31.81 | 33.56
8.05 | 0.948490774 | 0.8532594 | 31.37374 | 32.60176 | 29.7577 | 27.81776 | 31.81 | 33.56
8.06 | 0.949685838 | 0.8505095 | 31.40811 | 32.63594 | 29.82783 | 27.75718 | 31.81 | 33.56
8.07 | 0.956696286 | 0.8439809 | 31.44219 | 32.66983 | 30.08063 | 27.57271 | 31.81 | 33.56
8.08 | 0.963242421 | 0.8367355 | 31.47599 | 32.70342 | 30.31901 | 27.36412 | 31.81 | 33.56
8.09 | 0.962955839 | 0.8325036 | 31.5095 | 32.73672 | 30.34226 | 27.25344 | 31.87 | 33.56
8.1 | 0.955909004 | 0.83506 | 31.54273 | 32.76973 | 30.15198 | 27.36469 | 31.94 | 33.56
8.11 | 0.955136242 | 0.8398178 | 31.57568 | 32.80244 | 30.15908 | 27.54808 | 31.87 | 33.56
8.12 | 0.956962309 | 0.8437943 | 31.60834 | 32.83486 | 30.24799 | 27.70587 | 31.87 | 33.63
8.13 | 0.957876853 | 0.8464372 | 31.64073 | 32.86699 | 30.30792 | 27.81985 | 31.94 | 33.63
8.14 | 0.954591151 | 0.8478765 | 31.67283 | 32.89883 | 30.23461 | 27.89415 | 31.87 | 33.56
8.15 | 0.952895442 | 0.8481539 | 31.70466 | 32.93038 | 30.21122 | 27.93003 | 31.94 | 33.56
8.16 | 0.955994828 | 0.8483032 | 31.7362 | 32.96164 | 30.33964 | 27.96146 | 31.94 | 33.63
8.17 | 0.959414394 | 0.8482034 | 31.76746 | 32.99261 | 30.47816 | 27.98444 | 31.94 | 33.63
8.18 | 0.960678042 | 0.8478435 | 31.79845 | 33.02329 | 30.54807 | 27.99858 | 31.94 | 33.56
8.19 | 0.958206928 | 0.8473479 | 31.82916 | 33.05368 | 30.49892 | 28.00797 | 32 | 33.56
8.2 | 0.953870068 | 0.8467226 | 31.85959 | 33.08378 | 30.38991 | 28.01279 | 32 | 33.56
8.21 | 0.951930657 | 0.847069 | 31.88974 | 33.1136 | 30.35682 | 28.04951 | 31.94 | 33.56
8.22 | 0.953555224 | 0.8485563 | 31.91962 | 33.14313 | 30.43712 | 28.12382 | 32 | 33.56
8.23 | 0.959433017 | 0.851175 | 31.94922 | 33.17238 | 30.65313 | 28.2355 | 32 | 33.56
8.24 | 0.958533543 | 0.8510714 | 31.97854 | 33.20134 | 30.6525 | 28.25671 | 32 | 33.56
8.25 | 0.953447465 | 0.8507703 | 32.00759 | 33.23002 | 30.51756 | 28.27112 | 32 | 33.56
8.26 | 0.948433619 | 0.8516872 | 32.03637 | 33.25842 | 30.38437 | 28.32577 | 32.06 | 33.56
8.27 | 0.946663129 | 0.8545742 | 32.06487 | 33.28653 | 30.35463 | 28.44581 | 32 | 33.56
8.28 | 0.945418176 | 0.8546756 | 32.0931 | 33.31436 | 30.3414 | 28.47297 | 32.06 | 33.56
8.29 | 0.943645478 | 0.849382 | 32.12106 | 33.34191 | 30.31089 | 28.32002 | 32.06 | 33.56
8.3 | 0.942249221 | 0.8447672 | 32.14874 | 33.36918 | 30.29213 | 28.18919 | 32.06 | 33.63
8.31 | 0.942016274 | 0.8443039 | 32.17616 | 33.39617 | 30.31047 | 28.19651 | 32.06 | 33.56
8.32 | 0.945756338 | 0.8493715 | 32.20331 | 33.42287 | 30.45648 | 28.38844 | 32.06 | 33.56
8.33 | 0.953484224 | 0.8484707 | 32.23018 | 33.4493 | 30.73097 | 28.38076 | 32.06 | 33.56
8.34 | 0.958923745 | 0.8450473 | 32.25679 | 33.47546 | 30.9318 | 28.28834 | 32.06 | 33.56
8.35 | 0.959148551 | 0.841206 | 32.28312 | 33.50133 | 30.96431 | 28.18152 | 32.06 | 33.56
8.36 | 0.958117982 | 0.8420731 | 32.30919 | 33.52693 | 30.95602 | 28.23212 | 32.13 | 33.56
8.37 | 0.960297525 | 0.8434455 | 32.335 | 33.55225 | 31.05122 | 28.2995 | 32.13 | 33.5
8.38 | 0.960951404 | 0.8468046 | 32.36053 | 33.5773 | 31.0969 | 28.43341 | 32.13 | 33.56
8.39 | 0.957021193 | 0.8531334 | 32.3858 | 33.60207 | 30.9939 | 28.66705 | 32.06 | 33.56
8.4 | 0.954456426 | 0.857215 | 32.41081 | 33.62657 | 30.93471 | 28.8252 | 32.13 | 33.56
8.41 | 0.95053903 | 0.8543596 | 32.43555 | 33.6508 | 30.83126 | 28.74988 | 32.13 | 33.56
8.42 | 0.945006532 | 0.8471531 | 32.46003 | 33.67475 | 30.67494 | 28.52767 | 32.13 | 33.56
8.43 | 0.937282604 | 0.838147 | 32.48424 | 33.69843 | 30.44691 | 28.24424 | 32.19 | 33.56
8.44 | 0.938021446 | 0.8348433 | 32.50819 | 33.72184 | 30.49338 | 28.15246 | 32.19 | 33.56
8.45 | 0.944030859 | 0.8370507 | 32.53188 | 33.74498 | 30.7111 | 28.24626 | 32.13 | 33.56
8.46 | 0.954273511 | 0.843556 | 32.55531 | 33.76786 | 31.06667 | 28.48508 | 32.13 | 33.56
8.47 | 0.966944492 | 0.8510238 | 32.57848 | 33.79046 | 31.50158 | 28.75649 | 32.19 | 33.56
8.48 | 0.97136101 | 0.8523606 | 32.60139 | 33.81279 | 31.66771 | 28.82069 | 32.19 | 33.56
8.49 | 0.969619264 | 0.850839 | 32.62403 | 33.83486 | 31.63289 | 28.78802 | 32.19 | 33.56
8.5 | 0.962074761 | 0.8476012 | 32.64643 | 33.85666 | 31.4083 | 28.69695 | 32.13 | 33.56
8.51 | 0.957566725 | 0.8521931 | 32.66856 | 33.8782 | 31.28232 | 28.87077 | 32.13 | 33.56
8.52 | 0.95243996 | 0.8582745 | 32.69043 | 33.89947 | 31.13568 | 29.09505 | 32.13 | 33.5
8.53 | 0.946257217 | 0.862798 | 32.71205 | 33.92048 | 30.95402 | 29.26652 | 32.19 | 33.56
8.54 | 0.937664918 | 0.8584986 | 32.73342 | 33.94122 | 30.69298 | 29.13849 | 32.19 | 33.56
8.55 | 0.937799882 | 0.8479937 | 32.75453 | 33.9617 | 30.71719 | 28.79931 | 32.25 | 33.56
8.56 | 0.942752812 | 0.837434 | 32.77538 | 33.98192 | 30.89908 | 28.45762 | 32.19 | 33.56
8.57 | 0.951863844 | 0.82888 | 32.79598 | 34.00188 | 31.21731 | 28.18348 | 32.25 | 33.5
8.58 | 0.957702655 | 0.8294081 | 32.81633 | 34.02158 | 31.42829 | 28.21777 | 32.19 | 33.56
8.59 | 0.961762149 | 0.833038 | 32.83643 | 34.04101 | 31.58083 | 28.35746 | 32.25 | 33.5
8.6 | 0.963161847 | 0.8380733 | 32.85627 | 34.06019 | 31.64591 | 28.54494 | 32.25 | 33.56
8.61 | 0.956783591 | 0.8381831 | 32.87587 | 34.07911 | 31.45509 | 28.56454 | 32.19 | 33.56
8.62 | 0.946866557 | 0.8349405 | 32.89521 | 34.09778 | 31.14738 | 28.46961 | 32.19 | 33.56
8.63 | 0.938770396 | 0.8316799 | 32.91431 | 34.11619 | 30.89898 | 28.37374 | 32.19 | 33.56
8.64 | 0.938647474 | 0.8316304 | 32.93316 | 34.13434 | 30.91262 | 28.38715 | 32.19 | 33.56
8.65 | 0.941699943 | 0.8350333 | 32.95176 | 34.15223 | 31.03067 | 28.51825 | 32.25 | 33.56
8.66 | 0.944845666 | 0.8383847 | 32.97011 | 34.16988 | 31.15166 | 28.6475 | 32.19 | 33.56
8.67 | 0.947298533 | 0.840759 | 32.98821 | 34.18727 | 31.24969 | 28.74325 | 32.25 | 33.56
8.68 | 0.950667323 | 0.8377682 | 33.00608 | 34.2044 | 31.3778 | 28.65536 | 32.25 | 33.56
8.69 | 0.951414151 | 0.8340291 | 33.02369 | 34.22129 | 31.41921 | 28.54155 | 32.25 | 33.56
8.7 | 0.949677626 | 0.8299749 | 33.04106 | 34.23792 | 31.37836 | 28.41662 | 32.25 | 33.5
8.71 | 0.950161539 | 0.829583 | 33.05819 | 34.25431 | 31.41062 | 28.41679 | 32.25 | 33.5
8.72 | 0.948358157 | 0.8284007 | 33.07508 | 34.27044 | 31.36702 | 28.38966 | 32.25 | 33.5
8.73 | 0.945088228 | 0.8269041 | 33.09173 | 34.28633 | 31.2746 | 28.3515 | 32.19 | 33.5
8.74 | 0.942877428 | 0.8271872 | 33.10813 | 34.30197 | 31.21691 | 28.37415 | 32.25 | 33.5
8.75 | 0.948646197 | 0.8318931 | 33.12429 | 34.31736 | 31.42323 | 28.54838 | 32.25 | 33.5
8.76 | 0.958356736 | 0.8384781 | 33.14022 | 34.3325 | 31.76015 | 28.78705 | 32.25 | 33.56
8.77 | 0.96614205 | 0.842512 | 33.1559 | 34.3474 | 32.03331 | 28.9381 | 32.31 | 33.5
8.78 | 0.967571025 | 0.8426667 | 33.17135 | 34.36206 | 32.09564 | 28.95576 | 32.31 | 33.56
8.79 | 0.963973137 | 0.8418848 | 33.18656 | 34.37647 | 31.99095 | 28.94103 | 32.31 | 33.56
8.8 | 0.951852802 | 0.8443246 | 33.20153 | 34.39064 | 31.60297 | 29.03687 | 32.31 | 33.56
8.81 | 0.946340352 | 0.8442237 | 33.21627 | 34.40457 | 31.4339 | 29.04515 | 32.31 | 33.56
8.82 | 0.94664187 | 0.8418373 | 33.23078 | 34.41825 | 31.45764 | 28.97457 | 32.31 | 33.63
8.83 | 0.95846064 | 0.834838 | 33.24505 | 34.4317 | 31.86407 | 28.74489 | 32.31 | 33.56
8.84 | 0.960320636 | 0.8275702 | 33.25908 | 34.44491 | 31.93938 | 28.50558 | 32.31 | 33.56
8.85 | 0.957766894 | 0.82108 | 33.27288 | 34.45787 | 31.86767 | 28.29267 | 32.31 | 33.63
8.86 | 0.953807971 | 0.8180649 | 33.28646 | 34.4706 | 31.74889 | 28.19919 | 32.31 | 33.56
8.87 | 0.959969956 | 0.8212141 | 33.2998 | 34.48309 | 31.9668 | 28.318 | 32.31 | 33.63
8.88 | 0.968990315 | 0.8264798 | 33.31291 | 34.49535 | 32.27988 | 28.50971 | 32.31 | 33.63
8.89 | 0.970034128 | 0.8286807 | 33.32579 | 34.50737 | 32.32715 | 28.59559 | 32.38 | 33.63
8.9 | 0.965116514 | 0.8315569 | 33.33844 | 34.51915 | 32.17548 | 28.70464 | 32.31 | 33.63
8.91 | 0.956999566 | 0.8351923 | 33.35086 | 34.5307 | 31.91676 | 28.83978 | 32.38 | 33.56
8.92 | 0.948925787 | 0.8416717 | 33.36306 | 34.54202 | 31.65907 | 29.07304 | 32.31 | 33.56
8.93 | 0.938130191 | 0.8408328 | 33.37503 | 34.55311 | 31.31012 | 29.05339 | 32.31 | 33.56
8.94 | 0.925942368 | 0.8345011 | 33.38677 | 34.56396 | 30.91423 | 28.84366 | 32.38 | 33.63
8.95 | 0.923355476 | 0.8209182 | 33.39829 | 34.57459 | 30.8385 | 28.38291 | 32.38 | 33.63
8.96 | 0.925986511 | 0.8112158 | 33.40959 | 34.58498 | 30.93683 | 28.05588 | 32.38 | 33.63
8.97 | 0.933705802 | 0.8052975 | 33.42066 | 34.59515 | 31.20507 | 27.85938 | 32.38 | 33.56
8.98 | 0.934047022 | 0.8101292 | 33.43151 | 34.60508 | 31.2266 | 28.03459 | 32.38 | 33.63
8.99 | 0.93486386 | 0.8160816 | 33.44214 | 34.61479 | 31.26385 | 28.2485 | 32.38 | 33.63
9 | 0.93687979 | 0.8229811 | 33.45255 | 34.62428 | 31.34102 | 28.49513 | 32.31 | 33.63
9.01 | 0.950528754 | 0.8241443 | 33.46273 | 34.63353 | 31.80729 | 28.54303 | 32.38 | 33.56
9.02 | 0.964093797 | 0.8240742 | 33.4727 | 34.64257 | 32.27082 | 28.54805 | 32.38 | 33.63
9.03 | 0.971746525 | 0.8235886 | 33.48245 | 34.65138 | 32.53645 | 28.53848 | 32.38 | 33.63
9.04 | 0.97303426 | 0.8265674 | 33.49198 | 34.65996 | 32.58885 | 28.64879 | 32.38 | 33.63
9.05 | 0.971857676 | 0.8304759 | 33.5013 | 34.66832 | 32.55849 | 28.79121 | 32.44 | 33.63
9.06 | 0.971949472 | 0.8309244 | 33.51039 | 34.67647 | 32.57041 | 28.81352 | 32.44 | 33.63
9.07 | 0.96643812 | 0.831953 | 33.51928 | 34.68439 | 32.39431 | 28.85578 | 32.38 | 33.63
9.08 | 0.956294958 | 0.8334611 | 33.52794 | 34.69209 | 32.0626 | 28.91451 | 32.44 | 33.56
9.09 | 0.948717575 | 0.8359723 | 33.5364 | 34.69957 | 31.81657 | 29.00788 | 32.44 | 33.63
9.1 | 0.944394298 | 0.8355672 | 33.54464 | 34.70684 | 31.67937 | 28.9999 | 32.44 | 33.63
9.11 | 0.9455011 | 0.8300585 | 33.55267 | 34.71388 | 31.72408 | 28.81455 | 32.44 | 33.63
9.12 | 0.947017529 | 0.8250134 | 33.56048 | 34.72071 | 31.78237 | 28.64505 | 32.44 | 33.63
9.13 | 0.948210998 | 0.8206215 | 33.56809 | 34.72733 | 31.82963 | 28.49799 | 32.44 | 33.56
9.14 | 0.947128034 | 0.8188466 | 33.57549 | 34.73373 | 31.80028 | 28.4416 | 32.44 | 33.63
9.15 | 0.94305748 | 0.8197212 | 33.58267 | 34.73991 | 31.67039 | 28.47704 | 32.44 | 33.63
9.16 | 0.936582172 | 0.8227283 | 33.58965 | 34.74589 | 31.45947 | 28.58643 | 32.44 | 33.63
9.17 | 0.933046918 | 0.8295001 | 33.59642 | 34.75165 | 31.34704 | 28.8265 | 32.5 | 33.63
9.18 | 0.928918751 | 0.8342583 | 33.60299 | 34.7572 | 31.21445 | 28.99648 | 32.5 | 33.63
9.19 | 0.923097911 | 0.8341474 | 33.60935 | 34.76254 | 31.02472 | 28.99708 | 32.5 | 33.56
9.2 | 0.91743489 | 0.8353164 | 33.6155 | 34.76766 | 30.84003 | 29.042 | 32.5 | 33.56
9.21 | 0.912737846 | 0.837305 | 33.62145 | 34.77258 | 30.68757 | 29.11526 | 32.5 | 33.56
9.22 | 0.922823398 | 0.8433312 | 33.62719 | 34.7773 | 31.03196 | 29.32878 | 32.5 | 33.56
9.23 | 0.938003872 | 0.844882 | 33.63274 | 34.7818 | 31.54764 | 29.38652 | 32.5 | 33.56
9.24 | 0.960266483 | 0.840212 | 33.63808 | 34.7861 | 32.30152 | 29.2277 | 32.5 | 33.63
9.25 | 0.97003101 | 0.8323282 | 33.64322 | 34.79019 | 32.63496 | 28.95686 | 32.5 | 33.56
9.26 | 0.974113989 | 0.8244375 | 33.64815 | 34.79408 | 32.77714 | 28.68554 | 32.5 | 33.63
9.27 | 0.963788467 | 0.8231642 | 33.65289 | 34.79776 | 32.43427 | 28.64427 | 32.56 | 33.63
9.28 | 0.959145172 | 0.8223086 | 33.65743 | 34.80124 | 32.28236 | 28.61736 | 32.56 | 33.63
9.29 | 0.960982983 | 0.8219295 | 33.66178 | 34.80452 | 32.34839 | 28.60686 | 32.56 | 33.63
9.3 | 0.961870556 | 0.8219649 | 33.66592 | 34.80759 | 32.38226 | 28.61062 | 32.63 | 33.63
9.31 | 0.960727576 | 0.823455 | 33.66987 | 34.81047 | 32.34757 | 28.66486 | 32.63 | 33.63
9.32 | 0.948215624 | 0.8334977 | 33.67362 | 34.81314 | 31.92985 | 29.01667 | 32.56 | 33.63
9.33 | 0.937208173 | 0.8443343 | 33.67718 | 34.81562 | 31.56253 | 29.39602 | 32.63 | 33.63
9.34 | 0.927949291 | 0.8560937 | 33.68054 | 34.8179 | 31.25383 | 29.80739 | 32.63 | 33.63
9.35 | 0.924657738 | 0.8566699 | 33.68371 | 34.81998 | 31.1459 | 29.82923 | 32.63 | 33.63
9.36 | 0.923023504 | 0.8531533 | 33.68669 | 34.82186 | 31.09361 | 29.70839 | 32.63 | 33.56
9.37 | 0.921352757 | 0.8404039 | 33.68947 | 34.82355 | 31.03989 | 29.26585 | 32.63 | 33.63
9.38 | 0.922544198 | 0.8314083 | 33.69207 | 34.82505 | 31.08242 | 28.95383 | 32.69 | 33.56
9.39 | 0.927966626 | 0.8279614 | 33.69447 | 34.82635 | 31.26735 | 28.83487 | 32.69 | 33.56
9.4 | 0.942921034 | 0.8302629 | 33.69669 | 34.82745 | 31.77332 | 28.91594 | 32.69 | 33.63
9.41 | 0.96186177 | 0.8349691 | 33.69872 | 34.82837 | 32.41351 | 29.08061 | 32.75 | 33.63
9.42 | 0.969860691 | 0.8362575 | 33.70055 | 34.82909 | 32.68484 | 29.12609 | 32.75 | 33.56
9.43 | 0.972507677 | 0.8366892 | 33.70221 | 34.82962 | 32.77565 | 29.14157 | 32.75 | 33.63
9.44 | 0.962010204 | 0.835017 | 33.70367 | 34.82996 | 32.42328 | 29.08361 | 32.75 | 33.56
9.45 | 0.949831142 | 0.8329496 | 33.70495 | 34.83011 | 32.01401 | 29.01173 | 32.75 | 33.56
9.46 | 0.936394901 | 0.8305866 | 33.70605 | 34.83008 | 31.56217 | 28.9294 | 32.75 | 33.63
9.47 | 0.928406217 | 0.8318847 | 33.70696 | 34.82985 | 31.29375 | 28.97442 | 32.81 | 33.56
9.48 | 0.922808407 | 0.8343452 | 33.70768 | 34.82944 | 31.10573 | 29.05978 | 32.81 | 33.56
9.49 | 0.927717842 | 0.8405798 | 33.70823 | 34.82885 | 31.27173 | 29.27643 | 32.81 | 33.63
9.5 | 0.932525864 | 0.8451655 | 33.70859 | 34.82807 | 31.43413 | 29.43548 | 32.81 | 33.63
9.51 | 0.937170545 | 0.8470956 | 33.70878 | 34.8271 | 31.59087 | 29.50189 | 32.81 | 33.63
9.52 | 0.935004714 | 0.845055 | 33.70878 | 34.82595 | 31.51787 | 29.42985 | 32.88 | 33.63
9.53 | 0.929018406 | 0.840787 | 33.7086 | 34.82462 | 31.31591 | 29.28009 | 32.81 | 33.63
9.54 | 0.936806356 | 0.8382299 | 33.70825 | 34.82311 | 31.5781 | 29.18977 | 32.88 | 33.63
9.55 | 0.947385194 | 0.8371474 | 33.70771 | 34.82141 | 31.93419 | 29.15066 | 32.88 | 33.63
9.56 | 0.965045299 | 0.8440766 | 33.707 | 34.81954 | 32.52879 | 29.39036 | 32.94 | 33.63
9.57 | 0.97315036 | 0.8488311 | 33.70612 | 34.81749 | 32.80112 | 29.55416 | 32.88 | 33.63
9.58 | 0.965316843 | 0.8499579 | 33.70506 | 34.81525 | 32.53606 | 29.5915 | 32.94 | 33.63
9.59 | 0.957925852 | 0.8450507 | 33.70382 | 34.81284 | 32.28576 | 29.41862 | 32.94 | 33.63
9.6 | 0.950821914 | 0.8362293 | 33.70241 | 34.81026 | 32.04499 | 29.10935 | 32.88 | 33.63
9.61 | 0.952991485 | 0.833705 | 33.70083 | 34.80749 | 32.1166 | 29.01918 | 32.94 | 33.63
9.62 | 0.956546656 | 0.8327527 | 33.69907 | 34.80455 | 32.23474 | 28.98358 | 33 | 33.56
9.63 | 0.950854954 | 0.8374203 | 33.69715 | 34.80144 | 32.0411 | 29.14343 | 32.94 | 33.63
9.64 | 0.94656863 | 0.841145 | 33.69505 | 34.79815 | 31.89468 | 29.27029 | 33 | 33.63
9.65 | 0.946233876 | 0.8422181 | 33.69278 | 34.79469 | 31.88125 | 29.30472 | 33 | 33.63
9.66 | 0.949999992 | 0.8426082 | 33.69034 | 34.79106 | 32.00583 | 29.31523 | 33 | 33.63
9.67 | 0.95843383 | 0.8422208 | 33.68774 | 34.78726 | 32.28747 | 29.29855 | 33 | 33.56
9.68 | 0.96252638 | 0.8406456 | 33.68497 | 34.78328 | 32.42267 | 29.24041 | 33 | 33.63
9.69 | 0.964444811 | 0.8384757 | 33.68203 | 34.77914 | 32.48445 | 29.16146 | 33 | 33.63
9.7 | 0.963535096 | 0.833409 | 33.67892 | 34.77482 | 32.45082 | 28.98165 | 33.06 | 33.63
9.71 | 0.962023636 | 0.8280064 | 33.67565 | 34.77034 | 32.39677 | 28.79007 | 33 | 33.56
9.72 | 0.957543429 | 0.8257518 | 33.67221 | 34.76569 | 32.2426 | 28.70783 | 33 | 33.63
9.73 | 0.952928358 | 0.824004 | 33.66861 | 34.76088 | 32.08377 | 28.6431 | 33.06 | 33.63
9.74 | 0.947839715 | 0.8240359 | 33.66485 | 34.7559 | 31.90888 | 28.64011 | 33.06 | 33.63
9.75 | 0.941641465 | 0.8238248 | 33.66092 | 34.75075 | 31.69652 | 28.62853 | 33.06 | 33.63
9.76 | 0.933730292 | 0.8232388 | 33.65683 | 34.74544 | 31.4264 | 28.60379 | 33.13 | 33.63
9.77 | 0.925318846 | 0.8262518 | 33.65258 | 34.73997 | 31.13937 | 28.70396 | 33.13 | 33.63
9.78 | 0.916510656 | 0.832119 | 33.64817 | 34.73433 | 30.83891 | 28.90309 | 33.13 | 33.63
9.79 | 0.917304673 | 0.8384561 | 33.6436 | 34.72853 | 30.86144 | 29.11835 | 33.13 | 33.63
9.8 | 0.921919317 | 0.8449803 | 33.63888 | 34.72257 | 31.01233 | 29.33989 | 33.13 | 33.63
9.81 | 0.9323435 | 0.8429682 | 33.63399 | 34.71645 | 31.35843 | 29.26486 | 33.13 | 33.63
9.82 | 0.943616897 | 0.8396018 | 33.62895 | 34.71017 | 31.73284 | 29.14272 | 33.13 | 33.63
9.83 | 0.949877336 | 0.8327665 | 33.62375 | 34.70373 | 31.93844 | 28.9001 | 33.19 | 33.63
9.84 | 0.954883372 | 0.8265894 | 33.6184 | 34.69714 | 32.10165 | 28.68028 | 33.19 | 33.63
9.85 | 0.952574365 | 0.8242507 | 33.61289 | 34.69038 | 32.01877 | 28.59357 | 33.19 | 33.63
9.86 | 0.948914098 | 0.8232042 | 33.60722 | 34.68347 | 31.89037 | 28.55158 | 33.13 | 33.63
9.87 | 0.941708088 | 0.8255482 | 33.6014 | 34.6764 | 31.64271 | 28.62704 | 33.13 | 33.63
9.88 | 0.936218704 | 0.8288264 | 33.59543 | 34.66918 | 31.45267 | 28.73473 | 33.19 | 33.69
9.89 | 0.933321852 | 0.8335156 | 33.58931 | 34.66181 | 31.34964 | 28.89116 | 33.19 | 33.63
9.9 | 0.932483749 | 0.8379358 | 33.58304 | 34.65428 | 31.31564 | 29.03806 | 33.25 | 33.69
9.91 | 0.933595123 | 0.8421013 | 33.57661 | 34.6466 | 31.34696 | 29.17594 | 33.25 | 33.63
9.92 | 0.936751671 | 0.8444974 | 33.57004 | 34.63876 | 31.44679 | 29.25235 | 33.25 | 33.63
9.93 | 0.941152762 | 0.8458169 | 33.56332 | 34.63078 | 31.58821 | 29.2913 | 33.25 | 33.69
9.94 | 0.9454541 | 0.843604 | 33.55644 | 34.62264 | 31.72608 | 29.2078 | 33.25 | 33.63
9.95 | 0.949717124 | 0.8400343 | 33.54942 | 34.61436 | 31.86246 | 29.07725 | 33.31 | 33.63
9.96 | 0.952267304 | 0.8361789 | 33.54226 | 34.60593 | 31.9412 | 28.93674 | 33.31 | 33.63
9.97 | 0.954431288 | 0.832259 | 33.53495 | 34.59734 | 32.0068 | 28.79395 | 33.25 | 33.63
9.98 | 0.960169193 | 0.8345055 | 33.52749 | 34.58861 | 32.19206 | 28.86439 | 33.31 | 33.69
9.99 | 0.966294528 | 0.8374205 | 33.51989 | 34.57974 | 32.39008 | 28.95778 | 33.31 | 33.69
10 | 0.971114417 | 0.8418101 | 33.51214 | 34.57072 | 32.54412 | 29.10198 | 33.31 | 33.69
10.01 | 0.975466578 | 0.8459027 | 33.50425 | 34.56155 | 32.68227 | 29.23571 | 33.38 | 33.69
10.02 | 0.97181723 | 0.8441065 | 33.49622 | 34.55224 | 32.5522 | 29.16577 | 33.38 | 33.63
10.03 | 0.967531419 | 0.842252 | 33.48804 | 34.54278 | 32.40073 | 29.09373 | 33.38 | 33.63
10.04 | 0.958410883 | 0.8399548 | 33.47973 | 34.53318 | 32.08733 | 29.00631 | 33.44 | 33.69
10.05 | 0.950429741 | 0.8386752 | 33.47127 | 34.52344 | 31.81209 | 28.95396 | 33.38 | 33.75
10.06 | 0.94790456 | 0.8422685 | 33.46267 | 34.51356 | 31.71942 | 29.06969 | 33.44 | 33.69
10.07 | 0.946984045 | 0.8454722 | 33.45394 | 34.50354 | 31.68034 | 29.17178 | 33.38 | 33.69
10.08 | 0.951698959 | 0.8473077 | 33.44506 | 34.49338 | 31.82963 | 29.2265 | 33.5 | 33.69
10.09 | 0.955008378 | 0.8483985 | 33.43605 | 34.48307 | 31.93171 | 29.25539 | 33.44 | 33.69
10.1 | 0.954377646 | 0.8474018 | 33.4269 | 34.47263 | 31.90189 | 29.21217 | 33.44 | 33.63
10.11 | 0.954206318 | 0.8466349 | 33.41762 | 34.46206 | 31.8873 | 29.17678 | 33.5 | 33.75
10.12 | 0.955124619 | 0.846413 | 33.4082 | 34.45134 | 31.90899 | 29.16006 | 33.5 | 33.69
10.13 | 0.956680852 | 0.8453952 | 33.39865 | 34.44049 | 31.95184 | 29.11583 | 33.56 | 33.69
10.14 | 0.959576966 | 0.842706 | 33.38896 | 34.4295 | 32.03927 | 29.01395 | 33.56 | 33.69
10.15 | 0.961154629 | 0.8414178 | 33.37913 | 34.41838 | 32.08251 | 28.96024 | 33.56 | 33.69
10.16 | 0.960181909 | 0.8428397 | 33.36918 | 34.40712 | 32.04048 | 28.99969 | 33.5 | 33.69
10.17 | 0.959086787 | 0.84567 | 33.35909 | 34.39573 | 31.99426 | 29.08744 | 33.56 | 33.69
10.18 | 0.957765601 | 0.8511014 | 33.34887 | 34.38421 | 31.9404 | 29.26445 | 33.56 | 33.75
10.19 | 0.956143762 | 0.854681 | 33.33852 | 34.37256 | 31.87642 | 29.37757 | 33.63 | 33.75
10.2 | 0.953973069 | 0.8548802 | 33.32804 | 34.36077 | 31.79406 | 29.37434 | 33.63 | 33.75
10.21 | 0.953375686 | 0.854144 | 33.31743 | 34.34885 | 31.76403 | 29.33887 | 33.63 | 33.75
10.22 | 0.955716849 | 0.8516609 | 33.3067 | 34.33681 | 31.83177 | 29.24331 | 33.63 | 33.75
10.23 | 0.958661664 | 0.8503516 | 33.29583 | 34.32463 | 31.91944 | 29.188 | 33.63 | 33.75
10.24 | 0.962801622 | 0.8513662 | 33.28484 | 34.31233 | 32.0467 | 29.21235 | 33.63 | 33.69
10.25 | 0.964731864 | 0.8517679 | 33.27372 | 34.29989 | 32.10022 | 29.21555 | 33.69 | 33.69
10.26 | 0.961845947 | 0.8508336 | 33.26247 | 34.28733 | 31.99338 | 29.17282 | 33.69 | 33.69
10.27 | 0.958237072 | 0.8499236 | 33.2511 | 34.27465 | 31.86244 | 29.13083 | 33.69 | 33.75
10.28 | 0.952818292 | 0.8490745 | 33.23961 | 34.26184 | 31.67131 | 29.09085 | 33.69 | 33.75
10.29 | 0.948706823 | 0.849571 | 33.22799 | 34.2489 | 31.52362 | 29.09687 | 33.69 | 33.75
10.3 | 0.948553117 | 0.8541413 | 33.21625 | 34.23584 | 31.50737 | 29.24224 | 33.75 | 33.75
10.31 | 0.949610715 | 0.858148 | 33.20438 | 34.22265 | 31.53124 | 29.3681 | 33.75 | 33.75
10.32 | 0.95542206 | 0.8599423 | 33.1924 | 34.20935 | 31.71275 | 29.41806 | 33.69 | 33.81
10.33 | 0.960973519 | 0.8612377 | 33.18029 | 34.19592 | 31.88538 | 29.45081 | 33.75 | 33.75
10.34 | 0.96504866 | 0.8596984 | 33.16806 | 34.18236 | 32.00879 | 29.38653 | 33.75 | 33.81
10.35 | 0.968577079 | 0.8582411 | 33.15571 | 34.16869 | 32.11386 | 29.32497 | 33.75 | 33.81
10.36 | 0.966447155 | 0.8576309 | 33.14324 | 34.1549 | 32.03119 | 29.2923 | 33.75 | 33.81
10.37 | 0.964275185 | 0.8570102 | 33.13066 | 34.14099 | 31.94707 | 29.25917 | 33.75 | 33.75
10.38 | 0.959845826 | 0.8558289 | 33.11795 | 34.12696 | 31.78813 | 29.20684 | 33.81 | 33.81
10.39 | 0.955416467 | 0.8546477 | 33.10513 | 34.11281 | 31.62919 | 29.15443 | 33.81 | 33.81
10.4 | 0.953988121 | 0.8537289 | 33.09219 | 34.09854 | 31.56956 | 29.11091 | 33.75 | 33.81
10.41 | 0.952750767 | 0.8528268 | 33.07914 | 34.08416 | 31.51617 | 29.06788 | 33.81 | 33.75
10.42 | 0.953519228 | 0.8553302 | 33.06597 | 34.06966 | 31.52904 | 29.14081 | 33.81 | 33.81
10.43 | 0.954631429 | 0.8584172 | 33.05268 | 34.05504 | 31.55313 | 29.23343 | 33.81 | 33.75
10.44 | 0.953532969 | 0.8595828 | 33.03928 | 34.04031 | 31.50405 | 29.26046 | 33.81 | 33.81
10.45 | 0.951731953 | 0.8601376 | 33.02577 | 34.02547 | 31.43168 | 29.26658 | 33.81 | 33.81
10.46 | 0.951275111 | 0.8579347 | 33.01215 | 34.01051 | 31.40363 | 29.17879 | 33.81 | 33.75
10.47 | 0.951524613 | 0.8542825 | 32.99841 | 33.99544 | 31.3988 | 29.04171 | 33.81 | 33.81
10.48 | 0.953253868 | 0.8524188 | 32.98456 | 33.98025 | 31.44266 | 28.96541 | 33.88 | 33.81
10.49 | 0.956224894 | 0.8520558 | 32.9706 | 33.96496 | 31.52731 | 28.94004 | 33.88 | 33.81
10.5 | 0.958684633 | 0.8522233 | 32.95653 | 33.94955 | 31.59492 | 28.9326 | 33.88 | 33.88
10.51 | 0.960447988 | 0.8531132 | 32.94235 | 33.93404 | 31.63942 | 28.94957 | 33.88 | 33.81
10.52 | 0.961632095 | 0.854485 | 32.92806 | 33.91841 | 31.66468 | 28.98277 | 33.88 | 33.88
10.53 | 0.961427939 | 0.8570115 | 32.91367 | 33.90268 | 31.64412 | 29.05499 | 33.88 | 33.81
10.54 | 0.960597579 | 0.8594303 | 32.89916 | 33.88683 | 31.60286 | 29.12337 | 33.94 | 33.75
10.55 | 0.956399619 | 0.8612694 | 32.88455 | 33.87088 | 31.45077 | 29.17196 | 33.88 | 33.81
10.56 | 0.952214268 | 0.8630601 | 32.86983 | 33.85483 | 31.29913 | 29.21875 | 33.94 | 33.88
10.57 | 0.949220266 | 0.8602821 | 32.85501 | 33.83866 | 31.18664 | 29.11079 | 33.94 | 33.81
10.58 | 0.946226263 | 0.857504 | 32.84008 | 33.82239 | 31.07415 | 29.00284 | 33.94 | 33.88
10.59 | 0.945374913 | 0.85578 | 32.82505 | 33.80602 | 31.03198 | 28.93051 | 33.94 | 33.81
10.6 | 0.944885785 | 0.8542342 | 32.80991 | 33.78954 | 31.00162 | 28.86418 | 33.94 | 33.81
10.61 | 0.943522312 | 0.8553921 | 32.79467 | 33.77295 | 30.9425 | 28.88912 | 33.94 | 33.81
10.62 | 0.941768762 | 0.8577562 | 32.77932 | 33.75627 | 30.87054 | 28.95465 | 33.94 | 33.81
10.63 | 0.940869263 | 0.8603029 | 32.76388 | 33.73948 | 30.82653 | 29.02617 | 34 | 33.81
10.64 | 0.940762123 | 0.8630189 | 32.74833 | 33.72259 | 30.80839 | 29.10323 | 33.94 | 33.88
10.65 | 0.94228261 | 0.8649484 | 32.73268 | 33.7056 | 30.84344 | 29.1536 | 33.94 | 33.81
10.66 | 0.94700453 | 0.8653307 | 32.71693 | 33.6885 | 30.98308 | 29.1517 | 33.94 | 33.81
10.67 | 0.951696083 | 0.8657113 | 32.70108 | 33.67131 | 31.12149 | 29.14963 | 33.94 | 33.81
10.68 | 0.956210551 | 0.8660816 | 32.68513 | 33.65402 | 31.25387 | 29.14712 | 34 | 33.81
10.69 | 0.96072502 | 0.8664519 | 32.66909 | 33.63662 | 31.38601 | 29.14452 | 34 | 33.81
10.7 | 0.959323098 | 0.8651148 | 32.65294 | 33.61913 | 31.32472 | 29.08441 | 34 | 33.81
10.71 | 0.957587984 | 0.8636816 | 32.6367 | 33.60155 | 31.25251 | 29.02104 | 34.06 | 33.88
10.72 | 0.955192401 | 0.8608881 | 32.62036 | 33.58386 | 31.15872 | 28.91195 | 34 | 33.88
10.73 | 0.952562217 | 0.8576113 | 32.60393 | 33.56608 | 31.05727 | 28.78665 | 34 | 33.81
10.74 | 0.952269934 | 0.8565073 | 32.58739 | 33.5482 | 31.032 | 28.73428 | 34.06 | 33.81
10.75 | 0.954136026 | 0.8574092 | 32.57077 | 33.53023 | 31.07694 | 28.74913 | 34.06 | 33.81
10.76 | 0.956278549 | 0.8587512 | 32.55405 | 33.51216 | 31.13074 | 28.77861 | 34.06 | 33.81
10.77 | 0.959088653 | 0.861156 | 32.53723 | 33.494 | 31.20609 | 28.84356 | 34.06 | 33.88
10.78 | 0.96177778 | 0.8635186 | 32.52033 | 33.47575 | 31.27733 | 28.90693 | 34.06 | 33.88
10.79 | 0.962444024 | 0.8651741 | 32.50332 | 33.4574 | 31.28263 | 28.94648 | 34.06 | 33.88
10.8 | 0.963110269 | 0.8668296 | 32.48623 | 33.43896 | 31.28782 | 28.98588 | 34.06 | 33.88
10.81 | 0.96114661 | 0.8668283 | 32.46905 | 33.42043 | 31.20752 | 28.96977 | 34.06 | 33.88
10.82 | 0.958568919 | 0.8664401 | 32.45177 | 33.40181 | 31.10726 | 28.94066 | 34.13 | 33.88
10.83 | 0.954796131 | 0.8644342 | 32.43441 | 33.38309 | 30.96825 | 28.85749 | 34.13 | 33.88
10.84 | 0.950067519 | 0.8611346 | 32.41695 | 33.36429 | 30.79829 | 28.73114 | 34.13 | 33.88
10.85 | 0.94592973 | 0.8582965 | 32.39941 | 33.3454 | 30.64756 | 28.62024 | 34.19 | 33.81
10.86 | 0.943230785 | 0.8565825 | 32.38177 | 33.32642 | 30.54348 | 28.54683 | 34.19 | 33.81
10.87 | 0.940541119 | 0.8548632 | 32.36405 | 33.30735 | 30.43972 | 28.47323 | 34.13 | 33.88
10.88 | 0.93838571 | 0.8528337 | 32.34624 | 33.28819 | 30.35325 | 28.38929 | 34.19 | 33.88
10.89 | 0.936230302 | 0.8508041 | 32.32834 | 33.26895 | 30.26678 | 28.30536 | 34.19 | 33.88
10.9 | 0.935382548 | 0.8499951 | 32.31036 | 33.24962 | 30.22255 | 28.26201 | 34.19 | 33.88
10.91 | 0.935009916 | 0.8496296 | 32.29229 | 33.2302 | 30.19361 | 28.23336 | 34.19 | 33.88
10.92 | 0.936609594 | 0.8498283 | 32.27414 | 33.2107 | 30.22827 | 28.22339 | 34.25 | 33.88
10.93 | 0.940716427 | 0.8507441 | 32.2559 | 33.19111 | 30.34365 | 28.23714 | 34.19 | 33.88
10.94 | 0.944494744 | 0.8513758 | 32.23757 | 33.17144 | 30.44822 | 28.24136 | 34.25 | 33.88
10.95 | 0.946211176 | 0.8502246 | 32.21917 | 33.15169 | 30.48614 | 28.18638 | 34.25 | 33.88
10.96 | 0.947927608 | 0.8490734 | 32.20068 | 33.13185 | 30.52391 | 28.13137 | 34.25 | 33.88
10.97 | 0.948364147 | 0.8493283 | 32.1821 | 33.11193 | 30.52035 | 28.1229 | 34.31 | 33.81
10.98 | 0.948528865 | 0.8498818 | 32.16345 | 33.09193 | 30.50796 | 28.12423 | 34.31 | 33.88
10.99 | 0.949745886 | 0.8504779 | 32.14471 | 33.07184 | 30.52931 | 28.12687 | 34.25 | 33.88
11 | 0.952005069 | 0.8511162 | 32.12589 | 33.05168 | 30.58401 | 28.13082 | 34.31 | 33.88
11.01 | 0.953735052 | 0.8517524 | 32.10699 | 33.03144 | 30.62156 | 28.1346 | 34.31 | 33.88
11.02 | 0.952884114 | 0.8523784 | 32.08801 | 33.01111 | 30.57616 | 28.13796 | 34.31 | 33.88
11.03 | 0.952033176 | 0.8530045 | 32.06896 | 32.99071 | 30.53071 | 28.14122 | 34.31 | 33.88
11.04 | 0.951008432 | 0.8529399 | 32.04982 | 32.97023 | 30.47965 | 28.12162 | 34.31 | 33.88
11.05 | 0.949947574 | 0.8527319 | 32.0306 | 32.94967 | 30.42739 | 28.09723 | 34.31 | 33.88
11.06 | 0.951259868 | 0.8524008 | 32.01131 | 32.92903 | 30.45107 | 28.06873 | 34.38 | 33.94
11.07 | 0.955186887 | 0.851934 | 31.99194 | 32.90831 | 30.55828 | 28.03571 | 34.38 | 33.94
11.08 | 0.95883478 | 0.8517104 | 31.97249 | 32.88752 | 30.65634 | 28.01064 | 34.31 | 33.94
11.09 | 0.960303666 | 0.8533845 | 31.95297 | 32.86665 | 30.68455 | 28.04789 | 34.38 | 33.88
11.1 | 0.961772552 | 0.8550585 | 31.93337 | 32.84571 | 30.71264 | 28.08501 | 34.44 | 33.88
11.11 | 0.958515024 | 0.8567651 | 31.91369 | 32.82469 | 30.58975 | 28.12305 | 34.38 | 33.88
11.12 | 0.953607244 | 0.8584829 | 31.89394 | 32.8036 | 30.4143 | 28.16133 | 34.38 | 33.94
11.13 | 0.950367654 | 0.8594752 | 31.87412 | 32.78244 | 30.29213 | 28.17569 | 34.44 | 33.94
11.14 | 0.950110853 | 0.8591702 | 31.85422 | 32.7612 | 30.26504 | 28.14744 | 34.38 | 33.94
11.15 | 0.949854052 | 0.8588651 | 31.83425 | 32.73988 | 30.23789 | 28.11914 | 34.44 | 33.94
11.16 | 0.952323731 | 0.8581291 | 31.81421 | 32.7185 | 30.29742 | 28.07669 | 34.44 | 33.94
11.17 | 0.954889671 | 0.8573778 | 31.79409 | 32.69704 | 30.35985 | 28.03372 | 34.44 | 33.94
11.18 | 0.953628807 | 0.8568713 | 31.7739 | 32.67551 | 30.30051 | 27.99871 | 34.44 | 34
11.19 | 0.949395255 | 0.8565548 | 31.75364 | 32.65392 | 30.14676 | 27.96987 | 34.44 | 33.94
11.2 | 0.945557965 | 0.8559829 | 31.73331 | 32.63225 | 30.00569 | 27.93265 | 34.44 | 33.94
11.21 | 0.943977907 | 0.8539567 | 31.71291 | 32.61051 | 29.93629 | 27.84796 | 34.5 | 33.94
11.22 | 0.942397849 | 0.8519304 | 31.69245 | 32.5887 | 29.86689 | 27.76331 | 34.5 | 33.94
11.23 | 0.944269725 | 0.8521124 | 31.67191 | 32.56682 | 29.90682 | 27.7506 | 34.5 | 34
11.24 | 0.947448219 | 0.8531303 | 31.6513 | 32.54488 | 29.98797 | 27.76502 | 34.5 | 33.94
11.25 | 0.94982121 | 0.8544714 | 31.63062 | 32.52287 | 30.04344 | 27.78986 | 34.5 | 33.94
11.26 | 0.95023148 | 0.8565999 | 31.60988 | 32.50079 | 30.0367 | 27.84017 | 34.5 | 33.94
11.27 | 0.950641749 | 0.8587284 | 31.58907 | 32.47864 | 30.02989 | 27.89033 | 34.56 | 33.94
11.28 | 0.951514328 | 0.8578308 | 31.56819 | 32.45643 | 30.03759 | 27.84212 | 34.5 | 34
11.29 | 0.952471086 | 0.8563822 | 31.54725 | 32.43415 | 30.04784 | 27.77603 | 34.56 | 33.94
11.3 | 0.954922911 | 0.8554916 | 31.52624 | 32.41181 | 30.10513 | 27.72803 | 34.56 | 34
11.31 | 0.959710336 | 0.8554727 | 31.50516 | 32.3894 | 30.23583 | 27.70825 | 34.56 | 34
11.32 | 0.964497762 | 0.8554539 | 31.48402 | 32.36693 | 30.36627 | 27.68841 | 34.56 | 34
11.33 | 0.966627171 | 0.8539097 | 31.46282 | 32.34439 | 30.41281 | 27.61919 | 34.56 | 34.06
11.34 | 0.968537621 | 0.8522399 | 31.44155 | 32.32179 | 30.45232 | 27.54592 | 34.56 | 34.06
11.35 | 0.967954291 | 0.8493386 | 31.42022 | 32.29913 | 30.41333 | 27.43289 | 34.56 | 34
11.36 | 0.96428209 | 0.8449119 | 31.39882 | 32.2764 | 30.27732 | 27.27072 | 34.56 | 34
11.37 | 0.960609888 | 0.8404852 | 31.37736 | 32.25361 | 30.14141 | 27.10869 | 34.63 | 34
11.38 | 0.958967929 | 0.8409495 | 31.35585 | 32.23077 | 30.06925 | 27.10445 | 34.69 | 34
11.39 | 0.957413551 | 0.8416248 | 31.33426 | 32.20786 | 29.99985 | 27.10693 | 34.63 | 34.06
11.4 | 0.957121882 | 0.8433881 | 31.31262 | 32.18489 | 29.97 | 27.14435 | 34.63 | 34.06
11.41 | 0.95831459 | 0.8464306 | 31.29092 | 32.16186 | 29.98654 | 27.22278 | 34.69 | 34.13
11.42 | 0.959507298 | 0.8494731 | 31.26916 | 32.13877 | 30.00298 | 27.30102 | 34.63 | 34.06
11.43 | 0.957979266 | 0.8486381 | 31.24733 | 32.11562 | 29.9343 | 27.25454 | 34.63 | 34.06
11.44 | 0.956306992 | 0.8475976 | 31.22545 | 32.09241 | 29.86112 | 27.20145 | 34.69 | 34.06
11.45 | 0.953787979 | 0.8464784 | 31.20351 | 32.06915 | 29.76153 | 27.14584 | 34.69 | 34.06
11.46 | 0.950139978 | 0.8452544 | 31.18151 | 32.04583 | 29.6268 | 27.08688 | 34.69 | 34.13
11.47 | 0.946491978 | 0.8440304 | 31.15945 | 32.02245 | 29.49217 | 27.02792 | 34.69 | 34.13
11.48 | 0.946780138 | 0.8456682 | 31.13734 | 31.99901 | 29.48021 | 27.06055 | 34.69 | 34.06
11.49 | 0.947523541 | 0.847637 | 31.11517 | 31.97552 | 29.48235 | 27.10363 | 34.69 | 34.06
11.5 | 0.949000925 | 0.8496875 | 31.09294 | 31.95197 | 29.50723 | 27.14919 | 34.75 | 34.06
11.51 | 0.951824384 | 0.8518877 | 31.07065 | 31.92837 | 29.57381 | 27.19938 | 34.75 | 34.13
11.52 | 0.954647843 | 0.8540878 | 31.04831 | 31.90471 | 29.64021 | 27.24942 | 34.75 | 34.13
11.53 | 0.955270942 | 0.8540472 | 31.02592 | 31.88099 | 29.63816 | 27.22787 | 34.75 | 34.13
11.54 | 0.955337385 | 0.8534397 | 31.00347 | 31.85723 | 29.61877 | 27.18822 | 34.75 | 34.13
11.55 | 0.955566514 | 0.8527938 | 30.98096 | 31.83341 | 29.60437 | 27.14733 | 34.75 | 34.13
11.56 | 0.956334361 | 0.8520211 | 30.9584 | 31.80953 | 29.60659 | 27.10239 | 34.75 | 34.13
11.57 | 0.957102208 | 0.8512483 | 30.93579 | 31.78561 | 29.60871 | 27.05744 | 34.81 | 34.13
11.58 | 0.958511755 | 0.8527659 | 30.91313 | 31.76163 | 29.63059 | 27.08523 | 34.75 | 34.13
11.59 | 0.960260291 | 0.8554934 | 30.89041 | 31.7376 | 29.66283 | 27.1513 | 34.81 | 34.13
11.6 | 0.961881823 | 0.8581122 | 30.86764 | 31.71351 | 29.69102 | 27.21375 | 34.81 | 34.13
11.61 | 0.961682331 | 0.8591729 | 30.84481 | 31.68938 | 29.66291 | 27.22666 | 34.81 | 34.13
11.62 | 0.961482839 | 0.8602337 | 30.82194 | 31.6652 | 29.63477 | 27.23947 | 34.81 | 34.19
11.63 | 0.960786229 | 0.8599847 | 30.79902 | 31.64096 | 29.59127 | 27.21074 | 34.88 | 34.19
11.64 | 0.959516391 | 0.8582255 | 30.77604 | 31.61668 | 29.53011 | 27.13424 | 34.81 | 34.19
11.65 | 0.958246553 | 0.8564662 | 30.75301 | 31.59235 | 29.46897 | 27.05778 | 34.88 | 34.19
11.66 | 0.960428797 | 0.8561628 | 30.72994 | 31.56797 | 29.51392 | 27.02732 | 34.88 | 34.19
11.67 | 0.963210672 | 0.8561124 | 30.70681 | 31.54354 | 29.57713 | 27.00481 | 34.94 | 34.13
11.68 | 0.9658841 | 0.8563993 | 30.68364 | 31.51906 | 29.63684 | 26.9929 | 34.88 | 34.19
11.69 | 0.968189915 | 0.8578298 | 30.66042 | 31.49453 | 29.68511 | 27.01695 | 34.94 | 34.19
11.7 | 0.970495729 | 0.8592604 | 30.63715 | 31.46996 | 29.73322 | 27.04089 | 34.94 | 34.19
11.71 | 0.969263694 | 0.8607468 | 30.61383 | 31.44534 | 29.67287 | 27.06647 | 34.88 | 34.19
11.72 | 0.965590826 | 0.8622715 | 30.59046 | 31.42067 | 29.53787 | 27.09315 | 34.94 | 34.19
11.73 | 0.961917958 | 0.8637963 | 30.56705 | 31.39596 | 29.403 | 27.11972 | 35 | 34.25
11.74 | 0.958117887 | 0.8644732 | 30.54359 | 31.37121 | 29.26436 | 27.11957 | 35 | 34.25
11.75 | 0.954310235 | 0.8650995 | 30.52009 | 31.3464 | 29.12563 | 27.11776 | 35.13 | 34.19
11.76 | 0.95188675 | 0.8649559 | 30.49654 | 31.32156 | 29.02925 | 27.09176 | 35.13 | 34.19
11.77 | 0.952956875 | 0.8628689 | 30.47294 | 31.29667 | 29.0394 | 27.00492 | 35.13 | 34.19
11.78 | 0.954027001 | 0.8607819 | 30.4493 | 31.27173 | 29.04946 | 26.91814 | 35.13 | 34.19
11.79 | 0.957795658 | 0.8577949 | 30.42562 | 31.24675 | 29.14152 | 26.80331 | 35.13 | 34.19
11.8 | 0.9632774 | 0.8542367 | 30.40189 | 31.22173 | 29.28545 | 26.67075 | 35.13 | 34.19
11.81 | 0.968759142 | 0.8506784 | 30.37811 | 31.19667 | 29.42908 | 26.53833 | 35.13 | 34.19
11.82 | 0.969669128 | 0.8505322 | 30.3543 | 31.17156 | 29.43362 | 26.51242 | 35.19 | 34.25
11.83 | 0.97022139 | 0.850653 | 30.33044 | 31.14641 | 29.42724 | 26.49479 | 35.13 | 34.19
11.84 | 0.9695709 | 0.8519451 | 30.30654 | 31.12122 | 29.38434 | 26.51357 | 35.13 | 34.19
11.85 | 0.964914622 | 0.8571382 | 30.28259 | 31.09599 | 29.22012 | 26.65356 | 35.19 | 34.19
11.86 | 0.960258343 | 0.8623313 | 30.25861 | 31.07072 | 29.05608 | 26.79325 | 35.25 | 34.19
11.87 | 0.957164805 | 0.867343 | 30.23458 | 31.04541 | 28.93947 | 26.92702 | 35.19 | 34.19
11.88 | 0.955501908 | 0.8721886 | 30.21051 | 31.02005 | 28.8662 | 27.05534 | 35.25 | 34.25
11.89 | 0.953839011 | 0.8770342 | 30.1864 | 30.99466 | 28.79297 | 27.18338 | 35.25 | 34.19
11.9 | 0.953662718 | 0.8786647 | 30.16225 | 30.96923 | 28.76461 | 27.21157 | 35.25 | 34.19
11.91 | 0.953856253 | 0.8794955 | 30.13806 | 30.94376 | 28.74738 | 27.2149 | 35.31 | 34.25
11.92 | 0.953881838 | 0.8800893 | 30.11383 | 30.91825 | 28.72504 | 27.21082 | 35.31 | 34.19
11.93 | 0.951568437 | 0.8773822 | 30.08956 | 30.89271 | 28.63228 | 27.10471 | 35.31 | 34.19
11.94 | 0.949255037 | 0.8746752 | 30.06526 | 30.86712 | 28.5396 | 26.99871 | 35.31 | 34.19
11.95 | 0.947585242 | 0.8718105 | 30.04091 | 30.8415 | 28.46633 | 26.88795 | 35.38 | 34.19
11.96 | 0.94727931 | 0.8686117 | 30.01653 | 30.81585 | 28.43404 | 26.767 | 35.38 | 34.25
11.97 | 0.946973379 | 0.8654129 | 29.99211 | 30.79015 | 28.40173 | 26.64619 | 35.38 | 34.25
11.98 | 0.949801435 | 0.8639687 | 29.96765 | 30.76442 | 28.46332 | 26.5795 | 35.38 | 34.19
11.99 | 0.95507666 | 0.8638946 | 29.94315 | 30.73865 | 28.59801 | 26.55496 | 35.38 | 34.25
12 | 0.960351885 | 0.8638204 | 29.91862 | 30.71285 | 28.7324 | 26.53039 | 35.38 | 34.25
12.01 | 0.96201861 | 0.8647217 | 29.89405 | 30.68701 | 28.75864 | 26.53573 | 35.44 | 34.25
12.02 | 0.962724274 | 0.8658828 | 29.86945 | 30.66114 | 28.75604 | 26.54896 | 35.38 | 34.25
12.03 | 0.963417265 | 0.8670348 | 29.84481 | 30.63524 | 28.753 | 26.56182 | 35.44 | 34.25
12.04 | 0.961573546 | 0.8663726 | 29.82013 | 30.6093 | 28.67425 | 26.51906 | 35.44 | 34.25
12.05 | 0.959729828 | 0.8657105 | 29.79542 | 30.58332 | 28.59556 | 26.4763 | 35.44 | 34.25
12.06 | 0.957876238 | 0.8650041 | 29.77068 | 30.55732 | 28.51663 | 26.4322 | 35.5 | 34.25
12.07 | 0.955984903 | 0.8641287 | 29.7459 | 30.53127 | 28.43663 | 26.38295 | 35.5 | 34.25
12.08 | 0.954093568 | 0.8632534 | 29.72109 | 30.5052 | 28.3567 | 26.33372 | 35.56 | 34.25
12.09 | 0.951781788 | 0.8627006 | 29.69624 | 30.4791 | 28.26434 | 26.29433 | 35.56 | 34.25
12.1 | 0.948830334 | 0.8626385 | 29.67136 | 30.45296 | 28.15309 | 26.26989 | 35.56 | 34.25
12.11 | 0.945878881 | 0.8625764 | 29.64645 | 30.42679 | 28.04195 | 26.24543 | 35.56 | 34.25
12.12 | 0.947906242 | 0.8627557 | 29.62151 | 30.40059 | 28.07841 | 26.22828 | 35.56 | 34.25
12.13 | 0.953647416 | 0.8631152 | 29.59653 | 30.37436 | 28.22465 | 26.21657 | 35.56 | 34.25
12.14 | 0.95938859 | 0.8634747 | 29.57152 | 30.3481 | 28.37058 | 26.20481 | 35.56 | 34.31
12.15 | 0.966015289 | 0.8643977 | 29.54648 | 30.32181 | 28.54235 | 26.2101 | 35.63 | 34.31
12.16 | 0.972960117 | 0.8655232 | 29.52141 | 30.29549 | 28.72315 | 26.22145 | 35.63 | 34.25
12.17 | 0.979904946 | 0.8666486 | 29.49631 | 30.26914 | 28.90358 | 26.23271 | 35.63 | 34.25
12.18 | 0.979834193 | 0.8673655 | 29.47117 | 30.24276 | 28.87686 | 26.23152 | 35.63 | 34.25
12.19 | 0.978854599 | 0.8680294 | 29.44601 | 30.21635 | 28.82336 | 26.22868 | 35.69 | 34.31
12.2 | 0.977875817 | 0.8686694 | 29.42082 | 30.18991 | 28.76991 | 26.22505 | 35.69 | 34.25
12.21 | 0.976934009 | 0.8682228 | 29.3956 | 30.16344 | 28.71756 | 26.18859 | 35.63 | 34.31
12.22 | 0.975992201 | 0.8677763 | 29.37035 | 30.13695 | 28.66523 | 26.15213 | 35.63 | 34.31
12.23 | 0.974995337 | 0.8674976 | 29.34507 | 30.11043 | 28.6113 | 26.12073 | 35.69 | 34.31
12.24 | 0.973671739 | 0.8682153 | 29.31976 | 30.08388 | 28.54782 | 26.11929 | 35.69 | 34.31
12.25 | 0.972348142 | 0.868933 | 29.29442 | 30.05731 | 28.48438 | 26.11779 | 35.75 | 34.31
12.26 | 0.969801317 | 0.8696252 | 29.26906 | 30.03071 | 28.38517 | 26.11546 | 35.75 | 34.31
12.27 | 0.963648403 | 0.8702421 | 29.24367 | 30.00408 | 28.18061 | 26.11081 | 35.75 | 34.31
12.28 | 0.95749549 | 0.870859 | 29.21825 | 29.97742 | 27.97634 | 26.10611 | 35.75 | 34.38
12.29 | 0.952992586 | 0.870543 | 29.1928 | 29.95074 | 27.82052 | 26.07341 | 35.75 | 34.31
12.3 | 0.951571846 | 0.8684845 | 29.16733 | 29.92404 | 27.75481 | 25.98857 | 35.75 | 34.31
12.31 | 0.950151106 | 0.866426 | 29.14183 | 29.89731 | 27.68914 | 25.90381 | 35.81 | 34.38
12.32 | 0.951369708 | 0.8649891 | 29.11631 | 29.87056 | 27.70037 | 25.83771 | 35.81 | 34.38
12.33 | 0.956083156 | 0.8643755 | 29.09075 | 29.84378 | 27.81318 | 25.79623 | 35.88 | 34.31
12.34 | 0.960796605 | 0.8637618 | 29.06518 | 29.81697 | 27.92572 | 25.75477 | 35.88 | 34.38
12.35 | 0.963672985 | 0.8643868 | 29.03958 | 29.79015 | 27.98466 | 25.75021 | 35.81 | 34.38
12.36 | 0.964697235 | 0.8662605 | 29.01395 | 29.7633 | 27.98968 | 25.78277 | 35.88 | 34.38
12.37 | 0.965721484 | 0.8681342 | 28.9883 | 29.73643 | 27.99462 | 25.81521 | 35.88 | 34.38
12.38 | 0.964434036 | 0.8689588 | 28.96263 | 29.70953 | 27.93254 | 25.81636 | 35.88 | 34.38
12.39 | 0.961267792 | 0.8689307 | 28.93693 | 29.68261 | 27.81614 | 25.79213 | 35.94 | 34.38
12.4 | 0.958101548 | 0.8689026 | 28.91121 | 29.65567 | 27.69987 | 25.76789 | 35.94 | 34.44
12.41 | 0.955923071 | 0.8684043 | 28.88546 | 29.62871 | 27.61228 | 25.7297 | 35.94 | 34.38
12.42 | 0.95442747 | 0.8675809 | 28.85969 | 29.60173 | 27.54448 | 25.68189 | 35.94 | 34.44
12.43 | 0.952931868 | 0.8667575 | 28.8339 | 29.57472 | 27.47674 | 25.63411 | 35.94 | 34.44
12.44 | 0.952784955 | 0.8677853 | 28.80809 | 29.54769 | 27.44791 | 25.64105 | 35.94 | 34.44
12.45 | 0.953476479 | 0.869964 | 28.78225 | 29.52065 | 27.4432 | 25.6819 | 36 | 34.44
12.46 | 0.954168003 | 0.8721426 | 28.7564 | 29.49358 | 27.43843 | 25.72261 | 35.94 | 34.44
12.47 | 0.953687244 | 0.8734841 | 28.73052 | 29.46649 | 27.39993 | 25.73851 | 36 | 34.5
12.48 | 0.952511321 | 0.8743293 | 28.70462 | 29.43938 | 27.34147 | 25.73972 | 36 | 34.5
12.49 | 0.951335399 | 0.8751744 | 28.6787 | 29.41226 | 27.28306 | 25.74085 | 36 | 34.5
12.5 | 0.951182111 | 0.8746565 | 28.65275 | 29.38511 | 27.25399 | 25.70188 | 36 | 34.44
12.51 | 0.951643872 | 0.8733189 | 28.62679 | 29.35795 | 27.24251 | 25.63885 | 36 | 34.44
12.52 | 0.952105633 | 0.8719813 | 28.60081 | 29.33076 | 27.23099 | 25.57588 | 36.06 | 34.5
12.53 | 0.954002929 | 0.8714999 | 28.57481 | 29.30356 | 27.26045 | 25.53805 | 36.06 | 34.44
12.54 | 0.956831121 | 0.8715738 | 28.54879 | 29.27634 | 27.31637 | 25.51649 | 36.06 | 34.5
12.55 | 0.959659313 | 0.8716476 | 28.52274 | 29.2491 | 27.37212 | 25.49491 | 36.06 | 34.44
12.56 | 0.961967025 | 0.8717305 | 28.49668 | 29.22185 | 27.41287 | 25.47357 | 36.06 | 34.5
12.57 | 0.963888766 | 0.8718202 | 28.47061 | 29.19457 | 27.4425 | 25.45242 | 36.06 | 34.5
12.58 | 0.965810507 | 0.8719098 | 28.44451 | 29.16728 | 27.47201 | 25.43124 | 36.13 | 34.5
12.59 | 0.965813544 | 0.8737922 | 28.41839 | 29.13998 | 27.44687 | 25.46228 | 36.13 | 34.5
12.6 | 0.964094794 | 0.8772835 | 28.39226 | 29.11265 | 27.37283 | 25.54005 | 36.13 | 34.5
12.61 | 0.962376044 | 0.8807747 | 28.36611 | 29.08531 | 27.29886 | 25.61761 | 36.13 | 34.5
12.62 | 0.958484917 | 0.8839727 | 28.33994 | 29.05796 | 27.16341 | 25.68644 | 36.19 | 34.5
12.63 | 0.952095063 | 0.8868332 | 28.31376 | 29.03059 | 26.95739 | 25.74529 | 36.13 | 34.56
12.64 | 0.945705208 | 0.8896937 | 28.28755 | 29.0032 | 26.75169 | 25.80396 | 36.19 | 34.56
12.65 | 0.94019047 | 0.8902956 | 28.26134 | 28.9758 | 26.57104 | 25.79703 | 36.19 | 34.56
12.66 | 0.936055182 | 0.8873374 | 28.2351 | 28.94838 | 26.42961 | 25.68698 | 36.19 | 34.56
12.67 | 0.931919895 | 0.8843791 | 28.20885 | 28.92095 | 26.28839 | 25.57708 | 36.19 | 34.56
12.68 | 0.929491744 | 0.8815072 | 28.18258 | 28.8935 | 26.19548 | 25.46983 | 36.19 | 34.56
12.69 | 0.931120068 | 0.8788402 | 28.1563 | 28.86605 | 26.2169 | 25.36864 | 36.19 | 34.56
12.7 | 0.932748393 | 0.8761733 | 28.13 | 28.83857 | 26.23821 | 25.26759 | 36.25 | 34.56
12.71 | 0.935197926 | 0.8739314 | 28.10369 | 28.81108 | 26.28251 | 25.17891 | 36.25 | 34.56
12.72 | 0.94116955 | 0.8735127 | 28.07736 | 28.78358 | 26.42556 | 25.14283 | 36.25 | 34.56
12.73 | 0.947141173 | 0.873094 | 28.05102 | 28.75607 | 26.56828 | 25.10675 | 36.31 | 34.56
12.74 | 0.952987149 | 0.8728213 | 28.02466 | 28.72855 | 26.70714 | 25.07489 | 36.31 | 34.56
12.75 | 0.957074689 | 0.8745916 | 27.99829 | 28.70101 | 26.79646 | 25.10166 | 36.31 | 34.56
12.76 | 0.96116223 | 0.876362 | 27.97191 | 28.67346 | 26.88554 | 25.12833 | 36.31 | 34.56
12.77 | 0.96524977 | 0.8781323 | 27.94551 | 28.64589 | 26.9744 | 25.15488 | 36.25 | 34.56
12.78 | 0.962290799 | 0.8796738 | 27.9191 | 28.61832 | 26.86629 | 25.17478 | 36.31 | 34.56
12.79 | 0.958792657 | 0.8811977 | 27.89267 | 28.59073 | 26.74329 | 25.19409 | 36.31 | 34.56
12.8 | 0.955294516 | 0.8827217 | 27.86624 | 28.56313 | 26.62046 | 25.2133 | 36.31 | 34.56
12.81 | 0.95068045 | 0.8812007 | 27.83979 | 28.53553 | 26.46674 | 25.14553 | 36.38 | 34.56
12.82 | 0.945743634 | 0.8787991 | 27.81333 | 28.50791 | 26.30428 | 25.05272 | 36.38 | 34.56
12.83 | 0.940806817 | 0.8763975 | 27.78685 | 28.48028 | 26.14206 | 24.96004 | 36.38 | 34.56
12.84 | 0.938982097 | 0.8745385 | 27.76037 | 28.45264 | 26.06649 | 24.88293 | 36.38 | 34.56
12.85 | 0.939174079 | 0.8730311 | 27.73387 | 28.42498 | 26.04693 | 24.8159 | 36.38 | 34.63
12.86 | 0.939366061 | 0.8715237 | 27.70736 | 28.39732 | 26.02736 | 24.74894 | 36.38 | 34.63
12.87 | 0.941868265 | 0.8715787 | 27.68084 | 28.36965 | 26.07171 | 24.72639 | 36.38 | 34.56
12.88 | 0.94753224 | 0.8737721 | 27.65431 | 28.34198 | 26.20335 | 24.76443 | 36.44 | 34.63
12.89 | 0.953196216 | 0.8759654 | 27.62777 | 28.31429 | 26.33469 | 24.80234 | 36.44 | 34.56
12.9 | 0.95862302 | 0.8780352 | 27.60122 | 28.28659 | 26.45916 | 24.83662 | 36.44 | 34.56
12.91 | 0.963217439 | 0.879671 | 27.57466 | 28.25888 | 26.56039 | 24.85852 | 36.5 | 34.56
12.92 | 0.967811859 | 0.8813069 | 27.54808 | 28.23117 | 26.66136 | 24.88032 | 36.5 | 34.56
12.93 | 0.972363763 | 0.8829339 | 27.5215 | 28.20345 | 26.76091 | 24.90178 | 36.5 | 34.63
12.94 | 0.969001018 | 0.8829095 | 27.49491 | 28.17572 | 26.6426 | 24.87661 | 36.5 | 34.56
12.95 | 0.965638274 | 0.8828851 | 27.46831 | 28.14798 | 26.52445 | 24.85143 | 36.56 | 34.63
12.96 | 0.96227553 | 0.8828607 | 27.4417 | 28.12023 | 26.40648 | 24.82625 | 36.5 | 34.63
12.97 | 0.95898246 | 0.8819587 | 27.41508 | 28.09248 | 26.29058 | 24.77641 | 36.56 | 34.69
12.98 | 0.955709867 | 0.8807989 | 27.38846 | 28.06472 | 26.17542 | 24.71937 | 36.56 | 34.56
12.99 | 0.952437274 | 0.8796391 | 27.36182 | 28.03695 | 26.06042 | 24.6624 | 36.56 | 34.63
13 | 0.953338487 | 0.8779119 | 27.33518 | 28.00918 | 26.05968 | 24.58959 | 36.56 | 34.63
13.01 | 0.95802864 | 0.8756697 | 27.30853 | 27.9814 | 26.16235 | 24.50246 | 36.63 | 34.63
13.02 | 0.962718793 | 0.8734274 | 27.28187 | 27.95361 | 26.26477 | 24.41545 | 36.63 | 34.63
13.03 | 0.966676346 | 0.8715139 | 27.2552 | 27.92582 | 26.34696 | 24.33774 | 36.63 | 34.63
13.04 | 0.968539588 | 0.8705399 | 27.22853 | 27.89802 | 26.37191 | 24.28634 | 36.63 | 34.63
13.05 | 0.970402829 | 0.869566 | 27.20185 | 27.87022 | 26.39675 | 24.23499 | 36.63 | 34.63
13.06 | 0.972266071 | 0.8685921 | 27.17516 | 27.84241 | 26.42149 | 24.18369 | 36.69 | 34.63
13.07 | 0.969955334 | 0.8686671 | 27.14846 | 27.81459 | 26.3328 | 24.16162 | 36.69 | 34.56
13.08 | 0.967549347 | 0.8687662 | 27.12176 | 27.78677 | 26.24164 | 24.14021 | 36.63 | 34.63
13.09 | 0.96514336 | 0.8688652 | 27.09506 | 27.75895 | 26.15061 | 24.11879 | 36.69 | 34.63
13.1 | 0.966194897 | 0.8691035 | 27.06834 | 27.73112 | 26.1533 | 24.10122 | 36.69 | 34.63
13.11 | 0.9688761 | 0.8694075 | 27.04162 | 27.70329 | 26.19998 | 24.08545 | 36.75 | 34.69
13.12 | 0.971557304 | 0.8697116 | 27.0149 | 27.67545 | 26.24652 | 24.06966 | 36.75 | 34.63
13.13 | 0.973523353 | 0.8714974 | 26.98817 | 27.64761 | 26.27361 | 24.09482 | 36.75 | 34.63
13.14 | 0.97424479 | 0.8758621 | 26.96143 | 27.61977 | 26.26704 | 24.19111 | 36.75 | 34.63
13.15 | 0.974966226 | 0.8802269 | 26.93469 | 27.59192 | 26.26042 | 24.28715 | 36.75 | 34.69
13.16 | 0.97559111 | 0.8846148 | 26.90795 | 27.56407 | 26.25116 | 24.38359 | 36.75 | 34.69
13.17 | 0.973418022 | 0.8896755 | 26.8812 | 27.53622 | 26.16664 | 24.4983 | 36.75 | 34.69
13.18 | 0.971244935 | 0.8947363 | 26.85444 | 27.50836 | 26.08224 | 24.61273 | 36.75 | 34.69
13.19 | 0.969071847 | 0.899797 | 26.82769 | 27.4805 | 25.99796 | 24.72687 | 36.81 | 34.69
13.2 | 0.969091792 | 0.9017375 | 26.80092 | 27.45264 | 25.97256 | 24.75507 | 36.75 | 34.69
13.21 | 0.970120956 | 0.9022421 | 26.77416 | 27.42477 | 25.97417 | 24.74379 | 36.75 | 34.63
13.22 | 0.971150119 | 0.9027467 | 26.74739 | 27.39691 | 25.97573 | 24.73247 | 36.81 | 34.69
13.23 | 0.971326927 | 0.9031995 | 26.72062 | 27.36904 | 25.95445 | 24.7197 | 36.81 | 34.69
13.24 | 0.969686149 | 0.9035417 | 26.69384 | 27.34117 | 25.88465 | 24.70389 | 36.81 | 34.69
13.25 | 0.968045371 | 0.9038839 | 26.66706 | 27.3133 | 25.81492 | 24.68805 | 36.88 | 34.69
13.26 | 0.966404593 | 0.9042261 | 26.64028 | 27.28543 | 25.74529 | 24.6722 | 36.81 | 34.75
13.27 | 0.963973078 | 0.9023527 | 26.61349 | 27.25755 | 25.65469 | 24.59593 | 36.81 | 34.75
13.28 | 0.96148788 | 0.9003288 | 26.5867 | 27.22968 | 25.56279 | 24.51566 | 36.88 | 34.69
13.29 | 0.959002682 | 0.8983049 | 26.55992 | 27.2018 | 25.47103 | 24.43551 | 36.88 | 34.69
13.3 | 0.957640439 | 0.8944487 | 26.53312 | 27.17393 | 25.40919 | 24.30568 | 36.88 | 34.69
13.31 | 0.957249279 | 0.889008 | 26.50633 | 27.14605 | 25.37317 | 24.13306 | 36.88 | 34.69
13.32 | 0.956858118 | 0.8835673 | 26.47953 | 27.11818 | 25.33716 | 23.96073 | 36.88 | 34.69
13.33 | 0.956844479 | 0.878846 | 26.45274 | 27.0903 | 25.31116 | 23.8082 | 36.88 | 34.75
13.34 | 0.959635964 | 0.87947 | 26.42594 | 27.06242 | 25.35928 | 23.80059 | 36.88 | 34.75
13.35 | 0.96242745 | 0.8800939 | 26.39914 | 27.03455 | 25.40726 | 23.79294 | 36.88 | 34.75
13.36 | 0.965218935 | 0.8807179 | 26.37234 | 27.00667 | 25.45508 | 23.78526 | 36.81 | 34.75
13.37 | 0.970932209 | 0.8825849 | 26.34554 | 26.9788 | 25.57973 | 23.81108 | 36.88 | 34.75
13.38 | 0.977999333 | 0.8850278 | 26.31874 | 26.95093 | 25.73971 | 23.85232 | 36.94 | 34.75
13.39 | 0.985066457 | 0.8874707 | 26.29193 | 26.92305 | 25.8993 | 23.89342 | 36.94 | 34.75
13.4 | 0.989612898 | 0.8889495 | 26.26513 | 26.89518 | 25.99231 | 23.90846 | 36.88 | 34.75
13.41 | 0.985736825 | 0.8872072 | 26.23833 | 26.86731 | 25.86409 | 23.83688 | 36.94 | 34.75
13.42 | 0.981860752 | 0.8854649 | 26.21153 | 26.83945 | 25.73607 | 23.76539 | 36.94 | 34.81
13.43 | 0.977984679 | 0.8837226 | 26.18472 | 26.81158 | 25.60826 | 23.694 | 36.94 | 34.81
13.44 | 0.969489369 | 0.8849375 | 26.15792 | 26.78372 | 25.35983 | 23.70191 | 36.94 | 34.81
13.45 | 0.959530844 | 0.887089 | 26.13112 | 26.75585 | 25.07362 | 23.73482 | 37 | 34.88
13.46 | 0.949572319 | 0.8892405 | 26.10432 | 26.728 | 24.78794 | 23.76762 | 37 | 34.88
13.47 | 0.942469947 | 0.8915339 | 26.07752 | 26.70014 | 24.57728 | 23.80408 | 37 | 34.88
13.48 | 0.943070207 | 0.8942098 | 26.05072 | 26.67228 | 24.56766 | 23.85062 | 37 | 34.81
13.49 | 0.943670466 | 0.8968857 | 26.02392 | 26.64443 | 24.55801 | 23.89701 | 37 | 34.88
13.5 | 0.944270725 | 0.8995616 | 25.99713 | 26.61658 | 24.54833 | 23.94326 | 36.94 | 34.88
13.51 | 0.946734714 | 0.8985117 | 25.97033 | 26.58874 | 24.58702 | 23.89029 | 37 | 34.88
13.52 | 0.949776351 | 0.8963069 | 25.94354 | 26.5609 | 24.64056 | 23.80671 | 37 | 34.88
13.53 | 0.952817989 | 0.894102 | 25.91675 | 26.53306 | 24.69395 | 23.72326 | 37 | 34.88
13.54 | 0.955699752 | 0.8916624 | 25.88996 | 26.50522 | 24.74303 | 23.63371 | 37 | 34.88
13.55 | 0.958069562 | 0.8884706 | 25.86318 | 26.47739 | 24.77872 | 23.52439 | 37 | 34.88
13.56 | 0.960439372 | 0.8852788 | 25.83639 | 26.44957 | 24.81429 | 23.41524 | 37 | 34.88
13.57 | 0.962809182 | 0.882087 | 25.80961 | 26.42174 | 24.84973 | 23.30628 | 37 | 34.81
13.58 | 0.964120428 | 0.8790825 | 25.78283 | 26.39393 | 24.85776 | 23.20244 | 37.06 | 34.88
13.59 | 0.964965129 | 0.8761605 | 25.75606 | 26.36611 | 24.8537 | 23.10095 | 37.06 | 34.88
13.6 | 0.96580983 | 0.8732386 | 25.72928 | 26.3383 | 24.8496 | 22.99962 | 37.06 | 34.88
13.61 | 0.966170056 | 0.8707818 | 25.70252 | 26.3105 | 24.833 | 22.9107 | 37.06 | 34.88
13.62 | 0.963333552 | 0.8713943 | 25.67575 | 26.2827 | 24.73431 | 22.90259 | 37.06 | 34.88
13.63 | 0.960497049 | 0.8720069 | 25.64899 | 26.2549 | 24.63578 | 22.89446 | 37.06 | 34.88
13.64 | 0.957660546 | 0.8726194 | 25.62223 | 26.22711 | 24.5374 | 22.88629 | 37.06 | 34.94
13.65 | 0.956726875 | 0.8755207 | 25.59547 | 26.19933 | 24.48788 | 22.93806 | 37 | 34.94
13.66 | 0.957347709 | 0.8802919 | 25.56872 | 26.17155 | 24.47816 | 23.03861 | 37 | 34.88
13.67 | 0.957968543 | 0.8850631 | 25.54198 | 26.14378 | 24.46841 | 23.1389 | 37.06 | 34.94
13.68 | 0.958589377 | 0.8898343 | 25.51523 | 26.11601 | 24.45863 | 23.23893 | 37.06 | 34.94
13.69 | 0.960563987 | 0.8928998 | 25.48849 | 26.08825 | 24.48333 | 23.2942 | 37.06 | 34.88
13.7 | 0.962609482 | 0.895876 | 25.46176 | 26.0605 | 24.50973 | 23.34698 | 37.06 | 34.94
13.71 | 0.964654977 | 0.8988522 | 25.43503 | 26.03275 | 24.53603 | 23.3996 | 37.06 | 34.94
13.72 | 0.965293816 | 0.900891 | 25.40831 | 26.00501 | 24.52648 | 23.42768 | 37.06 | 34.94
13.73 | 0.96309043 | 0.9010357 | 25.38159 | 25.97727 | 24.44477 | 23.40645 | 37.13 | 34.94
13.74 | 0.960887043 | 0.9011803 | 25.35488 | 25.94954 | 24.36317 | 23.38522 | 37.13 | 34.88
13.75 | 0.958683657 | 0.901325 | 25.32817 | 25.92182 | 24.2817 | 23.36399 | 37.13 | 34.94
13.76 | 0.954786225 | 0.9013324 | 25.30146 | 25.89411 | 24.15749 | 23.3392 | 37.13 | 34.94
13.77 | 0.95013722 | 0.901279 | 25.27477 | 25.8664 | 24.0145 | 23.31284 | 37.13 | 34.94
13.78 | 0.945488216 | 0.9012255 | 25.24808 | 25.8387 | 23.87176 | 23.2865 | 37.19 | 35
13.79 | 0.940926315 | 0.9012282 | 25.22139 | 25.81101 | 23.73147 | 23.26161 | 37.19 | 34.94
13.8 | 0.938769306 | 0.9027835 | 25.19471 | 25.78332 | 23.65202 | 23.27676 | 37.13 | 35
13.81 | 0.936612296 | 0.9043387 | 25.16804 | 25.75565 | 23.57269 | 23.29183 | 37.13 | 34.94
13.82 | 0.934455286 | 0.905894 | 25.14137 | 25.72798 | 23.49349 | 23.30682 | 37.13 | 34.94
13.83 | 0.934308475 | 0.9074256 | 25.11471 | 25.70032 | 23.46489 | 23.32112 | 37.13 | 35
13.84 | 0.937771042 | 0.9089147 | 25.08805 | 25.67266 | 23.52685 | 23.33426 | 37.13 | 35
13.85 | 0.941233609 | 0.9104038 | 25.06141 | 25.64502 | 23.58864 | 23.34732 | 37.13 | 35
13.86 | 0.944696176 | 0.911893 | 25.03477 | 25.61738 | 23.65025 | 23.36031 | 37.13 | 34.94
13.87 | 0.946418858 | 0.9109709 | 25.00813 | 25.58975 | 23.66817 | 23.31152 | 37.13 | 35
13.88 | 0.947248463 | 0.9088111 | 24.98151 | 25.56213 | 23.66369 | 23.23115 | 37.13 | 34.94
13.89 | 0.948078068 | 0.9066514 | 24.95489 | 25.53452 | 23.65918 | 23.15091 | 37.19 | 35
13.9 | 0.948907673 | 0.9044916 | 24.92827 | 25.50692 | 23.65463 | 23.0708 | 37.19 | 34.94
13.91 | 0.947406494 | 0.900923 | 24.90167 | 25.47933 | 23.592 | 22.95491 | 37.19 | 35
13.92 | 0.945767263 | 0.897271 | 24.87507 | 25.45175 | 23.52603 | 22.83711 | 37.19 | 34.94
13.93 | 0.944128031 | 0.893619 | 24.84848 | 25.42417 | 23.46015 | 22.71952 | 37.25 | 34.94
13.94 | 0.94419113 | 0.8904594 | 24.8219 | 25.39661 | 23.43662 | 22.61465 | 37.25 | 35
13.95 | 0.950760941 | 0.8891821 | 24.79533 | 25.36905 | 23.57443 | 22.55771 | 37.25 | 35
13.96 | 0.957330751 | 0.8879048 | 24.76877 | 25.34151 | 23.7119 | 22.50085 | 37.25 | 34.94
13.97 | 0.963900562 | 0.8866275 | 24.74221 | 25.31397 | 23.84903 | 22.44406 | 37.31 | 34.94
13.98 | 0.970098512 | 0.8870912 | 24.71566 | 25.28645 | 23.97662 | 22.43138 | 37.25 | 34.94
13.99 | 0.975842917 | 0.8896783 | 24.68912 | 25.25893 | 24.0927 | 22.47232 | 37.25 | 34.94
14 | 0.981587323 | 0.8922654 | 24.66259 | 25.23143 | 24.20848 | 22.51313 | 37.25 | 35
[7 empty] | 37.75 | 35.38
[7 empty] | 37.75 | 35.38
[7 empty] | 37.81 | 35.44
[7 empty] | 37.81 | 35.44
[7 empty] | 37.81 | 35.44
[7 empty] | 37.81 | 35.44
[7 empty] | 37.81 | 35.44
[7 empty] | 37.81 | 35.44
[7 empty] | 37.81 | 35.44
[7 empty] | 37.81 | 35.44
[7 empty] | 37.88 | 35.44
[7 empty] | 37.88 | 35.5
[7 empty] | 37.88 | 35.44
[7 empty] | 37.88 | 35.5
[7 empty] | 37.88 | 35.5
[7 empty] | 37.88 | 35.5
[7 empty] | 37.81 | 35.44
[7 empty] | 37.88 | 35.5
[7 empty] | 37.88 | 35.5
[7 empty] | 37.88 | 35.44
[7 empty] | 37.88 | 35.5
[7 empty] | 37.88 | 35.5
[7 empty] | 37.88 | 35.5
[7 empty] | 37.94 | 35.5
[7 empty] | 37.88 | 35.5
[7 empty] | 37.94 | 35.5
[7 empty] | 37.88 | 35.5
[7 empty] | 37.94 | 35.56
[7 empty] | 37.94 | 35.5
[7 empty] | 37.94 | 35.56
[7 empty] | 37.94 | 35.5
[7 empty] | 37.94 | 35.5
[7 empty] | 37.94 | 35.56
[7 empty] | 37.94 | 35.5
[7 empty] | 38 | 35.56
[7 empty] | 38 | 35.5
[7 empty] | 38 | 35.56
[7 empty] | 38 | 35.56
[7 empty] | 38 | 35.56
[7 empty] | 38 | 35.56
[7 empty] | 38 | 35.56
[7 empty] | 38 | 35.56
[7 empty] | 38.06 | 35.56
[7 empty] | 38 | 35.63
[7 empty] | 38 | 35.63
[7 empty] | 38.06 | 35.63
[7 empty] | 38.06 | 35.56
[7 empty] | 38.06 | 35.63
[7 empty] | 38.06 | 35.63
[7 empty] | 38.06 | 35.63
[7 empty] | 38.13 | 35.63
[7 empty] | 38.13 | 35.63
[7 empty] | 38.06 | 35.63
[7 empty] | 38.13 | 35.63
[7 empty] | 38.13 | 35.69
[7 empty] | 38.13 | 35.69
[7 empty] | 38.13 | 35.63
[7 empty] | 38.13 | 35.69
[7 empty] | 38.13 | 35.69
[7 empty] | 38.19 | 35.69
[7 empty] | 38.19 | 35.69
[7 empty] | 38.13 | 35.75
[7 empty] | 38.19 | 35.69
[7 empty] | 38.19 | 35.75
[7 empty] | 38.19 | 35.75
[7 empty] | 38.19 | 35.69
[7 empty] | 38.19 | 35.69
[7 empty] | 38.25 | 35.69
[7 empty] | 38.25 | 35.75
[7 empty] | 38.25 | 35.69
[7 empty] | 38.25 | 35.75
[7 empty] | 38.25 | 35.75
[7 empty] | 38.25 | 35.81
[7 empty] | 38.25 | 35.81
[7 empty] | 38.25 | 35.81
[7 empty] | 38.31 | 35.81
[7 empty] | 38.25 | 35.81
[7 empty] | 38.25 | 35.81
[7 empty] | 38.31 | 35.81
[7 empty] | 38.31 | 35.81
[7 empty] | 38.31 | 35.81
[7 empty] | 38.31 | 35.81
[7 empty] | 38.31 | 35.81
[7 empty] | 38.31 | 35.81
[7 empty] | 38.31 | 35.81
[7 empty] | 38.31 | 35.81
[7 empty] | 38.31 | 35.81
[7 empty] | 38.38 | 35.81
[7 empty] | 38.38 | 35.81
[7 empty] | 38.38 | 35.81
[7 empty] | 38.38 | 35.81
[7 empty] | 38.38 | 35.88
[7 empty] | 38.38 | 35.81
[7 empty] | 38.38 | 35.81
[7 empty] | 38.38 | 35.81
[7 empty] | 38.44 | 35.81
[7 empty] | 38.38 | 35.81
[7 empty] | 38.44 | 35.88
[7 empty] | 38.44 | 35.88
[7 empty] | 38.44 | 35.88
[7 empty] | 38.44 | 35.88
[7 empty] | 38.5 | 35.88
[7 empty] | 38.44 | 35.88
[7 empty] | 38.5 | 35.88
[7 empty] | 38.44 | 35.81
[7 empty] | 38.5 | 35.88
[7 empty] | 38.56 | 35.88
[7 empty] | 38.5 | 35.88
[7 empty] | 38.5 | 35.88
[7 empty] | 38.5 | 35.81
[7 empty] | 38.5 | 35.88
[7 empty] | 38.56 | 35.88
[7 empty] | 38.56 | 35.88
[7 empty] | 38.5 | 35.88
[7 empty] | 38.56 | 35.88
[7 empty] | 38.56 | 35.88
[7 empty] | 38.56 | 35.88
[7 empty] | 38.56 | 35.88
[7 empty] | 38.63 | 35.81
[7 empty] | 38.56 | 35.81
[7 empty] | 38.63 | 35.88
[7 empty] | 38.69 | 35.88
[7 empty] | 38.63 | 35.88
[7 empty] | 38.63 | 35.88
[7 empty] | 38.63 | 35.88
[7 empty] | 38.63 | 35.88
[7 empty] | 38.63 | 35.88
[7 empty] | 38.69 | 35.88
[7 empty] | 38.63 | 35.94
[7 empty] | 38.69 | 35.94
[7 empty] | 38.69 | 35.94
[7 empty] | 38.69 | 35.94
[7 empty] | 38.69 | 35.94
[7 empty] | 38.69 | 35.94
[7 empty] | 38.75 | 36
[7 empty] | 38.69 | 36
[7 empty] | 38.75 | 35.94
[7 empty] | 38.81 | 36
[7 empty] | 38.75 | 36
[7 empty] | 38.81 | 36
[7 empty] | 38.75 | 36
[7 empty] | 38.75 | 36
[7 empty] | 38.81 | 36
[7 empty] | 38.81 | 36.06
[7 empty] | 38.81 | 36.06
[7 empty] | 38.88 | 36.06
[7 empty] | 38.88 | 36
[7 empty] | 38.88 | 36.06
[7 empty] | 38.94 | 36
[7 empty] | 38.88 | 36
[7 empty] | 38.88 | 36.06
[7 empty] | 38.88 | 36.06
[7 empty] | 38.94 | 36.06
[7 empty] | 38.94 | 36.06
[7 empty] | 38.94 | 36.13
[7 empty] | 38.94 | 36.06
[7 empty] | 38.94 | 36.06
[7 empty] | 39 | 36.06
[7 empty] | 38.94 | 36.13
[7 empty] | 39 | 36.13
[7 empty] | 39 | 36.06
[7 empty] | 39 | 36.13
[7 empty] | 39 | 36.13
[7 empty] | 39.06 | 36.13
[7 empty] | 39 | 36.13
[7 empty] | 39.06 | 36.13
[7 empty] | 39.13 | 36.19
[7 empty] | 39.06 | 36.19
[7 empty] | 39.06 | 36.19
[7 empty] | 39.06 | 36.19
[7 empty] | 39.06 | 36.19
[7 empty] | 39.06 | 36.19
[7 empty] | 39.06 | 36.19
[7 empty] | 39.06 | 36.19
[7 empty] | 39.06 | 36.19
[7 empty] | 39.13 | 36.19
[7 empty] | 39.13 | 36.19
[7 empty] | 39.13 | 36.25
[7 empty] | 39.13 | 36.19
[7 empty] | 39.13 | 36.19
[7 empty] | 39.13 | 36.25
[7 empty] | 39.13 | 36.25
[7 empty] | 39.13 | 36.25
[7 empty] | 39.13 | 36.25
[7 empty] | 39.19 | 36.25
[7 empty] | 39.19 | 36.25
[7 empty] | 39.19 | 36.25
[7 empty] | 39.19 | 36.25
[7 empty] | 39.19 | 36.25
[7 empty] | 39.19 | 36.25
[7 empty] | 39.25 | 36.31
[7 empty] | 39.19 | 36.25
[7 empty] | 39.19 | 36.25
[7 empty] | 39.25 | 36.31
[7 empty] | 39.25 | 36.31
[7 empty] | 39.25 | 36.31
[7 empty] | 39.25 | 36.31
[7 empty] | 39.25 | 36.31
[7 empty] | 39.25 | 36.31
[7 empty] | 39.31 | 36.38
[7 empty] | 39.31 | 36.31
[7 empty] | 39.31 | 36.31
[7 empty] | 39.38 | 36.31
[7 empty] | 39.38 | 36.38
[7 empty] | 39.38 | 36.38
[7 empty] | 39.38 | 36.31
[7 empty] | 39.38 | 36.38
[7 empty] | 39.38 | 36.38
[7 empty] | 39.44 | 36.38
[7 empty] | 39.44 | 36.38
[7 empty] | 39.44 | 36.31
[7 empty] | 39.44 | 36.31
[7 empty] | 39.44 | 36.38
[7 empty] | 39.5 | 36.38
[7 empty] | 39.44 | 36.38
[7 empty] | 39.44 | 36.38
[7 empty] | 39.5 | 36.38
[7 empty] | 39.5 | 36.38
[7 empty] | 39.5 | 36.38
[7 empty] | 39.5 | 36.38
[7 empty] | 39.5 | 36.38
[7 empty] | 39.5 | 36.38
[7 empty] | 39.56 | 36.38
[7 empty] | 39.56 | 36.38
[7 empty] | 39.5 | 36.44
[7 empty] | 39.56 | 36.38
[7 empty] | 39.56 | 36.44
[7 empty] | 39.56 | 36.38
[7 empty] | 39.56 | 36.38
[7 empty] | 39.56 | 36.38
[7 empty] | 39.56 | 36.38
[7 empty] | 39.56 | 36.44
[7 empty] | 39.63 | 36.38
[7 empty] | 39.63 | 36.44
[7 empty] | 39.63 | 36.38
[7 empty] | 39.63 | 36.44
[7 empty] | 39.69 | 36.44
[7 empty] | 39.69 | 36.44
[7 empty] | 39.69 | 36.44
[7 empty] | 39.69 | 36.44
[7 empty] | 39.69 | 36.44
[7 empty] | 39.69 | 36.5
[7 empty] | 39.75 | 36.44
[7 empty] | 39.75 | 36.5
[7 empty] | 39.75 | 36.44
[7 empty] | 39.75 | 36.44
[7 empty] | 39.75 | 36.5
[7 empty] | 39.75 | 36.44
[7 empty] | 39.81 | 36.5
[7 empty] | 39.81 | 36.5
[7 empty] | 39.75 | 36.5
[7 empty] | 39.81 | 36.5
[7 empty] | 39.88 | 36.5
[7 empty] | 39.88 | 36.5
[7 empty] | 39.88 | 36.5
[7 empty] | 39.88 | 36.56
[7 empty] | 39.88 | 36.56
[7 empty] | 39.94 | 36.56
[7 empty] | 39.88 | 36.56
[7 empty] | 39.88 | 36.56
[7 empty] | 39.88 | 36.56
[7 empty] | 39.94 | 36.56
[7 empty] | 40 | 36.63
[7 empty] | 39.94 | 36.56
[7 empty] | 39.94 | 36.63
[7 empty] | 40 | 36.69
[7 empty] | 40 | 36.69
[7 empty] | 39.94 | 36.63
[7 empty] | 40 | 36.63
[7 empty] | 40 | 36.69
[7 empty] | 40 | 36.69
[7 empty] | 40.06 | 36.69
[7 empty] | 40.13 | 36.69
[7 empty] | 40.06 | 36.69
[7 empty] | 40.13 | 36.69
[7 empty] | 40.13 | 36.69
[7 empty] | 40.06 | 36.69
[7 empty] | 40.13 | 36.75
[7 empty] | 40.06 | 36.69
[7 empty] | 40.19 | 36.69
[7 empty] | 40.19 | 36.75
[7 empty] | 40.13 | 36.75
[7 empty] | 40.19 | 36.75
[7 empty] | 40.19 | 36.75
[7 empty] | 40.19 | 36.75
[7 empty] | 40.19 | 36.75
[7 empty] | 40.19 | 36.75
[7 empty] | 40.19 | 36.75
[7 empty] | 40.19 | 36.75
[7 empty] | 40.25 | 36.75
[7 empty] | 40.19 | 36.81
[7 empty] | 40.19 | 36.81
[7 empty] | 40.25 | 36.81
[7 empty] | 40.25 | 36.81
[7 empty] | 40.31 | 36.81
[7 empty] | 40.25 | 36.81
[7 empty] | 40.25 | 36.81
[7 empty] | 40.31 | 36.81
[7 empty] | 40.31 | 36.81
[7 empty] | 40.31 | 36.81
[7 empty] | 40.31 | 36.81
[7 empty] | 40.38 | 36.81
[7 empty] | 40.38 | 36.88
[7 empty] | 40.38 | 36.88
[7 empty] | 40.38 | 36.81
[7 empty] | 40.44 | 36.88
[7 empty] | 40.44 | 36.88
[7 empty] | 40.44 | 36.88
[7 empty] | 40.44 | 36.81
[7 empty] | 40.44 | 36.88
[7 empty] | 40.44 | 36.88
[7 empty] | 40.44 | 36.88
[7 empty] | 40.44 | 36.88
[7 empty] | 40.44 | 36.94
[7 empty] | 40.5 | 36.88
[7 empty] | 40.5 | 36.94
[7 empty] | 40.5 | 36.94
[7 empty] | 40.5 | 36.94
[7 empty] | 40.5 | 36.88
[7 empty] | 40.56 | 36.94
[7 empty] | 40.5 | 36.94
[7 empty] | 40.56 | 36.94
[7 empty] | 40.56 | 36.94
[7 empty] | 40.56 | 37
[7 empty] | 40.56 | 36.94
[7 empty] | 40.56 | 36.94
[7 empty] | 40.56 | 36.94
[7 empty] | 40.63 | 36.94
[7 empty] | 40.63 | 36.94
[7 empty] | 40.63 | 36.94
[7 empty] | 40.63 | 37
[7 empty] | 40.63 | 37
[7 empty] | 40.63 | 37
[7 empty] | 40.63 | 37
[7 empty] | 40.69 | 37
[7 empty] | 40.69 | 37.06
[7 empty] | 40.75 | 37
[7 empty] | 40.69 | 37
[7 empty] | 40.75 | 37
[7 empty] | 40.75 | 37.06
[7 empty] | 40.75 | 37.06
[7 empty] | 40.81 | 37
[7 empty] | 40.75 | 37.06
[7 empty] | 40.75 | 37.06
[7 empty] | 40.81 | 37.06
[7 empty] | 40.81 | 37.06
[7 empty] | 40.81 | 37.06
[7 empty] | 40.81 | 37.13
[7 empty] | 40.81 | 37.13
[7 empty] | 40.81 | 37.13
[7 empty] | 40.88 | 37.13
[7 empty] | 40.88 | 37.13
[7 empty] | 40.88 | 37.19
[7 empty] | 40.88 | 37.19
[7 empty] | 40.88 | 37.13
[7 empty] | 40.88 | 37.13
[7 empty] | 40.94 | 37.19
[7 empty] | 40.94 | 37.19
[7 empty] | 40.94 | 37.19
[7 empty] | 40.94 | 37.19
[7 empty] | 40.94 | 37.19
[7 empty] | 40.94 | 37.19
[7 empty] | 40.94 | 37.19
[7 empty] | 41 | 37.19
[7 empty] | 41 | 37.25
[7 empty] | 41 | 37.25
[7 empty] | 41 | 37.31
[7 empty] | 41.06 | 37.31
[7 empty] | 41.06 | 37.31
[7 empty] | 41.06 | 37.31
[7 empty] | 41.06 | 37.31
[7 empty] | 41.06 | 37.31
[7 empty] | 41.13 | 37.31
[7 empty] | 41.13 | 37.31
[7 empty] | 41.13 | 37.31
[7 empty] | 41.13 | 37.31
[7 empty] | 41.19 | 37.38
[7 empty] | 41.19 | 37.38
[7 empty] | 41.19 | 37.38
[7 empty] | 41.19 | 37.31
[7 empty] | 41.19 | 37.38
[7 empty] | 41.19 | 37.38
[7 empty] | 41.19 | 37.44
[7 empty] | 41.19 | 37.44
[7 empty] | 41.25 | 37.44
[7 empty] | 41.25 | 37.44
[7 empty] | 41.25 | 37.44
[7 empty] | 41.25 | 37.44
[7 empty] | 41.31 | 37.44
[7 empty] | 41.31 | 37.5
[7 empty] | 41.31 | 37.5
[7 empty] | 41.31 | 37.5
[7 empty] | 41.31 | 37.44
[7 empty] | 41.31 | 37.56
[7 empty] | 41.38 | 37.5
[7 empty] | 41.38 | 37.5
[7 empty] | 41.38 | 37.5
[7 empty] | 41.38 | 37.56
[7 empty] | 41.38 | 37.56
[7 empty] | 41.38 | 37.56
[7 empty] | 41.44 | 37.56
[7 empty] | 41.44 | 37.56
[7 empty] | 41.44 | 37.56
[7 empty] | 41.44 | 37.63
[7 empty] | 41.5 | 37.63
[7 empty] | 41.5 | 37.63
[7 empty] | 41.44 | 37.63
[7 empty] | 41.44 | 37.63
[7 empty] | 41.5 | 37.63
[7 empty] | 41.5 | 37.69
[7 empty] | 41.5 | 37.69
[7 empty] | 41.5 | 37.69
[7 empty] | 41.56 | 37.69
[7 empty] | 41.56 | 37.69
[7 empty] | 41.5 | 37.69
[7 empty] | 41.56 | 37.69
[7 empty] | 41.63 | 37.75
[7 empty] | 41.63 | 37.75
[7 empty] | 41.63 | 37.75
[7 empty] | 41.63 | 37.75
[7 empty] | 41.63 | 37.75
[7 empty] | 41.63 | 37.75
[7 empty] | 41.63 | 37.75
[7 empty] | 41.69 | 37.75
[7 empty] | 41.69 | 37.75
[7 empty] | 41.69 | 37.75
[7 empty] | 41.69 | 37.81
[7 empty] | 41.69 | 37.81
[7 empty] | 41.69 | 37.81
[7 empty] | 41.75 | 37.81
[7 empty] | 41.75 | 37.81
[7 empty] | 41.75 | 37.81
[7 empty] | 41.75 | 37.81
[7 empty] | 41.81 | 37.81
[7 empty] | 41.81 | 37.81
[7 empty] | 41.81 | 37.81
[7 empty] | 41.81 | 37.81
[7 empty] | 41.81 | 37.88
[7 empty] | 41.88 | 37.88
[7 empty] | 41.88 | 37.88
[7 empty] | 41.88 | 37.81
[7 empty] | 41.88 | 37.88
[7 empty] | 41.88 | 37.88
[7 empty] | 41.88 | 37.88
[7 empty] | 41.88 | 37.94
[7 empty] | 41.94 | 37.94
[7 empty] | 41.94 | 37.94
[7 empty] | 41.94 | 37.88
[7 empty] | 41.94 | 37.94
[7 empty] | 42 | 37.94
[7 empty] | 42 | 38
[7 empty] | 42 | 38
[7 empty] | 42 | 38
[7 empty] | 42 | 38.06
[7 empty] | 42 | 38.06
[7 empty] | 42.06 | 38.06
[7 empty] | 42.06 | 38.06
[7 empty] | 42.06 | 38.06
[7 empty] | 42.06 | 38.06
[7 empty] | 42.06 | 38.06
[7 empty] | 42.13 | 38.13
[7 empty] | 42.06 | 38.13
[7 empty] | 42.13 | 38.13
[7 empty] | 42.19 | 38.13
[7 empty] | 42.13 | 38.19
[7 empty] | 42.13 | 38.19
[7 empty] | 42.13 | 38.19
[7 empty] | 42.19 | 38.25
[7 empty] | 42.19 | 38.25
[7 empty] | 42.25 | 38.25
[7 empty] | 42.25 | 38.25
[7 empty] | 42.25 | 38.31
[7 empty] | 42.25 | 38.38
[7 empty] | 42.25 | 38.31
[7 empty] | 42.25 | 38.31
[7 empty] | 42.31 | 38.31
[7 empty] | 42.31 | 38.31
[7 empty] | 42.31 | 38.38
[7 empty] | 42.31 | 38.38
[7 empty] | 42.31 | 38.44
[7 empty] | 42.31 | 38.44
[7 empty] | 42.31 | 38.44
[7 empty] | 42.38 | 38.5
[7 empty] | 42.44 | 38.5
[7 empty] | 42.44 | 38.5
[7 empty] | 42.44 | 38.56
[7 empty] | 42.5 | 38.56
[7 empty] | 42.44 | 38.56
[7 empty] | 42.44 | 38.56
[7 empty] | 42.44 | 38.63
[7 empty] | 42.44 | 38.63
[7 empty] | 42.5 | 38.69
[7 empty] | 42.5 | 38.69
[7 empty] | 42.5 | 38.69
[7 empty] | 42.44 | 38.69
[7 empty] | 42.5 | 38.75
[7 empty] | 42.5 | 38.75
[7 empty] | 42.5 | 38.75
[7 empty] | 42.56 | 38.75
[7 empty] | 42.56 | 38.75
[7 empty] | 42.56 | 38.81
[7 empty] | 42.56 | 38.81
[7 empty] | 42.56 | 38.81
[7 empty] | 42.56 | 38.88
[7 empty] | 42.56 | 38.88
[7 empty] | 42.56 | 38.88
[7 empty] | 42.63 | 38.94
[7 empty] | 42.63 | 38.94
[7 empty] | 42.69 | 38.94
[7 empty] | 42.69 | 38.94
[7 empty] | 42.69 | 38.94
[7 empty] | 42.69 | 39
[7 empty] | 42.69 | 39
[7 empty] | 42.75 | 39
[7 empty] | 42.75 | 39.06
[7 empty] | 42.75 | 39.06
[7 empty] | 42.75 | 39.06
[7 empty] | 42.75 | 39.06
[7 empty] | 42.75 | 39.13
[7 empty] | 42.81 | 39.13
[7 empty] | 42.81 | 39.13
[7 empty] | 42.81 | 39.13
[7 empty] | 42.81 | 39.19
[7 empty] | 42.81 | 39.19
[7 empty] | 42.81 | 39.25
[7 empty] | 42.81 | 39.25
[7 empty] | 42.88 | 39.25
[7 empty] | 42.88 | 39.25
[7 empty] | 42.88 | 39.31
[7 empty] | 42.94 | 39.31
[7 empty] | 42.88 | 39.31
[7 empty] | 42.88 | 39.38
[7 empty] | 42.94 | 39.38
[7 empty] | 42.94 | 39.38
[7 empty] | 42.94 | 39.38
[7 empty] | 43 | 39.44
[7 empty] | 43 | 39.44
[7 empty] | 42.94 | 39.44
[7 empty] | 43.06 | 39.5
[7 empty] | 43 | 39.5
[7 empty] | 43.06 | 39.5
[7 empty] | 43.06 | 39.5
[7 empty] | 43.06 | 39.56
[7 empty] | 43.06 | 39.56
[7 empty] | 43.06 | 39.56
[7 empty] | 43.06 | 39.56
[7 empty] | 43.13 | 39.63
[7 empty] | 43.06 | 39.63
[7 empty] | 43.13 | 39.63
[7 empty] | 43.13 | 39.63
[7 empty] | 43.19 | 39.69
[7 empty] | 43.13 | 39.69
[7 empty] | 43.13 | 39.69
[7 empty] | 43.19 | 39.69
[7 empty] | 43.13 | 39.75
[7 empty] | 43.19 | 39.75
[7 empty] | 43.19 | 39.75
[7 empty] | 43.25 | 39.81
[7 empty] | 43.25 | 39.88
[7 empty] | 43.19 | 39.88
[7 empty] | 43.25 | 39.88
[7 empty] | 43.25 | 39.88
[7 empty] | 43.25 | 39.88
[7 empty] | 43.31 | 39.94
[7 empty] | 43.31 | 39.94
[7 empty] | 43.31 | 39.94
[7 empty] | 43.31 | 39.94
[7 empty] | 43.38 | 39.94
[7 empty] | 43.38 | 40
[7 empty] | 43.38 | 40
[7 empty] | 43.38 | 40
[7 empty] | 43.38 | 40.06
[7 empty] | 43.44 | 40.06
[7 empty] | 43.44 | 40.06
[7 empty] | 43.44 | 40.06
[7 empty] | 43.44 | 40.06
[7 empty] | 43.44 | 40.06
[7 empty] | 43.44 | 40.13
[7 empty] | 43.44 | 40.13
[7 empty] | 43.5 | 40.13
[7 empty] | 43.5 | 40.19
[7 empty] | 43.5 | 40.19
[7 empty] | 43.56 | 40.19
[7 empty] | 43.5 | 40.19
[7 empty] | 43.56 | 40.25
[7 empty] | 43.56 | 40.25
[7 empty] | 43.56 | 40.31
[7 empty] | 43.56 | 40.31
[7 empty] | 43.63 | 40.31
[7 empty] | 43.63 | 40.31
[7 empty] | 43.63 | 40.31
[7 empty] | 43.69 | 40.38
[7 empty] | 43.63 | 40.38
[7 empty] | 43.69 | 40.38
[7 empty] | 43.69 | 40.38
[7 empty] | 43.69 | 40.44
[7 empty] | 43.69 | 40.44
[7 empty] | 43.75 | 40.5
[7 empty] | 43.75 | 40.44
[7 empty] | 43.75 | 40.5
[7 empty] | 43.75 | 40.5
[7 empty] | 43.75 | 40.56
[7 empty] | 43.81 | 40.56
[7 empty] | 43.75 | 40.56
[7 empty] | 43.81 | 40.56
[7 empty] | 43.81 | 40.56
[7 empty] | 43.81 | 40.63
[7 empty] | 43.88 | 40.56
[7 empty] | 43.81 | 40.63
[7 empty] | 43.81 | 40.63
[7 empty] | 43.88 | 40.63
[7 empty] | 43.88 | 40.63
[7 empty] | 43.88 | 40.63
[7 empty] | 43.88 | 40.69
[7 empty] | 43.94 | 40.69
[7 empty] | 43.94 | 40.75
[7 empty] | 43.94 | 40.69
[7 empty] | 43.94 | 40.75
[7 empty] | 43.94 | 40.75
[7 empty] | 44 | 40.75
[7 empty] | 44 | 40.81
[7 empty] | 44 | 40.81
[7 empty] | 44 | 40.81
[7 empty] | 44 | 40.88
[7 empty] | 44 | 40.81
[7 empty] | 44 | 40.81
[7 empty] | 44 | 40.88
[7 empty] | 44 | 40.88
[7 empty] | 44.06 | 40.88
[7 empty] | 44.06 | 40.94
[7 empty] | 44.06 | 40.94
[7 empty] | 44.06 | 40.94
[7 empty] | 44.13 | 41
[7 empty] | 44.06 | 41
[7 empty] | 44.13 | 41
[7 empty] | 44.13 | 41.06
[7 empty] | 44.19 | 41.06
[7 empty] | 44.13 | 41.06
[7 empty] | 44.19 | 41.06
[7 empty] | 44.19 | 41.06
[7 empty] | 44.13 | 41.06
[7 empty] | 44.25 | 41.13
[7 empty] | 44.19 | 41.13
[7 empty] | 44.19 | 41.13
[7 empty] | 44.25 | 41.19
[7 empty] | 44.25 | 41.19
[7 empty] | 44.31 | 41.19
[7 empty] | 44.31 | 41.19
[7 empty] | 44.31 | 41.25
[7 empty] | 44.31 | 41.25
[7 empty] | 44.38 | 41.25
[7 empty] | 44.31 | 41.25
[7 empty] | 44.31 | 41.25
[7 empty] | 44.38 | 41.31
[7 empty] | 44.38 | 41.31
[7 empty] | 44.38 | 41.31
[7 empty] | 44.38 | 41.31
[7 empty] | 44.38 | 41.38
[7 empty] | 44.44 | 41.38
[7 empty] | 44.44 | 41.38
[7 empty] | 44.5 | 41.38
[7 empty] | 44.5 | 41.38
[7 empty] | 44.5 | 41.44
[7 empty] | 44.5 | 41.44
[7 empty] | 44.44 | 41.44
[7 empty] | 44.5 | 41.44
[7 empty] | 44.5 | 41.5
[7 empty] | 44.5 | 41.5
[7 empty] | 44.56 | 41.5
[7 empty] | 44.5 | 41.5
[7 empty] | 44.56 | 41.5
[7 empty] | 44.56 | 41.56
[7 empty] | 44.56 | 41.56
[7 empty] | 44.56 | 41.56
[7 empty] | 44.56 | 41.56
[7 empty] | 44.63 | 41.63
[7 empty] | 44.63 | 41.63
[7 empty] | 44.63 | 41.63
[7 empty] | 44.63 | 41.63
[7 empty] | 44.63 | 41.63
[7 empty] | 44.63 | 41.63
[7 empty] | 44.69 | 41.63
[7 empty] | 44.63 | 41.69
[7 empty] | 44.63 | 41.69
[7 empty] | 44.69 | 41.69
[7 empty] | 44.69 | 41.69
[7 empty] | 44.69 | 41.69
[7 empty] | 44.75 | 41.75
[7 empty] | 44.75 | 41.75
[7 empty] | 44.75 | 41.75
[7 empty] | 44.81 | 41.75
[7 empty] | 44.75 | 41.75
[7 empty] | 44.81 | 41.75
[7 empty] | 44.81 | 41.81
[7 empty] | 44.81 | 41.81
[7 empty] | 44.81 | 41.81
[7 empty] | 44.81 | 41.81
[7 empty] | 44.81 | 41.88
[7 empty] | 44.81 | 41.88
[7 empty] | 44.88 | 41.88
[7 empty] | 44.88 | 41.88
[7 empty] | 44.88 | 41.88
[7 empty] | 44.88 | 41.94
[7 empty] | 44.94 | 41.94
[7 empty] | 44.94 | 41.94
[7 empty] | 44.94 | 41.94
[7 empty] | 45 | 41.94
[7 empty] | 45 | 41.94
[7 empty] | 45 | 41.94
[7 empty] | 45 | 41.94
[7 empty] | 45 | 41.94
[7 empty] | 45 | 41.94
[7 empty] | 45 | 42
[7 empty] | 45 | 42
[7 empty] | 45.06 | 42
[7 empty] | 45.06 | 42
[7 empty] | 45.06 | 42
[7 empty] | 45.13 | 42
[7 empty] | 45.13 | 42
[7 empty] | 45.13 | 42
[7 empty] | 45.19 | 42.06
[7 empty] | 45.25 | 42.06
[7 empty] | 45.25 | 42.06
[7 empty] | 45.25 | 42.06
[7 empty] | 45.25 | 42.06
[7 empty] | 45.31 | 42.06
[7 empty] | 45.31 | 42.06
[7 empty] | 45.25 | 42.06
[7 empty] | 45.25 | 42.06
[7 empty] | 45.31 | 42.13
[7 empty] | 45.31 | 42.06
[7 empty] | 45.38 | 42.06
[7 empty] | 45.31 | 42.06
[7 empty] | 45.38 | 42.13
[7 empty] | 45.38 | 42.13
[7 empty] | 45.38 | 42.13
[7 empty] | 45.44 | 42.06
[7 empty] | 45.44 | 42.06
[7 empty] | 45.44 | 42.13
[7 empty] | 45.44 | 42.13
[7 empty] | 45.5 | 42.13
[7 empty] | 45.5 | 42.13
[7 empty] | 45.56 | 42.13
[7 empty] | 45.44 | 42.19
[7 empty] | 45.44 | 42.19
[7 empty] | 45.44 | 42.19
[7 empty] | 45.44 | 42.19
[7 empty] | 45.44 | 42.13
[7 empty] | 45.44 | 42.13
[7 empty] | 45.44 | 42.13
[7 empty] | 45.5 | 42.13
[7 empty] | 45.5 | 42.19
[7 empty] | 45.5 | 42.13
[7 empty] | 45.56 | 42.13
[7 empty] | 45.56 | 42.13
[7 empty] | 45.5 | 42.13
[7 empty] | 45.5 | 42.13
[7 empty] | 45.56 | 42.13
[7 empty] | 45.66 | 42.13
[7 empty] | 45.56 | 42.13
[7 empty] | 45.5 | 42.13
[7 empty] | 45.5 | 42.13
[7 empty] | 45.5 | 42.13
[7 empty] | 45.5 | 42.13
[7 empty] | 45.56 | 42.06
[7 empty] | 45.66 | 42.06
[7 empty] | 45.56 | 42.06
[7 empty] | 45.56 | 42.06
[7 empty] | 45.56 | 42.06
[7 empty] | 45.56 | 42.06
[7 empty] | 45.56 | 42.19
[7 empty] | 45.56 | 42.06
[7 empty] | 45.5 | 42.13
[7 empty] | 45.56 | 42.13
[7 empty] | 45.66 | 42.06
[7 empty] | 45.66 | 42.19
[7 empty] | 45.66 | 42.13
[7 empty] | 45.56 | 42.13
[7 empty] | 45.66 | 42.06
[7 empty] | 45.66 | 42.06
[7 empty] | 45.56 | 42.13
[7 empty] | 45.66 | 42.13
[7 empty] | 45.66 | 42.13
[7 empty] | 45.56 | 42.13

## 151 (21)
Wavelength | ecoFlex + normal emittance | ecoFlex + Ag/Ppy emittance | Pure PNIPAm Ibb | Ag/PPy Ibb | Pure PNIPAm Prad | Ag/PPy Prad | Pure PNIPAm Temp | Ag/PPy Temp | Pure PNIPAm Temp (K) | Ag/PPy Temp (K) | Pure PNIPAm Prad SUM | Ag/PPy Prad SUM
7.5 | 0.943997164 | 0.841378 | 29.03341 | 30.25364 | 27.40746 | 25.45474 | 31.44 | 33.44 | 304.59 | 306.59 | 190.9515 | 176.5226
7.51 | 0.951354126 | 0.8448984 | 29.084 | 30.30471 | 27.66918 | 25.6044 | 31.44 | 33.5
7.52 | 0.953561718 | 0.846493 | 29.13429 | 30.35547 | 27.78135 | 25.69569 | 31.44 | 33.5
7.53 | 0.951024984 | 0.8466859 | 29.18428 | 30.40592 | 27.75498 | 25.74426 | 31.44 | 33.44
7.54 | 0.948565984 | 0.8453022 | 29.23397 | 30.45605 | 27.73035 | 25.74457 | 31.5 | 33.5
7.55 | 0.950639011 | 0.8424878 | 29.28336 | 30.50587 | 27.8379 | 25.70082 | 31.5 | 33.44
7.56 | 0.958979085 | 0.8396057 | 29.33245 | 30.55537 | 28.1292 | 25.65447 | 31.5 | 33.44
7.57 | 0.97097737 | 0.8382395 | 29.38123 | 30.60456 | 28.52851 | 25.65395 | 31.5 | 33.44
7.58 | 0.969833872 | 0.8396983 | 29.42972 | 30.65344 | 28.54194 | 25.73964 | 31.5 | 33.44
7.59 | 0.952261514 | 0.8406005 | 29.47791 | 30.702 | 28.07067 | 25.80812 | 31.5 | 33.44
7.6 | 0.947559606 | 0.8416135 | 29.52579 | 30.75025 | 27.97745 | 25.87983 | 31.5 | 33.44
7.61 | 0.957853495 | 0.844772 | 29.57338 | 30.79819 | 28.32696 | 26.01745 | 31.5 | 33.5
7.62 | 0.96644397 | 0.8440971 | 29.62066 | 30.84581 | 28.62671 | 26.03686 | 31.56 | 33.5
7.63 | 0.96668601 | 0.8403781 | 29.66765 | 30.89312 | 28.6793 | 25.9619 | 31.5 | 33.5
7.64 | 0.96449718 | 0.8389547 | 29.71434 | 30.94012 | 28.65939 | 25.95736 | 31.56 | 33.44
7.65 | 0.964694916 | 0.8419308 | 29.76072 | 30.9868 | 28.71002 | 26.08874 | 31.5 | 33.5
7.66 | 0.961029473 | 0.8454158 | 29.80681 | 31.03317 | 28.64522 | 26.23593 | 31.5 | 33.44
7.67 | 0.950785267 | 0.8484368 | 29.8526 | 31.07923 | 28.38341 | 26.36876 | 31.56 | 33.44
7.68 | 0.9436658 | 0.8487154 | 29.89809 | 31.12498 | 28.2138 | 26.41625 | 31.56 | 33.44
7.69 | 0.942607148 | 0.8487135 | 29.94328 | 31.17042 | 28.22475 | 26.45476 | 31.56 | 33.5
7.7 | 0.947017981 | 0.8497958 | 29.98817 | 31.21554 | 28.39934 | 26.52684 | 31.56 | 33.5
7.71 | 0.952900764 | 0.8491194 | 30.03277 | 31.26036 | 28.61825 | 26.54378 | 31.56 | 33.5
7.72 | 0.957600088 | 0.8471275 | 30.07706 | 31.30486 | 28.8018 | 26.51921 | 31.56 | 33.5
7.73 | 0.95996685 | 0.8464969 | 30.12106 | 31.34906 | 28.91522 | 26.53688 | 31.56 | 33.44
7.74 | 0.959181592 | 0.8482769 | 30.16476 | 31.39294 | 28.93349 | 26.62991 | 31.62 | 33.44
7.75 | 0.954488696 | 0.8488855 | 30.20817 | 31.43652 | 28.83336 | 26.686 | 31.56 | 33.44
7.76 | 0.947765299 | 0.8478462 | 30.25128 | 31.47979 | 28.67111 | 26.69002 | 31.62 | 33.44
7.77 | 0.942294508 | 0.8474256 | 30.29409 | 31.52274 | 28.54595 | 26.71318 | 31.56 | 33.44
7.78 | 0.941184432 | 0.8487516 | 30.3366 | 31.56539 | 28.55234 | 26.79118 | 31.56 | 33.44
7.79 | 0.94446826 | 0.8501302 | 30.37882 | 31.60773 | 28.69183 | 26.87069 | 31.56 | 33.5
7.8 | 0.950029358 | 0.8505147 | 30.42074 | 31.64976 | 28.9006 | 26.91859 | 31.56 | 33.5
7.81 | 0.954479535 | 0.8509288 | 30.46237 | 31.69149 | 29.07571 | 26.9672 | 31.62 | 33.5
7.82 | 0.953260424 | 0.8534806 | 30.5037 | 31.73291 | 29.07797 | 27.08342 | 31.62 | 33.44
7.83 | 0.953467335 | 0.8559261 | 30.54474 | 31.77402 | 29.12341 | 27.19621 | 31.62 | 33.44
7.84 | 0.955139076 | 0.8545664 | 30.58548 | 31.81482 | 29.21339 | 27.18788 | 31.62 | 33.5
7.85 | 0.953246825 | 0.8497687 | 30.62593 | 31.85532 | 29.19407 | 27.06966 | 31.69 | 33.44
7.86 | 0.952730867 | 0.845362 | 30.66608 | 31.89551 | 29.21652 | 26.96326 | 31.69 | 33.44
7.87 | 0.958565294 | 0.8445666 | 30.70594 | 31.9354 | 29.43365 | 26.97157 | 31.62 | 33.44
7.88 | 0.9657961 | 0.8463458 | 30.74551 | 31.97499 | 29.6939 | 27.0619 | 31.62 | 33.5
7.89 | 0.959601677 | 0.8477878 | 30.78479 | 32.01427 | 29.54113 | 27.1413 | 31.62 | 33.5
7.9 | 0.955268762 | 0.8506921 | 30.82377 | 32.05324 | 29.44499 | 27.26744 | 31.62 | 33.5
7.91 | 0.955302276 | 0.8535374 | 30.86246 | 32.09191 | 29.48298 | 27.39165 | 31.69 | 33.5
7.92 | 0.956669664 | 0.854341 | 30.90086 | 32.13028 | 29.56192 | 27.45022 | 31.69 | 33.5
7.93 | 0.955402774 | 0.8527858 | 30.93897 | 32.16835 | 29.55918 | 27.43271 | 31.75 | 33.44
7.94 | 0.950022288 | 0.8521559 | 30.97679 | 32.20612 | 29.42864 | 27.44463 | 31.69 | 33.5
7.95 | 0.953284596 | 0.8503727 | 31.01432 | 32.24358 | 29.56547 | 27.41906 | 31.75 | 33.5
7.96 | 0.963354027 | 0.847491 | 31.05156 | 32.28074 | 29.91364 | 27.35764 | 31.69 | 33.5
7.97 | 0.970407567 | 0.8482005 | 31.08851 | 32.31761 | 30.16852 | 27.41181 | 31.69 | 33.5
7.98 | 0.969751704 | 0.8508275 | 31.12517 | 32.35417 | 30.18369 | 27.52782 | 31.75 | 33.5
7.99 | 0.961559055 | 0.850054 | 31.16154 | 32.39043 | 29.96366 | 27.53362 | 31.75 | 33.5
8 | 0.952750167 | 0.843342 | 31.19762 | 32.4264 | 29.72354 | 27.34654 | 31.81 | 33.5
8.01 | 0.944752038 | 0.8434493 | 31.23342 | 32.46207 | 29.50784 | 27.38011 | 31.75 | 33.5
8.02 | 0.941271129 | 0.8480657 | 31.26893 | 32.49743 | 29.43254 | 27.55996 | 31.81 | 33.5
8.03 | 0.943341998 | 0.8527333 | 31.30415 | 32.53251 | 29.53052 | 27.74155 | 31.81 | 33.56
8.04 | 0.949077981 | 0.8538828 | 31.33909 | 32.56728 | 29.74324 | 27.80864 | 31.81 | 33.56
8.05 | 0.948490774 | 0.8532594 | 31.37374 | 32.60176 | 29.7577 | 27.81776 | 31.81 | 33.56
8.06 | 0.949685838 | 0.8505095 | 31.40811 | 32.63594 | 29.82783 | 27.75718 | 31.81 | 33.56
8.07 | 0.956696286 | 0.8439809 | 31.44219 | 32.66983 | 30.08063 | 27.57271 | 31.81 | 33.56
8.08 | 0.963242421 | 0.8367355 | 31.47599 | 32.70342 | 30.31901 | 27.36412 | 31.81 | 33.56
8.09 | 0.962955839 | 0.8325036 | 31.5095 | 32.73672 | 30.34226 | 27.25344 | 31.87 | 33.56
8.1 | 0.955909004 | 0.83506 | 31.54273 | 32.76973 | 30.15198 | 27.36469 | 31.94 | 33.56
8.11 | 0.955136242 | 0.8398178 | 31.57568 | 32.80244 | 30.15908 | 27.54808 | 31.87 | 33.56
8.12 | 0.956962309 | 0.8437943 | 31.60834 | 32.83486 | 30.24799 | 27.70587 | 31.87 | 33.63
8.13 | 0.957876853 | 0.8464372 | 31.64073 | 32.86699 | 30.30792 | 27.81985 | 31.94 | 33.63
8.14 | 0.954591151 | 0.8478765 | 31.67283 | 32.89883 | 30.23461 | 27.89415 | 31.87 | 33.56
8.15 | 0.952895442 | 0.8481539 | 31.70466 | 32.93038 | 30.21122 | 27.93003 | 31.94 | 33.56
8.16 | 0.955994828 | 0.8483032 | 31.7362 | 32.96164 | 30.33964 | 27.96146 | 31.94 | 33.63
8.17 | 0.959414394 | 0.8482034 | 31.76746 | 32.99261 | 30.47816 | 27.98444 | 31.94 | 33.63
8.18 | 0.960678042 | 0.8478435 | 31.79845 | 33.02329 | 30.54807 | 27.99858 | 31.94 | 33.56
8.19 | 0.958206928 | 0.8473479 | 31.82916 | 33.05368 | 30.49892 | 28.00797 | 32 | 33.56
8.2 | 0.953870068 | 0.8467226 | 31.85959 | 33.08378 | 30.38991 | 28.01279 | 32 | 33.56
8.21 | 0.951930657 | 0.847069 | 31.88974 | 33.1136 | 30.35682 | 28.04951 | 31.94 | 33.56
8.22 | 0.953555224 | 0.8485563 | 31.91962 | 33.14313 | 30.43712 | 28.12382 | 32 | 33.56
8.23 | 0.959433017 | 0.851175 | 31.94922 | 33.17238 | 30.65313 | 28.2355 | 32 | 33.56
8.24 | 0.958533543 | 0.8510714 | 31.97854 | 33.20134 | 30.6525 | 28.25671 | 32 | 33.56
8.25 | 0.953447465 | 0.8507703 | 32.00759 | 33.23002 | 30.51756 | 28.27112 | 32 | 33.56
8.26 | 0.948433619 | 0.8516872 | 32.03637 | 33.25842 | 30.38437 | 28.32577 | 32.06 | 33.56
8.27 | 0.946663129 | 0.8545742 | 32.06487 | 33.28653 | 30.35463 | 28.44581 | 32 | 33.56
8.28 | 0.945418176 | 0.8546756 | 32.0931 | 33.31436 | 30.3414 | 28.47297 | 32.06 | 33.56
8.29 | 0.943645478 | 0.849382 | 32.12106 | 33.34191 | 30.31089 | 28.32002 | 32.06 | 33.56
8.3 | 0.942249221 | 0.8447672 | 32.14874 | 33.36918 | 30.29213 | 28.18919 | 32.06 | 33.63
8.31 | 0.942016274 | 0.8443039 | 32.17616 | 33.39617 | 30.31047 | 28.19651 | 32.06 | 33.56
8.32 | 0.945756338 | 0.8493715 | 32.20331 | 33.42287 | 30.45648 | 28.38844 | 32.06 | 33.56
8.33 | 0.953484224 | 0.8484707 | 32.23018 | 33.4493 | 30.73097 | 28.38076 | 32.06 | 33.56
8.34 | 0.958923745 | 0.8450473 | 32.25679 | 33.47546 | 30.9318 | 28.28834 | 32.06 | 33.56
8.35 | 0.959148551 | 0.841206 | 32.28312 | 33.50133 | 30.96431 | 28.18152 | 32.06 | 33.56
8.36 | 0.958117982 | 0.8420731 | 32.30919 | 33.52693 | 30.95602 | 28.23212 | 32.13 | 33.56
8.37 | 0.960297525 | 0.8434455 | 32.335 | 33.55225 | 31.05122 | 28.2995 | 32.13 | 33.5
8.38 | 0.960951404 | 0.8468046 | 32.36053 | 33.5773 | 31.0969 | 28.43341 | 32.13 | 33.56
8.39 | 0.957021193 | 0.8531334 | 32.3858 | 33.60207 | 30.9939 | 28.66705 | 32.06 | 33.56
8.4 | 0.954456426 | 0.857215 | 32.41081 | 33.62657 | 30.93471 | 28.8252 | 32.13 | 33.56
8.41 | 0.95053903 | 0.8543596 | 32.43555 | 33.6508 | 30.83126 | 28.74988 | 32.13 | 33.56
8.42 | 0.945006532 | 0.8471531 | 32.46003 | 33.67475 | 30.67494 | 28.52767 | 32.13 | 33.56
8.43 | 0.937282604 | 0.838147 | 32.48424 | 33.69843 | 30.44691 | 28.24424 | 32.19 | 33.56
8.44 | 0.938021446 | 0.8348433 | 32.50819 | 33.72184 | 30.49338 | 28.15246 | 32.19 | 33.56
8.45 | 0.944030859 | 0.8370507 | 32.53188 | 33.74498 | 30.7111 | 28.24626 | 32.13 | 33.56
8.46 | 0.954273511 | 0.843556 | 32.55531 | 33.76786 | 31.06667 | 28.48508 | 32.13 | 33.56
8.47 | 0.966944492 | 0.8510238 | 32.57848 | 33.79046 | 31.50158 | 28.75649 | 32.19 | 33.56
8.48 | 0.97136101 | 0.8523606 | 32.60139 | 33.81279 | 31.66771 | 28.82069 | 32.19 | 33.56
8.49 | 0.969619264 | 0.850839 | 32.62403 | 33.83486 | 31.63289 | 28.78802 | 32.19 | 33.56
8.5 | 0.962074761 | 0.8476012 | 32.64643 | 33.85666 | 31.4083 | 28.69695 | 32.13 | 33.56
8.51 | 0.957566725 | 0.8521931 | 32.66856 | 33.8782 | 31.28232 | 28.87077 | 32.13 | 33.56
8.52 | 0.95243996 | 0.8582745 | 32.69043 | 33.89947 | 31.13568 | 29.09505 | 32.13 | 33.5
8.53 | 0.946257217 | 0.862798 | 32.71205 | 33.92048 | 30.95402 | 29.26652 | 32.19 | 33.56
8.54 | 0.937664918 | 0.8584986 | 32.73342 | 33.94122 | 30.69298 | 29.13849 | 32.19 | 33.56
8.55 | 0.937799882 | 0.8479937 | 32.75453 | 33.9617 | 30.71719 | 28.79931 | 32.25 | 33.56
8.56 | 0.942752812 | 0.837434 | 32.77538 | 33.98192 | 30.89908 | 28.45762 | 32.19 | 33.56
8.57 | 0.951863844 | 0.82888 | 32.79598 | 34.00188 | 31.21731 | 28.18348 | 32.25 | 33.5
8.58 | 0.957702655 | 0.8294081 | 32.81633 | 34.02158 | 31.42829 | 28.21777 | 32.19 | 33.56
8.59 | 0.961762149 | 0.833038 | 32.83643 | 34.04101 | 31.58083 | 28.35746 | 32.25 | 33.5
8.6 | 0.963161847 | 0.8380733 | 32.85627 | 34.06019 | 31.64591 | 28.54494 | 32.25 | 33.56
8.61 | 0.956783591 | 0.8381831 | 32.87587 | 34.07911 | 31.45509 | 28.56454 | 32.19 | 33.56
8.62 | 0.946866557 | 0.8349405 | 32.89521 | 34.09778 | 31.14738 | 28.46961 | 32.19 | 33.56
8.63 | 0.938770396 | 0.8316799 | 32.91431 | 34.11619 | 30.89898 | 28.37374 | 32.19 | 33.56
8.64 | 0.938647474 | 0.8316304 | 32.93316 | 34.13434 | 30.91262 | 28.38715 | 32.19 | 33.56
8.65 | 0.941699943 | 0.8350333 | 32.95176 | 34.15223 | 31.03067 | 28.51825 | 32.25 | 33.56
8.66 | 0.944845666 | 0.8383847 | 32.97011 | 34.16988 | 31.15166 | 28.6475 | 32.19 | 33.56
8.67 | 0.947298533 | 0.840759 | 32.98821 | 34.18727 | 31.24969 | 28.74325 | 32.25 | 33.56
8.68 | 0.950667323 | 0.8377682 | 33.00608 | 34.2044 | 31.3778 | 28.65536 | 32.25 | 33.56
8.69 | 0.951414151 | 0.8340291 | 33.02369 | 34.22129 | 31.41921 | 28.54155 | 32.25 | 33.56
8.7 | 0.949677626 | 0.8299749 | 33.04106 | 34.23792 | 31.37836 | 28.41662 | 32.25 | 33.5
8.71 | 0.950161539 | 0.829583 | 33.05819 | 34.25431 | 31.41062 | 28.41679 | 32.25 | 33.5
8.72 | 0.948358157 | 0.8284007 | 33.07508 | 34.27044 | 31.36702 | 28.38966 | 32.25 | 33.5
8.73 | 0.945088228 | 0.8269041 | 33.09173 | 34.28633 | 31.2746 | 28.3515 | 32.19 | 33.5
8.74 | 0.942877428 | 0.8271872 | 33.10813 | 34.30197 | 31.21691 | 28.37415 | 32.25 | 33.5
8.75 | 0.948646197 | 0.8318931 | 33.12429 | 34.31736 | 31.42323 | 28.54838 | 32.25 | 33.5
8.76 | 0.958356736 | 0.8384781 | 33.14022 | 34.3325 | 31.76015 | 28.78705 | 32.25 | 33.56
8.77 | 0.96614205 | 0.842512 | 33.1559 | 34.3474 | 32.03331 | 28.9381 | 32.31 | 33.5
8.78 | 0.967571025 | 0.8426667 | 33.17135 | 34.36206 | 32.09564 | 28.95576 | 32.31 | 33.56
8.79 | 0.963973137 | 0.8418848 | 33.18656 | 34.37647 | 31.99095 | 28.94103 | 32.31 | 33.56
8.8 | 0.951852802 | 0.8443246 | 33.20153 | 34.39064 | 31.60297 | 29.03687 | 32.31 | 33.56
8.81 | 0.946340352 | 0.8442237 | 33.21627 | 34.40457 | 31.4339 | 29.04515 | 32.31 | 33.56
8.82 | 0.94664187 | 0.8418373 | 33.23078 | 34.41825 | 31.45764 | 28.97457 | 32.31 | 33.63
8.83 | 0.95846064 | 0.834838 | 33.24505 | 34.4317 | 31.86407 | 28.74489 | 32.31 | 33.56
8.84 | 0.960320636 | 0.8275702 | 33.25908 | 34.44491 | 31.93938 | 28.50558 | 32.31 | 33.56
8.85 | 0.957766894 | 0.82108 | 33.27288 | 34.45787 | 31.86767 | 28.29267 | 32.31 | 33.63
8.86 | 0.953807971 | 0.8180649 | 33.28646 | 34.4706 | 31.74889 | 28.19919 | 32.31 | 33.56
8.87 | 0.959969956 | 0.8212141 | 33.2998 | 34.48309 | 31.9668 | 28.318 | 32.31 | 33.63
8.88 | 0.968990315 | 0.8264798 | 33.31291 | 34.49535 | 32.27988 | 28.50971 | 32.31 | 33.63
8.89 | 0.970034128 | 0.8286807 | 33.32579 | 34.50737 | 32.32715 | 28.59559 | 32.38 | 33.63
8.9 | 0.965116514 | 0.8315569 | 33.33844 | 34.51915 | 32.17548 | 28.70464 | 32.31 | 33.63
8.91 | 0.956999566 | 0.8351923 | 33.35086 | 34.5307 | 31.91676 | 28.83978 | 32.38 | 33.56
8.92 | 0.948925787 | 0.8416717 | 33.36306 | 34.54202 | 31.65907 | 29.07304 | 32.31 | 33.56
8.93 | 0.938130191 | 0.8408328 | 33.37503 | 34.55311 | 31.31012 | 29.05339 | 32.31 | 33.56
8.94 | 0.925942368 | 0.8345011 | 33.38677 | 34.56396 | 30.91423 | 28.84366 | 32.38 | 33.63
8.95 | 0.923355476 | 0.8209182 | 33.39829 | 34.57459 | 30.8385 | 28.38291 | 32.38 | 33.63
8.96 | 0.925986511 | 0.8112158 | 33.40959 | 34.58498 | 30.93683 | 28.05588 | 32.38 | 33.63
8.97 | 0.933705802 | 0.8052975 | 33.42066 | 34.59515 | 31.20507 | 27.85938 | 32.38 | 33.56
8.98 | 0.934047022 | 0.8101292 | 33.43151 | 34.60508 | 31.2266 | 28.03459 | 32.38 | 33.63
8.99 | 0.93486386 | 0.8160816 | 33.44214 | 34.61479 | 31.26385 | 28.2485 | 32.38 | 33.63
9 | 0.93687979 | 0.8229811 | 33.45255 | 34.62428 | 31.34102 | 28.49513 | 32.31 | 33.63
9.01 | 0.950528754 | 0.8241443 | 33.46273 | 34.63353 | 31.80729 | 28.54303 | 32.38 | 33.56
9.02 | 0.964093797 | 0.8240742 | 33.4727 | 34.64257 | 32.27082 | 28.54805 | 32.38 | 33.63
9.03 | 0.971746525 | 0.8235886 | 33.48245 | 34.65138 | 32.53645 | 28.53848 | 32.38 | 33.63
9.04 | 0.97303426 | 0.8265674 | 33.49198 | 34.65996 | 32.58885 | 28.64879 | 32.38 | 33.63
9.05 | 0.971857676 | 0.8304759 | 33.5013 | 34.66832 | 32.55849 | 28.79121 | 32.44 | 33.63
9.06 | 0.971949472 | 0.8309244 | 33.51039 | 34.67647 | 32.57041 | 28.81352 | 32.44 | 33.63
9.07 | 0.96643812 | 0.831953 | 33.51928 | 34.68439 | 32.39431 | 28.85578 | 32.38 | 33.63
9.08 | 0.956294958 | 0.8334611 | 33.52794 | 34.69209 | 32.0626 | 28.91451 | 32.44 | 33.56
9.09 | 0.948717575 | 0.8359723 | 33.5364 | 34.69957 | 31.81657 | 29.00788 | 32.44 | 33.63
9.1 | 0.944394298 | 0.8355672 | 33.54464 | 34.70684 | 31.67937 | 28.9999 | 32.44 | 33.63
9.11 | 0.9455011 | 0.8300585 | 33.55267 | 34.71388 | 31.72408 | 28.81455 | 32.44 | 33.63
9.12 | 0.947017529 | 0.8250134 | 33.56048 | 34.72071 | 31.78237 | 28.64505 | 32.44 | 33.63
9.13 | 0.948210998 | 0.8206215 | 33.56809 | 34.72733 | 31.82963 | 28.49799 | 32.44 | 33.56
9.14 | 0.947128034 | 0.8188466 | 33.57549 | 34.73373 | 31.80028 | 28.4416 | 32.44 | 33.63
9.15 | 0.94305748 | 0.8197212 | 33.58267 | 34.73991 | 31.67039 | 28.47704 | 32.44 | 33.63
9.16 | 0.936582172 | 0.8227283 | 33.58965 | 34.74589 | 31.45947 | 28.58643 | 32.44 | 33.63
9.17 | 0.933046918 | 0.8295001 | 33.59642 | 34.75165 | 31.34704 | 28.8265 | 32.5 | 33.63
9.18 | 0.928918751 | 0.8342583 | 33.60299 | 34.7572 | 31.21445 | 28.99648 | 32.5 | 33.63
9.19 | 0.923097911 | 0.8341474 | 33.60935 | 34.76254 | 31.02472 | 28.99708 | 32.5 | 33.56
9.2 | 0.91743489 | 0.8353164 | 33.6155 | 34.76766 | 30.84003 | 29.042 | 32.5 | 33.56
9.21 | 0.912737846 | 0.837305 | 33.62145 | 34.77258 | 30.68757 | 29.11526 | 32.5 | 33.56
9.22 | 0.922823398 | 0.8433312 | 33.62719 | 34.7773 | 31.03196 | 29.32878 | 32.5 | 33.56
9.23 | 0.938003872 | 0.844882 | 33.63274 | 34.7818 | 31.54764 | 29.38652 | 32.5 | 33.56
9.24 | 0.960266483 | 0.840212 | 33.63808 | 34.7861 | 32.30152 | 29.2277 | 32.5 | 33.63
9.25 | 0.97003101 | 0.8323282 | 33.64322 | 34.79019 | 32.63496 | 28.95686 | 32.5 | 33.56
9.26 | 0.974113989 | 0.8244375 | 33.64815 | 34.79408 | 32.77714 | 28.68554 | 32.5 | 33.63
9.27 | 0.963788467 | 0.8231642 | 33.65289 | 34.79776 | 32.43427 | 28.64427 | 32.56 | 33.63
9.28 | 0.959145172 | 0.8223086 | 33.65743 | 34.80124 | 32.28236 | 28.61736 | 32.56 | 33.63
9.29 | 0.960982983 | 0.8219295 | 33.66178 | 34.80452 | 32.34839 | 28.60686 | 32.56 | 33.63
9.3 | 0.961870556 | 0.8219649 | 33.66592 | 34.80759 | 32.38226 | 28.61062 | 32.63 | 33.63
9.31 | 0.960727576 | 0.823455 | 33.66987 | 34.81047 | 32.34757 | 28.66486 | 32.63 | 33.63
9.32 | 0.948215624 | 0.8334977 | 33.67362 | 34.81314 | 31.92985 | 29.01667 | 32.56 | 33.63
9.33 | 0.937208173 | 0.8443343 | 33.67718 | 34.81562 | 31.56253 | 29.39602 | 32.63 | 33.63
9.34 | 0.927949291 | 0.8560937 | 33.68054 | 34.8179 | 31.25383 | 29.80739 | 32.63 | 33.63
9.35 | 0.924657738 | 0.8566699 | 33.68371 | 34.81998 | 31.1459 | 29.82923 | 32.63 | 33.63
9.36 | 0.923023504 | 0.8531533 | 33.68669 | 34.82186 | 31.09361 | 29.70839 | 32.63 | 33.56
9.37 | 0.921352757 | 0.8404039 | 33.68947 | 34.82355 | 31.03989 | 29.26585 | 32.63 | 33.63
9.38 | 0.922544198 | 0.8314083 | 33.69207 | 34.82505 | 31.08242 | 28.95383 | 32.69 | 33.56
9.39 | 0.927966626 | 0.8279614 | 33.69447 | 34.82635 | 31.26735 | 28.83487 | 32.69 | 33.56
9.4 | 0.942921034 | 0.8302629 | 33.69669 | 34.82745 | 31.77332 | 28.91594 | 32.69 | 33.63
9.41 | 0.96186177 | 0.8349691 | 33.69872 | 34.82837 | 32.41351 | 29.08061 | 32.75 | 33.63
9.42 | 0.969860691 | 0.8362575 | 33.70055 | 34.82909 | 32.68484 | 29.12609 | 32.75 | 33.56
9.43 | 0.972507677 | 0.8366892 | 33.70221 | 34.82962 | 32.77565 | 29.14157 | 32.75 | 33.63
9.44 | 0.962010204 | 0.835017 | 33.70367 | 34.82996 | 32.42328 | 29.08361 | 32.75 | 33.56
9.45 | 0.949831142 | 0.8329496 | 33.70495 | 34.83011 | 32.01401 | 29.01173 | 32.75 | 33.56
9.46 | 0.936394901 | 0.8305866 | 33.70605 | 34.83008 | 31.56217 | 28.9294 | 32.75 | 33.63
9.47 | 0.928406217 | 0.8318847 | 33.70696 | 34.82985 | 31.29375 | 28.97442 | 32.81 | 33.56
9.48 | 0.922808407 | 0.8343452 | 33.70768 | 34.82944 | 31.10573 | 29.05978 | 32.81 | 33.56
9.49 | 0.927717842 | 0.8405798 | 33.70823 | 34.82885 | 31.27173 | 29.27643 | 32.81 | 33.63
9.5 | 0.932525864 | 0.8451655 | 33.70859 | 34.82807 | 31.43413 | 29.43548 | 32.81 | 33.63
9.51 | 0.937170545 | 0.8470956 | 33.70878 | 34.8271 | 31.59087 | 29.50189 | 32.81 | 33.63
9.52 | 0.935004714 | 0.845055 | 33.70878 | 34.82595 | 31.51787 | 29.42985 | 32.88 | 33.63
9.53 | 0.929018406 | 0.840787 | 33.7086 | 34.82462 | 31.31591 | 29.28009 | 32.81 | 33.63
9.54 | 0.936806356 | 0.8382299 | 33.70825 | 34.82311 | 31.5781 | 29.18977 | 32.88 | 33.63
9.55 | 0.947385194 | 0.8371474 | 33.70771 | 34.82141 | 31.93419 | 29.15066 | 32.88 | 33.63
9.56 | 0.965045299 | 0.8440766 | 33.707 | 34.81954 | 32.52879 | 29.39036 | 32.94 | 33.63
9.57 | 0.97315036 | 0.8488311 | 33.70612 | 34.81749 | 32.80112 | 29.55416 | 32.88 | 33.63
9.58 | 0.965316843 | 0.8499579 | 33.70506 | 34.81525 | 32.53606 | 29.5915 | 32.94 | 33.63
9.59 | 0.957925852 | 0.8450507 | 33.70382 | 34.81284 | 32.28576 | 29.41862 | 32.94 | 33.63
9.6 | 0.950821914 | 0.8362293 | 33.70241 | 34.81026 | 32.04499 | 29.10935 | 32.88 | 33.63
9.61 | 0.952991485 | 0.833705 | 33.70083 | 34.80749 | 32.1166 | 29.01918 | 32.94 | 33.63
9.62 | 0.956546656 | 0.8327527 | 33.69907 | 34.80455 | 32.23474 | 28.98358 | 33 | 33.56
9.63 | 0.950854954 | 0.8374203 | 33.69715 | 34.80144 | 32.0411 | 29.14343 | 32.94 | 33.63
9.64 | 0.94656863 | 0.841145 | 33.69505 | 34.79815 | 31.89468 | 29.27029 | 33 | 33.63
9.65 | 0.946233876 | 0.8422181 | 33.69278 | 34.79469 | 31.88125 | 29.30472 | 33 | 33.63
9.66 | 0.949999992 | 0.8426082 | 33.69034 | 34.79106 | 32.00583 | 29.31523 | 33 | 33.63
9.67 | 0.95843383 | 0.8422208 | 33.68774 | 34.78726 | 32.28747 | 29.29855 | 33 | 33.56
9.68 | 0.96252638 | 0.8406456 | 33.68497 | 34.78328 | 32.42267 | 29.24041 | 33 | 33.63
9.69 | 0.964444811 | 0.8384757 | 33.68203 | 34.77914 | 32.48445 | 29.16146 | 33 | 33.63
9.7 | 0.963535096 | 0.833409 | 33.67892 | 34.77482 | 32.45082 | 28.98165 | 33.06 | 33.63
9.71 | 0.962023636 | 0.8280064 | 33.67565 | 34.77034 | 32.39677 | 28.79007 | 33 | 33.56
9.72 | 0.957543429 | 0.8257518 | 33.67221 | 34.76569 | 32.2426 | 28.70783 | 33 | 33.63
9.73 | 0.952928358 | 0.824004 | 33.66861 | 34.76088 | 32.08377 | 28.6431 | 33.06 | 33.63
9.74 | 0.947839715 | 0.8240359 | 33.66485 | 34.7559 | 31.90888 | 28.64011 | 33.06 | 33.63
9.75 | 0.941641465 | 0.8238248 | 33.66092 | 34.75075 | 31.69652 | 28.62853 | 33.06 | 33.63
9.76 | 0.933730292 | 0.8232388 | 33.65683 | 34.74544 | 31.4264 | 28.60379 | 33.13 | 33.63
9.77 | 0.925318846 | 0.8262518 | 33.65258 | 34.73997 | 31.13937 | 28.70396 | 33.13 | 33.63
9.78 | 0.916510656 | 0.832119 | 33.64817 | 34.73433 | 30.83891 | 28.90309 | 33.13 | 33.63
9.79 | 0.917304673 | 0.8384561 | 33.6436 | 34.72853 | 30.86144 | 29.11835 | 33.13 | 33.63
9.8 | 0.921919317 | 0.8449803 | 33.63888 | 34.72257 | 31.01233 | 29.33989 | 33.13 | 33.63
9.81 | 0.9323435 | 0.8429682 | 33.63399 | 34.71645 | 31.35843 | 29.26486 | 33.13 | 33.63
9.82 | 0.943616897 | 0.8396018 | 33.62895 | 34.71017 | 31.73284 | 29.14272 | 33.13 | 33.63
9.83 | 0.949877336 | 0.8327665 | 33.62375 | 34.70373 | 31.93844 | 28.9001 | 33.19 | 33.63
9.84 | 0.954883372 | 0.8265894 | 33.6184 | 34.69714 | 32.10165 | 28.68028 | 33.19 | 33.63
9.85 | 0.952574365 | 0.8242507 | 33.61289 | 34.69038 | 32.01877 | 28.59357 | 33.19 | 33.63
9.86 | 0.948914098 | 0.8232042 | 33.60722 | 34.68347 | 31.89037 | 28.55158 | 33.13 | 33.63
9.87 | 0.941708088 | 0.8255482 | 33.6014 | 34.6764 | 31.64271 | 28.62704 | 33.13 | 33.63
9.88 | 0.936218704 | 0.8288264 | 33.59543 | 34.66918 | 31.45267 | 28.73473 | 33.19 | 33.69
9.89 | 0.933321852 | 0.8335156 | 33.58931 | 34.66181 | 31.34964 | 28.89116 | 33.19 | 33.63
9.9 | 0.932483749 | 0.8379358 | 33.58304 | 34.65428 | 31.31564 | 29.03806 | 33.25 | 33.69
9.91 | 0.933595123 | 0.8421013 | 33.57661 | 34.6466 | 31.34696 | 29.17594 | 33.25 | 33.63
9.92 | 0.936751671 | 0.8444974 | 33.57004 | 34.63876 | 31.44679 | 29.25235 | 33.25 | 33.63
9.93 | 0.941152762 | 0.8458169 | 33.56332 | 34.63078 | 31.58821 | 29.2913 | 33.25 | 33.69
9.94 | 0.9454541 | 0.843604 | 33.55644 | 34.62264 | 31.72608 | 29.2078 | 33.25 | 33.63
9.95 | 0.949717124 | 0.8400343 | 33.54942 | 34.61436 | 31.86246 | 29.07725 | 33.31 | 33.63
9.96 | 0.952267304 | 0.8361789 | 33.54226 | 34.60593 | 31.9412 | 28.93674 | 33.31 | 33.63
9.97 | 0.954431288 | 0.832259 | 33.53495 | 34.59734 | 32.0068 | 28.79395 | 33.25 | 33.63
9.98 | 0.960169193 | 0.8345055 | 33.52749 | 34.58861 | 32.19206 | 28.86439 | 33.31 | 33.69
9.99 | 0.966294528 | 0.8374205 | 33.51989 | 34.57974 | 32.39008 | 28.95778 | 33.31 | 33.69
10 | 0.971114417 | 0.8418101 | 33.51214 | 34.57072 | 32.54412 | 29.10198 | 33.31 | 33.69
10.01 | 0.975466578 | 0.8459027 | 33.50425 | 34.56155 | 32.68227 | 29.23571 | 33.38 | 33.69
10.02 | 0.97181723 | 0.8441065 | 33.49622 | 34.55224 | 32.5522 | 29.16577 | 33.38 | 33.63
10.03 | 0.967531419 | 0.842252 | 33.48804 | 34.54278 | 32.40073 | 29.09373 | 33.38 | 33.63
10.04 | 0.958410883 | 0.8399548 | 33.47973 | 34.53318 | 32.08733 | 29.00631 | 33.44 | 33.69
10.05 | 0.950429741 | 0.8386752 | 33.47127 | 34.52344 | 31.81209 | 28.95396 | 33.38 | 33.75
10.06 | 0.94790456 | 0.8422685 | 33.46267 | 34.51356 | 31.71942 | 29.06969 | 33.44 | 33.69
10.07 | 0.946984045 | 0.8454722 | 33.45394 | 34.50354 | 31.68034 | 29.17178 | 33.38 | 33.69
10.08 | 0.951698959 | 0.8473077 | 33.44506 | 34.49338 | 31.82963 | 29.2265 | 33.5 | 33.69
10.09 | 0.955008378 | 0.8483985 | 33.43605 | 34.48307 | 31.93171 | 29.25539 | 33.44 | 33.69
10.1 | 0.954377646 | 0.8474018 | 33.4269 | 34.47263 | 31.90189 | 29.21217 | 33.44 | 33.63
10.11 | 0.954206318 | 0.8466349 | 33.41762 | 34.46206 | 31.8873 | 29.17678 | 33.5 | 33.75
10.12 | 0.955124619 | 0.846413 | 33.4082 | 34.45134 | 31.90899 | 29.16006 | 33.5 | 33.69
10.13 | 0.956680852 | 0.8453952 | 33.39865 | 34.44049 | 31.95184 | 29.11583 | 33.56 | 33.69
10.14 | 0.959576966 | 0.842706 | 33.38896 | 34.4295 | 32.03927 | 29.01395 | 33.56 | 33.69
10.15 | 0.961154629 | 0.8414178 | 33.37913 | 34.41838 | 32.08251 | 28.96024 | 33.56 | 33.69
10.16 | 0.960181909 | 0.8428397 | 33.36918 | 34.40712 | 32.04048 | 28.99969 | 33.5 | 33.69
10.17 | 0.959086787 | 0.84567 | 33.35909 | 34.39573 | 31.99426 | 29.08744 | 33.56 | 33.69
10.18 | 0.957765601 | 0.8511014 | 33.34887 | 34.38421 | 31.9404 | 29.26445 | 33.56 | 33.75
10.19 | 0.956143762 | 0.854681 | 33.33852 | 34.37256 | 31.87642 | 29.37757 | 33.63 | 33.75
10.2 | 0.953973069 | 0.8548802 | 33.32804 | 34.36077 | 31.79406 | 29.37434 | 33.63 | 33.75
10.21 | 0.953375686 | 0.854144 | 33.31743 | 34.34885 | 31.76403 | 29.33887 | 33.63 | 33.75
10.22 | 0.955716849 | 0.8516609 | 33.3067 | 34.33681 | 31.83177 | 29.24331 | 33.63 | 33.75
10.23 | 0.958661664 | 0.8503516 | 33.29583 | 34.32463 | 31.91944 | 29.188 | 33.63 | 33.75
10.24 | 0.962801622 | 0.8513662 | 33.28484 | 34.31233 | 32.0467 | 29.21235 | 33.63 | 33.69
10.25 | 0.964731864 | 0.8517679 | 33.27372 | 34.29989 | 32.10022 | 29.21555 | 33.69 | 33.69
10.26 | 0.961845947 | 0.8508336 | 33.26247 | 34.28733 | 31.99338 | 29.17282 | 33.69 | 33.69
10.27 | 0.958237072 | 0.8499236 | 33.2511 | 34.27465 | 31.86244 | 29.13083 | 33.69 | 33.75
10.28 | 0.952818292 | 0.8490745 | 33.23961 | 34.26184 | 31.67131 | 29.09085 | 33.69 | 33.75
10.29 | 0.948706823 | 0.849571 | 33.22799 | 34.2489 | 31.52362 | 29.09687 | 33.69 | 33.75
10.3 | 0.948553117 | 0.8541413 | 33.21625 | 34.23584 | 31.50737 | 29.24224 | 33.75 | 33.75
10.31 | 0.949610715 | 0.858148 | 33.20438 | 34.22265 | 31.53124 | 29.3681 | 33.75 | 33.75
10.32 | 0.95542206 | 0.8599423 | 33.1924 | 34.20935 | 31.71275 | 29.41806 | 33.69 | 33.81
10.33 | 0.960973519 | 0.8612377 | 33.18029 | 34.19592 | 31.88538 | 29.45081 | 33.75 | 33.75
10.34 | 0.96504866 | 0.8596984 | 33.16806 | 34.18236 | 32.00879 | 29.38653 | 33.75 | 33.81
10.35 | 0.968577079 | 0.8582411 | 33.15571 | 34.16869 | 32.11386 | 29.32497 | 33.75 | 33.81
10.36 | 0.966447155 | 0.8576309 | 33.14324 | 34.1549 | 32.03119 | 29.2923 | 33.75 | 33.81
10.37 | 0.964275185 | 0.8570102 | 33.13066 | 34.14099 | 31.94707 | 29.25917 | 33.75 | 33.75
10.38 | 0.959845826 | 0.8558289 | 33.11795 | 34.12696 | 31.78813 | 29.20684 | 33.81 | 33.81
10.39 | 0.955416467 | 0.8546477 | 33.10513 | 34.11281 | 31.62919 | 29.15443 | 33.81 | 33.81
10.4 | 0.953988121 | 0.8537289 | 33.09219 | 34.09854 | 31.56956 | 29.11091 | 33.75 | 33.81
10.41 | 0.952750767 | 0.8528268 | 33.07914 | 34.08416 | 31.51617 | 29.06788 | 33.81 | 33.75
10.42 | 0.953519228 | 0.8553302 | 33.06597 | 34.06966 | 31.52904 | 29.14081 | 33.81 | 33.81
10.43 | 0.954631429 | 0.8584172 | 33.05268 | 34.05504 | 31.55313 | 29.23343 | 33.81 | 33.75
10.44 | 0.953532969 | 0.8595828 | 33.03928 | 34.04031 | 31.50405 | 29.26046 | 33.81 | 33.81
10.45 | 0.951731953 | 0.8601376 | 33.02577 | 34.02547 | 31.43168 | 29.26658 | 33.81 | 33.81
10.46 | 0.951275111 | 0.8579347 | 33.01215 | 34.01051 | 31.40363 | 29.17879 | 33.81 | 33.75
10.47 | 0.951524613 | 0.8542825 | 32.99841 | 33.99544 | 31.3988 | 29.04171 | 33.81 | 33.81
10.48 | 0.953253868 | 0.8524188 | 32.98456 | 33.98025 | 31.44266 | 28.96541 | 33.88 | 33.81
10.49 | 0.956224894 | 0.8520558 | 32.9706 | 33.96496 | 31.52731 | 28.94004 | 33.88 | 33.81
10.5 | 0.958684633 | 0.8522233 | 32.95653 | 33.94955 | 31.59492 | 28.9326 | 33.88 | 33.88
10.51 | 0.960447988 | 0.8531132 | 32.94235 | 33.93404 | 31.63942 | 28.94957 | 33.88 | 33.81
10.52 | 0.961632095 | 0.854485 | 32.92806 | 33.91841 | 31.66468 | 28.98277 | 33.88 | 33.88
10.53 | 0.961427939 | 0.8570115 | 32.91367 | 33.90268 | 31.64412 | 29.05499 | 33.88 | 33.81
10.54 | 0.960597579 | 0.8594303 | 32.89916 | 33.88683 | 31.60286 | 29.12337 | 33.94 | 33.75
10.55 | 0.956399619 | 0.8612694 | 32.88455 | 33.87088 | 31.45077 | 29.17196 | 33.88 | 33.81
10.56 | 0.952214268 | 0.8630601 | 32.86983 | 33.85483 | 31.29913 | 29.21875 | 33.94 | 33.88
10.57 | 0.949220266 | 0.8602821 | 32.85501 | 33.83866 | 31.18664 | 29.11079 | 33.94 | 33.81
10.58 | 0.946226263 | 0.857504 | 32.84008 | 33.82239 | 31.07415 | 29.00284 | 33.94 | 33.88
10.59 | 0.945374913 | 0.85578 | 32.82505 | 33.80602 | 31.03198 | 28.93051 | 33.94 | 33.81
10.6 | 0.944885785 | 0.8542342 | 32.80991 | 33.78954 | 31.00162 | 28.86418 | 33.94 | 33.81
10.61 | 0.943522312 | 0.8553921 | 32.79467 | 33.77295 | 30.9425 | 28.88912 | 33.94 | 33.81
10.62 | 0.941768762 | 0.8577562 | 32.77932 | 33.75627 | 30.87054 | 28.95465 | 33.94 | 33.81
10.63 | 0.940869263 | 0.8603029 | 32.76388 | 33.73948 | 30.82653 | 29.02617 | 34 | 33.81
10.64 | 0.940762123 | 0.8630189 | 32.74833 | 33.72259 | 30.80839 | 29.10323 | 33.94 | 33.88
10.65 | 0.94228261 | 0.8649484 | 32.73268 | 33.7056 | 30.84344 | 29.1536 | 33.94 | 33.81
10.66 | 0.94700453 | 0.8653307 | 32.71693 | 33.6885 | 30.98308 | 29.1517 | 33.94 | 33.81
10.67 | 0.951696083 | 0.8657113 | 32.70108 | 33.67131 | 31.12149 | 29.14963 | 33.94 | 33.81
10.68 | 0.956210551 | 0.8660816 | 32.68513 | 33.65402 | 31.25387 | 29.14712 | 34 | 33.81
10.69 | 0.96072502 | 0.8664519 | 32.66909 | 33.63662 | 31.38601 | 29.14452 | 34 | 33.81
10.7 | 0.959323098 | 0.8651148 | 32.65294 | 33.61913 | 31.32472 | 29.08441 | 34 | 33.81
10.71 | 0.957587984 | 0.8636816 | 32.6367 | 33.60155 | 31.25251 | 29.02104 | 34.06 | 33.88
10.72 | 0.955192401 | 0.8608881 | 32.62036 | 33.58386 | 31.15872 | 28.91195 | 34 | 33.88
10.73 | 0.952562217 | 0.8576113 | 32.60393 | 33.56608 | 31.05727 | 28.78665 | 34 | 33.81
10.74 | 0.952269934 | 0.8565073 | 32.58739 | 33.5482 | 31.032 | 28.73428 | 34.06 | 33.81
10.75 | 0.954136026 | 0.8574092 | 32.57077 | 33.53023 | 31.07694 | 28.74913 | 34.06 | 33.81
10.76 | 0.956278549 | 0.8587512 | 32.55405 | 33.51216 | 31.13074 | 28.77861 | 34.06 | 33.81
10.77 | 0.959088653 | 0.861156 | 32.53723 | 33.494 | 31.20609 | 28.84356 | 34.06 | 33.88
10.78 | 0.96177778 | 0.8635186 | 32.52033 | 33.47575 | 31.27733 | 28.90693 | 34.06 | 33.88
10.79 | 0.962444024 | 0.8651741 | 32.50332 | 33.4574 | 31.28263 | 28.94648 | 34.06 | 33.88
10.8 | 0.963110269 | 0.8668296 | 32.48623 | 33.43896 | 31.28782 | 28.98588 | 34.06 | 33.88
10.81 | 0.96114661 | 0.8668283 | 32.46905 | 33.42043 | 31.20752 | 28.96977 | 34.06 | 33.88
10.82 | 0.958568919 | 0.8664401 | 32.45177 | 33.40181 | 31.10726 | 28.94066 | 34.13 | 33.88
10.83 | 0.954796131 | 0.8644342 | 32.43441 | 33.38309 | 30.96825 | 28.85749 | 34.13 | 33.88
10.84 | 0.950067519 | 0.8611346 | 32.41695 | 33.36429 | 30.79829 | 28.73114 | 34.13 | 33.88
10.85 | 0.94592973 | 0.8582965 | 32.39941 | 33.3454 | 30.64756 | 28.62024 | 34.19 | 33.81
10.86 | 0.943230785 | 0.8565825 | 32.38177 | 33.32642 | 30.54348 | 28.54683 | 34.19 | 33.81
10.87 | 0.940541119 | 0.8548632 | 32.36405 | 33.30735 | 30.43972 | 28.47323 | 34.13 | 33.88
10.88 | 0.93838571 | 0.8528337 | 32.34624 | 33.28819 | 30.35325 | 28.38929 | 34.19 | 33.88
10.89 | 0.936230302 | 0.8508041 | 32.32834 | 33.26895 | 30.26678 | 28.30536 | 34.19 | 33.88
10.9 | 0.935382548 | 0.8499951 | 32.31036 | 33.24962 | 30.22255 | 28.26201 | 34.19 | 33.88
10.91 | 0.935009916 | 0.8496296 | 32.29229 | 33.2302 | 30.19361 | 28.23336 | 34.19 | 33.88
10.92 | 0.936609594 | 0.8498283 | 32.27414 | 33.2107 | 30.22827 | 28.22339 | 34.25 | 33.88
10.93 | 0.940716427 | 0.8507441 | 32.2559 | 33.19111 | 30.34365 | 28.23714 | 34.19 | 33.88
10.94 | 0.944494744 | 0.8513758 | 32.23757 | 33.17144 | 30.44822 | 28.24136 | 34.25 | 33.88
10.95 | 0.946211176 | 0.8502246 | 32.21917 | 33.15169 | 30.48614 | 28.18638 | 34.25 | 33.88
10.96 | 0.947927608 | 0.8490734 | 32.20068 | 33.13185 | 30.52391 | 28.13137 | 34.25 | 33.88
10.97 | 0.948364147 | 0.8493283 | 32.1821 | 33.11193 | 30.52035 | 28.1229 | 34.31 | 33.81
10.98 | 0.948528865 | 0.8498818 | 32.16345 | 33.09193 | 30.50796 | 28.12423 | 34.31 | 33.88
10.99 | 0.949745886 | 0.8504779 | 32.14471 | 33.07184 | 30.52931 | 28.12687 | 34.25 | 33.88
11 | 0.952005069 | 0.8511162 | 32.12589 | 33.05168 | 30.58401 | 28.13082 | 34.31 | 33.88
11.01 | 0.953735052 | 0.8517524 | 32.10699 | 33.03144 | 30.62156 | 28.1346 | 34.31 | 33.88
11.02 | 0.952884114 | 0.8523784 | 32.08801 | 33.01111 | 30.57616 | 28.13796 | 34.31 | 33.88
11.03 | 0.952033176 | 0.8530045 | 32.06896 | 32.99071 | 30.53071 | 28.14122 | 34.31 | 33.88
11.04 | 0.951008432 | 0.8529399 | 32.04982 | 32.97023 | 30.47965 | 28.12162 | 34.31 | 33.88
11.05 | 0.949947574 | 0.8527319 | 32.0306 | 32.94967 | 30.42739 | 28.09723 | 34.31 | 33.88
11.06 | 0.951259868 | 0.8524008 | 32.01131 | 32.92903 | 30.45107 | 28.06873 | 34.38 | 33.94
11.07 | 0.955186887 | 0.851934 | 31.99194 | 32.90831 | 30.55828 | 28.03571 | 34.38 | 33.94
11.08 | 0.95883478 | 0.8517104 | 31.97249 | 32.88752 | 30.65634 | 28.01064 | 34.31 | 33.94
11.09 | 0.960303666 | 0.8533845 | 31.95297 | 32.86665 | 30.68455 | 28.04789 | 34.38 | 33.88
11.1 | 0.961772552 | 0.8550585 | 31.93337 | 32.84571 | 30.71264 | 28.08501 | 34.44 | 33.88
11.11 | 0.958515024 | 0.8567651 | 31.91369 | 32.82469 | 30.58975 | 28.12305 | 34.38 | 33.88
11.12 | 0.953607244 | 0.8584829 | 31.89394 | 32.8036 | 30.4143 | 28.16133 | 34.38 | 33.94
11.13 | 0.950367654 | 0.8594752 | 31.87412 | 32.78244 | 30.29213 | 28.17569 | 34.44 | 33.94
11.14 | 0.950110853 | 0.8591702 | 31.85422 | 32.7612 | 30.26504 | 28.14744 | 34.38 | 33.94
11.15 | 0.949854052 | 0.8588651 | 31.83425 | 32.73988 | 30.23789 | 28.11914 | 34.44 | 33.94
11.16 | 0.952323731 | 0.8581291 | 31.81421 | 32.7185 | 30.29742 | 28.07669 | 34.44 | 33.94
11.17 | 0.954889671 | 0.8573778 | 31.79409 | 32.69704 | 30.35985 | 28.03372 | 34.44 | 33.94
11.18 | 0.953628807 | 0.8568713 | 31.7739 | 32.67551 | 30.30051 | 27.99871 | 34.44 | 34
11.19 | 0.949395255 | 0.8565548 | 31.75364 | 32.65392 | 30.14676 | 27.96987 | 34.44 | 33.94
11.2 | 0.945557965 | 0.8559829 | 31.73331 | 32.63225 | 30.00569 | 27.93265 | 34.44 | 33.94
11.21 | 0.943977907 | 0.8539567 | 31.71291 | 32.61051 | 29.93629 | 27.84796 | 34.5 | 33.94
11.22 | 0.942397849 | 0.8519304 | 31.69245 | 32.5887 | 29.86689 | 27.76331 | 34.5 | 33.94
11.23 | 0.944269725 | 0.8521124 | 31.67191 | 32.56682 | 29.90682 | 27.7506 | 34.5 | 34
11.24 | 0.947448219 | 0.8531303 | 31.6513 | 32.54488 | 29.98797 | 27.76502 | 34.5 | 33.94
11.25 | 0.94982121 | 0.8544714 | 31.63062 | 32.52287 | 30.04344 | 27.78986 | 34.5 | 33.94
11.26 | 0.95023148 | 0.8565999 | 31.60988 | 32.50079 | 30.0367 | 27.84017 | 34.5 | 33.94
11.27 | 0.950641749 | 0.8587284 | 31.58907 | 32.47864 | 30.02989 | 27.89033 | 34.56 | 33.94
11.28 | 0.951514328 | 0.8578308 | 31.56819 | 32.45643 | 30.03759 | 27.84212 | 34.5 | 34
11.29 | 0.952471086 | 0.8563822 | 31.54725 | 32.43415 | 30.04784 | 27.77603 | 34.56 | 33.94
11.3 | 0.954922911 | 0.8554916 | 31.52624 | 32.41181 | 30.10513 | 27.72803 | 34.56 | 34
11.31 | 0.959710336 | 0.8554727 | 31.50516 | 32.3894 | 30.23583 | 27.70825 | 34.56 | 34
11.32 | 0.964497762 | 0.8554539 | 31.48402 | 32.36693 | 30.36627 | 27.68841 | 34.56 | 34
11.33 | 0.966627171 | 0.8539097 | 31.46282 | 32.34439 | 30.41281 | 27.61919 | 34.56 | 34.06
11.34 | 0.968537621 | 0.8522399 | 31.44155 | 32.32179 | 30.45232 | 27.54592 | 34.56 | 34.06
11.35 | 0.967954291 | 0.8493386 | 31.42022 | 32.29913 | 30.41333 | 27.43289 | 34.56 | 34
11.36 | 0.96428209 | 0.8449119 | 31.39882 | 32.2764 | 30.27732 | 27.27072 | 34.56 | 34
11.37 | 0.960609888 | 0.8404852 | 31.37736 | 32.25361 | 30.14141 | 27.10869 | 34.63 | 34
11.38 | 0.958967929 | 0.8409495 | 31.35585 | 32.23077 | 30.06925 | 27.10445 | 34.69 | 34
11.39 | 0.957413551 | 0.8416248 | 31.33426 | 32.20786 | 29.99985 | 27.10693 | 34.63 | 34.06
11.4 | 0.957121882 | 0.8433881 | 31.31262 | 32.18489 | 29.97 | 27.14435 | 34.63 | 34.06
11.41 | 0.95831459 | 0.8464306 | 31.29092 | 32.16186 | 29.98654 | 27.22278 | 34.69 | 34.13
11.42 | 0.959507298 | 0.8494731 | 31.26916 | 32.13877 | 30.00298 | 27.30102 | 34.63 | 34.06
11.43 | 0.957979266 | 0.8486381 | 31.24733 | 32.11562 | 29.9343 | 27.25454 | 34.63 | 34.06
11.44 | 0.956306992 | 0.8475976 | 31.22545 | 32.09241 | 29.86112 | 27.20145 | 34.69 | 34.06
11.45 | 0.953787979 | 0.8464784 | 31.20351 | 32.06915 | 29.76153 | 27.14584 | 34.69 | 34.06
11.46 | 0.950139978 | 0.8452544 | 31.18151 | 32.04583 | 29.6268 | 27.08688 | 34.69 | 34.13
11.47 | 0.946491978 | 0.8440304 | 31.15945 | 32.02245 | 29.49217 | 27.02792 | 34.69 | 34.13
11.48 | 0.946780138 | 0.8456682 | 31.13734 | 31.99901 | 29.48021 | 27.06055 | 34.69 | 34.06
11.49 | 0.947523541 | 0.847637 | 31.11517 | 31.97552 | 29.48235 | 27.10363 | 34.69 | 34.06
11.5 | 0.949000925 | 0.8496875 | 31.09294 | 31.95197 | 29.50723 | 27.14919 | 34.75 | 34.06
11.51 | 0.951824384 | 0.8518877 | 31.07065 | 31.92837 | 29.57381 | 27.19938 | 34.75 | 34.13
11.52 | 0.954647843 | 0.8540878 | 31.04831 | 31.90471 | 29.64021 | 27.24942 | 34.75 | 34.13
11.53 | 0.955270942 | 0.8540472 | 31.02592 | 31.88099 | 29.63816 | 27.22787 | 34.75 | 34.13
11.54 | 0.955337385 | 0.8534397 | 31.00347 | 31.85723 | 29.61877 | 27.18822 | 34.75 | 34.13
11.55 | 0.955566514 | 0.8527938 | 30.98096 | 31.83341 | 29.60437 | 27.14733 | 34.75 | 34.13
11.56 | 0.956334361 | 0.8520211 | 30.9584 | 31.80953 | 29.60659 | 27.10239 | 34.75 | 34.13
11.57 | 0.957102208 | 0.8512483 | 30.93579 | 31.78561 | 29.60871 | 27.05744 | 34.81 | 34.13
11.58 | 0.958511755 | 0.8527659 | 30.91313 | 31.76163 | 29.63059 | 27.08523 | 34.75 | 34.13
11.59 | 0.960260291 | 0.8554934 | 30.89041 | 31.7376 | 29.66283 | 27.1513 | 34.81 | 34.13
11.6 | 0.961881823 | 0.8581122 | 30.86764 | 31.71351 | 29.69102 | 27.21375 | 34.81 | 34.13
11.61 | 0.961682331 | 0.8591729 | 30.84481 | 31.68938 | 29.66291 | 27.22666 | 34.81 | 34.13
11.62 | 0.961482839 | 0.8602337 | 30.82194 | 31.6652 | 29.63477 | 27.23947 | 34.81 | 34.19
11.63 | 0.960786229 | 0.8599847 | 30.79902 | 31.64096 | 29.59127 | 27.21074 | 34.88 | 34.19
11.64 | 0.959516391 | 0.8582255 | 30.77604 | 31.61668 | 29.53011 | 27.13424 | 34.81 | 34.19
11.65 | 0.958246553 | 0.8564662 | 30.75301 | 31.59235 | 29.46897 | 27.05778 | 34.88 | 34.19
11.66 | 0.960428797 | 0.8561628 | 30.72994 | 31.56797 | 29.51392 | 27.02732 | 34.88 | 34.19
11.67 | 0.963210672 | 0.8561124 | 30.70681 | 31.54354 | 29.57713 | 27.00481 | 34.94 | 34.13
11.68 | 0.9658841 | 0.8563993 | 30.68364 | 31.51906 | 29.63684 | 26.9929 | 34.88 | 34.19
11.69 | 0.968189915 | 0.8578298 | 30.66042 | 31.49453 | 29.68511 | 27.01695 | 34.94 | 34.19
11.7 | 0.970495729 | 0.8592604 | 30.63715 | 31.46996 | 29.73322 | 27.04089 | 34.94 | 34.19
11.71 | 0.969263694 | 0.8607468 | 30.61383 | 31.44534 | 29.67287 | 27.06647 | 34.88 | 34.19
11.72 | 0.965590826 | 0.8622715 | 30.59046 | 31.42067 | 29.53787 | 27.09315 | 34.94 | 34.19
11.73 | 0.961917958 | 0.8637963 | 30.56705 | 31.39596 | 29.403 | 27.11972 | 35 | 34.25
11.74 | 0.958117887 | 0.8644732 | 30.54359 | 31.37121 | 29.26436 | 27.11957 | 35 | 34.25
11.75 | 0.954310235 | 0.8650995 | 30.52009 | 31.3464 | 29.12563 | 27.11776 | 35.13 | 34.19
11.76 | 0.95188675 | 0.8649559 | 30.49654 | 31.32156 | 29.02925 | 27.09176 | 35.13 | 34.19
11.77 | 0.952956875 | 0.8628689 | 30.47294 | 31.29667 | 29.0394 | 27.00492 | 35.13 | 34.19
11.78 | 0.954027001 | 0.8607819 | 30.4493 | 31.27173 | 29.04946 | 26.91814 | 35.13 | 34.19
11.79 | 0.957795658 | 0.8577949 | 30.42562 | 31.24675 | 29.14152 | 26.80331 | 35.13 | 34.19
11.8 | 0.9632774 | 0.8542367 | 30.40189 | 31.22173 | 29.28545 | 26.67075 | 35.13 | 34.19
11.81 | 0.968759142 | 0.8506784 | 30.37811 | 31.19667 | 29.42908 | 26.53833 | 35.13 | 34.19
11.82 | 0.969669128 | 0.8505322 | 30.3543 | 31.17156 | 29.43362 | 26.51242 | 35.19 | 34.25
11.83 | 0.97022139 | 0.850653 | 30.33044 | 31.14641 | 29.42724 | 26.49479 | 35.13 | 34.19
11.84 | 0.9695709 | 0.8519451 | 30.30654 | 31.12122 | 29.38434 | 26.51357 | 35.13 | 34.19
11.85 | 0.964914622 | 0.8571382 | 30.28259 | 31.09599 | 29.22012 | 26.65356 | 35.19 | 34.19
11.86 | 0.960258343 | 0.8623313 | 30.25861 | 31.07072 | 29.05608 | 26.79325 | 35.25 | 34.19
11.87 | 0.957164805 | 0.867343 | 30.23458 | 31.04541 | 28.93947 | 26.92702 | 35.19 | 34.19
11.88 | 0.955501908 | 0.8721886 | 30.21051 | 31.02005 | 28.8662 | 27.05534 | 35.25 | 34.25
11.89 | 0.953839011 | 0.8770342 | 30.1864 | 30.99466 | 28.79297 | 27.18338 | 35.25 | 34.19
11.9 | 0.953662718 | 0.8786647 | 30.16225 | 30.96923 | 28.76461 | 27.21157 | 35.25 | 34.19
11.91 | 0.953856253 | 0.8794955 | 30.13806 | 30.94376 | 28.74738 | 27.2149 | 35.31 | 34.25
11.92 | 0.953881838 | 0.8800893 | 30.11383 | 30.91825 | 28.72504 | 27.21082 | 35.31 | 34.19
11.93 | 0.951568437 | 0.8773822 | 30.08956 | 30.89271 | 28.63228 | 27.10471 | 35.31 | 34.19
11.94 | 0.949255037 | 0.8746752 | 30.06526 | 30.86712 | 28.5396 | 26.99871 | 35.31 | 34.19
11.95 | 0.947585242 | 0.8718105 | 30.04091 | 30.8415 | 28.46633 | 26.88795 | 35.38 | 34.19
11.96 | 0.94727931 | 0.8686117 | 30.01653 | 30.81585 | 28.43404 | 26.767 | 35.38 | 34.25
11.97 | 0.946973379 | 0.8654129 | 29.99211 | 30.79015 | 28.40173 | 26.64619 | 35.38 | 34.25
11.98 | 0.949801435 | 0.8639687 | 29.96765 | 30.76442 | 28.46332 | 26.5795 | 35.38 | 34.19
11.99 | 0.95507666 | 0.8638946 | 29.94315 | 30.73865 | 28.59801 | 26.55496 | 35.38 | 34.25
12 | 0.960351885 | 0.8638204 | 29.91862 | 30.71285 | 28.7324 | 26.53039 | 35.38 | 34.25
12.01 | 0.96201861 | 0.8647217 | 29.89405 | 30.68701 | 28.75864 | 26.53573 | 35.44 | 34.25
12.02 | 0.962724274 | 0.8658828 | 29.86945 | 30.66114 | 28.75604 | 26.54896 | 35.38 | 34.25
12.03 | 0.963417265 | 0.8670348 | 29.84481 | 30.63524 | 28.753 | 26.56182 | 35.44 | 34.25
12.04 | 0.961573546 | 0.8663726 | 29.82013 | 30.6093 | 28.67425 | 26.51906 | 35.44 | 34.25
12.05 | 0.959729828 | 0.8657105 | 29.79542 | 30.58332 | 28.59556 | 26.4763 | 35.44 | 34.25
12.06 | 0.957876238 | 0.8650041 | 29.77068 | 30.55732 | 28.51663 | 26.4322 | 35.5 | 34.25
12.07 | 0.955984903 | 0.8641287 | 29.7459 | 30.53127 | 28.43663 | 26.38295 | 35.5 | 34.25
12.08 | 0.954093568 | 0.8632534 | 29.72109 | 30.5052 | 28.3567 | 26.33372 | 35.56 | 34.25
12.09 | 0.951781788 | 0.8627006 | 29.69624 | 30.4791 | 28.26434 | 26.29433 | 35.56 | 34.25
12.1 | 0.948830334 | 0.8626385 | 29.67136 | 30.45296 | 28.15309 | 26.26989 | 35.56 | 34.25
12.11 | 0.945878881 | 0.8625764 | 29.64645 | 30.42679 | 28.04195 | 26.24543 | 35.56 | 34.25
12.12 | 0.947906242 | 0.8627557 | 29.62151 | 30.40059 | 28.07841 | 26.22828 | 35.56 | 34.25
12.13 | 0.953647416 | 0.8631152 | 29.59653 | 30.37436 | 28.22465 | 26.21657 | 35.56 | 34.25
12.14 | 0.95938859 | 0.8634747 | 29.57152 | 30.3481 | 28.37058 | 26.20481 | 35.56 | 34.31
12.15 | 0.966015289 | 0.8643977 | 29.54648 | 30.32181 | 28.54235 | 26.2101 | 35.63 | 34.31
12.16 | 0.972960117 | 0.8655232 | 29.52141 | 30.29549 | 28.72315 | 26.22145 | 35.63 | 34.25
12.17 | 0.979904946 | 0.8666486 | 29.49631 | 30.26914 | 28.90358 | 26.23271 | 35.63 | 34.25
12.18 | 0.979834193 | 0.8673655 | 29.47117 | 30.24276 | 28.87686 | 26.23152 | 35.63 | 34.25
12.19 | 0.978854599 | 0.8680294 | 29.44601 | 30.21635 | 28.82336 | 26.22868 | 35.69 | 34.31
12.2 | 0.977875817 | 0.8686694 | 29.42082 | 30.18991 | 28.76991 | 26.22505 | 35.69 | 34.25
12.21 | 0.976934009 | 0.8682228 | 29.3956 | 30.16344 | 28.71756 | 26.18859 | 35.63 | 34.31
12.22 | 0.975992201 | 0.8677763 | 29.37035 | 30.13695 | 28.66523 | 26.15213 | 35.63 | 34.31
12.23 | 0.974995337 | 0.8674976 | 29.34507 | 30.11043 | 28.6113 | 26.12073 | 35.69 | 34.31
12.24 | 0.973671739 | 0.8682153 | 29.31976 | 30.08388 | 28.54782 | 26.11929 | 35.69 | 34.31
12.25 | 0.972348142 | 0.868933 | 29.29442 | 30.05731 | 28.48438 | 26.11779 | 35.75 | 34.31
12.26 | 0.969801317 | 0.8696252 | 29.26906 | 30.03071 | 28.38517 | 26.11546 | 35.75 | 34.31
12.27 | 0.963648403 | 0.8702421 | 29.24367 | 30.00408 | 28.18061 | 26.11081 | 35.75 | 34.31
12.28 | 0.95749549 | 0.870859 | 29.21825 | 29.97742 | 27.97634 | 26.10611 | 35.75 | 34.38
12.29 | 0.952992586 | 0.870543 | 29.1928 | 29.95074 | 27.82052 | 26.07341 | 35.75 | 34.31
12.3 | 0.951571846 | 0.8684845 | 29.16733 | 29.92404 | 27.75481 | 25.98857 | 35.75 | 34.31
12.31 | 0.950151106 | 0.866426 | 29.14183 | 29.89731 | 27.68914 | 25.90381 | 35.81 | 34.38
12.32 | 0.951369708 | 0.8649891 | 29.11631 | 29.87056 | 27.70037 | 25.83771 | 35.81 | 34.38
12.33 | 0.956083156 | 0.8643755 | 29.09075 | 29.84378 | 27.81318 | 25.79623 | 35.88 | 34.31
12.34 | 0.960796605 | 0.8637618 | 29.06518 | 29.81697 | 27.92572 | 25.75477 | 35.88 | 34.38
12.35 | 0.963672985 | 0.8643868 | 29.03958 | 29.79015 | 27.98466 | 25.75021 | 35.81 | 34.38
12.36 | 0.964697235 | 0.8662605 | 29.01395 | 29.7633 | 27.98968 | 25.78277 | 35.88 | 34.38
12.37 | 0.965721484 | 0.8681342 | 28.9883 | 29.73643 | 27.99462 | 25.81521 | 35.88 | 34.38
12.38 | 0.964434036 | 0.8689588 | 28.96263 | 29.70953 | 27.93254 | 25.81636 | 35.88 | 34.38
12.39 | 0.961267792 | 0.8689307 | 28.93693 | 29.68261 | 27.81614 | 25.79213 | 35.94 | 34.38
12.4 | 0.958101548 | 0.8689026 | 28.91121 | 29.65567 | 27.69987 | 25.76789 | 35.94 | 34.44
12.41 | 0.955923071 | 0.8684043 | 28.88546 | 29.62871 | 27.61228 | 25.7297 | 35.94 | 34.38
12.42 | 0.95442747 | 0.8675809 | 28.85969 | 29.60173 | 27.54448 | 25.68189 | 35.94 | 34.44
12.43 | 0.952931868 | 0.8667575 | 28.8339 | 29.57472 | 27.47674 | 25.63411 | 35.94 | 34.44
12.44 | 0.952784955 | 0.8677853 | 28.80809 | 29.54769 | 27.44791 | 25.64105 | 35.94 | 34.44
12.45 | 0.953476479 | 0.869964 | 28.78225 | 29.52065 | 27.4432 | 25.6819 | 36 | 34.44
12.46 | 0.954168003 | 0.8721426 | 28.7564 | 29.49358 | 27.43843 | 25.72261 | 35.94 | 34.44
12.47 | 0.953687244 | 0.8734841 | 28.73052 | 29.46649 | 27.39993 | 25.73851 | 36 | 34.5
12.48 | 0.952511321 | 0.8743293 | 28.70462 | 29.43938 | 27.34147 | 25.73972 | 36 | 34.5
12.49 | 0.951335399 | 0.8751744 | 28.6787 | 29.41226 | 27.28306 | 25.74085 | 36 | 34.5
12.5 | 0.951182111 | 0.8746565 | 28.65275 | 29.38511 | 27.25399 | 25.70188 | 36 | 34.44
12.51 | 0.951643872 | 0.8733189 | 28.62679 | 29.35795 | 27.24251 | 25.63885 | 36 | 34.44
12.52 | 0.952105633 | 0.8719813 | 28.60081 | 29.33076 | 27.23099 | 25.57588 | 36.06 | 34.5
12.53 | 0.954002929 | 0.8714999 | 28.57481 | 29.30356 | 27.26045 | 25.53805 | 36.06 | 34.44
12.54 | 0.956831121 | 0.8715738 | 28.54879 | 29.27634 | 27.31637 | 25.51649 | 36.06 | 34.5
12.55 | 0.959659313 | 0.8716476 | 28.52274 | 29.2491 | 27.37212 | 25.49491 | 36.06 | 34.44
12.56 | 0.961967025 | 0.8717305 | 28.49668 | 29.22185 | 27.41287 | 25.47357 | 36.06 | 34.5
12.57 | 0.963888766 | 0.8718202 | 28.47061 | 29.19457 | 27.4425 | 25.45242 | 36.06 | 34.5
12.58 | 0.965810507 | 0.8719098 | 28.44451 | 29.16728 | 27.47201 | 25.43124 | 36.13 | 34.5
12.59 | 0.965813544 | 0.8737922 | 28.41839 | 29.13998 | 27.44687 | 25.46228 | 36.13 | 34.5
12.6 | 0.964094794 | 0.8772835 | 28.39226 | 29.11265 | 27.37283 | 25.54005 | 36.13 | 34.5
12.61 | 0.962376044 | 0.8807747 | 28.36611 | 29.08531 | 27.29886 | 25.61761 | 36.13 | 34.5
12.62 | 0.958484917 | 0.8839727 | 28.33994 | 29.05796 | 27.16341 | 25.68644 | 36.19 | 34.5
12.63 | 0.952095063 | 0.8868332 | 28.31376 | 29.03059 | 26.95739 | 25.74529 | 36.13 | 34.56
12.64 | 0.945705208 | 0.8896937 | 28.28755 | 29.0032 | 26.75169 | 25.80396 | 36.19 | 34.56
12.65 | 0.94019047 | 0.8902956 | 28.26134 | 28.9758 | 26.57104 | 25.79703 | 36.19 | 34.56
12.66 | 0.936055182 | 0.8873374 | 28.2351 | 28.94838 | 26.42961 | 25.68698 | 36.19 | 34.56
12.67 | 0.931919895 | 0.8843791 | 28.20885 | 28.92095 | 26.28839 | 25.57708 | 36.19 | 34.56
12.68 | 0.929491744 | 0.8815072 | 28.18258 | 28.8935 | 26.19548 | 25.46983 | 36.19 | 34.56
12.69 | 0.931120068 | 0.8788402 | 28.1563 | 28.86605 | 26.2169 | 25.36864 | 36.19 | 34.56
12.7 | 0.932748393 | 0.8761733 | 28.13 | 28.83857 | 26.23821 | 25.26759 | 36.25 | 34.56
12.71 | 0.935197926 | 0.8739314 | 28.10369 | 28.81108 | 26.28251 | 25.17891 | 36.25 | 34.56
12.72 | 0.94116955 | 0.8735127 | 28.07736 | 28.78358 | 26.42556 | 25.14283 | 36.25 | 34.56
12.73 | 0.947141173 | 0.873094 | 28.05102 | 28.75607 | 26.56828 | 25.10675 | 36.31 | 34.56
12.74 | 0.952987149 | 0.8728213 | 28.02466 | 28.72855 | 26.70714 | 25.07489 | 36.31 | 34.56
12.75 | 0.957074689 | 0.8745916 | 27.99829 | 28.70101 | 26.79646 | 25.10166 | 36.31 | 34.56
12.76 | 0.96116223 | 0.876362 | 27.97191 | 28.67346 | 26.88554 | 25.12833 | 36.31 | 34.56
12.77 | 0.96524977 | 0.8781323 | 27.94551 | 28.64589 | 26.9744 | 25.15488 | 36.25 | 34.56
12.78 | 0.962290799 | 0.8796738 | 27.9191 | 28.61832 | 26.86629 | 25.17478 | 36.31 | 34.56
12.79 | 0.958792657 | 0.8811977 | 27.89267 | 28.59073 | 26.74329 | 25.19409 | 36.31 | 34.56
12.8 | 0.955294516 | 0.8827217 | 27.86624 | 28.56313 | 26.62046 | 25.2133 | 36.31 | 34.56
12.81 | 0.95068045 | 0.8812007 | 27.83979 | 28.53553 | 26.46674 | 25.14553 | 36.38 | 34.56
12.82 | 0.945743634 | 0.8787991 | 27.81333 | 28.50791 | 26.30428 | 25.05272 | 36.38 | 34.56
12.83 | 0.940806817 | 0.8763975 | 27.78685 | 28.48028 | 26.14206 | 24.96004 | 36.38 | 34.56
12.84 | 0.938982097 | 0.8745385 | 27.76037 | 28.45264 | 26.06649 | 24.88293 | 36.38 | 34.56
12.85 | 0.939174079 | 0.8730311 | 27.73387 | 28.42498 | 26.04693 | 24.8159 | 36.38 | 34.63
12.86 | 0.939366061 | 0.8715237 | 27.70736 | 28.39732 | 26.02736 | 24.74894 | 36.38 | 34.63
12.87 | 0.941868265 | 0.8715787 | 27.68084 | 28.36965 | 26.07171 | 24.72639 | 36.38 | 34.56
12.88 | 0.94753224 | 0.8737721 | 27.65431 | 28.34198 | 26.20335 | 24.76443 | 36.44 | 34.63
12.89 | 0.953196216 | 0.8759654 | 27.62777 | 28.31429 | 26.33469 | 24.80234 | 36.44 | 34.56
12.9 | 0.95862302 | 0.8780352 | 27.60122 | 28.28659 | 26.45916 | 24.83662 | 36.44 | 34.56
12.91 | 0.963217439 | 0.879671 | 27.57466 | 28.25888 | 26.56039 | 24.85852 | 36.5 | 34.56
12.92 | 0.967811859 | 0.8813069 | 27.54808 | 28.23117 | 26.66136 | 24.88032 | 36.5 | 34.56
12.93 | 0.972363763 | 0.8829339 | 27.5215 | 28.20345 | 26.76091 | 24.90178 | 36.5 | 34.63
12.94 | 0.969001018 | 0.8829095 | 27.49491 | 28.17572 | 26.6426 | 24.87661 | 36.5 | 34.56
12.95 | 0.965638274 | 0.8828851 | 27.46831 | 28.14798 | 26.52445 | 24.85143 | 36.56 | 34.63
12.96 | 0.96227553 | 0.8828607 | 27.4417 | 28.12023 | 26.40648 | 24.82625 | 36.5 | 34.63
12.97 | 0.95898246 | 0.8819587 | 27.41508 | 28.09248 | 26.29058 | 24.77641 | 36.56 | 34.69
12.98 | 0.955709867 | 0.8807989 | 27.38846 | 28.06472 | 26.17542 | 24.71937 | 36.56 | 34.56
12.99 | 0.952437274 | 0.8796391 | 27.36182 | 28.03695 | 26.06042 | 24.6624 | 36.56 | 34.63
13 | 0.953338487 | 0.8779119 | 27.33518 | 28.00918 | 26.05968 | 24.58959 | 36.56 | 34.63
13.01 | 0.95802864 | 0.8756697 | 27.30853 | 27.9814 | 26.16235 | 24.50246 | 36.63 | 34.63
13.02 | 0.962718793 | 0.8734274 | 27.28187 | 27.95361 | 26.26477 | 24.41545 | 36.63 | 34.63
13.03 | 0.966676346 | 0.8715139 | 27.2552 | 27.92582 | 26.34696 | 24.33774 | 36.63 | 34.63
13.04 | 0.968539588 | 0.8705399 | 27.22853 | 27.89802 | 26.37191 | 24.28634 | 36.63 | 34.63
13.05 | 0.970402829 | 0.869566 | 27.20185 | 27.87022 | 26.39675 | 24.23499 | 36.63 | 34.63
13.06 | 0.972266071 | 0.8685921 | 27.17516 | 27.84241 | 26.42149 | 24.18369 | 36.69 | 34.63
13.07 | 0.969955334 | 0.8686671 | 27.14846 | 27.81459 | 26.3328 | 24.16162 | 36.69 | 34.56
13.08 | 0.967549347 | 0.8687662 | 27.12176 | 27.78677 | 26.24164 | 24.14021 | 36.63 | 34.63
13.09 | 0.96514336 | 0.8688652 | 27.09506 | 27.75895 | 26.15061 | 24.11879 | 36.69 | 34.63
13.1 | 0.966194897 | 0.8691035 | 27.06834 | 27.73112 | 26.1533 | 24.10122 | 36.69 | 34.63
13.11 | 0.9688761 | 0.8694075 | 27.04162 | 27.70329 | 26.19998 | 24.08545 | 36.75 | 34.69
13.12 | 0.971557304 | 0.8697116 | 27.0149 | 27.67545 | 26.24652 | 24.06966 | 36.75 | 34.63
13.13 | 0.973523353 | 0.8714974 | 26.98817 | 27.64761 | 26.27361 | 24.09482 | 36.75 | 34.63
13.14 | 0.97424479 | 0.8758621 | 26.96143 | 27.61977 | 26.26704 | 24.19111 | 36.75 | 34.63
13.15 | 0.974966226 | 0.8802269 | 26.93469 | 27.59192 | 26.26042 | 24.28715 | 36.75 | 34.69
13.16 | 0.97559111 | 0.8846148 | 26.90795 | 27.56407 | 26.25116 | 24.38359 | 36.75 | 34.69
13.17 | 0.973418022 | 0.8896755 | 26.8812 | 27.53622 | 26.16664 | 24.4983 | 36.75 | 34.69
13.18 | 0.971244935 | 0.8947363 | 26.85444 | 27.50836 | 26.08224 | 24.61273 | 36.75 | 34.69
13.19 | 0.969071847 | 0.899797 | 26.82769 | 27.4805 | 25.99796 | 24.72687 | 36.81 | 34.69
13.2 | 0.969091792 | 0.9017375 | 26.80092 | 27.45264 | 25.97256 | 24.75507 | 36.75 | 34.69
13.21 | 0.970120956 | 0.9022421 | 26.77416 | 27.42477 | 25.97417 | 24.74379 | 36.75 | 34.63
13.22 | 0.971150119 | 0.9027467 | 26.74739 | 27.39691 | 25.97573 | 24.73247 | 36.81 | 34.69
13.23 | 0.971326927 | 0.9031995 | 26.72062 | 27.36904 | 25.95445 | 24.7197 | 36.81 | 34.69
13.24 | 0.969686149 | 0.9035417 | 26.69384 | 27.34117 | 25.88465 | 24.70389 | 36.81 | 34.69
13.25 | 0.968045371 | 0.9038839 | 26.66706 | 27.3133 | 25.81492 | 24.68805 | 36.88 | 34.69
13.26 | 0.966404593 | 0.9042261 | 26.64028 | 27.28543 | 25.74529 | 24.6722 | 36.81 | 34.75
13.27 | 0.963973078 | 0.9023527 | 26.61349 | 27.25755 | 25.65469 | 24.59593 | 36.81 | 34.75
13.28 | 0.96148788 | 0.9003288 | 26.5867 | 27.22968 | 25.56279 | 24.51566 | 36.88 | 34.69
13.29 | 0.959002682 | 0.8983049 | 26.55992 | 27.2018 | 25.47103 | 24.43551 | 36.88 | 34.69
13.3 | 0.957640439 | 0.8944487 | 26.53312 | 27.17393 | 25.40919 | 24.30568 | 36.88 | 34.69
13.31 | 0.957249279 | 0.889008 | 26.50633 | 27.14605 | 25.37317 | 24.13306 | 36.88 | 34.69
13.32 | 0.956858118 | 0.8835673 | 26.47953 | 27.11818 | 25.33716 | 23.96073 | 36.88 | 34.69
13.33 | 0.956844479 | 0.878846 | 26.45274 | 27.0903 | 25.31116 | 23.8082 | 36.88 | 34.75
13.34 | 0.959635964 | 0.87947 | 26.42594 | 27.06242 | 25.35928 | 23.80059 | 36.88 | 34.75
13.35 | 0.96242745 | 0.8800939 | 26.39914 | 27.03455 | 25.40726 | 23.79294 | 36.88 | 34.75
13.36 | 0.965218935 | 0.8807179 | 26.37234 | 27.00667 | 25.45508 | 23.78526 | 36.81 | 34.75
13.37 | 0.970932209 | 0.8825849 | 26.34554 | 26.9788 | 25.57973 | 23.81108 | 36.88 | 34.75
13.38 | 0.977999333 | 0.8850278 | 26.31874 | 26.95093 | 25.73971 | 23.85232 | 36.94 | 34.75
13.39 | 0.985066457 | 0.8874707 | 26.29193 | 26.92305 | 25.8993 | 23.89342 | 36.94 | 34.75
13.4 | 0.989612898 | 0.8889495 | 26.26513 | 26.89518 | 25.99231 | 23.90846 | 36.88 | 34.75
13.41 | 0.985736825 | 0.8872072 | 26.23833 | 26.86731 | 25.86409 | 23.83688 | 36.94 | 34.75
13.42 | 0.981860752 | 0.8854649 | 26.21153 | 26.83945 | 25.73607 | 23.76539 | 36.94 | 34.81
13.43 | 0.977984679 | 0.8837226 | 26.18472 | 26.81158 | 25.60826 | 23.694 | 36.94 | 34.81
13.44 | 0.969489369 | 0.8849375 | 26.15792 | 26.78372 | 25.35983 | 23.70191 | 36.94 | 34.81
13.45 | 0.959530844 | 0.887089 | 26.13112 | 26.75585 | 25.07362 | 23.73482 | 37 | 34.88
13.46 | 0.949572319 | 0.8892405 | 26.10432 | 26.728 | 24.78794 | 23.76762 | 37 | 34.88
13.47 | 0.942469947 | 0.8915339 | 26.07752 | 26.70014 | 24.57728 | 23.80408 | 37 | 34.88
13.48 | 0.943070207 | 0.8942098 | 26.05072 | 26.67228 | 24.56766 | 23.85062 | 37 | 34.81
13.49 | 0.943670466 | 0.8968857 | 26.02392 | 26.64443 | 24.55801 | 23.89701 | 37 | 34.88
13.5 | 0.944270725 | 0.8995616 | 25.99713 | 26.61658 | 24.54833 | 23.94326 | 36.94 | 34.88
13.51 | 0.946734714 | 0.8985117 | 25.97033 | 26.58874 | 24.58702 | 23.89029 | 37 | 34.88
13.52 | 0.949776351 | 0.8963069 | 25.94354 | 26.5609 | 24.64056 | 23.80671 | 37 | 34.88
13.53 | 0.952817989 | 0.894102 | 25.91675 | 26.53306 | 24.69395 | 23.72326 | 37 | 34.88
13.54 | 0.955699752 | 0.8916624 | 25.88996 | 26.50522 | 24.74303 | 23.63371 | 37 | 34.88
13.55 | 0.958069562 | 0.8884706 | 25.86318 | 26.47739 | 24.77872 | 23.52439 | 37 | 34.88
13.56 | 0.960439372 | 0.8852788 | 25.83639 | 26.44957 | 24.81429 | 23.41524 | 37 | 34.88
13.57 | 0.962809182 | 0.882087 | 25.80961 | 26.42174 | 24.84973 | 23.30628 | 37 | 34.81
13.58 | 0.964120428 | 0.8790825 | 25.78283 | 26.39393 | 24.85776 | 23.20244 | 37.06 | 34.88
13.59 | 0.964965129 | 0.8761605 | 25.75606 | 26.36611 | 24.8537 | 23.10095 | 37.06 | 34.88
13.6 | 0.96580983 | 0.8732386 | 25.72928 | 26.3383 | 24.8496 | 22.99962 | 37.06 | 34.88
13.61 | 0.966170056 | 0.8707818 | 25.70252 | 26.3105 | 24.833 | 22.9107 | 37.06 | 34.88
13.62 | 0.963333552 | 0.8713943 | 25.67575 | 26.2827 | 24.73431 | 22.90259 | 37.06 | 34.88
13.63 | 0.960497049 | 0.8720069 | 25.64899 | 26.2549 | 24.63578 | 22.89446 | 37.06 | 34.88
13.64 | 0.957660546 | 0.8726194 | 25.62223 | 26.22711 | 24.5374 | 22.88629 | 37.06 | 34.94
13.65 | 0.956726875 | 0.8755207 | 25.59547 | 26.19933 | 24.48788 | 22.93806 | 37 | 34.94
13.66 | 0.957347709 | 0.8802919 | 25.56872 | 26.17155 | 24.47816 | 23.03861 | 37 | 34.88
13.67 | 0.957968543 | 0.8850631 | 25.54198 | 26.14378 | 24.46841 | 23.1389 | 37.06 | 34.94
13.68 | 0.958589377 | 0.8898343 | 25.51523 | 26.11601 | 24.45863 | 23.23893 | 37.06 | 34.94
13.69 | 0.960563987 | 0.8928998 | 25.48849 | 26.08825 | 24.48333 | 23.2942 | 37.06 | 34.88
13.7 | 0.962609482 | 0.895876 | 25.46176 | 26.0605 | 24.50973 | 23.34698 | 37.06 | 34.94
13.71 | 0.964654977 | 0.8988522 | 25.43503 | 26.03275 | 24.53603 | 23.3996 | 37.06 | 34.94
13.72 | 0.965293816 | 0.900891 | 25.40831 | 26.00501 | 24.52648 | 23.42768 | 37.06 | 34.94
13.73 | 0.96309043 | 0.9010357 | 25.38159 | 25.97727 | 24.44477 | 23.40645 | 37.13 | 34.94
13.74 | 0.960887043 | 0.9011803 | 25.35488 | 25.94954 | 24.36317 | 23.38522 | 37.13 | 34.88
13.75 | 0.958683657 | 0.901325 | 25.32817 | 25.92182 | 24.2817 | 23.36399 | 37.13 | 34.94
13.76 | 0.954786225 | 0.9013324 | 25.30146 | 25.89411 | 24.15749 | 23.3392 | 37.13 | 34.94
13.77 | 0.95013722 | 0.901279 | 25.27477 | 25.8664 | 24.0145 | 23.31284 | 37.13 | 34.94
13.78 | 0.945488216 | 0.9012255 | 25.24808 | 25.8387 | 23.87176 | 23.2865 | 37.19 | 35
13.79 | 0.940926315 | 0.9012282 | 25.22139 | 25.81101 | 23.73147 | 23.26161 | 37.19 | 34.94
13.8 | 0.938769306 | 0.9027835 | 25.19471 | 25.78332 | 23.65202 | 23.27676 | 37.13 | 35
13.81 | 0.936612296 | 0.9043387 | 25.16804 | 25.75565 | 23.57269 | 23.29183 | 37.13 | 34.94
13.82 | 0.934455286 | 0.905894 | 25.14137 | 25.72798 | 23.49349 | 23.30682 | 37.13 | 34.94
13.83 | 0.934308475 | 0.9074256 | 25.11471 | 25.70032 | 23.46489 | 23.32112 | 37.13 | 35
13.84 | 0.937771042 | 0.9089147 | 25.08805 | 25.67266 | 23.52685 | 23.33426 | 37.13 | 35
13.85 | 0.941233609 | 0.9104038 | 25.06141 | 25.64502 | 23.58864 | 23.34732 | 37.13 | 35
13.86 | 0.944696176 | 0.911893 | 25.03477 | 25.61738 | 23.65025 | 23.36031 | 37.13 | 34.94
13.87 | 0.946418858 | 0.9109709 | 25.00813 | 25.58975 | 23.66817 | 23.31152 | 37.13 | 35
13.88 | 0.947248463 | 0.9088111 | 24.98151 | 25.56213 | 23.66369 | 23.23115 | 37.13 | 34.94
13.89 | 0.948078068 | 0.9066514 | 24.95489 | 25.53452 | 23.65918 | 23.15091 | 37.19 | 35
13.9 | 0.948907673 | 0.9044916 | 24.92827 | 25.50692 | 23.65463 | 23.0708 | 37.19 | 34.94
13.91 | 0.947406494 | 0.900923 | 24.90167 | 25.47933 | 23.592 | 22.95491 | 37.19 | 35
13.92 | 0.945767263 | 0.897271 | 24.87507 | 25.45175 | 23.52603 | 22.83711 | 37.19 | 34.94
13.93 | 0.944128031 | 0.893619 | 24.84848 | 25.42417 | 23.46015 | 22.71952 | 37.25 | 34.94
13.94 | 0.94419113 | 0.8904594 | 24.8219 | 25.39661 | 23.43662 | 22.61465 | 37.25 | 35
13.95 | 0.950760941 | 0.8891821 | 24.79533 | 25.36905 | 23.57443 | 22.55771 | 37.25 | 35
13.96 | 0.957330751 | 0.8879048 | 24.76877 | 25.34151 | 23.7119 | 22.50085 | 37.25 | 34.94
13.97 | 0.963900562 | 0.8866275 | 24.74221 | 25.31397 | 23.84903 | 22.44406 | 37.31 | 34.94
13.98 | 0.970098512 | 0.8870912 | 24.71566 | 25.28645 | 23.97662 | 22.43138 | 37.25 | 34.94
13.99 | 0.975842917 | 0.8896783 | 24.68912 | 25.25893 | 24.0927 | 22.47232 | 37.25 | 34.94
14 | 0.981587323 | 0.8922654 | 24.66259 | 25.23143 | 24.20848 | 22.51313 | 37.25 | 35
[7 empty] | 37.75 | 35.38
[7 empty] | 37.75 | 35.38
[7 empty] | 37.81 | 35.44
[7 empty] | 37.81 | 35.44
[7 empty] | 37.81 | 35.44
[7 empty] | 37.81 | 35.44
[7 empty] | 37.81 | 35.44
[7 empty] | 37.81 | 35.44
[7 empty] | 37.81 | 35.44
[7 empty] | 37.81 | 35.44
[7 empty] | 37.88 | 35.44
[7 empty] | 37.88 | 35.5
[7 empty] | 37.88 | 35.44
[7 empty] | 37.88 | 35.5
[7 empty] | 37.88 | 35.5
[7 empty] | 37.88 | 35.5
[7 empty] | 37.81 | 35.44
[7 empty] | 37.88 | 35.5
[7 empty] | 37.88 | 35.5
[7 empty] | 37.88 | 35.44
[7 empty] | 37.88 | 35.5
[7 empty] | 37.88 | 35.5
[7 empty] | 37.88 | 35.5
[7 empty] | 37.94 | 35.5
[7 empty] | 37.88 | 35.5
[7 empty] | 37.94 | 35.5
[7 empty] | 37.88 | 35.5
[7 empty] | 37.94 | 35.56
[7 empty] | 37.94 | 35.5
[7 empty] | 37.94 | 35.56
[7 empty] | 37.94 | 35.5
[7 empty] | 37.94 | 35.5
[7 empty] | 37.94 | 35.56
[7 empty] | 37.94 | 35.5
[7 empty] | 38 | 35.56
[7 empty] | 38 | 35.5
[7 empty] | 38 | 35.56
[7 empty] | 38 | 35.56
[7 empty] | 38 | 35.56
[7 empty] | 38 | 35.56
[7 empty] | 38 | 35.56
[7 empty] | 38 | 35.56
[7 empty] | 38.06 | 35.56
[7 empty] | 38 | 35.63
[7 empty] | 38 | 35.63
[7 empty] | 38.06 | 35.63
[7 empty] | 38.06 | 35.56
[7 empty] | 38.06 | 35.63
[7 empty] | 38.06 | 35.63
[7 empty] | 38.06 | 35.63
[7 empty] | 38.13 | 35.63
[7 empty] | 38.13 | 35.63
[7 empty] | 38.06 | 35.63
[7 empty] | 38.13 | 35.63
[7 empty] | 38.13 | 35.69
[7 empty] | 38.13 | 35.69
[7 empty] | 38.13 | 35.63
[7 empty] | 38.13 | 35.69
[7 empty] | 38.13 | 35.69
[7 empty] | 38.19 | 35.69
[7 empty] | 38.19 | 35.69
[7 empty] | 38.13 | 35.75
[7 empty] | 38.19 | 35.69
[7 empty] | 38.19 | 35.75
[7 empty] | 38.19 | 35.75
[7 empty] | 38.19 | 35.69
[7 empty] | 38.19 | 35.69
[7 empty] | 38.25 | 35.69
[7 empty] | 38.25 | 35.75
[7 empty] | 38.25 | 35.69
[7 empty] | 38.25 | 35.75
[7 empty] | 38.25 | 35.75
[7 empty] | 38.25 | 35.81
[7 empty] | 38.25 | 35.81
[7 empty] | 38.25 | 35.81
[7 empty] | 38.31 | 35.81
[7 empty] | 38.25 | 35.81
[7 empty] | 38.25 | 35.81
[7 empty] | 38.31 | 35.81
[7 empty] | 38.31 | 35.81
[7 empty] | 38.31 | 35.81
[7 empty] | 38.31 | 35.81
[7 empty] | 38.31 | 35.81
[7 empty] | 38.31 | 35.81
[7 empty] | 38.31 | 35.81
[7 empty] | 38.31 | 35.81
[7 empty] | 38.31 | 35.81
[7 empty] | 38.38 | 35.81
[7 empty] | 38.38 | 35.81
[7 empty] | 38.38 | 35.81
[7 empty] | 38.38 | 35.81
[7 empty] | 38.38 | 35.88
[7 empty] | 38.38 | 35.81
[7 empty] | 38.38 | 35.81
[7 empty] | 38.38 | 35.81
[7 empty] | 38.44 | 35.81
[7 empty] | 38.38 | 35.81
[7 empty] | 38.44 | 35.88
[7 empty] | 38.44 | 35.88
[7 empty] | 38.44 | 35.88
[7 empty] | 38.44 | 35.88
[7 empty] | 38.5 | 35.88
[7 empty] | 38.44 | 35.88
[7 empty] | 38.5 | 35.88
[7 empty] | 38.44 | 35.81
[7 empty] | 38.5 | 35.88
[7 empty] | 38.56 | 35.88
[7 empty] | 38.5 | 35.88
[7 empty] | 38.5 | 35.88
[7 empty] | 38.5 | 35.81
[7 empty] | 38.5 | 35.88
[7 empty] | 38.56 | 35.88
[7 empty] | 38.56 | 35.88
[7 empty] | 38.5 | 35.88
[7 empty] | 38.56 | 35.88
[7 empty] | 38.56 | 35.88
[7 empty] | 38.56 | 35.88
[7 empty] | 38.56 | 35.88
[7 empty] | 38.63 | 35.81
[7 empty] | 38.56 | 35.81
[7 empty] | 38.63 | 35.88
[7 empty] | 38.69 | 35.88
[7 empty] | 38.63 | 35.88
[7 empty] | 38.63 | 35.88
[7 empty] | 38.63 | 35.88
[7 empty] | 38.63 | 35.88
[7 empty] | 38.63 | 35.88
[7 empty] | 38.69 | 35.88
[7 empty] | 38.63 | 35.94
[7 empty] | 38.69 | 35.94
[7 empty] | 38.69 | 35.94
[7 empty] | 38.69 | 35.94
[7 empty] | 38.69 | 35.94
[7 empty] | 38.69 | 35.94
[7 empty] | 38.75 | 36
[7 empty] | 38.69 | 36
[7 empty] | 38.75 | 35.94
[7 empty] | 38.81 | 36
[7 empty] | 38.75 | 36
[7 empty] | 38.81 | 36
[7 empty] | 38.75 | 36
[7 empty] | 38.75 | 36
[7 empty] | 38.81 | 36
[7 empty] | 38.81 | 36.06
[7 empty] | 38.81 | 36.06
[7 empty] | 38.88 | 36.06
[7 empty] | 38.88 | 36
[7 empty] | 38.88 | 36.06
[7 empty] | 38.94 | 36
[7 empty] | 38.88 | 36
[7 empty] | 38.88 | 36.06
[7 empty] | 38.88 | 36.06
[7 empty] | 38.94 | 36.06
[7 empty] | 38.94 | 36.06
[7 empty] | 38.94 | 36.13
[7 empty] | 38.94 | 36.06
[7 empty] | 38.94 | 36.06
[7 empty] | 39 | 36.06
[7 empty] | 38.94 | 36.13
[7 empty] | 39 | 36.13
[7 empty] | 39 | 36.06
[7 empty] | 39 | 36.13
[7 empty] | 39 | 36.13
[7 empty] | 39.06 | 36.13
[7 empty] | 39 | 36.13
[7 empty] | 39.06 | 36.13
[7 empty] | 39.13 | 36.19
[7 empty] | 39.06 | 36.19
[7 empty] | 39.06 | 36.19
[7 empty] | 39.06 | 36.19
[7 empty] | 39.06 | 36.19
[7 empty] | 39.06 | 36.19
[7 empty] | 39.06 | 36.19
[7 empty] | 39.06 | 36.19
[7 empty] | 39.06 | 36.19
[7 empty] | 39.13 | 36.19
[7 empty] | 39.13 | 36.19
[7 empty] | 39.13 | 36.25
[7 empty] | 39.13 | 36.19
[7 empty] | 39.13 | 36.19
[7 empty] | 39.13 | 36.25
[7 empty] | 39.13 | 36.25
[7 empty] | 39.13 | 36.25
[7 empty] | 39.13 | 36.25
[7 empty] | 39.19 | 36.25
[7 empty] | 39.19 | 36.25
[7 empty] | 39.19 | 36.25
[7 empty] | 39.19 | 36.25
[7 empty] | 39.19 | 36.25
[7 empty] | 39.19 | 36.25
[7 empty] | 39.25 | 36.31
[7 empty] | 39.19 | 36.25
[7 empty] | 39.19 | 36.25
[7 empty] | 39.25 | 36.31
[7 empty] | 39.25 | 36.31
[7 empty] | 39.25 | 36.31
[7 empty] | 39.25 | 36.31
[7 empty] | 39.25 | 36.31
[7 empty] | 39.25 | 36.31
[7 empty] | 39.31 | 36.38
[7 empty] | 39.31 | 36.31
[7 empty] | 39.31 | 36.31
[7 empty] | 39.38 | 36.31
[7 empty] | 39.38 | 36.38
[7 empty] | 39.38 | 36.38
[7 empty] | 39.38 | 36.31
[7 empty] | 39.38 | 36.38
[7 empty] | 39.38 | 36.38
[7 empty] | 39.44 | 36.38
[7 empty] | 39.44 | 36.38
[7 empty] | 39.44 | 36.31
[7 empty] | 39.44 | 36.31
[7 empty] | 39.44 | 36.38
[7 empty] | 39.5 | 36.38
[7 empty] | 39.44 | 36.38
[7 empty] | 39.44 | 36.38
[7 empty] | 39.5 | 36.38
[7 empty] | 39.5 | 36.38
[7 empty] | 39.5 | 36.38
[7 empty] | 39.5 | 36.38
[7 empty] | 39.5 | 36.38
[7 empty] | 39.5 | 36.38
[7 empty] | 39.56 | 36.38
[7 empty] | 39.56 | 36.38
[7 empty] | 39.5 | 36.44
[7 empty] | 39.56 | 36.38
[7 empty] | 39.56 | 36.44
[7 empty] | 39.56 | 36.38
[7 empty] | 39.56 | 36.38
[7 empty] | 39.56 | 36.38
[7 empty] | 39.56 | 36.38
[7 empty] | 39.56 | 36.44
[7 empty] | 39.63 | 36.38
[7 empty] | 39.63 | 36.44
[7 empty] | 39.63 | 36.38
[7 empty] | 39.63 | 36.44
[7 empty] | 39.69 | 36.44
[7 empty] | 39.69 | 36.44
[7 empty] | 39.69 | 36.44
[7 empty] | 39.69 | 36.44
[7 empty] | 39.69 | 36.44
[7 empty] | 39.69 | 36.5
[7 empty] | 39.75 | 36.44
[7 empty] | 39.75 | 36.5
[7 empty] | 39.75 | 36.44
[7 empty] | 39.75 | 36.44
[7 empty] | 39.75 | 36.5
[7 empty] | 39.75 | 36.44
[7 empty] | 39.81 | 36.5
[7 empty] | 39.81 | 36.5
[7 empty] | 39.75 | 36.5
[7 empty] | 39.81 | 36.5
[7 empty] | 39.88 | 36.5
[7 empty] | 39.88 | 36.5
[7 empty] | 39.88 | 36.5
[7 empty] | 39.88 | 36.56
[7 empty] | 39.88 | 36.56
[7 empty] | 39.94 | 36.56
[7 empty] | 39.88 | 36.56
[7 empty] | 39.88 | 36.56
[7 empty] | 39.88 | 36.56
[7 empty] | 39.94 | 36.56
[7 empty] | 40 | 36.63
[7 empty] | 39.94 | 36.56
[7 empty] | 39.94 | 36.63
[7 empty] | 40 | 36.69
[7 empty] | 40 | 36.69
[7 empty] | 39.94 | 36.63
[7 empty] | 40 | 36.63
[7 empty] | 40 | 36.69
[7 empty] | 40 | 36.69
[7 empty] | 40.06 | 36.69
[7 empty] | 40.13 | 36.69
[7 empty] | 40.06 | 36.69
[7 empty] | 40.13 | 36.69
[7 empty] | 40.13 | 36.69
[7 empty] | 40.06 | 36.69
[7 empty] | 40.13 | 36.75
[7 empty] | 40.06 | 36.69
[7 empty] | 40.19 | 36.69
[7 empty] | 40.19 | 36.75
[7 empty] | 40.13 | 36.75
[7 empty] | 40.19 | 36.75
[7 empty] | 40.19 | 36.75
[7 empty] | 40.19 | 36.75
[7 empty] | 40.19 | 36.75
[7 empty] | 40.19 | 36.75
[7 empty] | 40.19 | 36.75
[7 empty] | 40.19 | 36.75
[7 empty] | 40.25 | 36.75
[7 empty] | 40.19 | 36.81
[7 empty] | 40.19 | 36.81
[7 empty] | 40.25 | 36.81
[7 empty] | 40.25 | 36.81
[7 empty] | 40.31 | 36.81
[7 empty] | 40.25 | 36.81
[7 empty] | 40.25 | 36.81
[7 empty] | 40.31 | 36.81
[7 empty] | 40.31 | 36.81
[7 empty] | 40.31 | 36.81
[7 empty] | 40.31 | 36.81
[7 empty] | 40.38 | 36.81
[7 empty] | 40.38 | 36.88
[7 empty] | 40.38 | 36.88
[7 empty] | 40.38 | 36.81
[7 empty] | 40.44 | 36.88
[7 empty] | 40.44 | 36.88
[7 empty] | 40.44 | 36.88
[7 empty] | 40.44 | 36.81
[7 empty] | 40.44 | 36.88
[7 empty] | 40.44 | 36.88
[7 empty] | 40.44 | 36.88
[7 empty] | 40.44 | 36.88
[7 empty] | 40.44 | 36.94
[7 empty] | 40.5 | 36.88
[7 empty] | 40.5 | 36.94
[7 empty] | 40.5 | 36.94
[7 empty] | 40.5 | 36.94
[7 empty] | 40.5 | 36.88
[7 empty] | 40.56 | 36.94
[7 empty] | 40.5 | 36.94
[7 empty] | 40.56 | 36.94
[7 empty] | 40.56 | 36.94
[7 empty] | 40.56 | 37
[7 empty] | 40.56 | 36.94
[7 empty] | 40.56 | 36.94
[7 empty] | 40.56 | 36.94
[7 empty] | 40.63 | 36.94
[7 empty] | 40.63 | 36.94
[7 empty] | 40.63 | 36.94
[7 empty] | 40.63 | 37
[7 empty] | 40.63 | 37
[7 empty] | 40.63 | 37
[7 empty] | 40.63 | 37
[7 empty] | 40.69 | 37
[7 empty] | 40.69 | 37.06
[7 empty] | 40.75 | 37
[7 empty] | 40.69 | 37
[7 empty] | 40.75 | 37
[7 empty] | 40.75 | 37.06
[7 empty] | 40.75 | 37.06
[7 empty] | 40.81 | 37
[7 empty] | 40.75 | 37.06
[7 empty] | 40.75 | 37.06
[7 empty] | 40.81 | 37.06
[7 empty] | 40.81 | 37.06
[7 empty] | 40.81 | 37.06
[7 empty] | 40.81 | 37.13
[7 empty] | 40.81 | 37.13
[7 empty] | 40.81 | 37.13
[7 empty] | 40.88 | 37.13
[7 empty] | 40.88 | 37.13
[7 empty] | 40.88 | 37.19
[7 empty] | 40.88 | 37.19
[7 empty] | 40.88 | 37.13
[7 empty] | 40.88 | 37.13
[7 empty] | 40.94 | 37.19
[7 empty] | 40.94 | 37.19
[7 empty] | 40.94 | 37.19
[7 empty] | 40.94 | 37.19
[7 empty] | 40.94 | 37.19
[7 empty] | 40.94 | 37.19
[7 empty] | 40.94 | 37.19
[7 empty] | 41 | 37.19
[7 empty] | 41 | 37.25
[7 empty] | 41 | 37.25
[7 empty] | 41 | 37.31
[7 empty] | 41.06 | 37.31
[7 empty] | 41.06 | 37.31
[7 empty] | 41.06 | 37.31
[7 empty] | 41.06 | 37.31
[7 empty] | 41.06 | 37.31
[7 empty] | 41.13 | 37.31
[7 empty] | 41.13 | 37.31
[7 empty] | 41.13 | 37.31
[7 empty] | 41.13 | 37.31
[7 empty] | 41.19 | 37.38
[7 empty] | 41.19 | 37.38
[7 empty] | 41.19 | 37.38
[7 empty] | 41.19 | 37.31
[7 empty] | 41.19 | 37.38
[7 empty] | 41.19 | 37.38
[7 empty] | 41.19 | 37.44
[7 empty] | 41.19 | 37.44
[7 empty] | 41.25 | 37.44
[7 empty] | 41.25 | 37.44
[7 empty] | 41.25 | 37.44
[7 empty] | 41.25 | 37.44
[7 empty] | 41.31 | 37.44
[7 empty] | 41.31 | 37.5
[7 empty] | 41.31 | 37.5
[7 empty] | 41.31 | 37.5
[7 empty] | 41.31 | 37.44
[7 empty] | 41.31 | 37.56
[7 empty] | 41.38 | 37.5
[7 empty] | 41.38 | 37.5
[7 empty] | 41.38 | 37.5
[7 empty] | 41.38 | 37.56
[7 empty] | 41.38 | 37.56
[7 empty] | 41.38 | 37.56
[7 empty] | 41.44 | 37.56
[7 empty] | 41.44 | 37.56
[7 empty] | 41.44 | 37.56
[7 empty] | 41.44 | 37.63
[7 empty] | 41.5 | 37.63
[7 empty] | 41.5 | 37.63
[7 empty] | 41.44 | 37.63
[7 empty] | 41.44 | 37.63
[7 empty] | 41.5 | 37.63
[7 empty] | 41.5 | 37.69
[7 empty] | 41.5 | 37.69
[7 empty] | 41.5 | 37.69
[7 empty] | 41.56 | 37.69
[7 empty] | 41.56 | 37.69
[7 empty] | 41.5 | 37.69
[7 empty] | 41.56 | 37.69
[7 empty] | 41.63 | 37.75
[7 empty] | 41.63 | 37.75
[7 empty] | 41.63 | 37.75
[7 empty] | 41.63 | 37.75
[7 empty] | 41.63 | 37.75
[7 empty] | 41.63 | 37.75
[7 empty] | 41.63 | 37.75
[7 empty] | 41.69 | 37.75
[7 empty] | 41.69 | 37.75
[7 empty] | 41.69 | 37.75
[7 empty] | 41.69 | 37.81
[7 empty] | 41.69 | 37.81
[7 empty] | 41.69 | 37.81
[7 empty] | 41.75 | 37.81
[7 empty] | 41.75 | 37.81
[7 empty] | 41.75 | 37.81
[7 empty] | 41.75 | 37.81
[7 empty] | 41.81 | 37.81
[7 empty] | 41.81 | 37.81
[7 empty] | 41.81 | 37.81
[7 empty] | 41.81 | 37.81
[7 empty] | 41.81 | 37.88
[7 empty] | 41.88 | 37.88
[7 empty] | 41.88 | 37.88
[7 empty] | 41.88 | 37.81
[7 empty] | 41.88 | 37.88
[7 empty] | 41.88 | 37.88
[7 empty] | 41.88 | 37.88
[7 empty] | 41.88 | 37.94
[7 empty] | 41.94 | 37.94
[7 empty] | 41.94 | 37.94
[7 empty] | 41.94 | 37.88
[7 empty] | 41.94 | 37.94
[7 empty] | 42 | 37.94
[7 empty] | 42 | 38
[7 empty] | 42 | 38
[7 empty] | 42 | 38
[7 empty] | 42 | 38.06
[7 empty] | 42 | 38.06
[7 empty] | 42.06 | 38.06
[7 empty] | 42.06 | 38.06
[7 empty] | 42.06 | 38.06
[7 empty] | 42.06 | 38.06
[7 empty] | 42.06 | 38.06
[7 empty] | 42.13 | 38.13
[7 empty] | 42.06 | 38.13
[7 empty] | 42.13 | 38.13
[7 empty] | 42.19 | 38.13
[7 empty] | 42.13 | 38.19
[7 empty] | 42.13 | 38.19
[7 empty] | 42.13 | 38.19
[7 empty] | 42.19 | 38.25
[7 empty] | 42.19 | 38.25
[7 empty] | 42.25 | 38.25
[7 empty] | 42.25 | 38.25
[7 empty] | 42.25 | 38.31
[7 empty] | 42.25 | 38.38
[7 empty] | 42.25 | 38.31
[7 empty] | 42.25 | 38.31
[7 empty] | 42.31 | 38.31
[7 empty] | 42.31 | 38.31
[7 empty] | 42.31 | 38.38
[7 empty] | 42.31 | 38.38
[7 empty] | 42.31 | 38.44
[7 empty] | 42.31 | 38.44
[7 empty] | 42.31 | 38.44
[7 empty] | 42.38 | 38.5
[7 empty] | 42.44 | 38.5
[7 empty] | 42.44 | 38.5
[7 empty] | 42.44 | 38.56
[7 empty] | 42.5 | 38.56
[7 empty] | 42.44 | 38.56
[7 empty] | 42.44 | 38.56
[7 empty] | 42.44 | 38.63
[7 empty] | 42.44 | 38.63
[7 empty] | 42.5 | 38.69
[7 empty] | 42.5 | 38.69
[7 empty] | 42.5 | 38.69
[7 empty] | 42.44 | 38.69
[7 empty] | 42.5 | 38.75
[7 empty] | 42.5 | 38.75
[7 empty] | 42.5 | 38.75
[7 empty] | 42.56 | 38.75
[7 empty] | 42.56 | 38.75
[7 empty] | 42.56 | 38.81
[7 empty] | 42.56 | 38.81
[7 empty] | 42.56 | 38.81
[7 empty] | 42.56 | 38.88
[7 empty] | 42.56 | 38.88
[7 empty] | 42.56 | 38.88
[7 empty] | 42.63 | 38.94
[7 empty] | 42.63 | 38.94
[7 empty] | 42.69 | 38.94
[7 empty] | 42.69 | 38.94
[7 empty] | 42.69 | 38.94
[7 empty] | 42.69 | 39
[7 empty] | 42.69 | 39
[7 empty] | 42.75 | 39
[7 empty] | 42.75 | 39.06
[7 empty] | 42.75 | 39.06
[7 empty] | 42.75 | 39.06
[7 empty] | 42.75 | 39.06
[7 empty] | 42.75 | 39.13
[7 empty] | 42.81 | 39.13
[7 empty] | 42.81 | 39.13
[7 empty] | 42.81 | 39.13
[7 empty] | 42.81 | 39.19
[7 empty] | 42.81 | 39.19
[7 empty] | 42.81 | 39.25
[7 empty] | 42.81 | 39.25
[7 empty] | 42.88 | 39.25
[7 empty] | 42.88 | 39.25
[7 empty] | 42.88 | 39.31
[7 empty] | 42.94 | 39.31
[7 empty] | 42.88 | 39.31
[7 empty] | 42.88 | 39.38
[7 empty] | 42.94 | 39.38
[7 empty] | 42.94 | 39.38
[7 empty] | 42.94 | 39.38
[7 empty] | 43 | 39.44
[7 empty] | 43 | 39.44
[7 empty] | 42.94 | 39.44
[7 empty] | 43.06 | 39.5
[7 empty] | 43 | 39.5
[7 empty] | 43.06 | 39.5
[7 empty] | 43.06 | 39.5
[7 empty] | 43.06 | 39.56
[7 empty] | 43.06 | 39.56
[7 empty] | 43.06 | 39.56
[7 empty] | 43.06 | 39.56
[7 empty] | 43.13 | 39.63
[7 empty] | 43.06 | 39.63
[7 empty] | 43.13 | 39.63
[7 empty] | 43.13 | 39.63
[7 empty] | 43.19 | 39.69
[7 empty] | 43.13 | 39.69
[7 empty] | 43.13 | 39.69
[7 empty] | 43.19 | 39.69
[7 empty] | 43.13 | 39.75
[7 empty] | 43.19 | 39.75
[7 empty] | 43.19 | 39.75
[7 empty] | 43.25 | 39.81
[7 empty] | 43.25 | 39.88
[7 empty] | 43.19 | 39.88
[7 empty] | 43.25 | 39.88
[7 empty] | 43.25 | 39.88
[7 empty] | 43.25 | 39.88
[7 empty] | 43.31 | 39.94
[7 empty] | 43.31 | 39.94
[7 empty] | 43.31 | 39.94
[7 empty] | 43.31 | 39.94
[7 empty] | 43.38 | 39.94
[7 empty] | 43.38 | 40
[7 empty] | 43.38 | 40
[7 empty] | 43.38 | 40
[7 empty] | 43.38 | 40.06
[7 empty] | 43.44 | 40.06
[7 empty] | 43.44 | 40.06
[7 empty] | 43.44 | 40.06
[7 empty] | 43.44 | 40.06
[7 empty] | 43.44 | 40.06
[7 empty] | 43.44 | 40.13
[7 empty] | 43.44 | 40.13
[7 empty] | 43.5 | 40.13
[7 empty] | 43.5 | 40.19
[7 empty] | 43.5 | 40.19
[7 empty] | 43.56 | 40.19
[7 empty] | 43.5 | 40.19
[7 empty] | 43.56 | 40.25
[7 empty] | 43.56 | 40.25
[7 empty] | 43.56 | 40.31
[7 empty] | 43.56 | 40.31
[7 empty] | 43.63 | 40.31
[7 empty] | 43.63 | 40.31
[7 empty] | 43.63 | 40.31
[7 empty] | 43.69 | 40.38
[7 empty] | 43.63 | 40.38
[7 empty] | 43.69 | 40.38
[7 empty] | 43.69 | 40.38
[7 empty] | 43.69 | 40.44
[7 empty] | 43.69 | 40.44
[7 empty] | 43.75 | 40.5
[7 empty] | 43.75 | 40.44
[7 empty] | 43.75 | 40.5
[7 empty] | 43.75 | 40.5
[7 empty] | 43.75 | 40.56
[7 empty] | 43.81 | 40.56
[7 empty] | 43.75 | 40.56
[7 empty] | 43.81 | 40.56
[7 empty] | 43.81 | 40.56
[7 empty] | 43.81 | 40.63
[7 empty] | 43.88 | 40.56
[7 empty] | 43.81 | 40.63
[7 empty] | 43.81 | 40.63
[7 empty] | 43.88 | 40.63
[7 empty] | 43.88 | 40.63
[7 empty] | 43.88 | 40.63
[7 empty] | 43.88 | 40.69
[7 empty] | 43.94 | 40.69
[7 empty] | 43.94 | 40.75
[7 empty] | 43.94 | 40.69
[7 empty] | 43.94 | 40.75
[7 empty] | 43.94 | 40.75
[7 empty] | 44 | 40.75
[7 empty] | 44 | 40.81
[7 empty] | 44 | 40.81
[7 empty] | 44 | 40.81
[7 empty] | 44 | 40.88
[7 empty] | 44 | 40.81
[7 empty] | 44 | 40.81
[7 empty] | 44 | 40.88
[7 empty] | 44 | 40.88
[7 empty] | 44.06 | 40.88
[7 empty] | 44.06 | 40.94
[7 empty] | 44.06 | 40.94
[7 empty] | 44.06 | 40.94
[7 empty] | 44.13 | 41
[7 empty] | 44.06 | 41
[7 empty] | 44.13 | 41
[7 empty] | 44.13 | 41.06
[7 empty] | 44.19 | 41.06
[7 empty] | 44.13 | 41.06
[7 empty] | 44.19 | 41.06
[7 empty] | 44.19 | 41.06
[7 empty] | 44.13 | 41.06
[7 empty] | 44.25 | 41.13
[7 empty] | 44.19 | 41.13
[7 empty] | 44.19 | 41.13
[7 empty] | 44.25 | 41.19
[7 empty] | 44.25 | 41.19
[7 empty] | 44.31 | 41.19
[7 empty] | 44.31 | 41.19
[7 empty] | 44.31 | 41.25
[7 empty] | 44.31 | 41.25
[7 empty] | 44.38 | 41.25
[7 empty] | 44.31 | 41.25
[7 empty] | 44.31 | 41.25
[7 empty] | 44.38 | 41.31
[7 empty] | 44.38 | 41.31
[7 empty] | 44.38 | 41.31
[7 empty] | 44.38 | 41.31
[7 empty] | 44.38 | 41.38
[7 empty] | 44.44 | 41.38
[7 empty] | 44.44 | 41.38
[7 empty] | 44.5 | 41.38
[7 empty] | 44.5 | 41.38
[7 empty] | 44.5 | 41.44
[7 empty] | 44.5 | 41.44
[7 empty] | 44.44 | 41.44
[7 empty] | 44.5 | 41.44
[7 empty] | 44.5 | 41.5
[7 empty] | 44.5 | 41.5
[7 empty] | 44.56 | 41.5
[7 empty] | 44.5 | 41.5
[7 empty] | 44.56 | 41.5
[7 empty] | 44.56 | 41.56
[7 empty] | 44.56 | 41.56
[7 empty] | 44.56 | 41.56
[7 empty] | 44.56 | 41.56
[7 empty] | 44.63 | 41.63
[7 empty] | 44.63 | 41.63
[7 empty] | 44.63 | 41.63
[7 empty] | 44.63 | 41.63
[7 empty] | 44.63 | 41.63
[7 empty] | 44.63 | 41.63
[7 empty] | 44.69 | 41.63
[7 empty] | 44.63 | 41.69
[7 empty] | 44.63 | 41.69
[7 empty] | 44.69 | 41.69
[7 empty] | 44.69 | 41.69
[7 empty] | 44.69 | 41.69
[7 empty] | 44.75 | 41.75
[7 empty] | 44.75 | 41.75
[7 empty] | 44.75 | 41.75
[7 empty] | 44.81 | 41.75
[7 empty] | 44.75 | 41.75
[7 empty] | 44.81 | 41.75
[7 empty] | 44.81 | 41.81
[7 empty] | 44.81 | 41.81
[7 empty] | 44.81 | 41.81
[7 empty] | 44.81 | 41.81
[7 empty] | 44.81 | 41.88
[7 empty] | 44.81 | 41.88
[7 empty] | 44.88 | 41.88
[7 empty] | 44.88 | 41.88
[7 empty] | 44.88 | 41.88
[7 empty] | 44.88 | 41.94
[7 empty] | 44.94 | 41.94
[7 empty] | 44.94 | 41.94
[7 empty] | 44.94 | 41.94
[7 empty] | 45 | 41.94
[7 empty] | 45 | 41.94
[7 empty] | 45 | 41.94
[7 empty] | 45 | 41.94
[7 empty] | 45 | 41.94
[7 empty] | 45 | 41.94
[7 empty] | 45 | 42
[7 empty] | 45 | 42
[7 empty] | 45.06 | 42
[7 empty] | 45.06 | 42
[7 empty] | 45.06 | 42
[7 empty] | 45.13 | 42
[7 empty] | 45.13 | 42
[7 empty] | 45.13 | 42
[7 empty] | 45.19 | 42.06
[7 empty] | 45.25 | 42.06
[7 empty] | 45.25 | 42.06
[7 empty] | 45.25 | 42.06
[7 empty] | 45.25 | 42.06
[7 empty] | 45.31 | 42.06
[7 empty] | 45.31 | 42.06
[7 empty] | 45.25 | 42.06
[7 empty] | 45.25 | 42.06
[7 empty] | 45.31 | 42.13
[7 empty] | 45.31 | 42.06
[7 empty] | 45.38 | 42.06
[7 empty] | 45.31 | 42.06
[7 empty] | 45.38 | 42.13
[7 empty] | 45.38 | 42.13
[7 empty] | 45.38 | 42.13
[7 empty] | 45.44 | 42.06
[7 empty] | 45.44 | 42.06
[7 empty] | 45.44 | 42.13
[7 empty] | 45.44 | 42.13
[7 empty] | 45.5 | 42.13
[7 empty] | 45.5 | 42.13
[7 empty] | 45.56 | 42.13
[7 empty] | 45.44 | 42.19
[7 empty] | 45.44 | 42.19
[7 empty] | 45.44 | 42.19
[7 empty] | 45.44 | 42.19
[7 empty] | 45.44 | 42.13
[7 empty] | 45.44 | 42.13
[7 empty] | 45.44 | 42.13
[7 empty] | 45.5 | 42.13
[7 empty] | 45.5 | 42.19
[7 empty] | 45.5 | 42.13
[7 empty] | 45.56 | 42.13
[7 empty] | 45.56 | 42.13
[7 empty] | 45.5 | 42.13
[7 empty] | 45.5 | 42.13
[7 empty] | 45.56 | 42.13
[7 empty] | 45.66 | 42.13
[7 empty] | 45.56 | 42.13
[7 empty] | 45.5 | 42.13
[7 empty] | 45.5 | 42.13
[7 empty] | 45.5 | 42.13
[7 empty] | 45.5 | 42.13
[7 empty] | 45.56 | 42.06
[7 empty] | 45.66 | 42.06
[7 empty] | 45.56 | 42.06
[7 empty] | 45.56 | 42.06
[7 empty] | 45.56 | 42.06
[7 empty] | 45.56 | 42.06
[7 empty] | 45.56 | 42.19
[7 empty] | 45.56 | 42.06
[7 empty] | 45.5 | 42.13
[7 empty] | 45.56 | 42.13
[7 empty] | 45.66 | 42.06
[7 empty] | 45.66 | 42.19
[7 empty] | 45.66 | 42.13
[7 empty] | 45.56 | 42.13
[7 empty] | 45.66 | 42.06
[7 empty] | 45.66 | 42.06
[7 empty] | 45.56 | 42.13
[7 empty] | 45.66 | 42.13
[7 empty] | 45.66 | 42.13
[7 empty] | 45.56 | 42.13

## 151 (22)
Wavelength | ecoFlex + normal emittance | ecoFlex + Ag/Ppy emittance | Pure PNIPAm Ibb | Ag/PPy Ibb | Pure PNIPAm Prad | Ag/PPy Prad | Pure PNIPAm Temp | Ag/PPy Temp | Pure PNIPAm Temp (K) | Ag/PPy Temp (K) | Pure PNIPAm Prad SUM | Ag/PPy Prad SUM
7.5 | 0.943997164 | 0.841378 | 29.03341 | 30.25364 | 27.40746 | 25.45474 | 31.44 | 33.44 | 304.59 | 306.59 | 190.9515 | 176.5226
7.51 | 0.951354126 | 0.8448984 | 29.084 | 30.30471 | 27.66918 | 25.6044 | 31.44 | 33.5
7.52 | 0.953561718 | 0.846493 | 29.13429 | 30.35547 | 27.78135 | 25.69569 | 31.44 | 33.5
7.53 | 0.951024984 | 0.8466859 | 29.18428 | 30.40592 | 27.75498 | 25.74426 | 31.44 | 33.44
7.54 | 0.948565984 | 0.8453022 | 29.23397 | 30.45605 | 27.73035 | 25.74457 | 31.5 | 33.5
7.55 | 0.950639011 | 0.8424878 | 29.28336 | 30.50587 | 27.8379 | 25.70082 | 31.5 | 33.44
7.56 | 0.958979085 | 0.8396057 | 29.33245 | 30.55537 | 28.1292 | 25.65447 | 31.5 | 33.44
7.57 | 0.97097737 | 0.8382395 | 29.38123 | 30.60456 | 28.52851 | 25.65395 | 31.5 | 33.44
7.58 | 0.969833872 | 0.8396983 | 29.42972 | 30.65344 | 28.54194 | 25.73964 | 31.5 | 33.44
7.59 | 0.952261514 | 0.8406005 | 29.47791 | 30.702 | 28.07067 | 25.80812 | 31.5 | 33.44
7.6 | 0.947559606 | 0.8416135 | 29.52579 | 30.75025 | 27.97745 | 25.87983 | 31.5 | 33.44
7.61 | 0.957853495 | 0.844772 | 29.57338 | 30.79819 | 28.32696 | 26.01745 | 31.5 | 33.5
7.62 | 0.96644397 | 0.8440971 | 29.62066 | 30.84581 | 28.62671 | 26.03686 | 31.56 | 33.5
7.63 | 0.96668601 | 0.8403781 | 29.66765 | 30.89312 | 28.6793 | 25.9619 | 31.5 | 33.5
7.64 | 0.96449718 | 0.8389547 | 29.71434 | 30.94012 | 28.65939 | 25.95736 | 31.56 | 33.44
7.65 | 0.964694916 | 0.8419308 | 29.76072 | 30.9868 | 28.71002 | 26.08874 | 31.5 | 33.5
7.66 | 0.961029473 | 0.8454158 | 29.80681 | 31.03317 | 28.64522 | 26.23593 | 31.5 | 33.44
7.67 | 0.950785267 | 0.8484368 | 29.8526 | 31.07923 | 28.38341 | 26.36876 | 31.56 | 33.44
7.68 | 0.9436658 | 0.8487154 | 29.89809 | 31.12498 | 28.2138 | 26.41625 | 31.56 | 33.44
7.69 | 0.942607148 | 0.8487135 | 29.94328 | 31.17042 | 28.22475 | 26.45476 | 31.56 | 33.5
7.7 | 0.947017981 | 0.8497958 | 29.98817 | 31.21554 | 28.39934 | 26.52684 | 31.56 | 33.5
7.71 | 0.952900764 | 0.8491194 | 30.03277 | 31.26036 | 28.61825 | 26.54378 | 31.56 | 33.5
7.72 | 0.957600088 | 0.8471275 | 30.07706 | 31.30486 | 28.8018 | 26.51921 | 31.56 | 33.5
7.73 | 0.95996685 | 0.8464969 | 30.12106 | 31.34906 | 28.91522 | 26.53688 | 31.56 | 33.44
7.74 | 0.959181592 | 0.8482769 | 30.16476 | 31.39294 | 28.93349 | 26.62991 | 31.62 | 33.44
7.75 | 0.954488696 | 0.8488855 | 30.20817 | 31.43652 | 28.83336 | 26.686 | 31.56 | 33.44
7.76 | 0.947765299 | 0.8478462 | 30.25128 | 31.47979 | 28.67111 | 26.69002 | 31.62 | 33.44
7.77 | 0.942294508 | 0.8474256 | 30.29409 | 31.52274 | 28.54595 | 26.71318 | 31.56 | 33.44
7.78 | 0.941184432 | 0.8487516 | 30.3366 | 31.56539 | 28.55234 | 26.79118 | 31.56 | 33.44
7.79 | 0.94446826 | 0.8501302 | 30.37882 | 31.60773 | 28.69183 | 26.87069 | 31.56 | 33.5
7.8 | 0.950029358 | 0.8505147 | 30.42074 | 31.64976 | 28.9006 | 26.91859 | 31.56 | 33.5
7.81 | 0.954479535 | 0.8509288 | 30.46237 | 31.69149 | 29.07571 | 26.9672 | 31.62 | 33.5
7.82 | 0.953260424 | 0.8534806 | 30.5037 | 31.73291 | 29.07797 | 27.08342 | 31.62 | 33.44
7.83 | 0.953467335 | 0.8559261 | 30.54474 | 31.77402 | 29.12341 | 27.19621 | 31.62 | 33.44
7.84 | 0.955139076 | 0.8545664 | 30.58548 | 31.81482 | 29.21339 | 27.18788 | 31.62 | 33.5
7.85 | 0.953246825 | 0.8497687 | 30.62593 | 31.85532 | 29.19407 | 27.06966 | 31.69 | 33.44
7.86 | 0.952730867 | 0.845362 | 30.66608 | 31.89551 | 29.21652 | 26.96326 | 31.69 | 33.44
7.87 | 0.958565294 | 0.8445666 | 30.70594 | 31.9354 | 29.43365 | 26.97157 | 31.62 | 33.44
7.88 | 0.9657961 | 0.8463458 | 30.74551 | 31.97499 | 29.6939 | 27.0619 | 31.62 | 33.5
7.89 | 0.959601677 | 0.8477878 | 30.78479 | 32.01427 | 29.54113 | 27.1413 | 31.62 | 33.5
7.9 | 0.955268762 | 0.8506921 | 30.82377 | 32.05324 | 29.44499 | 27.26744 | 31.62 | 33.5
7.91 | 0.955302276 | 0.8535374 | 30.86246 | 32.09191 | 29.48298 | 27.39165 | 31.69 | 33.5
7.92 | 0.956669664 | 0.854341 | 30.90086 | 32.13028 | 29.56192 | 27.45022 | 31.69 | 33.5
7.93 | 0.955402774 | 0.8527858 | 30.93897 | 32.16835 | 29.55918 | 27.43271 | 31.75 | 33.44
7.94 | 0.950022288 | 0.8521559 | 30.97679 | 32.20612 | 29.42864 | 27.44463 | 31.69 | 33.5
7.95 | 0.953284596 | 0.8503727 | 31.01432 | 32.24358 | 29.56547 | 27.41906 | 31.75 | 33.5
7.96 | 0.963354027 | 0.847491 | 31.05156 | 32.28074 | 29.91364 | 27.35764 | 31.69 | 33.5
7.97 | 0.970407567 | 0.8482005 | 31.08851 | 32.31761 | 30.16852 | 27.41181 | 31.69 | 33.5
7.98 | 0.969751704 | 0.8508275 | 31.12517 | 32.35417 | 30.18369 | 27.52782 | 31.75 | 33.5
7.99 | 0.961559055 | 0.850054 | 31.16154 | 32.39043 | 29.96366 | 27.53362 | 31.75 | 33.5
8 | 0.952750167 | 0.843342 | 31.19762 | 32.4264 | 29.72354 | 27.34654 | 31.81 | 33.5
8.01 | 0.944752038 | 0.8434493 | 31.23342 | 32.46207 | 29.50784 | 27.38011 | 31.75 | 33.5
8.02 | 0.941271129 | 0.8480657 | 31.26893 | 32.49743 | 29.43254 | 27.55996 | 31.81 | 33.5
8.03 | 0.943341998 | 0.8527333 | 31.30415 | 32.53251 | 29.53052 | 27.74155 | 31.81 | 33.56
8.04 | 0.949077981 | 0.8538828 | 31.33909 | 32.56728 | 29.74324 | 27.80864 | 31.81 | 33.56
8.05 | 0.948490774 | 0.8532594 | 31.37374 | 32.60176 | 29.7577 | 27.81776 | 31.81 | 33.56
8.06 | 0.949685838 | 0.8505095 | 31.40811 | 32.63594 | 29.82783 | 27.75718 | 31.81 | 33.56
8.07 | 0.956696286 | 0.8439809 | 31.44219 | 32.66983 | 30.08063 | 27.57271 | 31.81 | 33.56
8.08 | 0.963242421 | 0.8367355 | 31.47599 | 32.70342 | 30.31901 | 27.36412 | 31.81 | 33.56
8.09 | 0.962955839 | 0.8325036 | 31.5095 | 32.73672 | 30.34226 | 27.25344 | 31.87 | 33.56
8.1 | 0.955909004 | 0.83506 | 31.54273 | 32.76973 | 30.15198 | 27.36469 | 31.94 | 33.56
8.11 | 0.955136242 | 0.8398178 | 31.57568 | 32.80244 | 30.15908 | 27.54808 | 31.87 | 33.56
8.12 | 0.956962309 | 0.8437943 | 31.60834 | 32.83486 | 30.24799 | 27.70587 | 31.87 | 33.63
8.13 | 0.957876853 | 0.8464372 | 31.64073 | 32.86699 | 30.30792 | 27.81985 | 31.94 | 33.63
8.14 | 0.954591151 | 0.8478765 | 31.67283 | 32.89883 | 30.23461 | 27.89415 | 31.87 | 33.56
8.15 | 0.952895442 | 0.8481539 | 31.70466 | 32.93038 | 30.21122 | 27.93003 | 31.94 | 33.56
8.16 | 0.955994828 | 0.8483032 | 31.7362 | 32.96164 | 30.33964 | 27.96146 | 31.94 | 33.63
8.17 | 0.959414394 | 0.8482034 | 31.76746 | 32.99261 | 30.47816 | 27.98444 | 31.94 | 33.63
8.18 | 0.960678042 | 0.8478435 | 31.79845 | 33.02329 | 30.54807 | 27.99858 | 31.94 | 33.56
8.19 | 0.958206928 | 0.8473479 | 31.82916 | 33.05368 | 30.49892 | 28.00797 | 32 | 33.56
8.2 | 0.953870068 | 0.8467226 | 31.85959 | 33.08378 | 30.38991 | 28.01279 | 32 | 33.56
8.21 | 0.951930657 | 0.847069 | 31.88974 | 33.1136 | 30.35682 | 28.04951 | 31.94 | 33.56
8.22 | 0.953555224 | 0.8485563 | 31.91962 | 33.14313 | 30.43712 | 28.12382 | 32 | 33.56
8.23 | 0.959433017 | 0.851175 | 31.94922 | 33.17238 | 30.65313 | 28.2355 | 32 | 33.56
8.24 | 0.958533543 | 0.8510714 | 31.97854 | 33.20134 | 30.6525 | 28.25671 | 32 | 33.56
8.25 | 0.953447465 | 0.8507703 | 32.00759 | 33.23002 | 30.51756 | 28.27112 | 32 | 33.56
8.26 | 0.948433619 | 0.8516872 | 32.03637 | 33.25842 | 30.38437 | 28.32577 | 32.06 | 33.56
8.27 | 0.946663129 | 0.8545742 | 32.06487 | 33.28653 | 30.35463 | 28.44581 | 32 | 33.56
8.28 | 0.945418176 | 0.8546756 | 32.0931 | 33.31436 | 30.3414 | 28.47297 | 32.06 | 33.56
8.29 | 0.943645478 | 0.849382 | 32.12106 | 33.34191 | 30.31089 | 28.32002 | 32.06 | 33.56
8.3 | 0.942249221 | 0.8447672 | 32.14874 | 33.36918 | 30.29213 | 28.18919 | 32.06 | 33.63
8.31 | 0.942016274 | 0.8443039 | 32.17616 | 33.39617 | 30.31047 | 28.19651 | 32.06 | 33.56
8.32 | 0.945756338 | 0.8493715 | 32.20331 | 33.42287 | 30.45648 | 28.38844 | 32.06 | 33.56
8.33 | 0.953484224 | 0.8484707 | 32.23018 | 33.4493 | 30.73097 | 28.38076 | 32.06 | 33.56
8.34 | 0.958923745 | 0.8450473 | 32.25679 | 33.47546 | 30.9318 | 28.28834 | 32.06 | 33.56
8.35 | 0.959148551 | 0.841206 | 32.28312 | 33.50133 | 30.96431 | 28.18152 | 32.06 | 33.56
8.36 | 0.958117982 | 0.8420731 | 32.30919 | 33.52693 | 30.95602 | 28.23212 | 32.13 | 33.56
8.37 | 0.960297525 | 0.8434455 | 32.335 | 33.55225 | 31.05122 | 28.2995 | 32.13 | 33.5
8.38 | 0.960951404 | 0.8468046 | 32.36053 | 33.5773 | 31.0969 | 28.43341 | 32.13 | 33.56
8.39 | 0.957021193 | 0.8531334 | 32.3858 | 33.60207 | 30.9939 | 28.66705 | 32.06 | 33.56
8.4 | 0.954456426 | 0.857215 | 32.41081 | 33.62657 | 30.93471 | 28.8252 | 32.13 | 33.56
8.41 | 0.95053903 | 0.8543596 | 32.43555 | 33.6508 | 30.83126 | 28.74988 | 32.13 | 33.56
8.42 | 0.945006532 | 0.8471531 | 32.46003 | 33.67475 | 30.67494 | 28.52767 | 32.13 | 33.56
8.43 | 0.937282604 | 0.838147 | 32.48424 | 33.69843 | 30.44691 | 28.24424 | 32.19 | 33.56
8.44 | 0.938021446 | 0.8348433 | 32.50819 | 33.72184 | 30.49338 | 28.15246 | 32.19 | 33.56
8.45 | 0.944030859 | 0.8370507 | 32.53188 | 33.74498 | 30.7111 | 28.24626 | 32.13 | 33.56
8.46 | 0.954273511 | 0.843556 | 32.55531 | 33.76786 | 31.06667 | 28.48508 | 32.13 | 33.56
8.47 | 0.966944492 | 0.8510238 | 32.57848 | 33.79046 | 31.50158 | 28.75649 | 32.19 | 33.56
8.48 | 0.97136101 | 0.8523606 | 32.60139 | 33.81279 | 31.66771 | 28.82069 | 32.19 | 33.56
8.49 | 0.969619264 | 0.850839 | 32.62403 | 33.83486 | 31.63289 | 28.78802 | 32.19 | 33.56
8.5 | 0.962074761 | 0.8476012 | 32.64643 | 33.85666 | 31.4083 | 28.69695 | 32.13 | 33.56
8.51 | 0.957566725 | 0.8521931 | 32.66856 | 33.8782 | 31.28232 | 28.87077 | 32.13 | 33.56
8.52 | 0.95243996 | 0.8582745 | 32.69043 | 33.89947 | 31.13568 | 29.09505 | 32.13 | 33.5
8.53 | 0.946257217 | 0.862798 | 32.71205 | 33.92048 | 30.95402 | 29.26652 | 32.19 | 33.56
8.54 | 0.937664918 | 0.8584986 | 32.73342 | 33.94122 | 30.69298 | 29.13849 | 32.19 | 33.56
8.55 | 0.937799882 | 0.8479937 | 32.75453 | 33.9617 | 30.71719 | 28.79931 | 32.25 | 33.56
8.56 | 0.942752812 | 0.837434 | 32.77538 | 33.98192 | 30.89908 | 28.45762 | 32.19 | 33.56
8.57 | 0.951863844 | 0.82888 | 32.79598 | 34.00188 | 31.21731 | 28.18348 | 32.25 | 33.5
8.58 | 0.957702655 | 0.8294081 | 32.81633 | 34.02158 | 31.42829 | 28.21777 | 32.19 | 33.56
8.59 | 0.961762149 | 0.833038 | 32.83643 | 34.04101 | 31.58083 | 28.35746 | 32.25 | 33.5
8.6 | 0.963161847 | 0.8380733 | 32.85627 | 34.06019 | 31.64591 | 28.54494 | 32.25 | 33.56
8.61 | 0.956783591 | 0.8381831 | 32.87587 | 34.07911 | 31.45509 | 28.56454 | 32.19 | 33.56
8.62 | 0.946866557 | 0.8349405 | 32.89521 | 34.09778 | 31.14738 | 28.46961 | 32.19 | 33.56
8.63 | 0.938770396 | 0.8316799 | 32.91431 | 34.11619 | 30.89898 | 28.37374 | 32.19 | 33.56
8.64 | 0.938647474 | 0.8316304 | 32.93316 | 34.13434 | 30.91262 | 28.38715 | 32.19 | 33.56
8.65 | 0.941699943 | 0.8350333 | 32.95176 | 34.15223 | 31.03067 | 28.51825 | 32.25 | 33.56
8.66 | 0.944845666 | 0.8383847 | 32.97011 | 34.16988 | 31.15166 | 28.6475 | 32.19 | 33.56
8.67 | 0.947298533 | 0.840759 | 32.98821 | 34.18727 | 31.24969 | 28.74325 | 32.25 | 33.56
8.68 | 0.950667323 | 0.8377682 | 33.00608 | 34.2044 | 31.3778 | 28.65536 | 32.25 | 33.56
8.69 | 0.951414151 | 0.8340291 | 33.02369 | 34.22129 | 31.41921 | 28.54155 | 32.25 | 33.56
8.7 | 0.949677626 | 0.8299749 | 33.04106 | 34.23792 | 31.37836 | 28.41662 | 32.25 | 33.5
8.71 | 0.950161539 | 0.829583 | 33.05819 | 34.25431 | 31.41062 | 28.41679 | 32.25 | 33.5
8.72 | 0.948358157 | 0.8284007 | 33.07508 | 34.27044 | 31.36702 | 28.38966 | 32.25 | 33.5
8.73 | 0.945088228 | 0.8269041 | 33.09173 | 34.28633 | 31.2746 | 28.3515 | 32.19 | 33.5
8.74 | 0.942877428 | 0.8271872 | 33.10813 | 34.30197 | 31.21691 | 28.37415 | 32.25 | 33.5
8.75 | 0.948646197 | 0.8318931 | 33.12429 | 34.31736 | 31.42323 | 28.54838 | 32.25 | 33.5
8.76 | 0.958356736 | 0.8384781 | 33.14022 | 34.3325 | 31.76015 | 28.78705 | 32.25 | 33.56
8.77 | 0.96614205 | 0.842512 | 33.1559 | 34.3474 | 32.03331 | 28.9381 | 32.31 | 33.5
8.78 | 0.967571025 | 0.8426667 | 33.17135 | 34.36206 | 32.09564 | 28.95576 | 32.31 | 33.56
8.79 | 0.963973137 | 0.8418848 | 33.18656 | 34.37647 | 31.99095 | 28.94103 | 32.31 | 33.56
8.8 | 0.951852802 | 0.8443246 | 33.20153 | 34.39064 | 31.60297 | 29.03687 | 32.31 | 33.56
8.81 | 0.946340352 | 0.8442237 | 33.21627 | 34.40457 | 31.4339 | 29.04515 | 32.31 | 33.56
8.82 | 0.94664187 | 0.8418373 | 33.23078 | 34.41825 | 31.45764 | 28.97457 | 32.31 | 33.63
8.83 | 0.95846064 | 0.834838 | 33.24505 | 34.4317 | 31.86407 | 28.74489 | 32.31 | 33.56
8.84 | 0.960320636 | 0.8275702 | 33.25908 | 34.44491 | 31.93938 | 28.50558 | 32.31 | 33.56
8.85 | 0.957766894 | 0.82108 | 33.27288 | 34.45787 | 31.86767 | 28.29267 | 32.31 | 33.63
8.86 | 0.953807971 | 0.8180649 | 33.28646 | 34.4706 | 31.74889 | 28.19919 | 32.31 | 33.56
8.87 | 0.959969956 | 0.8212141 | 33.2998 | 34.48309 | 31.9668 | 28.318 | 32.31 | 33.63
8.88 | 0.968990315 | 0.8264798 | 33.31291 | 34.49535 | 32.27988 | 28.50971 | 32.31 | 33.63
8.89 | 0.970034128 | 0.8286807 | 33.32579 | 34.50737 | 32.32715 | 28.59559 | 32.38 | 33.63
8.9 | 0.965116514 | 0.8315569 | 33.33844 | 34.51915 | 32.17548 | 28.70464 | 32.31 | 33.63
8.91 | 0.956999566 | 0.8351923 | 33.35086 | 34.5307 | 31.91676 | 28.83978 | 32.38 | 33.56
8.92 | 0.948925787 | 0.8416717 | 33.36306 | 34.54202 | 31.65907 | 29.07304 | 32.31 | 33.56
8.93 | 0.938130191 | 0.8408328 | 33.37503 | 34.55311 | 31.31012 | 29.05339 | 32.31 | 33.56
8.94 | 0.925942368 | 0.8345011 | 33.38677 | 34.56396 | 30.91423 | 28.84366 | 32.38 | 33.63
8.95 | 0.923355476 | 0.8209182 | 33.39829 | 34.57459 | 30.8385 | 28.38291 | 32.38 | 33.63
8.96 | 0.925986511 | 0.8112158 | 33.40959 | 34.58498 | 30.93683 | 28.05588 | 32.38 | 33.63
8.97 | 0.933705802 | 0.8052975 | 33.42066 | 34.59515 | 31.20507 | 27.85938 | 32.38 | 33.56
8.98 | 0.934047022 | 0.8101292 | 33.43151 | 34.60508 | 31.2266 | 28.03459 | 32.38 | 33.63
8.99 | 0.93486386 | 0.8160816 | 33.44214 | 34.61479 | 31.26385 | 28.2485 | 32.38 | 33.63
9 | 0.93687979 | 0.8229811 | 33.45255 | 34.62428 | 31.34102 | 28.49513 | 32.31 | 33.63
9.01 | 0.950528754 | 0.8241443 | 33.46273 | 34.63353 | 31.80729 | 28.54303 | 32.38 | 33.56
9.02 | 0.964093797 | 0.8240742 | 33.4727 | 34.64257 | 32.27082 | 28.54805 | 32.38 | 33.63
9.03 | 0.971746525 | 0.8235886 | 33.48245 | 34.65138 | 32.53645 | 28.53848 | 32.38 | 33.63
9.04 | 0.97303426 | 0.8265674 | 33.49198 | 34.65996 | 32.58885 | 28.64879 | 32.38 | 33.63
9.05 | 0.971857676 | 0.8304759 | 33.5013 | 34.66832 | 32.55849 | 28.79121 | 32.44 | 33.63
9.06 | 0.971949472 | 0.8309244 | 33.51039 | 34.67647 | 32.57041 | 28.81352 | 32.44 | 33.63
9.07 | 0.96643812 | 0.831953 | 33.51928 | 34.68439 | 32.39431 | 28.85578 | 32.38 | 33.63
9.08 | 0.956294958 | 0.8334611 | 33.52794 | 34.69209 | 32.0626 | 28.91451 | 32.44 | 33.56
9.09 | 0.948717575 | 0.8359723 | 33.5364 | 34.69957 | 31.81657 | 29.00788 | 32.44 | 33.63
9.1 | 0.944394298 | 0.8355672 | 33.54464 | 34.70684 | 31.67937 | 28.9999 | 32.44 | 33.63
9.11 | 0.9455011 | 0.8300585 | 33.55267 | 34.71388 | 31.72408 | 28.81455 | 32.44 | 33.63
9.12 | 0.947017529 | 0.8250134 | 33.56048 | 34.72071 | 31.78237 | 28.64505 | 32.44 | 33.63
9.13 | 0.948210998 | 0.8206215 | 33.56809 | 34.72733 | 31.82963 | 28.49799 | 32.44 | 33.56
9.14 | 0.947128034 | 0.8188466 | 33.57549 | 34.73373 | 31.80028 | 28.4416 | 32.44 | 33.63
9.15 | 0.94305748 | 0.8197212 | 33.58267 | 34.73991 | 31.67039 | 28.47704 | 32.44 | 33.63
9.16 | 0.936582172 | 0.8227283 | 33.58965 | 34.74589 | 31.45947 | 28.58643 | 32.44 | 33.63
9.17 | 0.933046918 | 0.8295001 | 33.59642 | 34.75165 | 31.34704 | 28.8265 | 32.5 | 33.63
9.18 | 0.928918751 | 0.8342583 | 33.60299 | 34.7572 | 31.21445 | 28.99648 | 32.5 | 33.63
9.19 | 0.923097911 | 0.8341474 | 33.60935 | 34.76254 | 31.02472 | 28.99708 | 32.5 | 33.56
9.2 | 0.91743489 | 0.8353164 | 33.6155 | 34.76766 | 30.84003 | 29.042 | 32.5 | 33.56
9.21 | 0.912737846 | 0.837305 | 33.62145 | 34.77258 | 30.68757 | 29.11526 | 32.5 | 33.56
9.22 | 0.922823398 | 0.8433312 | 33.62719 | 34.7773 | 31.03196 | 29.32878 | 32.5 | 33.56
9.23 | 0.938003872 | 0.844882 | 33.63274 | 34.7818 | 31.54764 | 29.38652 | 32.5 | 33.56
9.24 | 0.960266483 | 0.840212 | 33.63808 | 34.7861 | 32.30152 | 29.2277 | 32.5 | 33.63
9.25 | 0.97003101 | 0.8323282 | 33.64322 | 34.79019 | 32.63496 | 28.95686 | 32.5 | 33.56
9.26 | 0.974113989 | 0.8244375 | 33.64815 | 34.79408 | 32.77714 | 28.68554 | 32.5 | 33.63
9.27 | 0.963788467 | 0.8231642 | 33.65289 | 34.79776 | 32.43427 | 28.64427 | 32.56 | 33.63
9.28 | 0.959145172 | 0.8223086 | 33.65743 | 34.80124 | 32.28236 | 28.61736 | 32.56 | 33.63
9.29 | 0.960982983 | 0.8219295 | 33.66178 | 34.80452 | 32.34839 | 28.60686 | 32.56 | 33.63
9.3 | 0.961870556 | 0.8219649 | 33.66592 | 34.80759 | 32.38226 | 28.61062 | 32.63 | 33.63
9.31 | 0.960727576 | 0.823455 | 33.66987 | 34.81047 | 32.34757 | 28.66486 | 32.63 | 33.63
9.32 | 0.948215624 | 0.8334977 | 33.67362 | 34.81314 | 31.92985 | 29.01667 | 32.56 | 33.63
9.33 | 0.937208173 | 0.8443343 | 33.67718 | 34.81562 | 31.56253 | 29.39602 | 32.63 | 33.63
9.34 | 0.927949291 | 0.8560937 | 33.68054 | 34.8179 | 31.25383 | 29.80739 | 32.63 | 33.63
9.35 | 0.924657738 | 0.8566699 | 33.68371 | 34.81998 | 31.1459 | 29.82923 | 32.63 | 33.63
9.36 | 0.923023504 | 0.8531533 | 33.68669 | 34.82186 | 31.09361 | 29.70839 | 32.63 | 33.56
9.37 | 0.921352757 | 0.8404039 | 33.68947 | 34.82355 | 31.03989 | 29.26585 | 32.63 | 33.63
9.38 | 0.922544198 | 0.8314083 | 33.69207 | 34.82505 | 31.08242 | 28.95383 | 32.69 | 33.56
9.39 | 0.927966626 | 0.8279614 | 33.69447 | 34.82635 | 31.26735 | 28.83487 | 32.69 | 33.56
9.4 | 0.942921034 | 0.8302629 | 33.69669 | 34.82745 | 31.77332 | 28.91594 | 32.69 | 33.63
9.41 | 0.96186177 | 0.8349691 | 33.69872 | 34.82837 | 32.41351 | 29.08061 | 32.75 | 33.63
9.42 | 0.969860691 | 0.8362575 | 33.70055 | 34.82909 | 32.68484 | 29.12609 | 32.75 | 33.56
9.43 | 0.972507677 | 0.8366892 | 33.70221 | 34.82962 | 32.77565 | 29.14157 | 32.75 | 33.63
9.44 | 0.962010204 | 0.835017 | 33.70367 | 34.82996 | 32.42328 | 29.08361 | 32.75 | 33.56
9.45 | 0.949831142 | 0.8329496 | 33.70495 | 34.83011 | 32.01401 | 29.01173 | 32.75 | 33.56
9.46 | 0.936394901 | 0.8305866 | 33.70605 | 34.83008 | 31.56217 | 28.9294 | 32.75 | 33.63
9.47 | 0.928406217 | 0.8318847 | 33.70696 | 34.82985 | 31.29375 | 28.97442 | 32.81 | 33.56
9.48 | 0.922808407 | 0.8343452 | 33.70768 | 34.82944 | 31.10573 | 29.05978 | 32.81 | 33.56
9.49 | 0.927717842 | 0.8405798 | 33.70823 | 34.82885 | 31.27173 | 29.27643 | 32.81 | 33.63
9.5 | 0.932525864 | 0.8451655 | 33.70859 | 34.82807 | 31.43413 | 29.43548 | 32.81 | 33.63
9.51 | 0.937170545 | 0.8470956 | 33.70878 | 34.8271 | 31.59087 | 29.50189 | 32.81 | 33.63
9.52 | 0.935004714 | 0.845055 | 33.70878 | 34.82595 | 31.51787 | 29.42985 | 32.88 | 33.63
9.53 | 0.929018406 | 0.840787 | 33.7086 | 34.82462 | 31.31591 | 29.28009 | 32.81 | 33.63
9.54 | 0.936806356 | 0.8382299 | 33.70825 | 34.82311 | 31.5781 | 29.18977 | 32.88 | 33.63
9.55 | 0.947385194 | 0.8371474 | 33.70771 | 34.82141 | 31.93419 | 29.15066 | 32.88 | 33.63
9.56 | 0.965045299 | 0.8440766 | 33.707 | 34.81954 | 32.52879 | 29.39036 | 32.94 | 33.63
9.57 | 0.97315036 | 0.8488311 | 33.70612 | 34.81749 | 32.80112 | 29.55416 | 32.88 | 33.63
9.58 | 0.965316843 | 0.8499579 | 33.70506 | 34.81525 | 32.53606 | 29.5915 | 32.94 | 33.63
9.59 | 0.957925852 | 0.8450507 | 33.70382 | 34.81284 | 32.28576 | 29.41862 | 32.94 | 33.63
9.6 | 0.950821914 | 0.8362293 | 33.70241 | 34.81026 | 32.04499 | 29.10935 | 32.88 | 33.63
9.61 | 0.952991485 | 0.833705 | 33.70083 | 34.80749 | 32.1166 | 29.01918 | 32.94 | 33.63
9.62 | 0.956546656 | 0.8327527 | 33.69907 | 34.80455 | 32.23474 | 28.98358 | 33 | 33.56
9.63 | 0.950854954 | 0.8374203 | 33.69715 | 34.80144 | 32.0411 | 29.14343 | 32.94 | 33.63
9.64 | 0.94656863 | 0.841145 | 33.69505 | 34.79815 | 31.89468 | 29.27029 | 33 | 33.63
9.65 | 0.946233876 | 0.8422181 | 33.69278 | 34.79469 | 31.88125 | 29.30472 | 33 | 33.63
9.66 | 0.949999992 | 0.8426082 | 33.69034 | 34.79106 | 32.00583 | 29.31523 | 33 | 33.63
9.67 | 0.95843383 | 0.8422208 | 33.68774 | 34.78726 | 32.28747 | 29.29855 | 33 | 33.56
9.68 | 0.96252638 | 0.8406456 | 33.68497 | 34.78328 | 32.42267 | 29.24041 | 33 | 33.63
9.69 | 0.964444811 | 0.8384757 | 33.68203 | 34.77914 | 32.48445 | 29.16146 | 33 | 33.63
9.7 | 0.963535096 | 0.833409 | 33.67892 | 34.77482 | 32.45082 | 28.98165 | 33.06 | 33.63
9.71 | 0.962023636 | 0.8280064 | 33.67565 | 34.77034 | 32.39677 | 28.79007 | 33 | 33.56
9.72 | 0.957543429 | 0.8257518 | 33.67221 | 34.76569 | 32.2426 | 28.70783 | 33 | 33.63
9.73 | 0.952928358 | 0.824004 | 33.66861 | 34.76088 | 32.08377 | 28.6431 | 33.06 | 33.63
9.74 | 0.947839715 | 0.8240359 | 33.66485 | 34.7559 | 31.90888 | 28.64011 | 33.06 | 33.63
9.75 | 0.941641465 | 0.8238248 | 33.66092 | 34.75075 | 31.69652 | 28.62853 | 33.06 | 33.63
9.76 | 0.933730292 | 0.8232388 | 33.65683 | 34.74544 | 31.4264 | 28.60379 | 33.13 | 33.63
9.77 | 0.925318846 | 0.8262518 | 33.65258 | 34.73997 | 31.13937 | 28.70396 | 33.13 | 33.63
9.78 | 0.916510656 | 0.832119 | 33.64817 | 34.73433 | 30.83891 | 28.90309 | 33.13 | 33.63
9.79 | 0.917304673 | 0.8384561 | 33.6436 | 34.72853 | 30.86144 | 29.11835 | 33.13 | 33.63
9.8 | 0.921919317 | 0.8449803 | 33.63888 | 34.72257 | 31.01233 | 29.33989 | 33.13 | 33.63
9.81 | 0.9323435 | 0.8429682 | 33.63399 | 34.71645 | 31.35843 | 29.26486 | 33.13 | 33.63
9.82 | 0.943616897 | 0.8396018 | 33.62895 | 34.71017 | 31.73284 | 29.14272 | 33.13 | 33.63
9.83 | 0.949877336 | 0.8327665 | 33.62375 | 34.70373 | 31.93844 | 28.9001 | 33.19 | 33.63
9.84 | 0.954883372 | 0.8265894 | 33.6184 | 34.69714 | 32.10165 | 28.68028 | 33.19 | 33.63
9.85 | 0.952574365 | 0.8242507 | 33.61289 | 34.69038 | 32.01877 | 28.59357 | 33.19 | 33.63
9.86 | 0.948914098 | 0.8232042 | 33.60722 | 34.68347 | 31.89037 | 28.55158 | 33.13 | 33.63
9.87 | 0.941708088 | 0.8255482 | 33.6014 | 34.6764 | 31.64271 | 28.62704 | 33.13 | 33.63
9.88 | 0.936218704 | 0.8288264 | 33.59543 | 34.66918 | 31.45267 | 28.73473 | 33.19 | 33.69
9.89 | 0.933321852 | 0.8335156 | 33.58931 | 34.66181 | 31.34964 | 28.89116 | 33.19 | 33.63
9.9 | 0.932483749 | 0.8379358 | 33.58304 | 34.65428 | 31.31564 | 29.03806 | 33.25 | 33.69
9.91 | 0.933595123 | 0.8421013 | 33.57661 | 34.6466 | 31.34696 | 29.17594 | 33.25 | 33.63
9.92 | 0.936751671 | 0.8444974 | 33.57004 | 34.63876 | 31.44679 | 29.25235 | 33.25 | 33.63
9.93 | 0.941152762 | 0.8458169 | 33.56332 | 34.63078 | 31.58821 | 29.2913 | 33.25 | 33.69
9.94 | 0.9454541 | 0.843604 | 33.55644 | 34.62264 | 31.72608 | 29.2078 | 33.25 | 33.63
9.95 | 0.949717124 | 0.8400343 | 33.54942 | 34.61436 | 31.86246 | 29.07725 | 33.31 | 33.63
9.96 | 0.952267304 | 0.8361789 | 33.54226 | 34.60593 | 31.9412 | 28.93674 | 33.31 | 33.63
9.97 | 0.954431288 | 0.832259 | 33.53495 | 34.59734 | 32.0068 | 28.79395 | 33.25 | 33.63
9.98 | 0.960169193 | 0.8345055 | 33.52749 | 34.58861 | 32.19206 | 28.86439 | 33.31 | 33.69
9.99 | 0.966294528 | 0.8374205 | 33.51989 | 34.57974 | 32.39008 | 28.95778 | 33.31 | 33.69
10 | 0.971114417 | 0.8418101 | 33.51214 | 34.57072 | 32.54412 | 29.10198 | 33.31 | 33.69
10.01 | 0.975466578 | 0.8459027 | 33.50425 | 34.56155 | 32.68227 | 29.23571 | 33.38 | 33.69
10.02 | 0.97181723 | 0.8441065 | 33.49622 | 34.55224 | 32.5522 | 29.16577 | 33.38 | 33.63
10.03 | 0.967531419 | 0.842252 | 33.48804 | 34.54278 | 32.40073 | 29.09373 | 33.38 | 33.63
10.04 | 0.958410883 | 0.8399548 | 33.47973 | 34.53318 | 32.08733 | 29.00631 | 33.44 | 33.69
10.05 | 0.950429741 | 0.8386752 | 33.47127 | 34.52344 | 31.81209 | 28.95396 | 33.38 | 33.75
10.06 | 0.94790456 | 0.8422685 | 33.46267 | 34.51356 | 31.71942 | 29.06969 | 33.44 | 33.69
10.07 | 0.946984045 | 0.8454722 | 33.45394 | 34.50354 | 31.68034 | 29.17178 | 33.38 | 33.69
10.08 | 0.951698959 | 0.8473077 | 33.44506 | 34.49338 | 31.82963 | 29.2265 | 33.5 | 33.69
10.09 | 0.955008378 | 0.8483985 | 33.43605 | 34.48307 | 31.93171 | 29.25539 | 33.44 | 33.69
10.1 | 0.954377646 | 0.8474018 | 33.4269 | 34.47263 | 31.90189 | 29.21217 | 33.44 | 33.63
10.11 | 0.954206318 | 0.8466349 | 33.41762 | 34.46206 | 31.8873 | 29.17678 | 33.5 | 33.75
10.12 | 0.955124619 | 0.846413 | 33.4082 | 34.45134 | 31.90899 | 29.16006 | 33.5 | 33.69
10.13 | 0.956680852 | 0.8453952 | 33.39865 | 34.44049 | 31.95184 | 29.11583 | 33.56 | 33.69
10.14 | 0.959576966 | 0.842706 | 33.38896 | 34.4295 | 32.03927 | 29.01395 | 33.56 | 33.69
10.15 | 0.961154629 | 0.8414178 | 33.37913 | 34.41838 | 32.08251 | 28.96024 | 33.56 | 33.69
10.16 | 0.960181909 | 0.8428397 | 33.36918 | 34.40712 | 32.04048 | 28.99969 | 33.5 | 33.69
10.17 | 0.959086787 | 0.84567 | 33.35909 | 34.39573 | 31.99426 | 29.08744 | 33.56 | 33.69
10.18 | 0.957765601 | 0.8511014 | 33.34887 | 34.38421 | 31.9404 | 29.26445 | 33.56 | 33.75
10.19 | 0.956143762 | 0.854681 | 33.33852 | 34.37256 | 31.87642 | 29.37757 | 33.63 | 33.75
10.2 | 0.953973069 | 0.8548802 | 33.32804 | 34.36077 | 31.79406 | 29.37434 | 33.63 | 33.75
10.21 | 0.953375686 | 0.854144 | 33.31743 | 34.34885 | 31.76403 | 29.33887 | 33.63 | 33.75
10.22 | 0.955716849 | 0.8516609 | 33.3067 | 34.33681 | 31.83177 | 29.24331 | 33.63 | 33.75
10.23 | 0.958661664 | 0.8503516 | 33.29583 | 34.32463 | 31.91944 | 29.188 | 33.63 | 33.75
10.24 | 0.962801622 | 0.8513662 | 33.28484 | 34.31233 | 32.0467 | 29.21235 | 33.63 | 33.69
10.25 | 0.964731864 | 0.8517679 | 33.27372 | 34.29989 | 32.10022 | 29.21555 | 33.69 | 33.69
10.26 | 0.961845947 | 0.8508336 | 33.26247 | 34.28733 | 31.99338 | 29.17282 | 33.69 | 33.69
10.27 | 0.958237072 | 0.8499236 | 33.2511 | 34.27465 | 31.86244 | 29.13083 | 33.69 | 33.75
10.28 | 0.952818292 | 0.8490745 | 33.23961 | 34.26184 | 31.67131 | 29.09085 | 33.69 | 33.75
10.29 | 0.948706823 | 0.849571 | 33.22799 | 34.2489 | 31.52362 | 29.09687 | 33.69 | 33.75
10.3 | 0.948553117 | 0.8541413 | 33.21625 | 34.23584 | 31.50737 | 29.24224 | 33.75 | 33.75
10.31 | 0.949610715 | 0.858148 | 33.20438 | 34.22265 | 31.53124 | 29.3681 | 33.75 | 33.75
10.32 | 0.95542206 | 0.8599423 | 33.1924 | 34.20935 | 31.71275 | 29.41806 | 33.69 | 33.81
10.33 | 0.960973519 | 0.8612377 | 33.18029 | 34.19592 | 31.88538 | 29.45081 | 33.75 | 33.75
10.34 | 0.96504866 | 0.8596984 | 33.16806 | 34.18236 | 32.00879 | 29.38653 | 33.75 | 33.81
10.35 | 0.968577079 | 0.8582411 | 33.15571 | 34.16869 | 32.11386 | 29.32497 | 33.75 | 33.81
10.36 | 0.966447155 | 0.8576309 | 33.14324 | 34.1549 | 32.03119 | 29.2923 | 33.75 | 33.81
10.37 | 0.964275185 | 0.8570102 | 33.13066 | 34.14099 | 31.94707 | 29.25917 | 33.75 | 33.75
10.38 | 0.959845826 | 0.8558289 | 33.11795 | 34.12696 | 31.78813 | 29.20684 | 33.81 | 33.81
10.39 | 0.955416467 | 0.8546477 | 33.10513 | 34.11281 | 31.62919 | 29.15443 | 33.81 | 33.81
10.4 | 0.953988121 | 0.8537289 | 33.09219 | 34.09854 | 31.56956 | 29.11091 | 33.75 | 33.81
10.41 | 0.952750767 | 0.8528268 | 33.07914 | 34.08416 | 31.51617 | 29.06788 | 33.81 | 33.75
10.42 | 0.953519228 | 0.8553302 | 33.06597 | 34.06966 | 31.52904 | 29.14081 | 33.81 | 33.81
10.43 | 0.954631429 | 0.8584172 | 33.05268 | 34.05504 | 31.55313 | 29.23343 | 33.81 | 33.75
10.44 | 0.953532969 | 0.8595828 | 33.03928 | 34.04031 | 31.50405 | 29.26046 | 33.81 | 33.81
10.45 | 0.951731953 | 0.8601376 | 33.02577 | 34.02547 | 31.43168 | 29.26658 | 33.81 | 33.81
10.46 | 0.951275111 | 0.8579347 | 33.01215 | 34.01051 | 31.40363 | 29.17879 | 33.81 | 33.75
10.47 | 0.951524613 | 0.8542825 | 32.99841 | 33.99544 | 31.3988 | 29.04171 | 33.81 | 33.81
10.48 | 0.953253868 | 0.8524188 | 32.98456 | 33.98025 | 31.44266 | 28.96541 | 33.88 | 33.81
10.49 | 0.956224894 | 0.8520558 | 32.9706 | 33.96496 | 31.52731 | 28.94004 | 33.88 | 33.81
10.5 | 0.958684633 | 0.8522233 | 32.95653 | 33.94955 | 31.59492 | 28.9326 | 33.88 | 33.88
10.51 | 0.960447988 | 0.8531132 | 32.94235 | 33.93404 | 31.63942 | 28.94957 | 33.88 | 33.81
10.52 | 0.961632095 | 0.854485 | 32.92806 | 33.91841 | 31.66468 | 28.98277 | 33.88 | 33.88
10.53 | 0.961427939 | 0.8570115 | 32.91367 | 33.90268 | 31.64412 | 29.05499 | 33.88 | 33.81
10.54 | 0.960597579 | 0.8594303 | 32.89916 | 33.88683 | 31.60286 | 29.12337 | 33.94 | 33.75
10.55 | 0.956399619 | 0.8612694 | 32.88455 | 33.87088 | 31.45077 | 29.17196 | 33.88 | 33.81
10.56 | 0.952214268 | 0.8630601 | 32.86983 | 33.85483 | 31.29913 | 29.21875 | 33.94 | 33.88
10.57 | 0.949220266 | 0.8602821 | 32.85501 | 33.83866 | 31.18664 | 29.11079 | 33.94 | 33.81
10.58 | 0.946226263 | 0.857504 | 32.84008 | 33.82239 | 31.07415 | 29.00284 | 33.94 | 33.88
10.59 | 0.945374913 | 0.85578 | 32.82505 | 33.80602 | 31.03198 | 28.93051 | 33.94 | 33.81
10.6 | 0.944885785 | 0.8542342 | 32.80991 | 33.78954 | 31.00162 | 28.86418 | 33.94 | 33.81
10.61 | 0.943522312 | 0.8553921 | 32.79467 | 33.77295 | 30.9425 | 28.88912 | 33.94 | 33.81
10.62 | 0.941768762 | 0.8577562 | 32.77932 | 33.75627 | 30.87054 | 28.95465 | 33.94 | 33.81
10.63 | 0.940869263 | 0.8603029 | 32.76388 | 33.73948 | 30.82653 | 29.02617 | 34 | 33.81
10.64 | 0.940762123 | 0.8630189 | 32.74833 | 33.72259 | 30.80839 | 29.10323 | 33.94 | 33.88
10.65 | 0.94228261 | 0.8649484 | 32.73268 | 33.7056 | 30.84344 | 29.1536 | 33.94 | 33.81
10.66 | 0.94700453 | 0.8653307 | 32.71693 | 33.6885 | 30.98308 | 29.1517 | 33.94 | 33.81
10.67 | 0.951696083 | 0.8657113 | 32.70108 | 33.67131 | 31.12149 | 29.14963 | 33.94 | 33.81
10.68 | 0.956210551 | 0.8660816 | 32.68513 | 33.65402 | 31.25387 | 29.14712 | 34 | 33.81
10.69 | 0.96072502 | 0.8664519 | 32.66909 | 33.63662 | 31.38601 | 29.14452 | 34 | 33.81
10.7 | 0.959323098 | 0.8651148 | 32.65294 | 33.61913 | 31.32472 | 29.08441 | 34 | 33.81
10.71 | 0.957587984 | 0.8636816 | 32.6367 | 33.60155 | 31.25251 | 29.02104 | 34.06 | 33.88
10.72 | 0.955192401 | 0.8608881 | 32.62036 | 33.58386 | 31.15872 | 28.91195 | 34 | 33.88
10.73 | 0.952562217 | 0.8576113 | 32.60393 | 33.56608 | 31.05727 | 28.78665 | 34 | 33.81
10.74 | 0.952269934 | 0.8565073 | 32.58739 | 33.5482 | 31.032 | 28.73428 | 34.06 | 33.81
10.75 | 0.954136026 | 0.8574092 | 32.57077 | 33.53023 | 31.07694 | 28.74913 | 34.06 | 33.81
10.76 | 0.956278549 | 0.8587512 | 32.55405 | 33.51216 | 31.13074 | 28.77861 | 34.06 | 33.81
10.77 | 0.959088653 | 0.861156 | 32.53723 | 33.494 | 31.20609 | 28.84356 | 34.06 | 33.88
10.78 | 0.96177778 | 0.8635186 | 32.52033 | 33.47575 | 31.27733 | 28.90693 | 34.06 | 33.88
10.79 | 0.962444024 | 0.8651741 | 32.50332 | 33.4574 | 31.28263 | 28.94648 | 34.06 | 33.88
10.8 | 0.963110269 | 0.8668296 | 32.48623 | 33.43896 | 31.28782 | 28.98588 | 34.06 | 33.88
10.81 | 0.96114661 | 0.8668283 | 32.46905 | 33.42043 | 31.20752 | 28.96977 | 34.06 | 33.88
10.82 | 0.958568919 | 0.8664401 | 32.45177 | 33.40181 | 31.10726 | 28.94066 | 34.13 | 33.88
10.83 | 0.954796131 | 0.8644342 | 32.43441 | 33.38309 | 30.96825 | 28.85749 | 34.13 | 33.88
10.84 | 0.950067519 | 0.8611346 | 32.41695 | 33.36429 | 30.79829 | 28.73114 | 34.13 | 33.88
10.85 | 0.94592973 | 0.8582965 | 32.39941 | 33.3454 | 30.64756 | 28.62024 | 34.19 | 33.81
10.86 | 0.943230785 | 0.8565825 | 32.38177 | 33.32642 | 30.54348 | 28.54683 | 34.19 | 33.81
10.87 | 0.940541119 | 0.8548632 | 32.36405 | 33.30735 | 30.43972 | 28.47323 | 34.13 | 33.88
10.88 | 0.93838571 | 0.8528337 | 32.34624 | 33.28819 | 30.35325 | 28.38929 | 34.19 | 33.88
10.89 | 0.936230302 | 0.8508041 | 32.32834 | 33.26895 | 30.26678 | 28.30536 | 34.19 | 33.88
10.9 | 0.935382548 | 0.8499951 | 32.31036 | 33.24962 | 30.22255 | 28.26201 | 34.19 | 33.88
10.91 | 0.935009916 | 0.8496296 | 32.29229 | 33.2302 | 30.19361 | 28.23336 | 34.19 | 33.88
10.92 | 0.936609594 | 0.8498283 | 32.27414 | 33.2107 | 30.22827 | 28.22339 | 34.25 | 33.88
10.93 | 0.940716427 | 0.8507441 | 32.2559 | 33.19111 | 30.34365 | 28.23714 | 34.19 | 33.88
10.94 | 0.944494744 | 0.8513758 | 32.23757 | 33.17144 | 30.44822 | 28.24136 | 34.25 | 33.88
10.95 | 0.946211176 | 0.8502246 | 32.21917 | 33.15169 | 30.48614 | 28.18638 | 34.25 | 33.88
10.96 | 0.947927608 | 0.8490734 | 32.20068 | 33.13185 | 30.52391 | 28.13137 | 34.25 | 33.88
10.97 | 0.948364147 | 0.8493283 | 32.1821 | 33.11193 | 30.52035 | 28.1229 | 34.31 | 33.81
10.98 | 0.948528865 | 0.8498818 | 32.16345 | 33.09193 | 30.50796 | 28.12423 | 34.31 | 33.88
10.99 | 0.949745886 | 0.8504779 | 32.14471 | 33.07184 | 30.52931 | 28.12687 | 34.25 | 33.88
11 | 0.952005069 | 0.8511162 | 32.12589 | 33.05168 | 30.58401 | 28.13082 | 34.31 | 33.88
11.01 | 0.953735052 | 0.8517524 | 32.10699 | 33.03144 | 30.62156 | 28.1346 | 34.31 | 33.88
11.02 | 0.952884114 | 0.8523784 | 32.08801 | 33.01111 | 30.57616 | 28.13796 | 34.31 | 33.88
11.03 | 0.952033176 | 0.8530045 | 32.06896 | 32.99071 | 30.53071 | 28.14122 | 34.31 | 33.88
11.04 | 0.951008432 | 0.8529399 | 32.04982 | 32.97023 | 30.47965 | 28.12162 | 34.31 | 33.88
11.05 | 0.949947574 | 0.8527319 | 32.0306 | 32.94967 | 30.42739 | 28.09723 | 34.31 | 33.88
11.06 | 0.951259868 | 0.8524008 | 32.01131 | 32.92903 | 30.45107 | 28.06873 | 34.38 | 33.94
11.07 | 0.955186887 | 0.851934 | 31.99194 | 32.90831 | 30.55828 | 28.03571 | 34.38 | 33.94
11.08 | 0.95883478 | 0.8517104 | 31.97249 | 32.88752 | 30.65634 | 28.01064 | 34.31 | 33.94
11.09 | 0.960303666 | 0.8533845 | 31.95297 | 32.86665 | 30.68455 | 28.04789 | 34.38 | 33.88
11.1 | 0.961772552 | 0.8550585 | 31.93337 | 32.84571 | 30.71264 | 28.08501 | 34.44 | 33.88
11.11 | 0.958515024 | 0.8567651 | 31.91369 | 32.82469 | 30.58975 | 28.12305 | 34.38 | 33.88
11.12 | 0.953607244 | 0.8584829 | 31.89394 | 32.8036 | 30.4143 | 28.16133 | 34.38 | 33.94
11.13 | 0.950367654 | 0.8594752 | 31.87412 | 32.78244 | 30.29213 | 28.17569 | 34.44 | 33.94
11.14 | 0.950110853 | 0.8591702 | 31.85422 | 32.7612 | 30.26504 | 28.14744 | 34.38 | 33.94
11.15 | 0.949854052 | 0.8588651 | 31.83425 | 32.73988 | 30.23789 | 28.11914 | 34.44 | 33.94
11.16 | 0.952323731 | 0.8581291 | 31.81421 | 32.7185 | 30.29742 | 28.07669 | 34.44 | 33.94
11.17 | 0.954889671 | 0.8573778 | 31.79409 | 32.69704 | 30.35985 | 28.03372 | 34.44 | 33.94
11.18 | 0.953628807 | 0.8568713 | 31.7739 | 32.67551 | 30.30051 | 27.99871 | 34.44 | 34
11.19 | 0.949395255 | 0.8565548 | 31.75364 | 32.65392 | 30.14676 | 27.96987 | 34.44 | 33.94
11.2 | 0.945557965 | 0.8559829 | 31.73331 | 32.63225 | 30.00569 | 27.93265 | 34.44 | 33.94
11.21 | 0.943977907 | 0.8539567 | 31.71291 | 32.61051 | 29.93629 | 27.84796 | 34.5 | 33.94
11.22 | 0.942397849 | 0.8519304 | 31.69245 | 32.5887 | 29.86689 | 27.76331 | 34.5 | 33.94
11.23 | 0.944269725 | 0.8521124 | 31.67191 | 32.56682 | 29.90682 | 27.7506 | 34.5 | 34
11.24 | 0.947448219 | 0.8531303 | 31.6513 | 32.54488 | 29.98797 | 27.76502 | 34.5 | 33.94
11.25 | 0.94982121 | 0.8544714 | 31.63062 | 32.52287 | 30.04344 | 27.78986 | 34.5 | 33.94
11.26 | 0.95023148 | 0.8565999 | 31.60988 | 32.50079 | 30.0367 | 27.84017 | 34.5 | 33.94
11.27 | 0.950641749 | 0.8587284 | 31.58907 | 32.47864 | 30.02989 | 27.89033 | 34.56 | 33.94
11.28 | 0.951514328 | 0.8578308 | 31.56819 | 32.45643 | 30.03759 | 27.84212 | 34.5 | 34
11.29 | 0.952471086 | 0.8563822 | 31.54725 | 32.43415 | 30.04784 | 27.77603 | 34.56 | 33.94
11.3 | 0.954922911 | 0.8554916 | 31.52624 | 32.41181 | 30.10513 | 27.72803 | 34.56 | 34
11.31 | 0.959710336 | 0.8554727 | 31.50516 | 32.3894 | 30.23583 | 27.70825 | 34.56 | 34
11.32 | 0.964497762 | 0.8554539 | 31.48402 | 32.36693 | 30.36627 | 27.68841 | 34.56 | 34
11.33 | 0.966627171 | 0.8539097 | 31.46282 | 32.34439 | 30.41281 | 27.61919 | 34.56 | 34.06
11.34 | 0.968537621 | 0.8522399 | 31.44155 | 32.32179 | 30.45232 | 27.54592 | 34.56 | 34.06
11.35 | 0.967954291 | 0.8493386 | 31.42022 | 32.29913 | 30.41333 | 27.43289 | 34.56 | 34
11.36 | 0.96428209 | 0.8449119 | 31.39882 | 32.2764 | 30.27732 | 27.27072 | 34.56 | 34
11.37 | 0.960609888 | 0.8404852 | 31.37736 | 32.25361 | 30.14141 | 27.10869 | 34.63 | 34
11.38 | 0.958967929 | 0.8409495 | 31.35585 | 32.23077 | 30.06925 | 27.10445 | 34.69 | 34
11.39 | 0.957413551 | 0.8416248 | 31.33426 | 32.20786 | 29.99985 | 27.10693 | 34.63 | 34.06
11.4 | 0.957121882 | 0.8433881 | 31.31262 | 32.18489 | 29.97 | 27.14435 | 34.63 | 34.06
11.41 | 0.95831459 | 0.8464306 | 31.29092 | 32.16186 | 29.98654 | 27.22278 | 34.69 | 34.13
11.42 | 0.959507298 | 0.8494731 | 31.26916 | 32.13877 | 30.00298 | 27.30102 | 34.63 | 34.06
11.43 | 0.957979266 | 0.8486381 | 31.24733 | 32.11562 | 29.9343 | 27.25454 | 34.63 | 34.06
11.44 | 0.956306992 | 0.8475976 | 31.22545 | 32.09241 | 29.86112 | 27.20145 | 34.69 | 34.06
11.45 | 0.953787979 | 0.8464784 | 31.20351 | 32.06915 | 29.76153 | 27.14584 | 34.69 | 34.06
11.46 | 0.950139978 | 0.8452544 | 31.18151 | 32.04583 | 29.6268 | 27.08688 | 34.69 | 34.13
11.47 | 0.946491978 | 0.8440304 | 31.15945 | 32.02245 | 29.49217 | 27.02792 | 34.69 | 34.13
11.48 | 0.946780138 | 0.8456682 | 31.13734 | 31.99901 | 29.48021 | 27.06055 | 34.69 | 34.06
11.49 | 0.947523541 | 0.847637 | 31.11517 | 31.97552 | 29.48235 | 27.10363 | 34.69 | 34.06
11.5 | 0.949000925 | 0.8496875 | 31.09294 | 31.95197 | 29.50723 | 27.14919 | 34.75 | 34.06
11.51 | 0.951824384 | 0.8518877 | 31.07065 | 31.92837 | 29.57381 | 27.19938 | 34.75 | 34.13
11.52 | 0.954647843 | 0.8540878 | 31.04831 | 31.90471 | 29.64021 | 27.24942 | 34.75 | 34.13
11.53 | 0.955270942 | 0.8540472 | 31.02592 | 31.88099 | 29.63816 | 27.22787 | 34.75 | 34.13
11.54 | 0.955337385 | 0.8534397 | 31.00347 | 31.85723 | 29.61877 | 27.18822 | 34.75 | 34.13
11.55 | 0.955566514 | 0.8527938 | 30.98096 | 31.83341 | 29.60437 | 27.14733 | 34.75 | 34.13
11.56 | 0.956334361 | 0.8520211 | 30.9584 | 31.80953 | 29.60659 | 27.10239 | 34.75 | 34.13
11.57 | 0.957102208 | 0.8512483 | 30.93579 | 31.78561 | 29.60871 | 27.05744 | 34.81 | 34.13
11.58 | 0.958511755 | 0.8527659 | 30.91313 | 31.76163 | 29.63059 | 27.08523 | 34.75 | 34.13
11.59 | 0.960260291 | 0.8554934 | 30.89041 | 31.7376 | 29.66283 | 27.1513 | 34.81 | 34.13
11.6 | 0.961881823 | 0.8581122 | 30.86764 | 31.71351 | 29.69102 | 27.21375 | 34.81 | 34.13
11.61 | 0.961682331 | 0.8591729 | 30.84481 | 31.68938 | 29.66291 | 27.22666 | 34.81 | 34.13
11.62 | 0.961482839 | 0.8602337 | 30.82194 | 31.6652 | 29.63477 | 27.23947 | 34.81 | 34.19
11.63 | 0.960786229 | 0.8599847 | 30.79902 | 31.64096 | 29.59127 | 27.21074 | 34.88 | 34.19
11.64 | 0.959516391 | 0.8582255 | 30.77604 | 31.61668 | 29.53011 | 27.13424 | 34.81 | 34.19
11.65 | 0.958246553 | 0.8564662 | 30.75301 | 31.59235 | 29.46897 | 27.05778 | 34.88 | 34.19
11.66 | 0.960428797 | 0.8561628 | 30.72994 | 31.56797 | 29.51392 | 27.02732 | 34.88 | 34.19
11.67 | 0.963210672 | 0.8561124 | 30.70681 | 31.54354 | 29.57713 | 27.00481 | 34.94 | 34.13
11.68 | 0.9658841 | 0.8563993 | 30.68364 | 31.51906 | 29.63684 | 26.9929 | 34.88 | 34.19
11.69 | 0.968189915 | 0.8578298 | 30.66042 | 31.49453 | 29.68511 | 27.01695 | 34.94 | 34.19
11.7 | 0.970495729 | 0.8592604 | 30.63715 | 31.46996 | 29.73322 | 27.04089 | 34.94 | 34.19
11.71 | 0.969263694 | 0.8607468 | 30.61383 | 31.44534 | 29.67287 | 27.06647 | 34.88 | 34.19
11.72 | 0.965590826 | 0.8622715 | 30.59046 | 31.42067 | 29.53787 | 27.09315 | 34.94 | 34.19
11.73 | 0.961917958 | 0.8637963 | 30.56705 | 31.39596 | 29.403 | 27.11972 | 35 | 34.25
11.74 | 0.958117887 | 0.8644732 | 30.54359 | 31.37121 | 29.26436 | 27.11957 | 35 | 34.25
11.75 | 0.954310235 | 0.8650995 | 30.52009 | 31.3464 | 29.12563 | 27.11776 | 35.13 | 34.19
11.76 | 0.95188675 | 0.8649559 | 30.49654 | 31.32156 | 29.02925 | 27.09176 | 35.13 | 34.19
11.77 | 0.952956875 | 0.8628689 | 30.47294 | 31.29667 | 29.0394 | 27.00492 | 35.13 | 34.19
11.78 | 0.954027001 | 0.8607819 | 30.4493 | 31.27173 | 29.04946 | 26.91814 | 35.13 | 34.19
11.79 | 0.957795658 | 0.8577949 | 30.42562 | 31.24675 | 29.14152 | 26.80331 | 35.13 | 34.19
11.8 | 0.9632774 | 0.8542367 | 30.40189 | 31.22173 | 29.28545 | 26.67075 | 35.13 | 34.19
11.81 | 0.968759142 | 0.8506784 | 30.37811 | 31.19667 | 29.42908 | 26.53833 | 35.13 | 34.19
11.82 | 0.969669128 | 0.8505322 | 30.3543 | 31.17156 | 29.43362 | 26.51242 | 35.19 | 34.25
11.83 | 0.97022139 | 0.850653 | 30.33044 | 31.14641 | 29.42724 | 26.49479 | 35.13 | 34.19
11.84 | 0.9695709 | 0.8519451 | 30.30654 | 31.12122 | 29.38434 | 26.51357 | 35.13 | 34.19
11.85 | 0.964914622 | 0.8571382 | 30.28259 | 31.09599 | 29.22012 | 26.65356 | 35.19 | 34.19
11.86 | 0.960258343 | 0.8623313 | 30.25861 | 31.07072 | 29.05608 | 26.79325 | 35.25 | 34.19
11.87 | 0.957164805 | 0.867343 | 30.23458 | 31.04541 | 28.93947 | 26.92702 | 35.19 | 34.19
11.88 | 0.955501908 | 0.8721886 | 30.21051 | 31.02005 | 28.8662 | 27.05534 | 35.25 | 34.25
11.89 | 0.953839011 | 0.8770342 | 30.1864 | 30.99466 | 28.79297 | 27.18338 | 35.25 | 34.19
11.9 | 0.953662718 | 0.8786647 | 30.16225 | 30.96923 | 28.76461 | 27.21157 | 35.25 | 34.19
11.91 | 0.953856253 | 0.8794955 | 30.13806 | 30.94376 | 28.74738 | 27.2149 | 35.31 | 34.25
11.92 | 0.953881838 | 0.8800893 | 30.11383 | 30.91825 | 28.72504 | 27.21082 | 35.31 | 34.19
11.93 | 0.951568437 | 0.8773822 | 30.08956 | 30.89271 | 28.63228 | 27.10471 | 35.31 | 34.19
11.94 | 0.949255037 | 0.8746752 | 30.06526 | 30.86712 | 28.5396 | 26.99871 | 35.31 | 34.19
11.95 | 0.947585242 | 0.8718105 | 30.04091 | 30.8415 | 28.46633 | 26.88795 | 35.38 | 34.19
11.96 | 0.94727931 | 0.8686117 | 30.01653 | 30.81585 | 28.43404 | 26.767 | 35.38 | 34.25
11.97 | 0.946973379 | 0.8654129 | 29.99211 | 30.79015 | 28.40173 | 26.64619 | 35.38 | 34.25
11.98 | 0.949801435 | 0.8639687 | 29.96765 | 30.76442 | 28.46332 | 26.5795 | 35.38 | 34.19
11.99 | 0.95507666 | 0.8638946 | 29.94315 | 30.73865 | 28.59801 | 26.55496 | 35.38 | 34.25
12 | 0.960351885 | 0.8638204 | 29.91862 | 30.71285 | 28.7324 | 26.53039 | 35.38 | 34.25
12.01 | 0.96201861 | 0.8647217 | 29.89405 | 30.68701 | 28.75864 | 26.53573 | 35.44 | 34.25
12.02 | 0.962724274 | 0.8658828 | 29.86945 | 30.66114 | 28.75604 | 26.54896 | 35.38 | 34.25
12.03 | 0.963417265 | 0.8670348 | 29.84481 | 30.63524 | 28.753 | 26.56182 | 35.44 | 34.25
12.04 | 0.961573546 | 0.8663726 | 29.82013 | 30.6093 | 28.67425 | 26.51906 | 35.44 | 34.25
12.05 | 0.959729828 | 0.8657105 | 29.79542 | 30.58332 | 28.59556 | 26.4763 | 35.44 | 34.25
12.06 | 0.957876238 | 0.8650041 | 29.77068 | 30.55732 | 28.51663 | 26.4322 | 35.5 | 34.25
12.07 | 0.955984903 | 0.8641287 | 29.7459 | 30.53127 | 28.43663 | 26.38295 | 35.5 | 34.25
12.08 | 0.954093568 | 0.8632534 | 29.72109 | 30.5052 | 28.3567 | 26.33372 | 35.56 | 34.25
12.09 | 0.951781788 | 0.8627006 | 29.69624 | 30.4791 | 28.26434 | 26.29433 | 35.56 | 34.25
12.1 | 0.948830334 | 0.8626385 | 29.67136 | 30.45296 | 28.15309 | 26.26989 | 35.56 | 34.25
12.11 | 0.945878881 | 0.8625764 | 29.64645 | 30.42679 | 28.04195 | 26.24543 | 35.56 | 34.25
12.12 | 0.947906242 | 0.8627557 | 29.62151 | 30.40059 | 28.07841 | 26.22828 | 35.56 | 34.25
12.13 | 0.953647416 | 0.8631152 | 29.59653 | 30.37436 | 28.22465 | 26.21657 | 35.56 | 34.25
12.14 | 0.95938859 | 0.8634747 | 29.57152 | 30.3481 | 28.37058 | 26.20481 | 35.56 | 34.31
12.15 | 0.966015289 | 0.8643977 | 29.54648 | 30.32181 | 28.54235 | 26.2101 | 35.63 | 34.31
12.16 | 0.972960117 | 0.8655232 | 29.52141 | 30.29549 | 28.72315 | 26.22145 | 35.63 | 34.25
12.17 | 0.979904946 | 0.8666486 | 29.49631 | 30.26914 | 28.90358 | 26.23271 | 35.63 | 34.25
12.18 | 0.979834193 | 0.8673655 | 29.47117 | 30.24276 | 28.87686 | 26.23152 | 35.63 | 34.25
12.19 | 0.978854599 | 0.8680294 | 29.44601 | 30.21635 | 28.82336 | 26.22868 | 35.69 | 34.31
12.2 | 0.977875817 | 0.8686694 | 29.42082 | 30.18991 | 28.76991 | 26.22505 | 35.69 | 34.25
12.21 | 0.976934009 | 0.8682228 | 29.3956 | 30.16344 | 28.71756 | 26.18859 | 35.63 | 34.31
12.22 | 0.975992201 | 0.8677763 | 29.37035 | 30.13695 | 28.66523 | 26.15213 | 35.63 | 34.31
12.23 | 0.974995337 | 0.8674976 | 29.34507 | 30.11043 | 28.6113 | 26.12073 | 35.69 | 34.31
12.24 | 0.973671739 | 0.8682153 | 29.31976 | 30.08388 | 28.54782 | 26.11929 | 35.69 | 34.31
12.25 | 0.972348142 | 0.868933 | 29.29442 | 30.05731 | 28.48438 | 26.11779 | 35.75 | 34.31
12.26 | 0.969801317 | 0.8696252 | 29.26906 | 30.03071 | 28.38517 | 26.11546 | 35.75 | 34.31
12.27 | 0.963648403 | 0.8702421 | 29.24367 | 30.00408 | 28.18061 | 26.11081 | 35.75 | 34.31
12.28 | 0.95749549 | 0.870859 | 29.21825 | 29.97742 | 27.97634 | 26.10611 | 35.75 | 34.38
12.29 | 0.952992586 | 0.870543 | 29.1928 | 29.95074 | 27.82052 | 26.07341 | 35.75 | 34.31
12.3 | 0.951571846 | 0.8684845 | 29.16733 | 29.92404 | 27.75481 | 25.98857 | 35.75 | 34.31
12.31 | 0.950151106 | 0.866426 | 29.14183 | 29.89731 | 27.68914 | 25.90381 | 35.81 | 34.38
12.32 | 0.951369708 | 0.8649891 | 29.11631 | 29.87056 | 27.70037 | 25.83771 | 35.81 | 34.38
12.33 | 0.956083156 | 0.8643755 | 29.09075 | 29.84378 | 27.81318 | 25.79623 | 35.88 | 34.31
12.34 | 0.960796605 | 0.8637618 | 29.06518 | 29.81697 | 27.92572 | 25.75477 | 35.88 | 34.38
12.35 | 0.963672985 | 0.8643868 | 29.03958 | 29.79015 | 27.98466 | 25.75021 | 35.81 | 34.38
12.36 | 0.964697235 | 0.8662605 | 29.01395 | 29.7633 | 27.98968 | 25.78277 | 35.88 | 34.38
12.37 | 0.965721484 | 0.8681342 | 28.9883 | 29.73643 | 27.99462 | 25.81521 | 35.88 | 34.38
12.38 | 0.964434036 | 0.8689588 | 28.96263 | 29.70953 | 27.93254 | 25.81636 | 35.88 | 34.38
12.39 | 0.961267792 | 0.8689307 | 28.93693 | 29.68261 | 27.81614 | 25.79213 | 35.94 | 34.38
12.4 | 0.958101548 | 0.8689026 | 28.91121 | 29.65567 | 27.69987 | 25.76789 | 35.94 | 34.44
12.41 | 0.955923071 | 0.8684043 | 28.88546 | 29.62871 | 27.61228 | 25.7297 | 35.94 | 34.38
12.42 | 0.95442747 | 0.8675809 | 28.85969 | 29.60173 | 27.54448 | 25.68189 | 35.94 | 34.44
12.43 | 0.952931868 | 0.8667575 | 28.8339 | 29.57472 | 27.47674 | 25.63411 | 35.94 | 34.44
12.44 | 0.952784955 | 0.8677853 | 28.80809 | 29.54769 | 27.44791 | 25.64105 | 35.94 | 34.44
12.45 | 0.953476479 | 0.869964 | 28.78225 | 29.52065 | 27.4432 | 25.6819 | 36 | 34.44
12.46 | 0.954168003 | 0.8721426 | 28.7564 | 29.49358 | 27.43843 | 25.72261 | 35.94 | 34.44
12.47 | 0.953687244 | 0.8734841 | 28.73052 | 29.46649 | 27.39993 | 25.73851 | 36 | 34.5
12.48 | 0.952511321 | 0.8743293 | 28.70462 | 29.43938 | 27.34147 | 25.73972 | 36 | 34.5
12.49 | 0.951335399 | 0.8751744 | 28.6787 | 29.41226 | 27.28306 | 25.74085 | 36 | 34.5
12.5 | 0.951182111 | 0.8746565 | 28.65275 | 29.38511 | 27.25399 | 25.70188 | 36 | 34.44
12.51 | 0.951643872 | 0.8733189 | 28.62679 | 29.35795 | 27.24251 | 25.63885 | 36 | 34.44
12.52 | 0.952105633 | 0.8719813 | 28.60081 | 29.33076 | 27.23099 | 25.57588 | 36.06 | 34.5
12.53 | 0.954002929 | 0.8714999 | 28.57481 | 29.30356 | 27.26045 | 25.53805 | 36.06 | 34.44
12.54 | 0.956831121 | 0.8715738 | 28.54879 | 29.27634 | 27.31637 | 25.51649 | 36.06 | 34.5
12.55 | 0.959659313 | 0.8716476 | 28.52274 | 29.2491 | 27.37212 | 25.49491 | 36.06 | 34.44
12.56 | 0.961967025 | 0.8717305 | 28.49668 | 29.22185 | 27.41287 | 25.47357 | 36.06 | 34.5
12.57 | 0.963888766 | 0.8718202 | 28.47061 | 29.19457 | 27.4425 | 25.45242 | 36.06 | 34.5
12.58 | 0.965810507 | 0.8719098 | 28.44451 | 29.16728 | 27.47201 | 25.43124 | 36.13 | 34.5
12.59 | 0.965813544 | 0.8737922 | 28.41839 | 29.13998 | 27.44687 | 25.46228 | 36.13 | 34.5
12.6 | 0.964094794 | 0.8772835 | 28.39226 | 29.11265 | 27.37283 | 25.54005 | 36.13 | 34.5
12.61 | 0.962376044 | 0.8807747 | 28.36611 | 29.08531 | 27.29886 | 25.61761 | 36.13 | 34.5
12.62 | 0.958484917 | 0.8839727 | 28.33994 | 29.05796 | 27.16341 | 25.68644 | 36.19 | 34.5
12.63 | 0.952095063 | 0.8868332 | 28.31376 | 29.03059 | 26.95739 | 25.74529 | 36.13 | 34.56
12.64 | 0.945705208 | 0.8896937 | 28.28755 | 29.0032 | 26.75169 | 25.80396 | 36.19 | 34.56
12.65 | 0.94019047 | 0.8902956 | 28.26134 | 28.9758 | 26.57104 | 25.79703 | 36.19 | 34.56
12.66 | 0.936055182 | 0.8873374 | 28.2351 | 28.94838 | 26.42961 | 25.68698 | 36.19 | 34.56
12.67 | 0.931919895 | 0.8843791 | 28.20885 | 28.92095 | 26.28839 | 25.57708 | 36.19 | 34.56
12.68 | 0.929491744 | 0.8815072 | 28.18258 | 28.8935 | 26.19548 | 25.46983 | 36.19 | 34.56
12.69 | 0.931120068 | 0.8788402 | 28.1563 | 28.86605 | 26.2169 | 25.36864 | 36.19 | 34.56
12.7 | 0.932748393 | 0.8761733 | 28.13 | 28.83857 | 26.23821 | 25.26759 | 36.25 | 34.56
12.71 | 0.935197926 | 0.8739314 | 28.10369 | 28.81108 | 26.28251 | 25.17891 | 36.25 | 34.56
12.72 | 0.94116955 | 0.8735127 | 28.07736 | 28.78358 | 26.42556 | 25.14283 | 36.25 | 34.56
12.73 | 0.947141173 | 0.873094 | 28.05102 | 28.75607 | 26.56828 | 25.10675 | 36.31 | 34.56
12.74 | 0.952987149 | 0.8728213 | 28.02466 | 28.72855 | 26.70714 | 25.07489 | 36.31 | 34.56
12.75 | 0.957074689 | 0.8745916 | 27.99829 | 28.70101 | 26.79646 | 25.10166 | 36.31 | 34.56
12.76 | 0.96116223 | 0.876362 | 27.97191 | 28.67346 | 26.88554 | 25.12833 | 36.31 | 34.56
12.77 | 0.96524977 | 0.8781323 | 27.94551 | 28.64589 | 26.9744 | 25.15488 | 36.25 | 34.56
12.78 | 0.962290799 | 0.8796738 | 27.9191 | 28.61832 | 26.86629 | 25.17478 | 36.31 | 34.56
12.79 | 0.958792657 | 0.8811977 | 27.89267 | 28.59073 | 26.74329 | 25.19409 | 36.31 | 34.56
12.8 | 0.955294516 | 0.8827217 | 27.86624 | 28.56313 | 26.62046 | 25.2133 | 36.31 | 34.56
12.81 | 0.95068045 | 0.8812007 | 27.83979 | 28.53553 | 26.46674 | 25.14553 | 36.38 | 34.56
12.82 | 0.945743634 | 0.8787991 | 27.81333 | 28.50791 | 26.30428 | 25.05272 | 36.38 | 34.56
12.83 | 0.940806817 | 0.8763975 | 27.78685 | 28.48028 | 26.14206 | 24.96004 | 36.38 | 34.56
12.84 | 0.938982097 | 0.8745385 | 27.76037 | 28.45264 | 26.06649 | 24.88293 | 36.38 | 34.56
12.85 | 0.939174079 | 0.8730311 | 27.73387 | 28.42498 | 26.04693 | 24.8159 | 36.38 | 34.63
12.86 | 0.939366061 | 0.8715237 | 27.70736 | 28.39732 | 26.02736 | 24.74894 | 36.38 | 34.63
12.87 | 0.941868265 | 0.8715787 | 27.68084 | 28.36965 | 26.07171 | 24.72639 | 36.38 | 34.56
12.88 | 0.94753224 | 0.8737721 | 27.65431 | 28.34198 | 26.20335 | 24.76443 | 36.44 | 34.63
12.89 | 0.953196216 | 0.8759654 | 27.62777 | 28.31429 | 26.33469 | 24.80234 | 36.44 | 34.56
12.9 | 0.95862302 | 0.8780352 | 27.60122 | 28.28659 | 26.45916 | 24.83662 | 36.44 | 34.56
12.91 | 0.963217439 | 0.879671 | 27.57466 | 28.25888 | 26.56039 | 24.85852 | 36.5 | 34.56
12.92 | 0.967811859 | 0.8813069 | 27.54808 | 28.23117 | 26.66136 | 24.88032 | 36.5 | 34.56
12.93 | 0.972363763 | 0.8829339 | 27.5215 | 28.20345 | 26.76091 | 24.90178 | 36.5 | 34.63
12.94 | 0.969001018 | 0.8829095 | 27.49491 | 28.17572 | 26.6426 | 24.87661 | 36.5 | 34.56
12.95 | 0.965638274 | 0.8828851 | 27.46831 | 28.14798 | 26.52445 | 24.85143 | 36.56 | 34.63
12.96 | 0.96227553 | 0.8828607 | 27.4417 | 28.12023 | 26.40648 | 24.82625 | 36.5 | 34.63
12.97 | 0.95898246 | 0.8819587 | 27.41508 | 28.09248 | 26.29058 | 24.77641 | 36.56 | 34.69
12.98 | 0.955709867 | 0.8807989 | 27.38846 | 28.06472 | 26.17542 | 24.71937 | 36.56 | 34.56
12.99 | 0.952437274 | 0.8796391 | 27.36182 | 28.03695 | 26.06042 | 24.6624 | 36.56 | 34.63
13 | 0.953338487 | 0.8779119 | 27.33518 | 28.00918 | 26.05968 | 24.58959 | 36.56 | 34.63
13.01 | 0.95802864 | 0.8756697 | 27.30853 | 27.9814 | 26.16235 | 24.50246 | 36.63 | 34.63
13.02 | 0.962718793 | 0.8734274 | 27.28187 | 27.95361 | 26.26477 | 24.41545 | 36.63 | 34.63
13.03 | 0.966676346 | 0.8715139 | 27.2552 | 27.92582 | 26.34696 | 24.33774 | 36.63 | 34.63
13.04 | 0.968539588 | 0.8705399 | 27.22853 | 27.89802 | 26.37191 | 24.28634 | 36.63 | 34.63
13.05 | 0.970402829 | 0.869566 | 27.20185 | 27.87022 | 26.39675 | 24.23499 | 36.63 | 34.63
13.06 | 0.972266071 | 0.8685921 | 27.17516 | 27.84241 | 26.42149 | 24.18369 | 36.69 | 34.63
13.07 | 0.969955334 | 0.8686671 | 27.14846 | 27.81459 | 26.3328 | 24.16162 | 36.69 | 34.56
13.08 | 0.967549347 | 0.8687662 | 27.12176 | 27.78677 | 26.24164 | 24.14021 | 36.63 | 34.63
13.09 | 0.96514336 | 0.8688652 | 27.09506 | 27.75895 | 26.15061 | 24.11879 | 36.69 | 34.63
13.1 | 0.966194897 | 0.8691035 | 27.06834 | 27.73112 | 26.1533 | 24.10122 | 36.69 | 34.63
13.11 | 0.9688761 | 0.8694075 | 27.04162 | 27.70329 | 26.19998 | 24.08545 | 36.75 | 34.69
13.12 | 0.971557304 | 0.8697116 | 27.0149 | 27.67545 | 26.24652 | 24.06966 | 36.75 | 34.63
13.13 | 0.973523353 | 0.8714974 | 26.98817 | 27.64761 | 26.27361 | 24.09482 | 36.75 | 34.63
13.14 | 0.97424479 | 0.8758621 | 26.96143 | 27.61977 | 26.26704 | 24.19111 | 36.75 | 34.63
13.15 | 0.974966226 | 0.8802269 | 26.93469 | 27.59192 | 26.26042 | 24.28715 | 36.75 | 34.69
13.16 | 0.97559111 | 0.8846148 | 26.90795 | 27.56407 | 26.25116 | 24.38359 | 36.75 | 34.69
13.17 | 0.973418022 | 0.8896755 | 26.8812 | 27.53622 | 26.16664 | 24.4983 | 36.75 | 34.69
13.18 | 0.971244935 | 0.8947363 | 26.85444 | 27.50836 | 26.08224 | 24.61273 | 36.75 | 34.69
13.19 | 0.969071847 | 0.899797 | 26.82769 | 27.4805 | 25.99796 | 24.72687 | 36.81 | 34.69
13.2 | 0.969091792 | 0.9017375 | 26.80092 | 27.45264 | 25.97256 | 24.75507 | 36.75 | 34.69
13.21 | 0.970120956 | 0.9022421 | 26.77416 | 27.42477 | 25.97417 | 24.74379 | 36.75 | 34.63
13.22 | 0.971150119 | 0.9027467 | 26.74739 | 27.39691 | 25.97573 | 24.73247 | 36.81 | 34.69
13.23 | 0.971326927 | 0.9031995 | 26.72062 | 27.36904 | 25.95445 | 24.7197 | 36.81 | 34.69
13.24 | 0.969686149 | 0.9035417 | 26.69384 | 27.34117 | 25.88465 | 24.70389 | 36.81 | 34.69
13.25 | 0.968045371 | 0.9038839 | 26.66706 | 27.3133 | 25.81492 | 24.68805 | 36.88 | 34.69
13.26 | 0.966404593 | 0.9042261 | 26.64028 | 27.28543 | 25.74529 | 24.6722 | 36.81 | 34.75
13.27 | 0.963973078 | 0.9023527 | 26.61349 | 27.25755 | 25.65469 | 24.59593 | 36.81 | 34.75
13.28 | 0.96148788 | 0.9003288 | 26.5867 | 27.22968 | 25.56279 | 24.51566 | 36.88 | 34.69
13.29 | 0.959002682 | 0.8983049 | 26.55992 | 27.2018 | 25.47103 | 24.43551 | 36.88 | 34.69
13.3 | 0.957640439 | 0.8944487 | 26.53312 | 27.17393 | 25.40919 | 24.30568 | 36.88 | 34.69
13.31 | 0.957249279 | 0.889008 | 26.50633 | 27.14605 | 25.37317 | 24.13306 | 36.88 | 34.69
13.32 | 0.956858118 | 0.8835673 | 26.47953 | 27.11818 | 25.33716 | 23.96073 | 36.88 | 34.69
13.33 | 0.956844479 | 0.878846 | 26.45274 | 27.0903 | 25.31116 | 23.8082 | 36.88 | 34.75
13.34 | 0.959635964 | 0.87947 | 26.42594 | 27.06242 | 25.35928 | 23.80059 | 36.88 | 34.75
13.35 | 0.96242745 | 0.8800939 | 26.39914 | 27.03455 | 25.40726 | 23.79294 | 36.88 | 34.75
13.36 | 0.965218935 | 0.8807179 | 26.37234 | 27.00667 | 25.45508 | 23.78526 | 36.81 | 34.75
13.37 | 0.970932209 | 0.8825849 | 26.34554 | 26.9788 | 25.57973 | 23.81108 | 36.88 | 34.75
13.38 | 0.977999333 | 0.8850278 | 26.31874 | 26.95093 | 25.73971 | 23.85232 | 36.94 | 34.75
13.39 | 0.985066457 | 0.8874707 | 26.29193 | 26.92305 | 25.8993 | 23.89342 | 36.94 | 34.75
13.4 | 0.989612898 | 0.8889495 | 26.26513 | 26.89518 | 25.99231 | 23.90846 | 36.88 | 34.75
13.41 | 0.985736825 | 0.8872072 | 26.23833 | 26.86731 | 25.86409 | 23.83688 | 36.94 | 34.75
13.42 | 0.981860752 | 0.8854649 | 26.21153 | 26.83945 | 25.73607 | 23.76539 | 36.94 | 34.81
13.43 | 0.977984679 | 0.8837226 | 26.18472 | 26.81158 | 25.60826 | 23.694 | 36.94 | 34.81
13.44 | 0.969489369 | 0.8849375 | 26.15792 | 26.78372 | 25.35983 | 23.70191 | 36.94 | 34.81
13.45 | 0.959530844 | 0.887089 | 26.13112 | 26.75585 | 25.07362 | 23.73482 | 37 | 34.88
13.46 | 0.949572319 | 0.8892405 | 26.10432 | 26.728 | 24.78794 | 23.76762 | 37 | 34.88
13.47 | 0.942469947 | 0.8915339 | 26.07752 | 26.70014 | 24.57728 | 23.80408 | 37 | 34.88
13.48 | 0.943070207 | 0.8942098 | 26.05072 | 26.67228 | 24.56766 | 23.85062 | 37 | 34.81
13.49 | 0.943670466 | 0.8968857 | 26.02392 | 26.64443 | 24.55801 | 23.89701 | 37 | 34.88
13.5 | 0.944270725 | 0.8995616 | 25.99713 | 26.61658 | 24.54833 | 23.94326 | 36.94 | 34.88
13.51 | 0.946734714 | 0.8985117 | 25.97033 | 26.58874 | 24.58702 | 23.89029 | 37 | 34.88
13.52 | 0.949776351 | 0.8963069 | 25.94354 | 26.5609 | 24.64056 | 23.80671 | 37 | 34.88
13.53 | 0.952817989 | 0.894102 | 25.91675 | 26.53306 | 24.69395 | 23.72326 | 37 | 34.88
13.54 | 0.955699752 | 0.8916624 | 25.88996 | 26.50522 | 24.74303 | 23.63371 | 37 | 34.88
13.55 | 0.958069562 | 0.8884706 | 25.86318 | 26.47739 | 24.77872 | 23.52439 | 37 | 34.88
13.56 | 0.960439372 | 0.8852788 | 25.83639 | 26.44957 | 24.81429 | 23.41524 | 37 | 34.88
13.57 | 0.962809182 | 0.882087 | 25.80961 | 26.42174 | 24.84973 | 23.30628 | 37 | 34.81
13.58 | 0.964120428 | 0.8790825 | 25.78283 | 26.39393 | 24.85776 | 23.20244 | 37.06 | 34.88
13.59 | 0.964965129 | 0.8761605 | 25.75606 | 26.36611 | 24.8537 | 23.10095 | 37.06 | 34.88
13.6 | 0.96580983 | 0.8732386 | 25.72928 | 26.3383 | 24.8496 | 22.99962 | 37.06 | 34.88
13.61 | 0.966170056 | 0.8707818 | 25.70252 | 26.3105 | 24.833 | 22.9107 | 37.06 | 34.88
13.62 | 0.963333552 | 0.8713943 | 25.67575 | 26.2827 | 24.73431 | 22.90259 | 37.06 | 34.88
13.63 | 0.960497049 | 0.8720069 | 25.64899 | 26.2549 | 24.63578 | 22.89446 | 37.06 | 34.88
13.64 | 0.957660546 | 0.8726194 | 25.62223 | 26.22711 | 24.5374 | 22.88629 | 37.06 | 34.94
13.65 | 0.956726875 | 0.8755207 | 25.59547 | 26.19933 | 24.48788 | 22.93806 | 37 | 34.94
13.66 | 0.957347709 | 0.8802919 | 25.56872 | 26.17155 | 24.47816 | 23.03861 | 37 | 34.88
13.67 | 0.957968543 | 0.8850631 | 25.54198 | 26.14378 | 24.46841 | 23.1389 | 37.06 | 34.94
13.68 | 0.958589377 | 0.8898343 | 25.51523 | 26.11601 | 24.45863 | 23.23893 | 37.06 | 34.94
13.69 | 0.960563987 | 0.8928998 | 25.48849 | 26.08825 | 24.48333 | 23.2942 | 37.06 | 34.88
13.7 | 0.962609482 | 0.895876 | 25.46176 | 26.0605 | 24.50973 | 23.34698 | 37.06 | 34.94
13.71 | 0.964654977 | 0.8988522 | 25.43503 | 26.03275 | 24.53603 | 23.3996 | 37.06 | 34.94
13.72 | 0.965293816 | 0.900891 | 25.40831 | 26.00501 | 24.52648 | 23.42768 | 37.06 | 34.94
13.73 | 0.96309043 | 0.9010357 | 25.38159 | 25.97727 | 24.44477 | 23.40645 | 37.13 | 34.94
13.74 | 0.960887043 | 0.9011803 | 25.35488 | 25.94954 | 24.36317 | 23.38522 | 37.13 | 34.88
13.75 | 0.958683657 | 0.901325 | 25.32817 | 25.92182 | 24.2817 | 23.36399 | 37.13 | 34.94
13.76 | 0.954786225 | 0.9013324 | 25.30146 | 25.89411 | 24.15749 | 23.3392 | 37.13 | 34.94
13.77 | 0.95013722 | 0.901279 | 25.27477 | 25.8664 | 24.0145 | 23.31284 | 37.13 | 34.94
13.78 | 0.945488216 | 0.9012255 | 25.24808 | 25.8387 | 23.87176 | 23.2865 | 37.19 | 35
13.79 | 0.940926315 | 0.9012282 | 25.22139 | 25.81101 | 23.73147 | 23.26161 | 37.19 | 34.94
13.8 | 0.938769306 | 0.9027835 | 25.19471 | 25.78332 | 23.65202 | 23.27676 | 37.13 | 35
13.81 | 0.936612296 | 0.9043387 | 25.16804 | 25.75565 | 23.57269 | 23.29183 | 37.13 | 34.94
13.82 | 0.934455286 | 0.905894 | 25.14137 | 25.72798 | 23.49349 | 23.30682 | 37.13 | 34.94
13.83 | 0.934308475 | 0.9074256 | 25.11471 | 25.70032 | 23.46489 | 23.32112 | 37.13 | 35
13.84 | 0.937771042 | 0.9089147 | 25.08805 | 25.67266 | 23.52685 | 23.33426 | 37.13 | 35
13.85 | 0.941233609 | 0.9104038 | 25.06141 | 25.64502 | 23.58864 | 23.34732 | 37.13 | 35
13.86 | 0.944696176 | 0.911893 | 25.03477 | 25.61738 | 23.65025 | 23.36031 | 37.13 | 34.94
13.87 | 0.946418858 | 0.9109709 | 25.00813 | 25.58975 | 23.66817 | 23.31152 | 37.13 | 35
13.88 | 0.947248463 | 0.9088111 | 24.98151 | 25.56213 | 23.66369 | 23.23115 | 37.13 | 34.94
13.89 | 0.948078068 | 0.9066514 | 24.95489 | 25.53452 | 23.65918 | 23.15091 | 37.19 | 35
13.9 | 0.948907673 | 0.9044916 | 24.92827 | 25.50692 | 23.65463 | 23.0708 | 37.19 | 34.94
13.91 | 0.947406494 | 0.900923 | 24.90167 | 25.47933 | 23.592 | 22.95491 | 37.19 | 35
13.92 | 0.945767263 | 0.897271 | 24.87507 | 25.45175 | 23.52603 | 22.83711 | 37.19 | 34.94
13.93 | 0.944128031 | 0.893619 | 24.84848 | 25.42417 | 23.46015 | 22.71952 | 37.25 | 34.94
13.94 | 0.94419113 | 0.8904594 | 24.8219 | 25.39661 | 23.43662 | 22.61465 | 37.25 | 35
13.95 | 0.950760941 | 0.8891821 | 24.79533 | 25.36905 | 23.57443 | 22.55771 | 37.25 | 35
13.96 | 0.957330751 | 0.8879048 | 24.76877 | 25.34151 | 23.7119 | 22.50085 | 37.25 | 34.94
13.97 | 0.963900562 | 0.8866275 | 24.74221 | 25.31397 | 23.84903 | 22.44406 | 37.31 | 34.94
13.98 | 0.970098512 | 0.8870912 | 24.71566 | 25.28645 | 23.97662 | 22.43138 | 37.25 | 34.94
13.99 | 0.975842917 | 0.8896783 | 24.68912 | 25.25893 | 24.0927 | 22.47232 | 37.25 | 34.94
14 | 0.981587323 | 0.8922654 | 24.66259 | 25.23143 | 24.20848 | 22.51313 | 37.25 | 35
[7 empty] | 37.75 | 35.38
[7 empty] | 37.75 | 35.38
[7 empty] | 37.81 | 35.44
[7 empty] | 37.81 | 35.44
[7 empty] | 37.81 | 35.44
[7 empty] | 37.81 | 35.44
[7 empty] | 37.81 | 35.44
[7 empty] | 37.81 | 35.44
[7 empty] | 37.81 | 35.44
[7 empty] | 37.81 | 35.44
[7 empty] | 37.88 | 35.44
[7 empty] | 37.88 | 35.5
[7 empty] | 37.88 | 35.44
[7 empty] | 37.88 | 35.5
[7 empty] | 37.88 | 35.5
[7 empty] | 37.88 | 35.5
[7 empty] | 37.81 | 35.44
[7 empty] | 37.88 | 35.5
[7 empty] | 37.88 | 35.5
[7 empty] | 37.88 | 35.44
[7 empty] | 37.88 | 35.5
[7 empty] | 37.88 | 35.5
[7 empty] | 37.88 | 35.5
[7 empty] | 37.94 | 35.5
[7 empty] | 37.88 | 35.5
[7 empty] | 37.94 | 35.5
[7 empty] | 37.88 | 35.5
[7 empty] | 37.94 | 35.56
[7 empty] | 37.94 | 35.5
[7 empty] | 37.94 | 35.56
[7 empty] | 37.94 | 35.5
[7 empty] | 37.94 | 35.5
[7 empty] | 37.94 | 35.56
[7 empty] | 37.94 | 35.5
[7 empty] | 38 | 35.56
[7 empty] | 38 | 35.5
[7 empty] | 38 | 35.56
[7 empty] | 38 | 35.56
[7 empty] | 38 | 35.56
[7 empty] | 38 | 35.56
[7 empty] | 38 | 35.56
[7 empty] | 38 | 35.56
[7 empty] | 38.06 | 35.56
[7 empty] | 38 | 35.63
[7 empty] | 38 | 35.63
[7 empty] | 38.06 | 35.63
[7 empty] | 38.06 | 35.56
[7 empty] | 38.06 | 35.63
[7 empty] | 38.06 | 35.63
[7 empty] | 38.06 | 35.63
[7 empty] | 38.13 | 35.63
[7 empty] | 38.13 | 35.63
[7 empty] | 38.06 | 35.63
[7 empty] | 38.13 | 35.63
[7 empty] | 38.13 | 35.69
[7 empty] | 38.13 | 35.69
[7 empty] | 38.13 | 35.63
[7 empty] | 38.13 | 35.69
[7 empty] | 38.13 | 35.69
[7 empty] | 38.19 | 35.69
[7 empty] | 38.19 | 35.69
[7 empty] | 38.13 | 35.75
[7 empty] | 38.19 | 35.69
[7 empty] | 38.19 | 35.75
[7 empty] | 38.19 | 35.75
[7 empty] | 38.19 | 35.69
[7 empty] | 38.19 | 35.69
[7 empty] | 38.25 | 35.69
[7 empty] | 38.25 | 35.75
[7 empty] | 38.25 | 35.69
[7 empty] | 38.25 | 35.75
[7 empty] | 38.25 | 35.75
[7 empty] | 38.25 | 35.81
[7 empty] | 38.25 | 35.81
[7 empty] | 38.25 | 35.81
[7 empty] | 38.31 | 35.81
[7 empty] | 38.25 | 35.81
[7 empty] | 38.25 | 35.81
[7 empty] | 38.31 | 35.81
[7 empty] | 38.31 | 35.81
[7 empty] | 38.31 | 35.81
[7 empty] | 38.31 | 35.81
[7 empty] | 38.31 | 35.81
[7 empty] | 38.31 | 35.81
[7 empty] | 38.31 | 35.81
[7 empty] | 38.31 | 35.81
[7 empty] | 38.31 | 35.81
[7 empty] | 38.38 | 35.81
[7 empty] | 38.38 | 35.81
[7 empty] | 38.38 | 35.81
[7 empty] | 38.38 | 35.81
[7 empty] | 38.38 | 35.88
[7 empty] | 38.38 | 35.81
[7 empty] | 38.38 | 35.81
[7 empty] | 38.38 | 35.81
[7 empty] | 38.44 | 35.81
[7 empty] | 38.38 | 35.81
[7 empty] | 38.44 | 35.88
[7 empty] | 38.44 | 35.88
[7 empty] | 38.44 | 35.88
[7 empty] | 38.44 | 35.88
[7 empty] | 38.5 | 35.88
[7 empty] | 38.44 | 35.88
[7 empty] | 38.5 | 35.88
[7 empty] | 38.44 | 35.81
[7 empty] | 38.5 | 35.88
[7 empty] | 38.56 | 35.88
[7 empty] | 38.5 | 35.88
[7 empty] | 38.5 | 35.88
[7 empty] | 38.5 | 35.81
[7 empty] | 38.5 | 35.88
[7 empty] | 38.56 | 35.88
[7 empty] | 38.56 | 35.88
[7 empty] | 38.5 | 35.88
[7 empty] | 38.56 | 35.88
[7 empty] | 38.56 | 35.88
[7 empty] | 38.56 | 35.88
[7 empty] | 38.56 | 35.88
[7 empty] | 38.63 | 35.81
[7 empty] | 38.56 | 35.81
[7 empty] | 38.63 | 35.88
[7 empty] | 38.69 | 35.88
[7 empty] | 38.63 | 35.88
[7 empty] | 38.63 | 35.88
[7 empty] | 38.63 | 35.88
[7 empty] | 38.63 | 35.88
[7 empty] | 38.63 | 35.88
[7 empty] | 38.69 | 35.88
[7 empty] | 38.63 | 35.94
[7 empty] | 38.69 | 35.94
[7 empty] | 38.69 | 35.94
[7 empty] | 38.69 | 35.94
[7 empty] | 38.69 | 35.94
[7 empty] | 38.69 | 35.94
[7 empty] | 38.75 | 36
[7 empty] | 38.69 | 36
[7 empty] | 38.75 | 35.94
[7 empty] | 38.81 | 36
[7 empty] | 38.75 | 36
[7 empty] | 38.81 | 36
[7 empty] | 38.75 | 36
[7 empty] | 38.75 | 36
[7 empty] | 38.81 | 36
[7 empty] | 38.81 | 36.06
[7 empty] | 38.81 | 36.06
[7 empty] | 38.88 | 36.06
[7 empty] | 38.88 | 36
[7 empty] | 38.88 | 36.06
[7 empty] | 38.94 | 36
[7 empty] | 38.88 | 36
[7 empty] | 38.88 | 36.06
[7 empty] | 38.88 | 36.06
[7 empty] | 38.94 | 36.06
[7 empty] | 38.94 | 36.06
[7 empty] | 38.94 | 36.13
[7 empty] | 38.94 | 36.06
[7 empty] | 38.94 | 36.06
[7 empty] | 39 | 36.06
[7 empty] | 38.94 | 36.13
[7 empty] | 39 | 36.13
[7 empty] | 39 | 36.06
[7 empty] | 39 | 36.13
[7 empty] | 39 | 36.13
[7 empty] | 39.06 | 36.13
[7 empty] | 39 | 36.13
[7 empty] | 39.06 | 36.13
[7 empty] | 39.13 | 36.19
[7 empty] | 39.06 | 36.19
[7 empty] | 39.06 | 36.19
[7 empty] | 39.06 | 36.19
[7 empty] | 39.06 | 36.19
[7 empty] | 39.06 | 36.19
[7 empty] | 39.06 | 36.19
[7 empty] | 39.06 | 36.19
[7 empty] | 39.06 | 36.19
[7 empty] | 39.13 | 36.19
[7 empty] | 39.13 | 36.19
[7 empty] | 39.13 | 36.25
[7 empty] | 39.13 | 36.19
[7 empty] | 39.13 | 36.19
[7 empty] | 39.13 | 36.25
[7 empty] | 39.13 | 36.25
[7 empty] | 39.13 | 36.25
[7 empty] | 39.13 | 36.25
[7 empty] | 39.19 | 36.25
[7 empty] | 39.19 | 36.25
[7 empty] | 39.19 | 36.25
[7 empty] | 39.19 | 36.25
[7 empty] | 39.19 | 36.25
[7 empty] | 39.19 | 36.25
[7 empty] | 39.25 | 36.31
[7 empty] | 39.19 | 36.25
[7 empty] | 39.19 | 36.25
[7 empty] | 39.25 | 36.31
[7 empty] | 39.25 | 36.31
[7 empty] | 39.25 | 36.31
[7 empty] | 39.25 | 36.31
[7 empty] | 39.25 | 36.31
[7 empty] | 39.25 | 36.31
[7 empty] | 39.31 | 36.38
[7 empty] | 39.31 | 36.31
[7 empty] | 39.31 | 36.31
[7 empty] | 39.38 | 36.31
[7 empty] | 39.38 | 36.38
[7 empty] | 39.38 | 36.38
[7 empty] | 39.38 | 36.31
[7 empty] | 39.38 | 36.38
[7 empty] | 39.38 | 36.38
[7 empty] | 39.44 | 36.38
[7 empty] | 39.44 | 36.38
[7 empty] | 39.44 | 36.31
[7 empty] | 39.44 | 36.31
[7 empty] | 39.44 | 36.38
[7 empty] | 39.5 | 36.38
[7 empty] | 39.44 | 36.38
[7 empty] | 39.44 | 36.38
[7 empty] | 39.5 | 36.38
[7 empty] | 39.5 | 36.38
[7 empty] | 39.5 | 36.38
[7 empty] | 39.5 | 36.38
[7 empty] | 39.5 | 36.38
[7 empty] | 39.5 | 36.38
[7 empty] | 39.56 | 36.38
[7 empty] | 39.56 | 36.38
[7 empty] | 39.5 | 36.44
[7 empty] | 39.56 | 36.38
[7 empty] | 39.56 | 36.44
[7 empty] | 39.56 | 36.38
[7 empty] | 39.56 | 36.38
[7 empty] | 39.56 | 36.38
[7 empty] | 39.56 | 36.38
[7 empty] | 39.56 | 36.44
[7 empty] | 39.63 | 36.38
[7 empty] | 39.63 | 36.44
[7 empty] | 39.63 | 36.38
[7 empty] | 39.63 | 36.44
[7 empty] | 39.69 | 36.44
[7 empty] | 39.69 | 36.44
[7 empty] | 39.69 | 36.44
[7 empty] | 39.69 | 36.44
[7 empty] | 39.69 | 36.44
[7 empty] | 39.69 | 36.5
[7 empty] | 39.75 | 36.44
[7 empty] | 39.75 | 36.5
[7 empty] | 39.75 | 36.44
[7 empty] | 39.75 | 36.44
[7 empty] | 39.75 | 36.5
[7 empty] | 39.75 | 36.44
[7 empty] | 39.81 | 36.5
[7 empty] | 39.81 | 36.5
[7 empty] | 39.75 | 36.5
[7 empty] | 39.81 | 36.5
[7 empty] | 39.88 | 36.5
[7 empty] | 39.88 | 36.5
[7 empty] | 39.88 | 36.5
[7 empty] | 39.88 | 36.56
[7 empty] | 39.88 | 36.56
[7 empty] | 39.94 | 36.56
[7 empty] | 39.88 | 36.56
[7 empty] | 39.88 | 36.56
[7 empty] | 39.88 | 36.56
[7 empty] | 39.94 | 36.56
[7 empty] | 40 | 36.63
[7 empty] | 39.94 | 36.56
[7 empty] | 39.94 | 36.63
[7 empty] | 40 | 36.69
[7 empty] | 40 | 36.69
[7 empty] | 39.94 | 36.63
[7 empty] | 40 | 36.63
[7 empty] | 40 | 36.69
[7 empty] | 40 | 36.69
[7 empty] | 40.06 | 36.69
[7 empty] | 40.13 | 36.69
[7 empty] | 40.06 | 36.69
[7 empty] | 40.13 | 36.69
[7 empty] | 40.13 | 36.69
[7 empty] | 40.06 | 36.69
[7 empty] | 40.13 | 36.75
[7 empty] | 40.06 | 36.69
[7 empty] | 40.19 | 36.69
[7 empty] | 40.19 | 36.75
[7 empty] | 40.13 | 36.75
[7 empty] | 40.19 | 36.75
[7 empty] | 40.19 | 36.75
[7 empty] | 40.19 | 36.75
[7 empty] | 40.19 | 36.75
[7 empty] | 40.19 | 36.75
[7 empty] | 40.19 | 36.75
[7 empty] | 40.19 | 36.75
[7 empty] | 40.25 | 36.75
[7 empty] | 40.19 | 36.81
[7 empty] | 40.19 | 36.81
[7 empty] | 40.25 | 36.81
[7 empty] | 40.25 | 36.81
[7 empty] | 40.31 | 36.81
[7 empty] | 40.25 | 36.81
[7 empty] | 40.25 | 36.81
[7 empty] | 40.31 | 36.81
[7 empty] | 40.31 | 36.81
[7 empty] | 40.31 | 36.81
[7 empty] | 40.31 | 36.81
[7 empty] | 40.38 | 36.81
[7 empty] | 40.38 | 36.88
[7 empty] | 40.38 | 36.88
[7 empty] | 40.38 | 36.81
[7 empty] | 40.44 | 36.88
[7 empty] | 40.44 | 36.88
[7 empty] | 40.44 | 36.88
[7 empty] | 40.44 | 36.81
[7 empty] | 40.44 | 36.88
[7 empty] | 40.44 | 36.88
[7 empty] | 40.44 | 36.88
[7 empty] | 40.44 | 36.88
[7 empty] | 40.44 | 36.94
[7 empty] | 40.5 | 36.88
[7 empty] | 40.5 | 36.94
[7 empty] | 40.5 | 36.94
[7 empty] | 40.5 | 36.94
[7 empty] | 40.5 | 36.88
[7 empty] | 40.56 | 36.94
[7 empty] | 40.5 | 36.94
[7 empty] | 40.56 | 36.94
[7 empty] | 40.56 | 36.94
[7 empty] | 40.56 | 37
[7 empty] | 40.56 | 36.94
[7 empty] | 40.56 | 36.94
[7 empty] | 40.56 | 36.94
[7 empty] | 40.63 | 36.94
[7 empty] | 40.63 | 36.94
[7 empty] | 40.63 | 36.94
[7 empty] | 40.63 | 37
[7 empty] | 40.63 | 37
[7 empty] | 40.63 | 37
[7 empty] | 40.63 | 37
[7 empty] | 40.69 | 37
[7 empty] | 40.69 | 37.06
[7 empty] | 40.75 | 37
[7 empty] | 40.69 | 37
[7 empty] | 40.75 | 37
[7 empty] | 40.75 | 37.06
[7 empty] | 40.75 | 37.06
[7 empty] | 40.81 | 37
[7 empty] | 40.75 | 37.06
[7 empty] | 40.75 | 37.06
[7 empty] | 40.81 | 37.06
[7 empty] | 40.81 | 37.06
[7 empty] | 40.81 | 37.06
[7 empty] | 40.81 | 37.13
[7 empty] | 40.81 | 37.13
[7 empty] | 40.81 | 37.13
[7 empty] | 40.88 | 37.13
[7 empty] | 40.88 | 37.13
[7 empty] | 40.88 | 37.19
[7 empty] | 40.88 | 37.19
[7 empty] | 40.88 | 37.13
[7 empty] | 40.88 | 37.13
[7 empty] | 40.94 | 37.19
[7 empty] | 40.94 | 37.19
[7 empty] | 40.94 | 37.19
[7 empty] | 40.94 | 37.19
[7 empty] | 40.94 | 37.19
[7 empty] | 40.94 | 37.19
[7 empty] | 40.94 | 37.19
[7 empty] | 41 | 37.19
[7 empty] | 41 | 37.25
[7 empty] | 41 | 37.25
[7 empty] | 41 | 37.31
[7 empty] | 41.06 | 37.31
[7 empty] | 41.06 | 37.31
[7 empty] | 41.06 | 37.31
[7 empty] | 41.06 | 37.31
[7 empty] | 41.06 | 37.31
[7 empty] | 41.13 | 37.31
[7 empty] | 41.13 | 37.31
[7 empty] | 41.13 | 37.31
[7 empty] | 41.13 | 37.31
[7 empty] | 41.19 | 37.38
[7 empty] | 41.19 | 37.38
[7 empty] | 41.19 | 37.38
[7 empty] | 41.19 | 37.31
[7 empty] | 41.19 | 37.38
[7 empty] | 41.19 | 37.38
[7 empty] | 41.19 | 37.44
[7 empty] | 41.19 | 37.44
[7 empty] | 41.25 | 37.44
[7 empty] | 41.25 | 37.44
[7 empty] | 41.25 | 37.44
[7 empty] | 41.25 | 37.44
[7 empty] | 41.31 | 37.44
[7 empty] | 41.31 | 37.5
[7 empty] | 41.31 | 37.5
[7 empty] | 41.31 | 37.5
[7 empty] | 41.31 | 37.44
[7 empty] | 41.31 | 37.56
[7 empty] | 41.38 | 37.5
[7 empty] | 41.38 | 37.5
[7 empty] | 41.38 | 37.5
[7 empty] | 41.38 | 37.56
[7 empty] | 41.38 | 37.56
[7 empty] | 41.38 | 37.56
[7 empty] | 41.44 | 37.56
[7 empty] | 41.44 | 37.56
[7 empty] | 41.44 | 37.56
[7 empty] | 41.44 | 37.63
[7 empty] | 41.5 | 37.63
[7 empty] | 41.5 | 37.63
[7 empty] | 41.44 | 37.63
[7 empty] | 41.44 | 37.63
[7 empty] | 41.5 | 37.63
[7 empty] | 41.5 | 37.69
[7 empty] | 41.5 | 37.69
[7 empty] | 41.5 | 37.69
[7 empty] | 41.56 | 37.69
[7 empty] | 41.56 | 37.69
[7 empty] | 41.5 | 37.69
[7 empty] | 41.56 | 37.69
[7 empty] | 41.63 | 37.75
[7 empty] | 41.63 | 37.75
[7 empty] | 41.63 | 37.75
[7 empty] | 41.63 | 37.75
[7 empty] | 41.63 | 37.75
[7 empty] | 41.63 | 37.75
[7 empty] | 41.63 | 37.75
[7 empty] | 41.69 | 37.75
[7 empty] | 41.69 | 37.75
[7 empty] | 41.69 | 37.75
[7 empty] | 41.69 | 37.81
[7 empty] | 41.69 | 37.81
[7 empty] | 41.69 | 37.81
[7 empty] | 41.75 | 37.81
[7 empty] | 41.75 | 37.81
[7 empty] | 41.75 | 37.81
[7 empty] | 41.75 | 37.81
[7 empty] | 41.81 | 37.81
[7 empty] | 41.81 | 37.81
[7 empty] | 41.81 | 37.81
[7 empty] | 41.81 | 37.81
[7 empty] | 41.81 | 37.88
[7 empty] | 41.88 | 37.88
[7 empty] | 41.88 | 37.88
[7 empty] | 41.88 | 37.81
[7 empty] | 41.88 | 37.88
[7 empty] | 41.88 | 37.88
[7 empty] | 41.88 | 37.88
[7 empty] | 41.88 | 37.94
[7 empty] | 41.94 | 37.94
[7 empty] | 41.94 | 37.94
[7 empty] | 41.94 | 37.88
[7 empty] | 41.94 | 37.94
[7 empty] | 42 | 37.94
[7 empty] | 42 | 38
[7 empty] | 42 | 38
[7 empty] | 42 | 38
[7 empty] | 42 | 38.06
[7 empty] | 42 | 38.06
[7 empty] | 42.06 | 38.06
[7 empty] | 42.06 | 38.06
[7 empty] | 42.06 | 38.06
[7 empty] | 42.06 | 38.06
[7 empty] | 42.06 | 38.06
[7 empty] | 42.13 | 38.13
[7 empty] | 42.06 | 38.13
[7 empty] | 42.13 | 38.13
[7 empty] | 42.19 | 38.13
[7 empty] | 42.13 | 38.19
[7 empty] | 42.13 | 38.19
[7 empty] | 42.13 | 38.19
[7 empty] | 42.19 | 38.25
[7 empty] | 42.19 | 38.25
[7 empty] | 42.25 | 38.25
[7 empty] | 42.25 | 38.25
[7 empty] | 42.25 | 38.31
[7 empty] | 42.25 | 38.38
[7 empty] | 42.25 | 38.31
[7 empty] | 42.25 | 38.31
[7 empty] | 42.31 | 38.31
[7 empty] | 42.31 | 38.31
[7 empty] | 42.31 | 38.38
[7 empty] | 42.31 | 38.38
[7 empty] | 42.31 | 38.44
[7 empty] | 42.31 | 38.44
[7 empty] | 42.31 | 38.44
[7 empty] | 42.38 | 38.5
[7 empty] | 42.44 | 38.5
[7 empty] | 42.44 | 38.5
[7 empty] | 42.44 | 38.56
[7 empty] | 42.5 | 38.56
[7 empty] | 42.44 | 38.56
[7 empty] | 42.44 | 38.56
[7 empty] | 42.44 | 38.63
[7 empty] | 42.44 | 38.63
[7 empty] | 42.5 | 38.69
[7 empty] | 42.5 | 38.69
[7 empty] | 42.5 | 38.69
[7 empty] | 42.44 | 38.69
[7 empty] | 42.5 | 38.75
[7 empty] | 42.5 | 38.75
[7 empty] | 42.5 | 38.75
[7 empty] | 42.56 | 38.75
[7 empty] | 42.56 | 38.75
[7 empty] | 42.56 | 38.81
[7 empty] | 42.56 | 38.81
[7 empty] | 42.56 | 38.81
[7 empty] | 42.56 | 38.88
[7 empty] | 42.56 | 38.88
[7 empty] | 42.56 | 38.88
[7 empty] | 42.63 | 38.94
[7 empty] | 42.63 | 38.94
[7 empty] | 42.69 | 38.94
[7 empty] | 42.69 | 38.94
[7 empty] | 42.69 | 38.94
[7 empty] | 42.69 | 39
[7 empty] | 42.69 | 39
[7 empty] | 42.75 | 39
[7 empty] | 42.75 | 39.06
[7 empty] | 42.75 | 39.06
[7 empty] | 42.75 | 39.06
[7 empty] | 42.75 | 39.06
[7 empty] | 42.75 | 39.13
[7 empty] | 42.81 | 39.13
[7 empty] | 42.81 | 39.13
[7 empty] | 42.81 | 39.13
[7 empty] | 42.81 | 39.19
[7 empty] | 42.81 | 39.19
[7 empty] | 42.81 | 39.25
[7 empty] | 42.81 | 39.25
[7 empty] | 42.88 | 39.25
[7 empty] | 42.88 | 39.25
[7 empty] | 42.88 | 39.31
[7 empty] | 42.94 | 39.31
[7 empty] | 42.88 | 39.31
[7 empty] | 42.88 | 39.38
[7 empty] | 42.94 | 39.38
[7 empty] | 42.94 | 39.38
[7 empty] | 42.94 | 39.38
[7 empty] | 43 | 39.44
[7 empty] | 43 | 39.44
[7 empty] | 42.94 | 39.44
[7 empty] | 43.06 | 39.5
[7 empty] | 43 | 39.5
[7 empty] | 43.06 | 39.5
[7 empty] | 43.06 | 39.5
[7 empty] | 43.06 | 39.56
[7 empty] | 43.06 | 39.56
[7 empty] | 43.06 | 39.56
[7 empty] | 43.06 | 39.56
[7 empty] | 43.13 | 39.63
[7 empty] | 43.06 | 39.63
[7 empty] | 43.13 | 39.63
[7 empty] | 43.13 | 39.63
[7 empty] | 43.19 | 39.69
[7 empty] | 43.13 | 39.69
[7 empty] | 43.13 | 39.69
[7 empty] | 43.19 | 39.69
[7 empty] | 43.13 | 39.75
[7 empty] | 43.19 | 39.75
[7 empty] | 43.19 | 39.75
[7 empty] | 43.25 | 39.81
[7 empty] | 43.25 | 39.88
[7 empty] | 43.19 | 39.88
[7 empty] | 43.25 | 39.88
[7 empty] | 43.25 | 39.88
[7 empty] | 43.25 | 39.88
[7 empty] | 43.31 | 39.94
[7 empty] | 43.31 | 39.94
[7 empty] | 43.31 | 39.94
[7 empty] | 43.31 | 39.94
[7 empty] | 43.38 | 39.94
[7 empty] | 43.38 | 40
[7 empty] | 43.38 | 40
[7 empty] | 43.38 | 40
[7 empty] | 43.38 | 40.06
[7 empty] | 43.44 | 40.06
[7 empty] | 43.44 | 40.06
[7 empty] | 43.44 | 40.06
[7 empty] | 43.44 | 40.06
[7 empty] | 43.44 | 40.06
[7 empty] | 43.44 | 40.13
[7 empty] | 43.44 | 40.13
[7 empty] | 43.5 | 40.13
[7 empty] | 43.5 | 40.19
[7 empty] | 43.5 | 40.19
[7 empty] | 43.56 | 40.19
[7 empty] | 43.5 | 40.19
[7 empty] | 43.56 | 40.25
[7 empty] | 43.56 | 40.25
[7 empty] | 43.56 | 40.31
[7 empty] | 43.56 | 40.31
[7 empty] | 43.63 | 40.31
[7 empty] | 43.63 | 40.31
[7 empty] | 43.63 | 40.31
[7 empty] | 43.69 | 40.38
[7 empty] | 43.63 | 40.38
[7 empty] | 43.69 | 40.38
[7 empty] | 43.69 | 40.38
[7 empty] | 43.69 | 40.44
[7 empty] | 43.69 | 40.44
[7 empty] | 43.75 | 40.5
[7 empty] | 43.75 | 40.44
[7 empty] | 43.75 | 40.5
[7 empty] | 43.75 | 40.5
[7 empty] | 43.75 | 40.56
[7 empty] | 43.81 | 40.56
[7 empty] | 43.75 | 40.56
[7 empty] | 43.81 | 40.56
[7 empty] | 43.81 | 40.56
[7 empty] | 43.81 | 40.63
[7 empty] | 43.88 | 40.56
[7 empty] | 43.81 | 40.63
[7 empty] | 43.81 | 40.63
[7 empty] | 43.88 | 40.63
[7 empty] | 43.88 | 40.63
[7 empty] | 43.88 | 40.63
[7 empty] | 43.88 | 40.69
[7 empty] | 43.94 | 40.69
[7 empty] | 43.94 | 40.75
[7 empty] | 43.94 | 40.69
[7 empty] | 43.94 | 40.75
[7 empty] | 43.94 | 40.75
[7 empty] | 44 | 40.75
[7 empty] | 44 | 40.81
[7 empty] | 44 | 40.81
[7 empty] | 44 | 40.81
[7 empty] | 44 | 40.88
[7 empty] | 44 | 40.81
[7 empty] | 44 | 40.81
[7 empty] | 44 | 40.88
[7 empty] | 44 | 40.88
[7 empty] | 44.06 | 40.88
[7 empty] | 44.06 | 40.94
[7 empty] | 44.06 | 40.94
[7 empty] | 44.06 | 40.94
[7 empty] | 44.13 | 41
[7 empty] | 44.06 | 41
[7 empty] | 44.13 | 41
[7 empty] | 44.13 | 41.06
[7 empty] | 44.19 | 41.06
[7 empty] | 44.13 | 41.06
[7 empty] | 44.19 | 41.06
[7 empty] | 44.19 | 41.06
[7 empty] | 44.13 | 41.06
[7 empty] | 44.25 | 41.13
[7 empty] | 44.19 | 41.13
[7 empty] | 44.19 | 41.13
[7 empty] | 44.25 | 41.19
[7 empty] | 44.25 | 41.19
[7 empty] | 44.31 | 41.19
[7 empty] | 44.31 | 41.19
[7 empty] | 44.31 | 41.25
[7 empty] | 44.31 | 41.25
[7 empty] | 44.38 | 41.25
[7 empty] | 44.31 | 41.25
[7 empty] | 44.31 | 41.25
[7 empty] | 44.38 | 41.31
[7 empty] | 44.38 | 41.31
[7 empty] | 44.38 | 41.31
[7 empty] | 44.38 | 41.31
[7 empty] | 44.38 | 41.38
[7 empty] | 44.44 | 41.38
[7 empty] | 44.44 | 41.38
[7 empty] | 44.5 | 41.38
[7 empty] | 44.5 | 41.38
[7 empty] | 44.5 | 41.44
[7 empty] | 44.5 | 41.44
[7 empty] | 44.44 | 41.44
[7 empty] | 44.5 | 41.44
[7 empty] | 44.5 | 41.5
[7 empty] | 44.5 | 41.5
[7 empty] | 44.56 | 41.5
[7 empty] | 44.5 | 41.5
[7 empty] | 44.56 | 41.5
[7 empty] | 44.56 | 41.56
[7 empty] | 44.56 | 41.56
[7 empty] | 44.56 | 41.56
[7 empty] | 44.56 | 41.56
[7 empty] | 44.63 | 41.63
[7 empty] | 44.63 | 41.63
[7 empty] | 44.63 | 41.63
[7 empty] | 44.63 | 41.63
[7 empty] | 44.63 | 41.63
[7 empty] | 44.63 | 41.63
[7 empty] | 44.69 | 41.63
[7 empty] | 44.63 | 41.69
[7 empty] | 44.63 | 41.69
[7 empty] | 44.69 | 41.69
[7 empty] | 44.69 | 41.69
[7 empty] | 44.69 | 41.69
[7 empty] | 44.75 | 41.75
[7 empty] | 44.75 | 41.75
[7 empty] | 44.75 | 41.75
[7 empty] | 44.81 | 41.75
[7 empty] | 44.75 | 41.75
[7 empty] | 44.81 | 41.75
[7 empty] | 44.81 | 41.81
[7 empty] | 44.81 | 41.81
[7 empty] | 44.81 | 41.81
[7 empty] | 44.81 | 41.81
[7 empty] | 44.81 | 41.88
[7 empty] | 44.81 | 41.88
[7 empty] | 44.88 | 41.88
[7 empty] | 44.88 | 41.88
[7 empty] | 44.88 | 41.88
[7 empty] | 44.88 | 41.94
[7 empty] | 44.94 | 41.94
[7 empty] | 44.94 | 41.94
[7 empty] | 44.94 | 41.94
[7 empty] | 45 | 41.94
[7 empty] | 45 | 41.94
[7 empty] | 45 | 41.94
[7 empty] | 45 | 41.94
[7 empty] | 45 | 41.94
[7 empty] | 45 | 41.94
[7 empty] | 45 | 42
[7 empty] | 45 | 42
[7 empty] | 45.06 | 42
[7 empty] | 45.06 | 42
[7 empty] | 45.06 | 42
[7 empty] | 45.13 | 42
[7 empty] | 45.13 | 42
[7 empty] | 45.13 | 42
[7 empty] | 45.19 | 42.06
[7 empty] | 45.25 | 42.06
[7 empty] | 45.25 | 42.06
[7 empty] | 45.25 | 42.06
[7 empty] | 45.25 | 42.06
[7 empty] | 45.31 | 42.06
[7 empty] | 45.31 | 42.06
[7 empty] | 45.25 | 42.06
[7 empty] | 45.25 | 42.06
[7 empty] | 45.31 | 42.13
[7 empty] | 45.31 | 42.06
[7 empty] | 45.38 | 42.06
[7 empty] | 45.31 | 42.06
[7 empty] | 45.38 | 42.13
[7 empty] | 45.38 | 42.13
[7 empty] | 45.38 | 42.13
[7 empty] | 45.44 | 42.06
[7 empty] | 45.44 | 42.06
[7 empty] | 45.44 | 42.13
[7 empty] | 45.44 | 42.13
[7 empty] | 45.5 | 42.13
[7 empty] | 45.5 | 42.13
[7 empty] | 45.56 | 42.13
[7 empty] | 45.44 | 42.19
[7 empty] | 45.44 | 42.19
[7 empty] | 45.44 | 42.19
[7 empty] | 45.44 | 42.19
[7 empty] | 45.44 | 42.13
[7 empty] | 45.44 | 42.13
[7 empty] | 45.44 | 42.13
[7 empty] | 45.5 | 42.13
[7 empty] | 45.5 | 42.19
[7 empty] | 45.5 | 42.13
[7 empty] | 45.56 | 42.13
[7 empty] | 45.56 | 42.13
[7 empty] | 45.5 | 42.13
[7 empty] | 45.5 | 42.13
[7 empty] | 45.56 | 42.13
[7 empty] | 45.66 | 42.13
[7 empty] | 45.56 | 42.13
[7 empty] | 45.5 | 42.13
[7 empty] | 45.5 | 42.13
[7 empty] | 45.5 | 42.13
[7 empty] | 45.5 | 42.13
[7 empty] | 45.56 | 42.06
[7 empty] | 45.66 | 42.06
[7 empty] | 45.56 | 42.06
[7 empty] | 45.56 | 42.06
[7 empty] | 45.56 | 42.06
[7 empty] | 45.56 | 42.06
[7 empty] | 45.56 | 42.19
[7 empty] | 45.56 | 42.06
[7 empty] | 45.5 | 42.13
[7 empty] | 45.56 | 42.13
[7 empty] | 45.66 | 42.06
[7 empty] | 45.66 | 42.19
[7 empty] | 45.66 | 42.13
[7 empty] | 45.56 | 42.13
[7 empty] | 45.66 | 42.06
[7 empty] | 45.66 | 42.06
[7 empty] | 45.56 | 42.13
[7 empty] | 45.66 | 42.13
[7 empty] | 45.66 | 42.13
[7 empty] | 45.56 | 42.13

## 151 (23)
Wavelength | ecoFlex + normal emittance | ecoFlex + Ag/Ppy emittance | Pure PNIPAm Ibb | Ag/PPy Ibb | Pure PNIPAm Prad | Ag/PPy Prad | Pure PNIPAm Temp | Ag/PPy Temp | Pure PNIPAm Temp (K) | Ag/PPy Temp (K) | Pure PNIPAm Prad SUM | Ag/PPy Prad SUM
7.5 | 0.943997164 | 0.841378 | 29.03341 | 30.25364 | 27.40746 | 25.45474 | 31.44 | 33.44 | 304.59 | 306.59 | 190.9515 | 176.5226
7.51 | 0.951354126 | 0.8448984 | 29.084 | 30.30471 | 27.66918 | 25.6044 | 31.44 | 33.5
7.52 | 0.953561718 | 0.846493 | 29.13429 | 30.35547 | 27.78135 | 25.69569 | 31.44 | 33.5
7.53 | 0.951024984 | 0.8466859 | 29.18428 | 30.40592 | 27.75498 | 25.74426 | 31.44 | 33.44
7.54 | 0.948565984 | 0.8453022 | 29.23397 | 30.45605 | 27.73035 | 25.74457 | 31.5 | 33.5
7.55 | 0.950639011 | 0.8424878 | 29.28336 | 30.50587 | 27.8379 | 25.70082 | 31.5 | 33.44
7.56 | 0.958979085 | 0.8396057 | 29.33245 | 30.55537 | 28.1292 | 25.65447 | 31.5 | 33.44
7.57 | 0.97097737 | 0.8382395 | 29.38123 | 30.60456 | 28.52851 | 25.65395 | 31.5 | 33.44
7.58 | 0.969833872 | 0.8396983 | 29.42972 | 30.65344 | 28.54194 | 25.73964 | 31.5 | 33.44
7.59 | 0.952261514 | 0.8406005 | 29.47791 | 30.702 | 28.07067 | 25.80812 | 31.5 | 33.44
7.6 | 0.947559606 | 0.8416135 | 29.52579 | 30.75025 | 27.97745 | 25.87983 | 31.5 | 33.44
7.61 | 0.957853495 | 0.844772 | 29.57338 | 30.79819 | 28.32696 | 26.01745 | 31.5 | 33.5
7.62 | 0.96644397 | 0.8440971 | 29.62066 | 30.84581 | 28.62671 | 26.03686 | 31.56 | 33.5
7.63 | 0.96668601 | 0.8403781 | 29.66765 | 30.89312 | 28.6793 | 25.9619 | 31.5 | 33.5
7.64 | 0.96449718 | 0.8389547 | 29.71434 | 30.94012 | 28.65939 | 25.95736 | 31.56 | 33.44
7.65 | 0.964694916 | 0.8419308 | 29.76072 | 30.9868 | 28.71002 | 26.08874 | 31.5 | 33.5
7.66 | 0.961029473 | 0.8454158 | 29.80681 | 31.03317 | 28.64522 | 26.23593 | 31.5 | 33.44
7.67 | 0.950785267 | 0.8484368 | 29.8526 | 31.07923 | 28.38341 | 26.36876 | 31.56 | 33.44
7.68 | 0.9436658 | 0.8487154 | 29.89809 | 31.12498 | 28.2138 | 26.41625 | 31.56 | 33.44
7.69 | 0.942607148 | 0.8487135 | 29.94328 | 31.17042 | 28.22475 | 26.45476 | 31.56 | 33.5
7.7 | 0.947017981 | 0.8497958 | 29.98817 | 31.21554 | 28.39934 | 26.52684 | 31.56 | 33.5
7.71 | 0.952900764 | 0.8491194 | 30.03277 | 31.26036 | 28.61825 | 26.54378 | 31.56 | 33.5
7.72 | 0.957600088 | 0.8471275 | 30.07706 | 31.30486 | 28.8018 | 26.51921 | 31.56 | 33.5
7.73 | 0.95996685 | 0.8464969 | 30.12106 | 31.34906 | 28.91522 | 26.53688 | 31.56 | 33.44
7.74 | 0.959181592 | 0.8482769 | 30.16476 | 31.39294 | 28.93349 | 26.62991 | 31.62 | 33.44
7.75 | 0.954488696 | 0.8488855 | 30.20817 | 31.43652 | 28.83336 | 26.686 | 31.56 | 33.44
7.76 | 0.947765299 | 0.8478462 | 30.25128 | 31.47979 | 28.67111 | 26.69002 | 31.62 | 33.44
7.77 | 0.942294508 | 0.8474256 | 30.29409 | 31.52274 | 28.54595 | 26.71318 | 31.56 | 33.44
7.78 | 0.941184432 | 0.8487516 | 30.3366 | 31.56539 | 28.55234 | 26.79118 | 31.56 | 33.44
7.79 | 0.94446826 | 0.8501302 | 30.37882 | 31.60773 | 28.69183 | 26.87069 | 31.56 | 33.5
7.8 | 0.950029358 | 0.8505147 | 30.42074 | 31.64976 | 28.9006 | 26.91859 | 31.56 | 33.5
7.81 | 0.954479535 | 0.8509288 | 30.46237 | 31.69149 | 29.07571 | 26.9672 | 31.62 | 33.5
7.82 | 0.953260424 | 0.8534806 | 30.5037 | 31.73291 | 29.07797 | 27.08342 | 31.62 | 33.44
7.83 | 0.953467335 | 0.8559261 | 30.54474 | 31.77402 | 29.12341 | 27.19621 | 31.62 | 33.44
7.84 | 0.955139076 | 0.8545664 | 30.58548 | 31.81482 | 29.21339 | 27.18788 | 31.62 | 33.5
7.85 | 0.953246825 | 0.8497687 | 30.62593 | 31.85532 | 29.19407 | 27.06966 | 31.69 | 33.44
7.86 | 0.952730867 | 0.845362 | 30.66608 | 31.89551 | 29.21652 | 26.96326 | 31.69 | 33.44
7.87 | 0.958565294 | 0.8445666 | 30.70594 | 31.9354 | 29.43365 | 26.97157 | 31.62 | 33.44
7.88 | 0.9657961 | 0.8463458 | 30.74551 | 31.97499 | 29.6939 | 27.0619 | 31.62 | 33.5
7.89 | 0.959601677 | 0.8477878 | 30.78479 | 32.01427 | 29.54113 | 27.1413 | 31.62 | 33.5
7.9 | 0.955268762 | 0.8506921 | 30.82377 | 32.05324 | 29.44499 | 27.26744 | 31.62 | 33.5
7.91 | 0.955302276 | 0.8535374 | 30.86246 | 32.09191 | 29.48298 | 27.39165 | 31.69 | 33.5
7.92 | 0.956669664 | 0.854341 | 30.90086 | 32.13028 | 29.56192 | 27.45022 | 31.69 | 33.5
7.93 | 0.955402774 | 0.8527858 | 30.93897 | 32.16835 | 29.55918 | 27.43271 | 31.75 | 33.44
7.94 | 0.950022288 | 0.8521559 | 30.97679 | 32.20612 | 29.42864 | 27.44463 | 31.69 | 33.5
7.95 | 0.953284596 | 0.8503727 | 31.01432 | 32.24358 | 29.56547 | 27.41906 | 31.75 | 33.5
7.96 | 0.963354027 | 0.847491 | 31.05156 | 32.28074 | 29.91364 | 27.35764 | 31.69 | 33.5
7.97 | 0.970407567 | 0.8482005 | 31.08851 | 32.31761 | 30.16852 | 27.41181 | 31.69 | 33.5
7.98 | 0.969751704 | 0.8508275 | 31.12517 | 32.35417 | 30.18369 | 27.52782 | 31.75 | 33.5
7.99 | 0.961559055 | 0.850054 | 31.16154 | 32.39043 | 29.96366 | 27.53362 | 31.75 | 33.5
8 | 0.952750167 | 0.843342 | 31.19762 | 32.4264 | 29.72354 | 27.34654 | 31.81 | 33.5
8.01 | 0.944752038 | 0.8434493 | 31.23342 | 32.46207 | 29.50784 | 27.38011 | 31.75 | 33.5
8.02 | 0.941271129 | 0.8480657 | 31.26893 | 32.49743 | 29.43254 | 27.55996 | 31.81 | 33.5
8.03 | 0.943341998 | 0.8527333 | 31.30415 | 32.53251 | 29.53052 | 27.74155 | 31.81 | 33.56
8.04 | 0.949077981 | 0.8538828 | 31.33909 | 32.56728 | 29.74324 | 27.80864 | 31.81 | 33.56
8.05 | 0.948490774 | 0.8532594 | 31.37374 | 32.60176 | 29.7577 | 27.81776 | 31.81 | 33.56
8.06 | 0.949685838 | 0.8505095 | 31.40811 | 32.63594 | 29.82783 | 27.75718 | 31.81 | 33.56
8.07 | 0.956696286 | 0.8439809 | 31.44219 | 32.66983 | 30.08063 | 27.57271 | 31.81 | 33.56
8.08 | 0.963242421 | 0.8367355 | 31.47599 | 32.70342 | 30.31901 | 27.36412 | 31.81 | 33.56
8.09 | 0.962955839 | 0.8325036 | 31.5095 | 32.73672 | 30.34226 | 27.25344 | 31.87 | 33.56
8.1 | 0.955909004 | 0.83506 | 31.54273 | 32.76973 | 30.15198 | 27.36469 | 31.94 | 33.56
8.11 | 0.955136242 | 0.8398178 | 31.57568 | 32.80244 | 30.15908 | 27.54808 | 31.87 | 33.56
8.12 | 0.956962309 | 0.8437943 | 31.60834 | 32.83486 | 30.24799 | 27.70587 | 31.87 | 33.63
8.13 | 0.957876853 | 0.8464372 | 31.64073 | 32.86699 | 30.30792 | 27.81985 | 31.94 | 33.63
8.14 | 0.954591151 | 0.8478765 | 31.67283 | 32.89883 | 30.23461 | 27.89415 | 31.87 | 33.56
8.15 | 0.952895442 | 0.8481539 | 31.70466 | 32.93038 | 30.21122 | 27.93003 | 31.94 | 33.56
8.16 | 0.955994828 | 0.8483032 | 31.7362 | 32.96164 | 30.33964 | 27.96146 | 31.94 | 33.63
8.17 | 0.959414394 | 0.8482034 | 31.76746 | 32.99261 | 30.47816 | 27.98444 | 31.94 | 33.63
8.18 | 0.960678042 | 0.8478435 | 31.79845 | 33.02329 | 30.54807 | 27.99858 | 31.94 | 33.56
8.19 | 0.958206928 | 0.8473479 | 31.82916 | 33.05368 | 30.49892 | 28.00797 | 32 | 33.56
8.2 | 0.953870068 | 0.8467226 | 31.85959 | 33.08378 | 30.38991 | 28.01279 | 32 | 33.56
8.21 | 0.951930657 | 0.847069 | 31.88974 | 33.1136 | 30.35682 | 28.04951 | 31.94 | 33.56
8.22 | 0.953555224 | 0.8485563 | 31.91962 | 33.14313 | 30.43712 | 28.12382 | 32 | 33.56
8.23 | 0.959433017 | 0.851175 | 31.94922 | 33.17238 | 30.65313 | 28.2355 | 32 | 33.56
8.24 | 0.958533543 | 0.8510714 | 31.97854 | 33.20134 | 30.6525 | 28.25671 | 32 | 33.56
8.25 | 0.953447465 | 0.8507703 | 32.00759 | 33.23002 | 30.51756 | 28.27112 | 32 | 33.56
8.26 | 0.948433619 | 0.8516872 | 32.03637 | 33.25842 | 30.38437 | 28.32577 | 32.06 | 33.56
8.27 | 0.946663129 | 0.8545742 | 32.06487 | 33.28653 | 30.35463 | 28.44581 | 32 | 33.56
8.28 | 0.945418176 | 0.8546756 | 32.0931 | 33.31436 | 30.3414 | 28.47297 | 32.06 | 33.56
8.29 | 0.943645478 | 0.849382 | 32.12106 | 33.34191 | 30.31089 | 28.32002 | 32.06 | 33.56
8.3 | 0.942249221 | 0.8447672 | 32.14874 | 33.36918 | 30.29213 | 28.18919 | 32.06 | 33.63
8.31 | 0.942016274 | 0.8443039 | 32.17616 | 33.39617 | 30.31047 | 28.19651 | 32.06 | 33.56
8.32 | 0.945756338 | 0.8493715 | 32.20331 | 33.42287 | 30.45648 | 28.38844 | 32.06 | 33.56
8.33 | 0.953484224 | 0.8484707 | 32.23018 | 33.4493 | 30.73097 | 28.38076 | 32.06 | 33.56
8.34 | 0.958923745 | 0.8450473 | 32.25679 | 33.47546 | 30.9318 | 28.28834 | 32.06 | 33.56
8.35 | 0.959148551 | 0.841206 | 32.28312 | 33.50133 | 30.96431 | 28.18152 | 32.06 | 33.56
8.36 | 0.958117982 | 0.8420731 | 32.30919 | 33.52693 | 30.95602 | 28.23212 | 32.13 | 33.56
8.37 | 0.960297525 | 0.8434455 | 32.335 | 33.55225 | 31.05122 | 28.2995 | 32.13 | 33.5
8.38 | 0.960951404 | 0.8468046 | 32.36053 | 33.5773 | 31.0969 | 28.43341 | 32.13 | 33.56
8.39 | 0.957021193 | 0.8531334 | 32.3858 | 33.60207 | 30.9939 | 28.66705 | 32.06 | 33.56
8.4 | 0.954456426 | 0.857215 | 32.41081 | 33.62657 | 30.93471 | 28.8252 | 32.13 | 33.56
8.41 | 0.95053903 | 0.8543596 | 32.43555 | 33.6508 | 30.83126 | 28.74988 | 32.13 | 33.56
8.42 | 0.945006532 | 0.8471531 | 32.46003 | 33.67475 | 30.67494 | 28.52767 | 32.13 | 33.56
8.43 | 0.937282604 | 0.838147 | 32.48424 | 33.69843 | 30.44691 | 28.24424 | 32.19 | 33.56
8.44 | 0.938021446 | 0.8348433 | 32.50819 | 33.72184 | 30.49338 | 28.15246 | 32.19 | 33.56
8.45 | 0.944030859 | 0.8370507 | 32.53188 | 33.74498 | 30.7111 | 28.24626 | 32.13 | 33.56
8.46 | 0.954273511 | 0.843556 | 32.55531 | 33.76786 | 31.06667 | 28.48508 | 32.13 | 33.56
8.47 | 0.966944492 | 0.8510238 | 32.57848 | 33.79046 | 31.50158 | 28.75649 | 32.19 | 33.56
8.48 | 0.97136101 | 0.8523606 | 32.60139 | 33.81279 | 31.66771 | 28.82069 | 32.19 | 33.56
8.49 | 0.969619264 | 0.850839 | 32.62403 | 33.83486 | 31.63289 | 28.78802 | 32.19 | 33.56
8.5 | 0.962074761 | 0.8476012 | 32.64643 | 33.85666 | 31.4083 | 28.69695 | 32.13 | 33.56
8.51 | 0.957566725 | 0.8521931 | 32.66856 | 33.8782 | 31.28232 | 28.87077 | 32.13 | 33.56
8.52 | 0.95243996 | 0.8582745 | 32.69043 | 33.89947 | 31.13568 | 29.09505 | 32.13 | 33.5
8.53 | 0.946257217 | 0.862798 | 32.71205 | 33.92048 | 30.95402 | 29.26652 | 32.19 | 33.56
8.54 | 0.937664918 | 0.8584986 | 32.73342 | 33.94122 | 30.69298 | 29.13849 | 32.19 | 33.56
8.55 | 0.937799882 | 0.8479937 | 32.75453 | 33.9617 | 30.71719 | 28.79931 | 32.25 | 33.56
8.56 | 0.942752812 | 0.837434 | 32.77538 | 33.98192 | 30.89908 | 28.45762 | 32.19 | 33.56
8.57 | 0.951863844 | 0.82888 | 32.79598 | 34.00188 | 31.21731 | 28.18348 | 32.25 | 33.5
8.58 | 0.957702655 | 0.8294081 | 32.81633 | 34.02158 | 31.42829 | 28.21777 | 32.19 | 33.56
8.59 | 0.961762149 | 0.833038 | 32.83643 | 34.04101 | 31.58083 | 28.35746 | 32.25 | 33.5
8.6 | 0.963161847 | 0.8380733 | 32.85627 | 34.06019 | 31.64591 | 28.54494 | 32.25 | 33.56
8.61 | 0.956783591 | 0.8381831 | 32.87587 | 34.07911 | 31.45509 | 28.56454 | 32.19 | 33.56
8.62 | 0.946866557 | 0.8349405 | 32.89521 | 34.09778 | 31.14738 | 28.46961 | 32.19 | 33.56
8.63 | 0.938770396 | 0.8316799 | 32.91431 | 34.11619 | 30.89898 | 28.37374 | 32.19 | 33.56
8.64 | 0.938647474 | 0.8316304 | 32.93316 | 34.13434 | 30.91262 | 28.38715 | 32.19 | 33.56
8.65 | 0.941699943 | 0.8350333 | 32.95176 | 34.15223 | 31.03067 | 28.51825 | 32.25 | 33.56
8.66 | 0.944845666 | 0.8383847 | 32.97011 | 34.16988 | 31.15166 | 28.6475 | 32.19 | 33.56
8.67 | 0.947298533 | 0.840759 | 32.98821 | 34.18727 | 31.24969 | 28.74325 | 32.25 | 33.56
8.68 | 0.950667323 | 0.8377682 | 33.00608 | 34.2044 | 31.3778 | 28.65536 | 32.25 | 33.56
8.69 | 0.951414151 | 0.8340291 | 33.02369 | 34.22129 | 31.41921 | 28.54155 | 32.25 | 33.56
8.7 | 0.949677626 | 0.8299749 | 33.04106 | 34.23792 | 31.37836 | 28.41662 | 32.25 | 33.5
8.71 | 0.950161539 | 0.829583 | 33.05819 | 34.25431 | 31.41062 | 28.41679 | 32.25 | 33.5
8.72 | 0.948358157 | 0.8284007 | 33.07508 | 34.27044 | 31.36702 | 28.38966 | 32.25 | 33.5
8.73 | 0.945088228 | 0.8269041 | 33.09173 | 34.28633 | 31.2746 | 28.3515 | 32.19 | 33.5
8.74 | 0.942877428 | 0.8271872 | 33.10813 | 34.30197 | 31.21691 | 28.37415 | 32.25 | 33.5
8.75 | 0.948646197 | 0.8318931 | 33.12429 | 34.31736 | 31.42323 | 28.54838 | 32.25 | 33.5
8.76 | 0.958356736 | 0.8384781 | 33.14022 | 34.3325 | 31.76015 | 28.78705 | 32.25 | 33.56
8.77 | 0.96614205 | 0.842512 | 33.1559 | 34.3474 | 32.03331 | 28.9381 | 32.31 | 33.5
8.78 | 0.967571025 | 0.8426667 | 33.17135 | 34.36206 | 32.09564 | 28.95576 | 32.31 | 33.56
8.79 | 0.963973137 | 0.8418848 | 33.18656 | 34.37647 | 31.99095 | 28.94103 | 32.31 | 33.56
8.8 | 0.951852802 | 0.8443246 | 33.20153 | 34.39064 | 31.60297 | 29.03687 | 32.31 | 33.56
8.81 | 0.946340352 | 0.8442237 | 33.21627 | 34.40457 | 31.4339 | 29.04515 | 32.31 | 33.56
8.82 | 0.94664187 | 0.8418373 | 33.23078 | 34.41825 | 31.45764 | 28.97457 | 32.31 | 33.63
8.83 | 0.95846064 | 0.834838 | 33.24505 | 34.4317 | 31.86407 | 28.74489 | 32.31 | 33.56
8.84 | 0.960320636 | 0.8275702 | 33.25908 | 34.44491 | 31.93938 | 28.50558 | 32.31 | 33.56
8.85 | 0.957766894 | 0.82108 | 33.27288 | 34.45787 | 31.86767 | 28.29267 | 32.31 | 33.63
8.86 | 0.953807971 | 0.8180649 | 33.28646 | 34.4706 | 31.74889 | 28.19919 | 32.31 | 33.56
8.87 | 0.959969956 | 0.8212141 | 33.2998 | 34.48309 | 31.9668 | 28.318 | 32.31 | 33.63
8.88 | 0.968990315 | 0.8264798 | 33.31291 | 34.49535 | 32.27988 | 28.50971 | 32.31 | 33.63
8.89 | 0.970034128 | 0.8286807 | 33.32579 | 34.50737 | 32.32715 | 28.59559 | 32.38 | 33.63
8.9 | 0.965116514 | 0.8315569 | 33.33844 | 34.51915 | 32.17548 | 28.70464 | 32.31 | 33.63
8.91 | 0.956999566 | 0.8351923 | 33.35086 | 34.5307 | 31.91676 | 28.83978 | 32.38 | 33.56
8.92 | 0.948925787 | 0.8416717 | 33.36306 | 34.54202 | 31.65907 | 29.07304 | 32.31 | 33.56
8.93 | 0.938130191 | 0.8408328 | 33.37503 | 34.55311 | 31.31012 | 29.05339 | 32.31 | 33.56
8.94 | 0.925942368 | 0.8345011 | 33.38677 | 34.56396 | 30.91423 | 28.84366 | 32.38 | 33.63
8.95 | 0.923355476 | 0.8209182 | 33.39829 | 34.57459 | 30.8385 | 28.38291 | 32.38 | 33.63
8.96 | 0.925986511 | 0.8112158 | 33.40959 | 34.58498 | 30.93683 | 28.05588 | 32.38 | 33.63
8.97 | 0.933705802 | 0.8052975 | 33.42066 | 34.59515 | 31.20507 | 27.85938 | 32.38 | 33.56
8.98 | 0.934047022 | 0.8101292 | 33.43151 | 34.60508 | 31.2266 | 28.03459 | 32.38 | 33.63
8.99 | 0.93486386 | 0.8160816 | 33.44214 | 34.61479 | 31.26385 | 28.2485 | 32.38 | 33.63
9 | 0.93687979 | 0.8229811 | 33.45255 | 34.62428 | 31.34102 | 28.49513 | 32.31 | 33.63
9.01 | 0.950528754 | 0.8241443 | 33.46273 | 34.63353 | 31.80729 | 28.54303 | 32.38 | 33.56
9.02 | 0.964093797 | 0.8240742 | 33.4727 | 34.64257 | 32.27082 | 28.54805 | 32.38 | 33.63
9.03 | 0.971746525 | 0.8235886 | 33.48245 | 34.65138 | 32.53645 | 28.53848 | 32.38 | 33.63
9.04 | 0.97303426 | 0.8265674 | 33.49198 | 34.65996 | 32.58885 | 28.64879 | 32.38 | 33.63
9.05 | 0.971857676 | 0.8304759 | 33.5013 | 34.66832 | 32.55849 | 28.79121 | 32.44 | 33.63
9.06 | 0.971949472 | 0.8309244 | 33.51039 | 34.67647 | 32.57041 | 28.81352 | 32.44 | 33.63
9.07 | 0.96643812 | 0.831953 | 33.51928 | 34.68439 | 32.39431 | 28.85578 | 32.38 | 33.63
9.08 | 0.956294958 | 0.8334611 | 33.52794 | 34.69209 | 32.0626 | 28.91451 | 32.44 | 33.56
9.09 | 0.948717575 | 0.8359723 | 33.5364 | 34.69957 | 31.81657 | 29.00788 | 32.44 | 33.63
9.1 | 0.944394298 | 0.8355672 | 33.54464 | 34.70684 | 31.67937 | 28.9999 | 32.44 | 33.63
9.11 | 0.9455011 | 0.8300585 | 33.55267 | 34.71388 | 31.72408 | 28.81455 | 32.44 | 33.63
9.12 | 0.947017529 | 0.8250134 | 33.56048 | 34.72071 | 31.78237 | 28.64505 | 32.44 | 33.63
9.13 | 0.948210998 | 0.8206215 | 33.56809 | 34.72733 | 31.82963 | 28.49799 | 32.44 | 33.56
9.14 | 0.947128034 | 0.8188466 | 33.57549 | 34.73373 | 31.80028 | 28.4416 | 32.44 | 33.63
9.15 | 0.94305748 | 0.8197212 | 33.58267 | 34.73991 | 31.67039 | 28.47704 | 32.44 | 33.63
9.16 | 0.936582172 | 0.8227283 | 33.58965 | 34.74589 | 31.45947 | 28.58643 | 32.44 | 33.63
9.17 | 0.933046918 | 0.8295001 | 33.59642 | 34.75165 | 31.34704 | 28.8265 | 32.5 | 33.63
9.18 | 0.928918751 | 0.8342583 | 33.60299 | 34.7572 | 31.21445 | 28.99648 | 32.5 | 33.63
9.19 | 0.923097911 | 0.8341474 | 33.60935 | 34.76254 | 31.02472 | 28.99708 | 32.5 | 33.56
9.2 | 0.91743489 | 0.8353164 | 33.6155 | 34.76766 | 30.84003 | 29.042 | 32.5 | 33.56
9.21 | 0.912737846 | 0.837305 | 33.62145 | 34.77258 | 30.68757 | 29.11526 | 32.5 | 33.56
9.22 | 0.922823398 | 0.8433312 | 33.62719 | 34.7773 | 31.03196 | 29.32878 | 32.5 | 33.56
9.23 | 0.938003872 | 0.844882 | 33.63274 | 34.7818 | 31.54764 | 29.38652 | 32.5 | 33.56
9.24 | 0.960266483 | 0.840212 | 33.63808 | 34.7861 | 32.30152 | 29.2277 | 32.5 | 33.63
9.25 | 0.97003101 | 0.8323282 | 33.64322 | 34.79019 | 32.63496 | 28.95686 | 32.5 | 33.56
9.26 | 0.974113989 | 0.8244375 | 33.64815 | 34.79408 | 32.77714 | 28.68554 | 32.5 | 33.63
9.27 | 0.963788467 | 0.8231642 | 33.65289 | 34.79776 | 32.43427 | 28.64427 | 32.56 | 33.63
9.28 | 0.959145172 | 0.8223086 | 33.65743 | 34.80124 | 32.28236 | 28.61736 | 32.56 | 33.63
9.29 | 0.960982983 | 0.8219295 | 33.66178 | 34.80452 | 32.34839 | 28.60686 | 32.56 | 33.63
9.3 | 0.961870556 | 0.8219649 | 33.66592 | 34.80759 | 32.38226 | 28.61062 | 32.63 | 33.63
9.31 | 0.960727576 | 0.823455 | 33.66987 | 34.81047 | 32.34757 | 28.66486 | 32.63 | 33.63
9.32 | 0.948215624 | 0.8334977 | 33.67362 | 34.81314 | 31.92985 | 29.01667 | 32.56 | 33.63
9.33 | 0.937208173 | 0.8443343 | 33.67718 | 34.81562 | 31.56253 | 29.39602 | 32.63 | 33.63
9.34 | 0.927949291 | 0.8560937 | 33.68054 | 34.8179 | 31.25383 | 29.80739 | 32.63 | 33.63
9.35 | 0.924657738 | 0.8566699 | 33.68371 | 34.81998 | 31.1459 | 29.82923 | 32.63 | 33.63
9.36 | 0.923023504 | 0.8531533 | 33.68669 | 34.82186 | 31.09361 | 29.70839 | 32.63 | 33.56
9.37 | 0.921352757 | 0.8404039 | 33.68947 | 34.82355 | 31.03989 | 29.26585 | 32.63 | 33.63
9.38 | 0.922544198 | 0.8314083 | 33.69207 | 34.82505 | 31.08242 | 28.95383 | 32.69 | 33.56
9.39 | 0.927966626 | 0.8279614 | 33.69447 | 34.82635 | 31.26735 | 28.83487 | 32.69 | 33.56
9.4 | 0.942921034 | 0.8302629 | 33.69669 | 34.82745 | 31.77332 | 28.91594 | 32.69 | 33.63
9.41 | 0.96186177 | 0.8349691 | 33.69872 | 34.82837 | 32.41351 | 29.08061 | 32.75 | 33.63
9.42 | 0.969860691 | 0.8362575 | 33.70055 | 34.82909 | 32.68484 | 29.12609 | 32.75 | 33.56
9.43 | 0.972507677 | 0.8366892 | 33.70221 | 34.82962 | 32.77565 | 29.14157 | 32.75 | 33.63
9.44 | 0.962010204 | 0.835017 | 33.70367 | 34.82996 | 32.42328 | 29.08361 | 32.75 | 33.56
9.45 | 0.949831142 | 0.8329496 | 33.70495 | 34.83011 | 32.01401 | 29.01173 | 32.75 | 33.56
9.46 | 0.936394901 | 0.8305866 | 33.70605 | 34.83008 | 31.56217 | 28.9294 | 32.75 | 33.63
9.47 | 0.928406217 | 0.8318847 | 33.70696 | 34.82985 | 31.29375 | 28.97442 | 32.81 | 33.56
9.48 | 0.922808407 | 0.8343452 | 33.70768 | 34.82944 | 31.10573 | 29.05978 | 32.81 | 33.56
9.49 | 0.927717842 | 0.8405798 | 33.70823 | 34.82885 | 31.27173 | 29.27643 | 32.81 | 33.63
9.5 | 0.932525864 | 0.8451655 | 33.70859 | 34.82807 | 31.43413 | 29.43548 | 32.81 | 33.63
9.51 | 0.937170545 | 0.8470956 | 33.70878 | 34.8271 | 31.59087 | 29.50189 | 32.81 | 33.63
9.52 | 0.935004714 | 0.845055 | 33.70878 | 34.82595 | 31.51787 | 29.42985 | 32.88 | 33.63
9.53 | 0.929018406 | 0.840787 | 33.7086 | 34.82462 | 31.31591 | 29.28009 | 32.81 | 33.63
9.54 | 0.936806356 | 0.8382299 | 33.70825 | 34.82311 | 31.5781 | 29.18977 | 32.88 | 33.63
9.55 | 0.947385194 | 0.8371474 | 33.70771 | 34.82141 | 31.93419 | 29.15066 | 32.88 | 33.63
9.56 | 0.965045299 | 0.8440766 | 33.707 | 34.81954 | 32.52879 | 29.39036 | 32.94 | 33.63
9.57 | 0.97315036 | 0.8488311 | 33.70612 | 34.81749 | 32.80112 | 29.55416 | 32.88 | 33.63
9.58 | 0.965316843 | 0.8499579 | 33.70506 | 34.81525 | 32.53606 | 29.5915 | 32.94 | 33.63
9.59 | 0.957925852 | 0.8450507 | 33.70382 | 34.81284 | 32.28576 | 29.41862 | 32.94 | 33.63
9.6 | 0.950821914 | 0.8362293 | 33.70241 | 34.81026 | 32.04499 | 29.10935 | 32.88 | 33.63
9.61 | 0.952991485 | 0.833705 | 33.70083 | 34.80749 | 32.1166 | 29.01918 | 32.94 | 33.63
9.62 | 0.956546656 | 0.8327527 | 33.69907 | 34.80455 | 32.23474 | 28.98358 | 33 | 33.56
9.63 | 0.950854954 | 0.8374203 | 33.69715 | 34.80144 | 32.0411 | 29.14343 | 32.94 | 33.63
9.64 | 0.94656863 | 0.841145 | 33.69505 | 34.79815 | 31.89468 | 29.27029 | 33 | 33.63
9.65 | 0.946233876 | 0.8422181 | 33.69278 | 34.79469 | 31.88125 | 29.30472 | 33 | 33.63
9.66 | 0.949999992 | 0.8426082 | 33.69034 | 34.79106 | 32.00583 | 29.31523 | 33 | 33.63
9.67 | 0.95843383 | 0.8422208 | 33.68774 | 34.78726 | 32.28747 | 29.29855 | 33 | 33.56
9.68 | 0.96252638 | 0.8406456 | 33.68497 | 34.78328 | 32.42267 | 29.24041 | 33 | 33.63
9.69 | 0.964444811 | 0.8384757 | 33.68203 | 34.77914 | 32.48445 | 29.16146 | 33 | 33.63
9.7 | 0.963535096 | 0.833409 | 33.67892 | 34.77482 | 32.45082 | 28.98165 | 33.06 | 33.63
9.71 | 0.962023636 | 0.8280064 | 33.67565 | 34.77034 | 32.39677 | 28.79007 | 33 | 33.56
9.72 | 0.957543429 | 0.8257518 | 33.67221 | 34.76569 | 32.2426 | 28.70783 | 33 | 33.63
9.73 | 0.952928358 | 0.824004 | 33.66861 | 34.76088 | 32.08377 | 28.6431 | 33.06 | 33.63
9.74 | 0.947839715 | 0.8240359 | 33.66485 | 34.7559 | 31.90888 | 28.64011 | 33.06 | 33.63
9.75 | 0.941641465 | 0.8238248 | 33.66092 | 34.75075 | 31.69652 | 28.62853 | 33.06 | 33.63
9.76 | 0.933730292 | 0.8232388 | 33.65683 | 34.74544 | 31.4264 | 28.60379 | 33.13 | 33.63
9.77 | 0.925318846 | 0.8262518 | 33.65258 | 34.73997 | 31.13937 | 28.70396 | 33.13 | 33.63
9.78 | 0.916510656 | 0.832119 | 33.64817 | 34.73433 | 30.83891 | 28.90309 | 33.13 | 33.63
9.79 | 0.917304673 | 0.8384561 | 33.6436 | 34.72853 | 30.86144 | 29.11835 | 33.13 | 33.63
9.8 | 0.921919317 | 0.8449803 | 33.63888 | 34.72257 | 31.01233 | 29.33989 | 33.13 | 33.63
9.81 | 0.9323435 | 0.8429682 | 33.63399 | 34.71645 | 31.35843 | 29.26486 | 33.13 | 33.63
9.82 | 0.943616897 | 0.8396018 | 33.62895 | 34.71017 | 31.73284 | 29.14272 | 33.13 | 33.63
9.83 | 0.949877336 | 0.8327665 | 33.62375 | 34.70373 | 31.93844 | 28.9001 | 33.19 | 33.63
9.84 | 0.954883372 | 0.8265894 | 33.6184 | 34.69714 | 32.10165 | 28.68028 | 33.19 | 33.63
9.85 | 0.952574365 | 0.8242507 | 33.61289 | 34.69038 | 32.01877 | 28.59357 | 33.19 | 33.63
9.86 | 0.948914098 | 0.8232042 | 33.60722 | 34.68347 | 31.89037 | 28.55158 | 33.13 | 33.63
9.87 | 0.941708088 | 0.8255482 | 33.6014 | 34.6764 | 31.64271 | 28.62704 | 33.13 | 33.63
9.88 | 0.936218704 | 0.8288264 | 33.59543 | 34.66918 | 31.45267 | 28.73473 | 33.19 | 33.69
9.89 | 0.933321852 | 0.8335156 | 33.58931 | 34.66181 | 31.34964 | 28.89116 | 33.19 | 33.63
9.9 | 0.932483749 | 0.8379358 | 33.58304 | 34.65428 | 31.31564 | 29.03806 | 33.25 | 33.69
9.91 | 0.933595123 | 0.8421013 | 33.57661 | 34.6466 | 31.34696 | 29.17594 | 33.25 | 33.63
9.92 | 0.936751671 | 0.8444974 | 33.57004 | 34.63876 | 31.44679 | 29.25235 | 33.25 | 33.63
9.93 | 0.941152762 | 0.8458169 | 33.56332 | 34.63078 | 31.58821 | 29.2913 | 33.25 | 33.69
9.94 | 0.9454541 | 0.843604 | 33.55644 | 34.62264 | 31.72608 | 29.2078 | 33.25 | 33.63
9.95 | 0.949717124 | 0.8400343 | 33.54942 | 34.61436 | 31.86246 | 29.07725 | 33.31 | 33.63
9.96 | 0.952267304 | 0.8361789 | 33.54226 | 34.60593 | 31.9412 | 28.93674 | 33.31 | 33.63
9.97 | 0.954431288 | 0.832259 | 33.53495 | 34.59734 | 32.0068 | 28.79395 | 33.25 | 33.63
9.98 | 0.960169193 | 0.8345055 | 33.52749 | 34.58861 | 32.19206 | 28.86439 | 33.31 | 33.69
9.99 | 0.966294528 | 0.8374205 | 33.51989 | 34.57974 | 32.39008 | 28.95778 | 33.31 | 33.69
10 | 0.971114417 | 0.8418101 | 33.51214 | 34.57072 | 32.54412 | 29.10198 | 33.31 | 33.69
10.01 | 0.975466578 | 0.8459027 | 33.50425 | 34.56155 | 32.68227 | 29.23571 | 33.38 | 33.69
10.02 | 0.97181723 | 0.8441065 | 33.49622 | 34.55224 | 32.5522 | 29.16577 | 33.38 | 33.63
10.03 | 0.967531419 | 0.842252 | 33.48804 | 34.54278 | 32.40073 | 29.09373 | 33.38 | 33.63
10.04 | 0.958410883 | 0.8399548 | 33.47973 | 34.53318 | 32.08733 | 29.00631 | 33.44 | 33.69
10.05 | 0.950429741 | 0.8386752 | 33.47127 | 34.52344 | 31.81209 | 28.95396 | 33.38 | 33.75
10.06 | 0.94790456 | 0.8422685 | 33.46267 | 34.51356 | 31.71942 | 29.06969 | 33.44 | 33.69
10.07 | 0.946984045 | 0.8454722 | 33.45394 | 34.50354 | 31.68034 | 29.17178 | 33.38 | 33.69
10.08 | 0.951698959 | 0.8473077 | 33.44506 | 34.49338 | 31.82963 | 29.2265 | 33.5 | 33.69
10.09 | 0.955008378 | 0.8483985 | 33.43605 | 34.48307 | 31.93171 | 29.25539 | 33.44 | 33.69
10.1 | 0.954377646 | 0.8474018 | 33.4269 | 34.47263 | 31.90189 | 29.21217 | 33.44 | 33.63
10.11 | 0.954206318 | 0.8466349 | 33.41762 | 34.46206 | 31.8873 | 29.17678 | 33.5 | 33.75
10.12 | 0.955124619 | 0.846413 | 33.4082 | 34.45134 | 31.90899 | 29.16006 | 33.5 | 33.69
10.13 | 0.956680852 | 0.8453952 | 33.39865 | 34.44049 | 31.95184 | 29.11583 | 33.56 | 33.69
10.14 | 0.959576966 | 0.842706 | 33.38896 | 34.4295 | 32.03927 | 29.01395 | 33.56 | 33.69
10.15 | 0.961154629 | 0.8414178 | 33.37913 | 34.41838 | 32.08251 | 28.96024 | 33.56 | 33.69
10.16 | 0.960181909 | 0.8428397 | 33.36918 | 34.40712 | 32.04048 | 28.99969 | 33.5 | 33.69
10.17 | 0.959086787 | 0.84567 | 33.35909 | 34.39573 | 31.99426 | 29.08744 | 33.56 | 33.69
10.18 | 0.957765601 | 0.8511014 | 33.34887 | 34.38421 | 31.9404 | 29.26445 | 33.56 | 33.75
10.19 | 0.956143762 | 0.854681 | 33.33852 | 34.37256 | 31.87642 | 29.37757 | 33.63 | 33.75
10.2 | 0.953973069 | 0.8548802 | 33.32804 | 34.36077 | 31.79406 | 29.37434 | 33.63 | 33.75
10.21 | 0.953375686 | 0.854144 | 33.31743 | 34.34885 | 31.76403 | 29.33887 | 33.63 | 33.75
10.22 | 0.955716849 | 0.8516609 | 33.3067 | 34.33681 | 31.83177 | 29.24331 | 33.63 | 33.75
10.23 | 0.958661664 | 0.8503516 | 33.29583 | 34.32463 | 31.91944 | 29.188 | 33.63 | 33.75
10.24 | 0.962801622 | 0.8513662 | 33.28484 | 34.31233 | 32.0467 | 29.21235 | 33.63 | 33.69
10.25 | 0.964731864 | 0.8517679 | 33.27372 | 34.29989 | 32.10022 | 29.21555 | 33.69 | 33.69
10.26 | 0.961845947 | 0.8508336 | 33.26247 | 34.28733 | 31.99338 | 29.17282 | 33.69 | 33.69
10.27 | 0.958237072 | 0.8499236 | 33.2511 | 34.27465 | 31.86244 | 29.13083 | 33.69 | 33.75
10.28 | 0.952818292 | 0.8490745 | 33.23961 | 34.26184 | 31.67131 | 29.09085 | 33.69 | 33.75
10.29 | 0.948706823 | 0.849571 | 33.22799 | 34.2489 | 31.52362 | 29.09687 | 33.69 | 33.75
10.3 | 0.948553117 | 0.8541413 | 33.21625 | 34.23584 | 31.50737 | 29.24224 | 33.75 | 33.75
10.31 | 0.949610715 | 0.858148 | 33.20438 | 34.22265 | 31.53124 | 29.3681 | 33.75 | 33.75
10.32 | 0.95542206 | 0.8599423 | 33.1924 | 34.20935 | 31.71275 | 29.41806 | 33.69 | 33.81
10.33 | 0.960973519 | 0.8612377 | 33.18029 | 34.19592 | 31.88538 | 29.45081 | 33.75 | 33.75
10.34 | 0.96504866 | 0.8596984 | 33.16806 | 34.18236 | 32.00879 | 29.38653 | 33.75 | 33.81
10.35 | 0.968577079 | 0.8582411 | 33.15571 | 34.16869 | 32.11386 | 29.32497 | 33.75 | 33.81
10.36 | 0.966447155 | 0.8576309 | 33.14324 | 34.1549 | 32.03119 | 29.2923 | 33.75 | 33.81
10.37 | 0.964275185 | 0.8570102 | 33.13066 | 34.14099 | 31.94707 | 29.25917 | 33.75 | 33.75
10.38 | 0.959845826 | 0.8558289 | 33.11795 | 34.12696 | 31.78813 | 29.20684 | 33.81 | 33.81
10.39 | 0.955416467 | 0.8546477 | 33.10513 | 34.11281 | 31.62919 | 29.15443 | 33.81 | 33.81
10.4 | 0.953988121 | 0.8537289 | 33.09219 | 34.09854 | 31.56956 | 29.11091 | 33.75 | 33.81
10.41 | 0.952750767 | 0.8528268 | 33.07914 | 34.08416 | 31.51617 | 29.06788 | 33.81 | 33.75
10.42 | 0.953519228 | 0.8553302 | 33.06597 | 34.06966 | 31.52904 | 29.14081 | 33.81 | 33.81
10.43 | 0.954631429 | 0.8584172 | 33.05268 | 34.05504 | 31.55313 | 29.23343 | 33.81 | 33.75
10.44 | 0.953532969 | 0.8595828 | 33.03928 | 34.04031 | 31.50405 | 29.26046 | 33.81 | 33.81
10.45 | 0.951731953 | 0.8601376 | 33.02577 | 34.02547 | 31.43168 | 29.26658 | 33.81 | 33.81
10.46 | 0.951275111 | 0.8579347 | 33.01215 | 34.01051 | 31.40363 | 29.17879 | 33.81 | 33.75
10.47 | 0.951524613 | 0.8542825 | 32.99841 | 33.99544 | 31.3988 | 29.04171 | 33.81 | 33.81
10.48 | 0.953253868 | 0.8524188 | 32.98456 | 33.98025 | 31.44266 | 28.96541 | 33.88 | 33.81
10.49 | 0.956224894 | 0.8520558 | 32.9706 | 33.96496 | 31.52731 | 28.94004 | 33.88 | 33.81
10.5 | 0.958684633 | 0.8522233 | 32.95653 | 33.94955 | 31.59492 | 28.9326 | 33.88 | 33.88
10.51 | 0.960447988 | 0.8531132 | 32.94235 | 33.93404 | 31.63942 | 28.94957 | 33.88 | 33.81
10.52 | 0.961632095 | 0.854485 | 32.92806 | 33.91841 | 31.66468 | 28.98277 | 33.88 | 33.88
10.53 | 0.961427939 | 0.8570115 | 32.91367 | 33.90268 | 31.64412 | 29.05499 | 33.88 | 33.81
10.54 | 0.960597579 | 0.8594303 | 32.89916 | 33.88683 | 31.60286 | 29.12337 | 33.94 | 33.75
10.55 | 0.956399619 | 0.8612694 | 32.88455 | 33.87088 | 31.45077 | 29.17196 | 33.88 | 33.81
10.56 | 0.952214268 | 0.8630601 | 32.86983 | 33.85483 | 31.29913 | 29.21875 | 33.94 | 33.88
10.57 | 0.949220266 | 0.8602821 | 32.85501 | 33.83866 | 31.18664 | 29.11079 | 33.94 | 33.81
10.58 | 0.946226263 | 0.857504 | 32.84008 | 33.82239 | 31.07415 | 29.00284 | 33.94 | 33.88
10.59 | 0.945374913 | 0.85578 | 32.82505 | 33.80602 | 31.03198 | 28.93051 | 33.94 | 33.81
10.6 | 0.944885785 | 0.8542342 | 32.80991 | 33.78954 | 31.00162 | 28.86418 | 33.94 | 33.81
10.61 | 0.943522312 | 0.8553921 | 32.79467 | 33.77295 | 30.9425 | 28.88912 | 33.94 | 33.81
10.62 | 0.941768762 | 0.8577562 | 32.77932 | 33.75627 | 30.87054 | 28.95465 | 33.94 | 33.81
10.63 | 0.940869263 | 0.8603029 | 32.76388 | 33.73948 | 30.82653 | 29.02617 | 34 | 33.81
10.64 | 0.940762123 | 0.8630189 | 32.74833 | 33.72259 | 30.80839 | 29.10323 | 33.94 | 33.88
10.65 | 0.94228261 | 0.8649484 | 32.73268 | 33.7056 | 30.84344 | 29.1536 | 33.94 | 33.81
10.66 | 0.94700453 | 0.8653307 | 32.71693 | 33.6885 | 30.98308 | 29.1517 | 33.94 | 33.81
10.67 | 0.951696083 | 0.8657113 | 32.70108 | 33.67131 | 31.12149 | 29.14963 | 33.94 | 33.81
10.68 | 0.956210551 | 0.8660816 | 32.68513 | 33.65402 | 31.25387 | 29.14712 | 34 | 33.81
10.69 | 0.96072502 | 0.8664519 | 32.66909 | 33.63662 | 31.38601 | 29.14452 | 34 | 33.81
10.7 | 0.959323098 | 0.8651148 | 32.65294 | 33.61913 | 31.32472 | 29.08441 | 34 | 33.81
10.71 | 0.957587984 | 0.8636816 | 32.6367 | 33.60155 | 31.25251 | 29.02104 | 34.06 | 33.88
10.72 | 0.955192401 | 0.8608881 | 32.62036 | 33.58386 | 31.15872 | 28.91195 | 34 | 33.88
10.73 | 0.952562217 | 0.8576113 | 32.60393 | 33.56608 | 31.05727 | 28.78665 | 34 | 33.81
10.74 | 0.952269934 | 0.8565073 | 32.58739 | 33.5482 | 31.032 | 28.73428 | 34.06 | 33.81
10.75 | 0.954136026 | 0.8574092 | 32.57077 | 33.53023 | 31.07694 | 28.74913 | 34.06 | 33.81
10.76 | 0.956278549 | 0.8587512 | 32.55405 | 33.51216 | 31.13074 | 28.77861 | 34.06 | 33.81
10.77 | 0.959088653 | 0.861156 | 32.53723 | 33.494 | 31.20609 | 28.84356 | 34.06 | 33.88
10.78 | 0.96177778 | 0.8635186 | 32.52033 | 33.47575 | 31.27733 | 28.90693 | 34.06 | 33.88
10.79 | 0.962444024 | 0.8651741 | 32.50332 | 33.4574 | 31.28263 | 28.94648 | 34.06 | 33.88
10.8 | 0.963110269 | 0.8668296 | 32.48623 | 33.43896 | 31.28782 | 28.98588 | 34.06 | 33.88
10.81 | 0.96114661 | 0.8668283 | 32.46905 | 33.42043 | 31.20752 | 28.96977 | 34.06 | 33.88
10.82 | 0.958568919 | 0.8664401 | 32.45177 | 33.40181 | 31.10726 | 28.94066 | 34.13 | 33.88
10.83 | 0.954796131 | 0.8644342 | 32.43441 | 33.38309 | 30.96825 | 28.85749 | 34.13 | 33.88
10.84 | 0.950067519 | 0.8611346 | 32.41695 | 33.36429 | 30.79829 | 28.73114 | 34.13 | 33.88
10.85 | 0.94592973 | 0.8582965 | 32.39941 | 33.3454 | 30.64756 | 28.62024 | 34.19 | 33.81
10.86 | 0.943230785 | 0.8565825 | 32.38177 | 33.32642 | 30.54348 | 28.54683 | 34.19 | 33.81
10.87 | 0.940541119 | 0.8548632 | 32.36405 | 33.30735 | 30.43972 | 28.47323 | 34.13 | 33.88
10.88 | 0.93838571 | 0.8528337 | 32.34624 | 33.28819 | 30.35325 | 28.38929 | 34.19 | 33.88
10.89 | 0.936230302 | 0.8508041 | 32.32834 | 33.26895 | 30.26678 | 28.30536 | 34.19 | 33.88
10.9 | 0.935382548 | 0.8499951 | 32.31036 | 33.24962 | 30.22255 | 28.26201 | 34.19 | 33.88
10.91 | 0.935009916 | 0.8496296 | 32.29229 | 33.2302 | 30.19361 | 28.23336 | 34.19 | 33.88
10.92 | 0.936609594 | 0.8498283 | 32.27414 | 33.2107 | 30.22827 | 28.22339 | 34.25 | 33.88
10.93 | 0.940716427 | 0.8507441 | 32.2559 | 33.19111 | 30.34365 | 28.23714 | 34.19 | 33.88
10.94 | 0.944494744 | 0.8513758 | 32.23757 | 33.17144 | 30.44822 | 28.24136 | 34.25 | 33.88
10.95 | 0.946211176 | 0.8502246 | 32.21917 | 33.15169 | 30.48614 | 28.18638 | 34.25 | 33.88
10.96 | 0.947927608 | 0.8490734 | 32.20068 | 33.13185 | 30.52391 | 28.13137 | 34.25 | 33.88
10.97 | 0.948364147 | 0.8493283 | 32.1821 | 33.11193 | 30.52035 | 28.1229 | 34.31 | 33.81
10.98 | 0.948528865 | 0.8498818 | 32.16345 | 33.09193 | 30.50796 | 28.12423 | 34.31 | 33.88
10.99 | 0.949745886 | 0.8504779 | 32.14471 | 33.07184 | 30.52931 | 28.12687 | 34.25 | 33.88
11 | 0.952005069 | 0.8511162 | 32.12589 | 33.05168 | 30.58401 | 28.13082 | 34.31 | 33.88
11.01 | 0.953735052 | 0.8517524 | 32.10699 | 33.03144 | 30.62156 | 28.1346 | 34.31 | 33.88
11.02 | 0.952884114 | 0.8523784 | 32.08801 | 33.01111 | 30.57616 | 28.13796 | 34.31 | 33.88
11.03 | 0.952033176 | 0.8530045 | 32.06896 | 32.99071 | 30.53071 | 28.14122 | 34.31 | 33.88
11.04 | 0.951008432 | 0.8529399 | 32.04982 | 32.97023 | 30.47965 | 28.12162 | 34.31 | 33.88
11.05 | 0.949947574 | 0.8527319 | 32.0306 | 32.94967 | 30.42739 | 28.09723 | 34.31 | 33.88
11.06 | 0.951259868 | 0.8524008 | 32.01131 | 32.92903 | 30.45107 | 28.06873 | 34.38 | 33.94
11.07 | 0.955186887 | 0.851934 | 31.99194 | 32.90831 | 30.55828 | 28.03571 | 34.38 | 33.94
11.08 | 0.95883478 | 0.8517104 | 31.97249 | 32.88752 | 30.65634 | 28.01064 | 34.31 | 33.94
11.09 | 0.960303666 | 0.8533845 | 31.95297 | 32.86665 | 30.68455 | 28.04789 | 34.38 | 33.88
11.1 | 0.961772552 | 0.8550585 | 31.93337 | 32.84571 | 30.71264 | 28.08501 | 34.44 | 33.88
11.11 | 0.958515024 | 0.8567651 | 31.91369 | 32.82469 | 30.58975 | 28.12305 | 34.38 | 33.88
11.12 | 0.953607244 | 0.8584829 | 31.89394 | 32.8036 | 30.4143 | 28.16133 | 34.38 | 33.94
11.13 | 0.950367654 | 0.8594752 | 31.87412 | 32.78244 | 30.29213 | 28.17569 | 34.44 | 33.94
11.14 | 0.950110853 | 0.8591702 | 31.85422 | 32.7612 | 30.26504 | 28.14744 | 34.38 | 33.94
11.15 | 0.949854052 | 0.8588651 | 31.83425 | 32.73988 | 30.23789 | 28.11914 | 34.44 | 33.94
11.16 | 0.952323731 | 0.8581291 | 31.81421 | 32.7185 | 30.29742 | 28.07669 | 34.44 | 33.94
11.17 | 0.954889671 | 0.8573778 | 31.79409 | 32.69704 | 30.35985 | 28.03372 | 34.44 | 33.94
11.18 | 0.953628807 | 0.8568713 | 31.7739 | 32.67551 | 30.30051 | 27.99871 | 34.44 | 34
11.19 | 0.949395255 | 0.8565548 | 31.75364 | 32.65392 | 30.14676 | 27.96987 | 34.44 | 33.94
11.2 | 0.945557965 | 0.8559829 | 31.73331 | 32.63225 | 30.00569 | 27.93265 | 34.44 | 33.94
11.21 | 0.943977907 | 0.8539567 | 31.71291 | 32.61051 | 29.93629 | 27.84796 | 34.5 | 33.94
11.22 | 0.942397849 | 0.8519304 | 31.69245 | 32.5887 | 29.86689 | 27.76331 | 34.5 | 33.94
11.23 | 0.944269725 | 0.8521124 | 31.67191 | 32.56682 | 29.90682 | 27.7506 | 34.5 | 34
11.24 | 0.947448219 | 0.8531303 | 31.6513 | 32.54488 | 29.98797 | 27.76502 | 34.5 | 33.94
11.25 | 0.94982121 | 0.8544714 | 31.63062 | 32.52287 | 30.04344 | 27.78986 | 34.5 | 33.94
11.26 | 0.95023148 | 0.8565999 | 31.60988 | 32.50079 | 30.0367 | 27.84017 | 34.5 | 33.94
11.27 | 0.950641749 | 0.8587284 | 31.58907 | 32.47864 | 30.02989 | 27.89033 | 34.56 | 33.94
11.28 | 0.951514328 | 0.8578308 | 31.56819 | 32.45643 | 30.03759 | 27.84212 | 34.5 | 34
11.29 | 0.952471086 | 0.8563822 | 31.54725 | 32.43415 | 30.04784 | 27.77603 | 34.56 | 33.94
11.3 | 0.954922911 | 0.8554916 | 31.52624 | 32.41181 | 30.10513 | 27.72803 | 34.56 | 34
11.31 | 0.959710336 | 0.8554727 | 31.50516 | 32.3894 | 30.23583 | 27.70825 | 34.56 | 34
11.32 | 0.964497762 | 0.8554539 | 31.48402 | 32.36693 | 30.36627 | 27.68841 | 34.56 | 34
11.33 | 0.966627171 | 0.8539097 | 31.46282 | 32.34439 | 30.41281 | 27.61919 | 34.56 | 34.06
11.34 | 0.968537621 | 0.8522399 | 31.44155 | 32.32179 | 30.45232 | 27.54592 | 34.56 | 34.06
11.35 | 0.967954291 | 0.8493386 | 31.42022 | 32.29913 | 30.41333 | 27.43289 | 34.56 | 34
11.36 | 0.96428209 | 0.8449119 | 31.39882 | 32.2764 | 30.27732 | 27.27072 | 34.56 | 34
11.37 | 0.960609888 | 0.8404852 | 31.37736 | 32.25361 | 30.14141 | 27.10869 | 34.63 | 34
11.38 | 0.958967929 | 0.8409495 | 31.35585 | 32.23077 | 30.06925 | 27.10445 | 34.69 | 34
11.39 | 0.957413551 | 0.8416248 | 31.33426 | 32.20786 | 29.99985 | 27.10693 | 34.63 | 34.06
11.4 | 0.957121882 | 0.8433881 | 31.31262 | 32.18489 | 29.97 | 27.14435 | 34.63 | 34.06
11.41 | 0.95831459 | 0.8464306 | 31.29092 | 32.16186 | 29.98654 | 27.22278 | 34.69 | 34.13
11.42 | 0.959507298 | 0.8494731 | 31.26916 | 32.13877 | 30.00298 | 27.30102 | 34.63 | 34.06
11.43 | 0.957979266 | 0.8486381 | 31.24733 | 32.11562 | 29.9343 | 27.25454 | 34.63 | 34.06
11.44 | 0.956306992 | 0.8475976 | 31.22545 | 32.09241 | 29.86112 | 27.20145 | 34.69 | 34.06
11.45 | 0.953787979 | 0.8464784 | 31.20351 | 32.06915 | 29.76153 | 27.14584 | 34.69 | 34.06
11.46 | 0.950139978 | 0.8452544 | 31.18151 | 32.04583 | 29.6268 | 27.08688 | 34.69 | 34.13
11.47 | 0.946491978 | 0.8440304 | 31.15945 | 32.02245 | 29.49217 | 27.02792 | 34.69 | 34.13
11.48 | 0.946780138 | 0.8456682 | 31.13734 | 31.99901 | 29.48021 | 27.06055 | 34.69 | 34.06
11.49 | 0.947523541 | 0.847637 | 31.11517 | 31.97552 | 29.48235 | 27.10363 | 34.69 | 34.06
11.5 | 0.949000925 | 0.8496875 | 31.09294 | 31.95197 | 29.50723 | 27.14919 | 34.75 | 34.06
11.51 | 0.951824384 | 0.8518877 | 31.07065 | 31.92837 | 29.57381 | 27.19938 | 34.75 | 34.13
11.52 | 0.954647843 | 0.8540878 | 31.04831 | 31.90471 | 29.64021 | 27.24942 | 34.75 | 34.13
11.53 | 0.955270942 | 0.8540472 | 31.02592 | 31.88099 | 29.63816 | 27.22787 | 34.75 | 34.13
11.54 | 0.955337385 | 0.8534397 | 31.00347 | 31.85723 | 29.61877 | 27.18822 | 34.75 | 34.13
11.55 | 0.955566514 | 0.8527938 | 30.98096 | 31.83341 | 29.60437 | 27.14733 | 34.75 | 34.13
11.56 | 0.956334361 | 0.8520211 | 30.9584 | 31.80953 | 29.60659 | 27.10239 | 34.75 | 34.13
11.57 | 0.957102208 | 0.8512483 | 30.93579 | 31.78561 | 29.60871 | 27.05744 | 34.81 | 34.13
11.58 | 0.958511755 | 0.8527659 | 30.91313 | 31.76163 | 29.63059 | 27.08523 | 34.75 | 34.13
11.59 | 0.960260291 | 0.8554934 | 30.89041 | 31.7376 | 29.66283 | 27.1513 | 34.81 | 34.13
11.6 | 0.961881823 | 0.8581122 | 30.86764 | 31.71351 | 29.69102 | 27.21375 | 34.81 | 34.13
11.61 | 0.961682331 | 0.8591729 | 30.84481 | 31.68938 | 29.66291 | 27.22666 | 34.81 | 34.13
11.62 | 0.961482839 | 0.8602337 | 30.82194 | 31.6652 | 29.63477 | 27.23947 | 34.81 | 34.19
11.63 | 0.960786229 | 0.8599847 | 30.79902 | 31.64096 | 29.59127 | 27.21074 | 34.88 | 34.19
11.64 | 0.959516391 | 0.8582255 | 30.77604 | 31.61668 | 29.53011 | 27.13424 | 34.81 | 34.19
11.65 | 0.958246553 | 0.8564662 | 30.75301 | 31.59235 | 29.46897 | 27.05778 | 34.88 | 34.19
11.66 | 0.960428797 | 0.8561628 | 30.72994 | 31.56797 | 29.51392 | 27.02732 | 34.88 | 34.19
11.67 | 0.963210672 | 0.8561124 | 30.70681 | 31.54354 | 29.57713 | 27.00481 | 34.94 | 34.13
11.68 | 0.9658841 | 0.8563993 | 30.68364 | 31.51906 | 29.63684 | 26.9929 | 34.88 | 34.19
11.69 | 0.968189915 | 0.8578298 | 30.66042 | 31.49453 | 29.68511 | 27.01695 | 34.94 | 34.19
11.7 | 0.970495729 | 0.8592604 | 30.63715 | 31.46996 | 29.73322 | 27.04089 | 34.94 | 34.19
11.71 | 0.969263694 | 0.8607468 | 30.61383 | 31.44534 | 29.67287 | 27.06647 | 34.88 | 34.19
11.72 | 0.965590826 | 0.8622715 | 30.59046 | 31.42067 | 29.53787 | 27.09315 | 34.94 | 34.19
11.73 | 0.961917958 | 0.8637963 | 30.56705 | 31.39596 | 29.403 | 27.11972 | 35 | 34.25
11.74 | 0.958117887 | 0.8644732 | 30.54359 | 31.37121 | 29.26436 | 27.11957 | 35 | 34.25
11.75 | 0.954310235 | 0.8650995 | 30.52009 | 31.3464 | 29.12563 | 27.11776 | 35.13 | 34.19
11.76 | 0.95188675 | 0.8649559 | 30.49654 | 31.32156 | 29.02925 | 27.09176 | 35.13 | 34.19
11.77 | 0.952956875 | 0.8628689 | 30.47294 | 31.29667 | 29.0394 | 27.00492 | 35.13 | 34.19
11.78 | 0.954027001 | 0.8607819 | 30.4493 | 31.27173 | 29.04946 | 26.91814 | 35.13 | 34.19
11.79 | 0.957795658 | 0.8577949 | 30.42562 | 31.24675 | 29.14152 | 26.80331 | 35.13 | 34.19
11.8 | 0.9632774 | 0.8542367 | 30.40189 | 31.22173 | 29.28545 | 26.67075 | 35.13 | 34.19
11.81 | 0.968759142 | 0.8506784 | 30.37811 | 31.19667 | 29.42908 | 26.53833 | 35.13 | 34.19
11.82 | 0.969669128 | 0.8505322 | 30.3543 | 31.17156 | 29.43362 | 26.51242 | 35.19 | 34.25
11.83 | 0.97022139 | 0.850653 | 30.33044 | 31.14641 | 29.42724 | 26.49479 | 35.13 | 34.19
11.84 | 0.9695709 | 0.8519451 | 30.30654 | 31.12122 | 29.38434 | 26.51357 | 35.13 | 34.19
11.85 | 0.964914622 | 0.8571382 | 30.28259 | 31.09599 | 29.22012 | 26.65356 | 35.19 | 34.19
11.86 | 0.960258343 | 0.8623313 | 30.25861 | 31.07072 | 29.05608 | 26.79325 | 35.25 | 34.19
11.87 | 0.957164805 | 0.867343 | 30.23458 | 31.04541 | 28.93947 | 26.92702 | 35.19 | 34.19
11.88 | 0.955501908 | 0.8721886 | 30.21051 | 31.02005 | 28.8662 | 27.05534 | 35.25 | 34.25
11.89 | 0.953839011 | 0.8770342 | 30.1864 | 30.99466 | 28.79297 | 27.18338 | 35.25 | 34.19
11.9 | 0.953662718 | 0.8786647 | 30.16225 | 30.96923 | 28.76461 | 27.21157 | 35.25 | 34.19
11.91 | 0.953856253 | 0.8794955 | 30.13806 | 30.94376 | 28.74738 | 27.2149 | 35.31 | 34.25
11.92 | 0.953881838 | 0.8800893 | 30.11383 | 30.91825 | 28.72504 | 27.21082 | 35.31 | 34.19
11.93 | 0.951568437 | 0.8773822 | 30.08956 | 30.89271 | 28.63228 | 27.10471 | 35.31 | 34.19
11.94 | 0.949255037 | 0.8746752 | 30.06526 | 30.86712 | 28.5396 | 26.99871 | 35.31 | 34.19
11.95 | 0.947585242 | 0.8718105 | 30.04091 | 30.8415 | 28.46633 | 26.88795 | 35.38 | 34.19
11.96 | 0.94727931 | 0.8686117 | 30.01653 | 30.81585 | 28.43404 | 26.767 | 35.38 | 34.25
11.97 | 0.946973379 | 0.8654129 | 29.99211 | 30.79015 | 28.40173 | 26.64619 | 35.38 | 34.25
11.98 | 0.949801435 | 0.8639687 | 29.96765 | 30.76442 | 28.46332 | 26.5795 | 35.38 | 34.19
11.99 | 0.95507666 | 0.8638946 | 29.94315 | 30.73865 | 28.59801 | 26.55496 | 35.38 | 34.25
12 | 0.960351885 | 0.8638204 | 29.91862 | 30.71285 | 28.7324 | 26.53039 | 35.38 | 34.25
12.01 | 0.96201861 | 0.8647217 | 29.89405 | 30.68701 | 28.75864 | 26.53573 | 35.44 | 34.25
12.02 | 0.962724274 | 0.8658828 | 29.86945 | 30.66114 | 28.75604 | 26.54896 | 35.38 | 34.25
12.03 | 0.963417265 | 0.8670348 | 29.84481 | 30.63524 | 28.753 | 26.56182 | 35.44 | 34.25
12.04 | 0.961573546 | 0.8663726 | 29.82013 | 30.6093 | 28.67425 | 26.51906 | 35.44 | 34.25
12.05 | 0.959729828 | 0.8657105 | 29.79542 | 30.58332 | 28.59556 | 26.4763 | 35.44 | 34.25
12.06 | 0.957876238 | 0.8650041 | 29.77068 | 30.55732 | 28.51663 | 26.4322 | 35.5 | 34.25
12.07 | 0.955984903 | 0.8641287 | 29.7459 | 30.53127 | 28.43663 | 26.38295 | 35.5 | 34.25
12.08 | 0.954093568 | 0.8632534 | 29.72109 | 30.5052 | 28.3567 | 26.33372 | 35.56 | 34.25
12.09 | 0.951781788 | 0.8627006 | 29.69624 | 30.4791 | 28.26434 | 26.29433 | 35.56 | 34.25
12.1 | 0.948830334 | 0.8626385 | 29.67136 | 30.45296 | 28.15309 | 26.26989 | 35.56 | 34.25
12.11 | 0.945878881 | 0.8625764 | 29.64645 | 30.42679 | 28.04195 | 26.24543 | 35.56 | 34.25
12.12 | 0.947906242 | 0.8627557 | 29.62151 | 30.40059 | 28.07841 | 26.22828 | 35.56 | 34.25
12.13 | 0.953647416 | 0.8631152 | 29.59653 | 30.37436 | 28.22465 | 26.21657 | 35.56 | 34.25
12.14 | 0.95938859 | 0.8634747 | 29.57152 | 30.3481 | 28.37058 | 26.20481 | 35.56 | 34.31
12.15 | 0.966015289 | 0.8643977 | 29.54648 | 30.32181 | 28.54235 | 26.2101 | 35.63 | 34.31
12.16 | 0.972960117 | 0.8655232 | 29.52141 | 30.29549 | 28.72315 | 26.22145 | 35.63 | 34.25
12.17 | 0.979904946 | 0.8666486 | 29.49631 | 30.26914 | 28.90358 | 26.23271 | 35.63 | 34.25
12.18 | 0.979834193 | 0.8673655 | 29.47117 | 30.24276 | 28.87686 | 26.23152 | 35.63 | 34.25
12.19 | 0.978854599 | 0.8680294 | 29.44601 | 30.21635 | 28.82336 | 26.22868 | 35.69 | 34.31
12.2 | 0.977875817 | 0.8686694 | 29.42082 | 30.18991 | 28.76991 | 26.22505 | 35.69 | 34.25
12.21 | 0.976934009 | 0.8682228 | 29.3956 | 30.16344 | 28.71756 | 26.18859 | 35.63 | 34.31
12.22 | 0.975992201 | 0.8677763 | 29.37035 | 30.13695 | 28.66523 | 26.15213 | 35.63 | 34.31
12.23 | 0.974995337 | 0.8674976 | 29.34507 | 30.11043 | 28.6113 | 26.12073 | 35.69 | 34.31
12.24 | 0.973671739 | 0.8682153 | 29.31976 | 30.08388 | 28.54782 | 26.11929 | 35.69 | 34.31
12.25 | 0.972348142 | 0.868933 | 29.29442 | 30.05731 | 28.48438 | 26.11779 | 35.75 | 34.31
12.26 | 0.969801317 | 0.8696252 | 29.26906 | 30.03071 | 28.38517 | 26.11546 | 35.75 | 34.31
12.27 | 0.963648403 | 0.8702421 | 29.24367 | 30.00408 | 28.18061 | 26.11081 | 35.75 | 34.31
12.28 | 0.95749549 | 0.870859 | 29.21825 | 29.97742 | 27.97634 | 26.10611 | 35.75 | 34.38
12.29 | 0.952992586 | 0.870543 | 29.1928 | 29.95074 | 27.82052 | 26.07341 | 35.75 | 34.31
12.3 | 0.951571846 | 0.8684845 | 29.16733 | 29.92404 | 27.75481 | 25.98857 | 35.75 | 34.31
12.31 | 0.950151106 | 0.866426 | 29.14183 | 29.89731 | 27.68914 | 25.90381 | 35.81 | 34.38
12.32 | 0.951369708 | 0.8649891 | 29.11631 | 29.87056 | 27.70037 | 25.83771 | 35.81 | 34.38
12.33 | 0.956083156 | 0.8643755 | 29.09075 | 29.84378 | 27.81318 | 25.79623 | 35.88 | 34.31
12.34 | 0.960796605 | 0.8637618 | 29.06518 | 29.81697 | 27.92572 | 25.75477 | 35.88 | 34.38
12.35 | 0.963672985 | 0.8643868 | 29.03958 | 29.79015 | 27.98466 | 25.75021 | 35.81 | 34.38
12.36 | 0.964697235 | 0.8662605 | 29.01395 | 29.7633 | 27.98968 | 25.78277 | 35.88 | 34.38
12.37 | 0.965721484 | 0.8681342 | 28.9883 | 29.73643 | 27.99462 | 25.81521 | 35.88 | 34.38
12.38 | 0.964434036 | 0.8689588 | 28.96263 | 29.70953 | 27.93254 | 25.81636 | 35.88 | 34.38
12.39 | 0.961267792 | 0.8689307 | 28.93693 | 29.68261 | 27.81614 | 25.79213 | 35.94 | 34.38
12.4 | 0.958101548 | 0.8689026 | 28.91121 | 29.65567 | 27.69987 | 25.76789 | 35.94 | 34.44
12.41 | 0.955923071 | 0.8684043 | 28.88546 | 29.62871 | 27.61228 | 25.7297 | 35.94 | 34.38
12.42 | 0.95442747 | 0.8675809 | 28.85969 | 29.60173 | 27.54448 | 25.68189 | 35.94 | 34.44
12.43 | 0.952931868 | 0.8667575 | 28.8339 | 29.57472 | 27.47674 | 25.63411 | 35.94 | 34.44
12.44 | 0.952784955 | 0.8677853 | 28.80809 | 29.54769 | 27.44791 | 25.64105 | 35.94 | 34.44
12.45 | 0.953476479 | 0.869964 | 28.78225 | 29.52065 | 27.4432 | 25.6819 | 36 | 34.44
12.46 | 0.954168003 | 0.8721426 | 28.7564 | 29.49358 | 27.43843 | 25.72261 | 35.94 | 34.44
12.47 | 0.953687244 | 0.8734841 | 28.73052 | 29.46649 | 27.39993 | 25.73851 | 36 | 34.5
12.48 | 0.952511321 | 0.8743293 | 28.70462 | 29.43938 | 27.34147 | 25.73972 | 36 | 34.5
12.49 | 0.951335399 | 0.8751744 | 28.6787 | 29.41226 | 27.28306 | 25.74085 | 36 | 34.5
12.5 | 0.951182111 | 0.8746565 | 28.65275 | 29.38511 | 27.25399 | 25.70188 | 36 | 34.44
12.51 | 0.951643872 | 0.8733189 | 28.62679 | 29.35795 | 27.24251 | 25.63885 | 36 | 34.44
12.52 | 0.952105633 | 0.8719813 | 28.60081 | 29.33076 | 27.23099 | 25.57588 | 36.06 | 34.5
12.53 | 0.954002929 | 0.8714999 | 28.57481 | 29.30356 | 27.26045 | 25.53805 | 36.06 | 34.44
12.54 | 0.956831121 | 0.8715738 | 28.54879 | 29.27634 | 27.31637 | 25.51649 | 36.06 | 34.5
12.55 | 0.959659313 | 0.8716476 | 28.52274 | 29.2491 | 27.37212 | 25.49491 | 36.06 | 34.44
12.56 | 0.961967025 | 0.8717305 | 28.49668 | 29.22185 | 27.41287 | 25.47357 | 36.06 | 34.5
12.57 | 0.963888766 | 0.8718202 | 28.47061 | 29.19457 | 27.4425 | 25.45242 | 36.06 | 34.5
12.58 | 0.965810507 | 0.8719098 | 28.44451 | 29.16728 | 27.47201 | 25.43124 | 36.13 | 34.5
12.59 | 0.965813544 | 0.8737922 | 28.41839 | 29.13998 | 27.44687 | 25.46228 | 36.13 | 34.5
12.6 | 0.964094794 | 0.8772835 | 28.39226 | 29.11265 | 27.37283 | 25.54005 | 36.13 | 34.5
12.61 | 0.962376044 | 0.8807747 | 28.36611 | 29.08531 | 27.29886 | 25.61761 | 36.13 | 34.5
12.62 | 0.958484917 | 0.8839727 | 28.33994 | 29.05796 | 27.16341 | 25.68644 | 36.19 | 34.5
12.63 | 0.952095063 | 0.8868332 | 28.31376 | 29.03059 | 26.95739 | 25.74529 | 36.13 | 34.56
12.64 | 0.945705208 | 0.8896937 | 28.28755 | 29.0032 | 26.75169 | 25.80396 | 36.19 | 34.56
12.65 | 0.94019047 | 0.8902956 | 28.26134 | 28.9758 | 26.57104 | 25.79703 | 36.19 | 34.56
12.66 | 0.936055182 | 0.8873374 | 28.2351 | 28.94838 | 26.42961 | 25.68698 | 36.19 | 34.56
12.67 | 0.931919895 | 0.8843791 | 28.20885 | 28.92095 | 26.28839 | 25.57708 | 36.19 | 34.56
12.68 | 0.929491744 | 0.8815072 | 28.18258 | 28.8935 | 26.19548 | 25.46983 | 36.19 | 34.56
12.69 | 0.931120068 | 0.8788402 | 28.1563 | 28.86605 | 26.2169 | 25.36864 | 36.19 | 34.56
12.7 | 0.932748393 | 0.8761733 | 28.13 | 28.83857 | 26.23821 | 25.26759 | 36.25 | 34.56
12.71 | 0.935197926 | 0.8739314 | 28.10369 | 28.81108 | 26.28251 | 25.17891 | 36.25 | 34.56
12.72 | 0.94116955 | 0.8735127 | 28.07736 | 28.78358 | 26.42556 | 25.14283 | 36.25 | 34.56
12.73 | 0.947141173 | 0.873094 | 28.05102 | 28.75607 | 26.56828 | 25.10675 | 36.31 | 34.56
12.74 | 0.952987149 | 0.8728213 | 28.02466 | 28.72855 | 26.70714 | 25.07489 | 36.31 | 34.56
12.75 | 0.957074689 | 0.8745916 | 27.99829 | 28.70101 | 26.79646 | 25.10166 | 36.31 | 34.56
12.76 | 0.96116223 | 0.876362 | 27.97191 | 28.67346 | 26.88554 | 25.12833 | 36.31 | 34.56
12.77 | 0.96524977 | 0.8781323 | 27.94551 | 28.64589 | 26.9744 | 25.15488 | 36.25 | 34.56
12.78 | 0.962290799 | 0.8796738 | 27.9191 | 28.61832 | 26.86629 | 25.17478 | 36.31 | 34.56
12.79 | 0.958792657 | 0.8811977 | 27.89267 | 28.59073 | 26.74329 | 25.19409 | 36.31 | 34.56
12.8 | 0.955294516 | 0.8827217 | 27.86624 | 28.56313 | 26.62046 | 25.2133 | 36.31 | 34.56
12.81 | 0.95068045 | 0.8812007 | 27.83979 | 28.53553 | 26.46674 | 25.14553 | 36.38 | 34.56
12.82 | 0.945743634 | 0.8787991 | 27.81333 | 28.50791 | 26.30428 | 25.05272 | 36.38 | 34.56
12.83 | 0.940806817 | 0.8763975 | 27.78685 | 28.48028 | 26.14206 | 24.96004 | 36.38 | 34.56
12.84 | 0.938982097 | 0.8745385 | 27.76037 | 28.45264 | 26.06649 | 24.88293 | 36.38 | 34.56
12.85 | 0.939174079 | 0.8730311 | 27.73387 | 28.42498 | 26.04693 | 24.8159 | 36.38 | 34.63
12.86 | 0.939366061 | 0.8715237 | 27.70736 | 28.39732 | 26.02736 | 24.74894 | 36.38 | 34.63
12.87 | 0.941868265 | 0.8715787 | 27.68084 | 28.36965 | 26.07171 | 24.72639 | 36.38 | 34.56
12.88 | 0.94753224 | 0.8737721 | 27.65431 | 28.34198 | 26.20335 | 24.76443 | 36.44 | 34.63
12.89 | 0.953196216 | 0.8759654 | 27.62777 | 28.31429 | 26.33469 | 24.80234 | 36.44 | 34.56
12.9 | 0.95862302 | 0.8780352 | 27.60122 | 28.28659 | 26.45916 | 24.83662 | 36.44 | 34.56
12.91 | 0.963217439 | 0.879671 | 27.57466 | 28.25888 | 26.56039 | 24.85852 | 36.5 | 34.56
12.92 | 0.967811859 | 0.8813069 | 27.54808 | 28.23117 | 26.66136 | 24.88032 | 36.5 | 34.56
12.93 | 0.972363763 | 0.8829339 | 27.5215 | 28.20345 | 26.76091 | 24.90178 | 36.5 | 34.63
12.94 | 0.969001018 | 0.8829095 | 27.49491 | 28.17572 | 26.6426 | 24.87661 | 36.5 | 34.56
12.95 | 0.965638274 | 0.8828851 | 27.46831 | 28.14798 | 26.52445 | 24.85143 | 36.56 | 34.63
12.96 | 0.96227553 | 0.8828607 | 27.4417 | 28.12023 | 26.40648 | 24.82625 | 36.5 | 34.63
12.97 | 0.95898246 | 0.8819587 | 27.41508 | 28.09248 | 26.29058 | 24.77641 | 36.56 | 34.69
12.98 | 0.955709867 | 0.8807989 | 27.38846 | 28.06472 | 26.17542 | 24.71937 | 36.56 | 34.56
12.99 | 0.952437274 | 0.8796391 | 27.36182 | 28.03695 | 26.06042 | 24.6624 | 36.56 | 34.63
13 | 0.953338487 | 0.8779119 | 27.33518 | 28.00918 | 26.05968 | 24.58959 | 36.56 | 34.63
13.01 | 0.95802864 | 0.8756697 | 27.30853 | 27.9814 | 26.16235 | 24.50246 | 36.63 | 34.63
13.02 | 0.962718793 | 0.8734274 | 27.28187 | 27.95361 | 26.26477 | 24.41545 | 36.63 | 34.63
13.03 | 0.966676346 | 0.8715139 | 27.2552 | 27.92582 | 26.34696 | 24.33774 | 36.63 | 34.63
13.04 | 0.968539588 | 0.8705399 | 27.22853 | 27.89802 | 26.37191 | 24.28634 | 36.63 | 34.63
13.05 | 0.970402829 | 0.869566 | 27.20185 | 27.87022 | 26.39675 | 24.23499 | 36.63 | 34.63
13.06 | 0.972266071 | 0.8685921 | 27.17516 | 27.84241 | 26.42149 | 24.18369 | 36.69 | 34.63
13.07 | 0.969955334 | 0.8686671 | 27.14846 | 27.81459 | 26.3328 | 24.16162 | 36.69 | 34.56
13.08 | 0.967549347 | 0.8687662 | 27.12176 | 27.78677 | 26.24164 | 24.14021 | 36.63 | 34.63
13.09 | 0.96514336 | 0.8688652 | 27.09506 | 27.75895 | 26.15061 | 24.11879 | 36.69 | 34.63
13.1 | 0.966194897 | 0.8691035 | 27.06834 | 27.73112 | 26.1533 | 24.10122 | 36.69 | 34.63
13.11 | 0.9688761 | 0.8694075 | 27.04162 | 27.70329 | 26.19998 | 24.08545 | 36.75 | 34.69
13.12 | 0.971557304 | 0.8697116 | 27.0149 | 27.67545 | 26.24652 | 24.06966 | 36.75 | 34.63
13.13 | 0.973523353 | 0.8714974 | 26.98817 | 27.64761 | 26.27361 | 24.09482 | 36.75 | 34.63
13.14 | 0.97424479 | 0.8758621 | 26.96143 | 27.61977 | 26.26704 | 24.19111 | 36.75 | 34.63
13.15 | 0.974966226 | 0.8802269 | 26.93469 | 27.59192 | 26.26042 | 24.28715 | 36.75 | 34.69
13.16 | 0.97559111 | 0.8846148 | 26.90795 | 27.56407 | 26.25116 | 24.38359 | 36.75 | 34.69
13.17 | 0.973418022 | 0.8896755 | 26.8812 | 27.53622 | 26.16664 | 24.4983 | 36.75 | 34.69
13.18 | 0.971244935 | 0.8947363 | 26.85444 | 27.50836 | 26.08224 | 24.61273 | 36.75 | 34.69
13.19 | 0.969071847 | 0.899797 | 26.82769 | 27.4805 | 25.99796 | 24.72687 | 36.81 | 34.69
13.2 | 0.969091792 | 0.9017375 | 26.80092 | 27.45264 | 25.97256 | 24.75507 | 36.75 | 34.69
13.21 | 0.970120956 | 0.9022421 | 26.77416 | 27.42477 | 25.97417 | 24.74379 | 36.75 | 34.63
13.22 | 0.971150119 | 0.9027467 | 26.74739 | 27.39691 | 25.97573 | 24.73247 | 36.81 | 34.69
13.23 | 0.971326927 | 0.9031995 | 26.72062 | 27.36904 | 25.95445 | 24.7197 | 36.81 | 34.69
13.24 | 0.969686149 | 0.9035417 | 26.69384 | 27.34117 | 25.88465 | 24.70389 | 36.81 | 34.69
13.25 | 0.968045371 | 0.9038839 | 26.66706 | 27.3133 | 25.81492 | 24.68805 | 36.88 | 34.69
13.26 | 0.966404593 | 0.9042261 | 26.64028 | 27.28543 | 25.74529 | 24.6722 | 36.81 | 34.75
13.27 | 0.963973078 | 0.9023527 | 26.61349 | 27.25755 | 25.65469 | 24.59593 | 36.81 | 34.75
13.28 | 0.96148788 | 0.9003288 | 26.5867 | 27.22968 | 25.56279 | 24.51566 | 36.88 | 34.69
13.29 | 0.959002682 | 0.8983049 | 26.55992 | 27.2018 | 25.47103 | 24.43551 | 36.88 | 34.69
13.3 | 0.957640439 | 0.8944487 | 26.53312 | 27.17393 | 25.40919 | 24.30568 | 36.88 | 34.69
13.31 | 0.957249279 | 0.889008 | 26.50633 | 27.14605 | 25.37317 | 24.13306 | 36.88 | 34.69
13.32 | 0.956858118 | 0.8835673 | 26.47953 | 27.11818 | 25.33716 | 23.96073 | 36.88 | 34.69
13.33 | 0.956844479 | 0.878846 | 26.45274 | 27.0903 | 25.31116 | 23.8082 | 36.88 | 34.75
13.34 | 0.959635964 | 0.87947 | 26.42594 | 27.06242 | 25.35928 | 23.80059 | 36.88 | 34.75
13.35 | 0.96242745 | 0.8800939 | 26.39914 | 27.03455 | 25.40726 | 23.79294 | 36.88 | 34.75
13.36 | 0.965218935 | 0.8807179 | 26.37234 | 27.00667 | 25.45508 | 23.78526 | 36.81 | 34.75
13.37 | 0.970932209 | 0.8825849 | 26.34554 | 26.9788 | 25.57973 | 23.81108 | 36.88 | 34.75
13.38 | 0.977999333 | 0.8850278 | 26.31874 | 26.95093 | 25.73971 | 23.85232 | 36.94 | 34.75
13.39 | 0.985066457 | 0.8874707 | 26.29193 | 26.92305 | 25.8993 | 23.89342 | 36.94 | 34.75
13.4 | 0.989612898 | 0.8889495 | 26.26513 | 26.89518 | 25.99231 | 23.90846 | 36.88 | 34.75
13.41 | 0.985736825 | 0.8872072 | 26.23833 | 26.86731 | 25.86409 | 23.83688 | 36.94 | 34.75
13.42 | 0.981860752 | 0.8854649 | 26.21153 | 26.83945 | 25.73607 | 23.76539 | 36.94 | 34.81
13.43 | 0.977984679 | 0.8837226 | 26.18472 | 26.81158 | 25.60826 | 23.694 | 36.94 | 34.81
13.44 | 0.969489369 | 0.8849375 | 26.15792 | 26.78372 | 25.35983 | 23.70191 | 36.94 | 34.81
13.45 | 0.959530844 | 0.887089 | 26.13112 | 26.75585 | 25.07362 | 23.73482 | 37 | 34.88
13.46 | 0.949572319 | 0.8892405 | 26.10432 | 26.728 | 24.78794 | 23.76762 | 37 | 34.88
13.47 | 0.942469947 | 0.8915339 | 26.07752 | 26.70014 | 24.57728 | 23.80408 | 37 | 34.88
13.48 | 0.943070207 | 0.8942098 | 26.05072 | 26.67228 | 24.56766 | 23.85062 | 37 | 34.81
13.49 | 0.943670466 | 0.8968857 | 26.02392 | 26.64443 | 24.55801 | 23.89701 | 37 | 34.88
13.5 | 0.944270725 | 0.8995616 | 25.99713 | 26.61658 | 24.54833 | 23.94326 | 36.94 | 34.88
13.51 | 0.946734714 | 0.8985117 | 25.97033 | 26.58874 | 24.58702 | 23.89029 | 37 | 34.88
13.52 | 0.949776351 | 0.8963069 | 25.94354 | 26.5609 | 24.64056 | 23.80671 | 37 | 34.88
13.53 | 0.952817989 | 0.894102 | 25.91675 | 26.53306 | 24.69395 | 23.72326 | 37 | 34.88
13.54 | 0.955699752 | 0.8916624 | 25.88996 | 26.50522 | 24.74303 | 23.63371 | 37 | 34.88
13.55 | 0.958069562 | 0.8884706 | 25.86318 | 26.47739 | 24.77872 | 23.52439 | 37 | 34.88
13.56 | 0.960439372 | 0.8852788 | 25.83639 | 26.44957 | 24.81429 | 23.41524 | 37 | 34.88
13.57 | 0.962809182 | 0.882087 | 25.80961 | 26.42174 | 24.84973 | 23.30628 | 37 | 34.81
13.58 | 0.964120428 | 0.8790825 | 25.78283 | 26.39393 | 24.85776 | 23.20244 | 37.06 | 34.88
13.59 | 0.964965129 | 0.8761605 | 25.75606 | 26.36611 | 24.8537 | 23.10095 | 37.06 | 34.88
13.6 | 0.96580983 | 0.8732386 | 25.72928 | 26.3383 | 24.8496 | 22.99962 | 37.06 | 34.88
13.61 | 0.966170056 | 0.8707818 | 25.70252 | 26.3105 | 24.833 | 22.9107 | 37.06 | 34.88
13.62 | 0.963333552 | 0.8713943 | 25.67575 | 26.2827 | 24.73431 | 22.90259 | 37.06 | 34.88
13.63 | 0.960497049 | 0.8720069 | 25.64899 | 26.2549 | 24.63578 | 22.89446 | 37.06 | 34.88
13.64 | 0.957660546 | 0.8726194 | 25.62223 | 26.22711 | 24.5374 | 22.88629 | 37.06 | 34.94
13.65 | 0.956726875 | 0.8755207 | 25.59547 | 26.19933 | 24.48788 | 22.93806 | 37 | 34.94
13.66 | 0.957347709 | 0.8802919 | 25.56872 | 26.17155 | 24.47816 | 23.03861 | 37 | 34.88
13.67 | 0.957968543 | 0.8850631 | 25.54198 | 26.14378 | 24.46841 | 23.1389 | 37.06 | 34.94
13.68 | 0.958589377 | 0.8898343 | 25.51523 | 26.11601 | 24.45863 | 23.23893 | 37.06 | 34.94
13.69 | 0.960563987 | 0.8928998 | 25.48849 | 26.08825 | 24.48333 | 23.2942 | 37.06 | 34.88
13.7 | 0.962609482 | 0.895876 | 25.46176 | 26.0605 | 24.50973 | 23.34698 | 37.06 | 34.94
13.71 | 0.964654977 | 0.8988522 | 25.43503 | 26.03275 | 24.53603 | 23.3996 | 37.06 | 34.94
13.72 | 0.965293816 | 0.900891 | 25.40831 | 26.00501 | 24.52648 | 23.42768 | 37.06 | 34.94
13.73 | 0.96309043 | 0.9010357 | 25.38159 | 25.97727 | 24.44477 | 23.40645 | 37.13 | 34.94
13.74 | 0.960887043 | 0.9011803 | 25.35488 | 25.94954 | 24.36317 | 23.38522 | 37.13 | 34.88
13.75 | 0.958683657 | 0.901325 | 25.32817 | 25.92182 | 24.2817 | 23.36399 | 37.13 | 34.94
13.76 | 0.954786225 | 0.9013324 | 25.30146 | 25.89411 | 24.15749 | 23.3392 | 37.13 | 34.94
13.77 | 0.95013722 | 0.901279 | 25.27477 | 25.8664 | 24.0145 | 23.31284 | 37.13 | 34.94
13.78 | 0.945488216 | 0.9012255 | 25.24808 | 25.8387 | 23.87176 | 23.2865 | 37.19 | 35
13.79 | 0.940926315 | 0.9012282 | 25.22139 | 25.81101 | 23.73147 | 23.26161 | 37.19 | 34.94
13.8 | 0.938769306 | 0.9027835 | 25.19471 | 25.78332 | 23.65202 | 23.27676 | 37.13 | 35
13.81 | 0.936612296 | 0.9043387 | 25.16804 | 25.75565 | 23.57269 | 23.29183 | 37.13 | 34.94
13.82 | 0.934455286 | 0.905894 | 25.14137 | 25.72798 | 23.49349 | 23.30682 | 37.13 | 34.94
13.83 | 0.934308475 | 0.9074256 | 25.11471 | 25.70032 | 23.46489 | 23.32112 | 37.13 | 35
13.84 | 0.937771042 | 0.9089147 | 25.08805 | 25.67266 | 23.52685 | 23.33426 | 37.13 | 35
13.85 | 0.941233609 | 0.9104038 | 25.06141 | 25.64502 | 23.58864 | 23.34732 | 37.13 | 35
13.86 | 0.944696176 | 0.911893 | 25.03477 | 25.61738 | 23.65025 | 23.36031 | 37.13 | 34.94
13.87 | 0.946418858 | 0.9109709 | 25.00813 | 25.58975 | 23.66817 | 23.31152 | 37.13 | 35
13.88 | 0.947248463 | 0.9088111 | 24.98151 | 25.56213 | 23.66369 | 23.23115 | 37.13 | 34.94
13.89 | 0.948078068 | 0.9066514 | 24.95489 | 25.53452 | 23.65918 | 23.15091 | 37.19 | 35
13.9 | 0.948907673 | 0.9044916 | 24.92827 | 25.50692 | 23.65463 | 23.0708 | 37.19 | 34.94
13.91 | 0.947406494 | 0.900923 | 24.90167 | 25.47933 | 23.592 | 22.95491 | 37.19 | 35
13.92 | 0.945767263 | 0.897271 | 24.87507 | 25.45175 | 23.52603 | 22.83711 | 37.19 | 34.94
13.93 | 0.944128031 | 0.893619 | 24.84848 | 25.42417 | 23.46015 | 22.71952 | 37.25 | 34.94
13.94 | 0.94419113 | 0.8904594 | 24.8219 | 25.39661 | 23.43662 | 22.61465 | 37.25 | 35
13.95 | 0.950760941 | 0.8891821 | 24.79533 | 25.36905 | 23.57443 | 22.55771 | 37.25 | 35
13.96 | 0.957330751 | 0.8879048 | 24.76877 | 25.34151 | 23.7119 | 22.50085 | 37.25 | 34.94
13.97 | 0.963900562 | 0.8866275 | 24.74221 | 25.31397 | 23.84903 | 22.44406 | 37.31 | 34.94
13.98 | 0.970098512 | 0.8870912 | 24.71566 | 25.28645 | 23.97662 | 22.43138 | 37.25 | 34.94
13.99 | 0.975842917 | 0.8896783 | 24.68912 | 25.25893 | 24.0927 | 22.47232 | 37.25 | 34.94
14 | 0.981587323 | 0.8922654 | 24.66259 | 25.23143 | 24.20848 | 22.51313 | 37.25 | 35
[7 empty] | 37.75 | 35.38
[7 empty] | 37.75 | 35.38
[7 empty] | 37.81 | 35.44
[7 empty] | 37.81 | 35.44
[7 empty] | 37.81 | 35.44
[7 empty] | 37.81 | 35.44
[7 empty] | 37.81 | 35.44
[7 empty] | 37.81 | 35.44
[7 empty] | 37.81 | 35.44
[7 empty] | 37.81 | 35.44
[7 empty] | 37.88 | 35.44
[7 empty] | 37.88 | 35.5
[7 empty] | 37.88 | 35.44
[7 empty] | 37.88 | 35.5
[7 empty] | 37.88 | 35.5
[7 empty] | 37.88 | 35.5
[7 empty] | 37.81 | 35.44
[7 empty] | 37.88 | 35.5
[7 empty] | 37.88 | 35.5
[7 empty] | 37.88 | 35.44
[7 empty] | 37.88 | 35.5
[7 empty] | 37.88 | 35.5
[7 empty] | 37.88 | 35.5
[7 empty] | 37.94 | 35.5
[7 empty] | 37.88 | 35.5
[7 empty] | 37.94 | 35.5
[7 empty] | 37.88 | 35.5
[7 empty] | 37.94 | 35.56
[7 empty] | 37.94 | 35.5
[7 empty] | 37.94 | 35.56
[7 empty] | 37.94 | 35.5
[7 empty] | 37.94 | 35.5
[7 empty] | 37.94 | 35.56
[7 empty] | 37.94 | 35.5
[7 empty] | 38 | 35.56
[7 empty] | 38 | 35.5
[7 empty] | 38 | 35.56
[7 empty] | 38 | 35.56
[7 empty] | 38 | 35.56
[7 empty] | 38 | 35.56
[7 empty] | 38 | 35.56
[7 empty] | 38 | 35.56
[7 empty] | 38.06 | 35.56
[7 empty] | 38 | 35.63
[7 empty] | 38 | 35.63
[7 empty] | 38.06 | 35.63
[7 empty] | 38.06 | 35.56
[7 empty] | 38.06 | 35.63
[7 empty] | 38.06 | 35.63
[7 empty] | 38.06 | 35.63
[7 empty] | 38.13 | 35.63
[7 empty] | 38.13 | 35.63
[7 empty] | 38.06 | 35.63
[7 empty] | 38.13 | 35.63
[7 empty] | 38.13 | 35.69
[7 empty] | 38.13 | 35.69
[7 empty] | 38.13 | 35.63
[7 empty] | 38.13 | 35.69
[7 empty] | 38.13 | 35.69
[7 empty] | 38.19 | 35.69
[7 empty] | 38.19 | 35.69
[7 empty] | 38.13 | 35.75
[7 empty] | 38.19 | 35.69
[7 empty] | 38.19 | 35.75
[7 empty] | 38.19 | 35.75
[7 empty] | 38.19 | 35.69
[7 empty] | 38.19 | 35.69
[7 empty] | 38.25 | 35.69
[7 empty] | 38.25 | 35.75
[7 empty] | 38.25 | 35.69
[7 empty] | 38.25 | 35.75
[7 empty] | 38.25 | 35.75
[7 empty] | 38.25 | 35.81
[7 empty] | 38.25 | 35.81
[7 empty] | 38.25 | 35.81
[7 empty] | 38.31 | 35.81
[7 empty] | 38.25 | 35.81
[7 empty] | 38.25 | 35.81
[7 empty] | 38.31 | 35.81
[7 empty] | 38.31 | 35.81
[7 empty] | 38.31 | 35.81
[7 empty] | 38.31 | 35.81
[7 empty] | 38.31 | 35.81
[7 empty] | 38.31 | 35.81
[7 empty] | 38.31 | 35.81
[7 empty] | 38.31 | 35.81
[7 empty] | 38.31 | 35.81
[7 empty] | 38.38 | 35.81
[7 empty] | 38.38 | 35.81
[7 empty] | 38.38 | 35.81
[7 empty] | 38.38 | 35.81
[7 empty] | 38.38 | 35.88
[7 empty] | 38.38 | 35.81
[7 empty] | 38.38 | 35.81
[7 empty] | 38.38 | 35.81
[7 empty] | 38.44 | 35.81
[7 empty] | 38.38 | 35.81
[7 empty] | 38.44 | 35.88
[7 empty] | 38.44 | 35.88
[7 empty] | 38.44 | 35.88
[7 empty] | 38.44 | 35.88
[7 empty] | 38.5 | 35.88
[7 empty] | 38.44 | 35.88
[7 empty] | 38.5 | 35.88
[7 empty] | 38.44 | 35.81
[7 empty] | 38.5 | 35.88
[7 empty] | 38.56 | 35.88
[7 empty] | 38.5 | 35.88
[7 empty] | 38.5 | 35.88
[7 empty] | 38.5 | 35.81
[7 empty] | 38.5 | 35.88
[7 empty] | 38.56 | 35.88
[7 empty] | 38.56 | 35.88
[7 empty] | 38.5 | 35.88
[7 empty] | 38.56 | 35.88
[7 empty] | 38.56 | 35.88
[7 empty] | 38.56 | 35.88
[7 empty] | 38.56 | 35.88
[7 empty] | 38.63 | 35.81
[7 empty] | 38.56 | 35.81
[7 empty] | 38.63 | 35.88
[7 empty] | 38.69 | 35.88
[7 empty] | 38.63 | 35.88
[7 empty] | 38.63 | 35.88
[7 empty] | 38.63 | 35.88
[7 empty] | 38.63 | 35.88
[7 empty] | 38.63 | 35.88
[7 empty] | 38.69 | 35.88
[7 empty] | 38.63 | 35.94
[7 empty] | 38.69 | 35.94
[7 empty] | 38.69 | 35.94
[7 empty] | 38.69 | 35.94
[7 empty] | 38.69 | 35.94
[7 empty] | 38.69 | 35.94
[7 empty] | 38.75 | 36
[7 empty] | 38.69 | 36
[7 empty] | 38.75 | 35.94
[7 empty] | 38.81 | 36
[7 empty] | 38.75 | 36
[7 empty] | 38.81 | 36
[7 empty] | 38.75 | 36
[7 empty] | 38.75 | 36
[7 empty] | 38.81 | 36
[7 empty] | 38.81 | 36.06
[7 empty] | 38.81 | 36.06
[7 empty] | 38.88 | 36.06
[7 empty] | 38.88 | 36
[7 empty] | 38.88 | 36.06
[7 empty] | 38.94 | 36
[7 empty] | 38.88 | 36
[7 empty] | 38.88 | 36.06
[7 empty] | 38.88 | 36.06
[7 empty] | 38.94 | 36.06
[7 empty] | 38.94 | 36.06
[7 empty] | 38.94 | 36.13
[7 empty] | 38.94 | 36.06
[7 empty] | 38.94 | 36.06
[7 empty] | 39 | 36.06
[7 empty] | 38.94 | 36.13
[7 empty] | 39 | 36.13
[7 empty] | 39 | 36.06
[7 empty] | 39 | 36.13
[7 empty] | 39 | 36.13
[7 empty] | 39.06 | 36.13
[7 empty] | 39 | 36.13
[7 empty] | 39.06 | 36.13
[7 empty] | 39.13 | 36.19
[7 empty] | 39.06 | 36.19
[7 empty] | 39.06 | 36.19
[7 empty] | 39.06 | 36.19
[7 empty] | 39.06 | 36.19
[7 empty] | 39.06 | 36.19
[7 empty] | 39.06 | 36.19
[7 empty] | 39.06 | 36.19
[7 empty] | 39.06 | 36.19
[7 empty] | 39.13 | 36.19
[7 empty] | 39.13 | 36.19
[7 empty] | 39.13 | 36.25
[7 empty] | 39.13 | 36.19
[7 empty] | 39.13 | 36.19
[7 empty] | 39.13 | 36.25
[7 empty] | 39.13 | 36.25
[7 empty] | 39.13 | 36.25
[7 empty] | 39.13 | 36.25
[7 empty] | 39.19 | 36.25
[7 empty] | 39.19 | 36.25
[7 empty] | 39.19 | 36.25
[7 empty] | 39.19 | 36.25
[7 empty] | 39.19 | 36.25
[7 empty] | 39.19 | 36.25
[7 empty] | 39.25 | 36.31
[7 empty] | 39.19 | 36.25
[7 empty] | 39.19 | 36.25
[7 empty] | 39.25 | 36.31
[7 empty] | 39.25 | 36.31
[7 empty] | 39.25 | 36.31
[7 empty] | 39.25 | 36.31
[7 empty] | 39.25 | 36.31
[7 empty] | 39.25 | 36.31
[7 empty] | 39.31 | 36.38
[7 empty] | 39.31 | 36.31
[7 empty] | 39.31 | 36.31
[7 empty] | 39.38 | 36.31
[7 empty] | 39.38 | 36.38
[7 empty] | 39.38 | 36.38
[7 empty] | 39.38 | 36.31
[7 empty] | 39.38 | 36.38
[7 empty] | 39.38 | 36.38
[7 empty] | 39.44 | 36.38
[7 empty] | 39.44 | 36.38
[7 empty] | 39.44 | 36.31
[7 empty] | 39.44 | 36.31
[7 empty] | 39.44 | 36.38
[7 empty] | 39.5 | 36.38
[7 empty] | 39.44 | 36.38
[7 empty] | 39.44 | 36.38
[7 empty] | 39.5 | 36.38
[7 empty] | 39.5 | 36.38
[7 empty] | 39.5 | 36.38
[7 empty] | 39.5 | 36.38
[7 empty] | 39.5 | 36.38
[7 empty] | 39.5 | 36.38
[7 empty] | 39.56 | 36.38
[7 empty] | 39.56 | 36.38
[7 empty] | 39.5 | 36.44
[7 empty] | 39.56 | 36.38
[7 empty] | 39.56 | 36.44
[7 empty] | 39.56 | 36.38
[7 empty] | 39.56 | 36.38
[7 empty] | 39.56 | 36.38
[7 empty] | 39.56 | 36.38
[7 empty] | 39.56 | 36.44
[7 empty] | 39.63 | 36.38
[7 empty] | 39.63 | 36.44
[7 empty] | 39.63 | 36.38
[7 empty] | 39.63 | 36.44
[7 empty] | 39.69 | 36.44
[7 empty] | 39.69 | 36.44
[7 empty] | 39.69 | 36.44
[7 empty] | 39.69 | 36.44
[7 empty] | 39.69 | 36.44
[7 empty] | 39.69 | 36.5
[7 empty] | 39.75 | 36.44
[7 empty] | 39.75 | 36.5
[7 empty] | 39.75 | 36.44
[7 empty] | 39.75 | 36.44
[7 empty] | 39.75 | 36.5
[7 empty] | 39.75 | 36.44
[7 empty] | 39.81 | 36.5
[7 empty] | 39.81 | 36.5
[7 empty] | 39.75 | 36.5
[7 empty] | 39.81 | 36.5
[7 empty] | 39.88 | 36.5
[7 empty] | 39.88 | 36.5
[7 empty] | 39.88 | 36.5
[7 empty] | 39.88 | 36.56
[7 empty] | 39.88 | 36.56
[7 empty] | 39.94 | 36.56
[7 empty] | 39.88 | 36.56
[7 empty] | 39.88 | 36.56
[7 empty] | 39.88 | 36.56
[7 empty] | 39.94 | 36.56
[7 empty] | 40 | 36.63
[7 empty] | 39.94 | 36.56
[7 empty] | 39.94 | 36.63
[7 empty] | 40 | 36.69
[7 empty] | 40 | 36.69
[7 empty] | 39.94 | 36.63
[7 empty] | 40 | 36.63
[7 empty] | 40 | 36.69
[7 empty] | 40 | 36.69
[7 empty] | 40.06 | 36.69
[7 empty] | 40.13 | 36.69
[7 empty] | 40.06 | 36.69
[7 empty] | 40.13 | 36.69
[7 empty] | 40.13 | 36.69
[7 empty] | 40.06 | 36.69
[7 empty] | 40.13 | 36.75
[7 empty] | 40.06 | 36.69
[7 empty] | 40.19 | 36.69
[7 empty] | 40.19 | 36.75
[7 empty] | 40.13 | 36.75
[7 empty] | 40.19 | 36.75
[7 empty] | 40.19 | 36.75
[7 empty] | 40.19 | 36.75
[7 empty] | 40.19 | 36.75
[7 empty] | 40.19 | 36.75
[7 empty] | 40.19 | 36.75
[7 empty] | 40.19 | 36.75
[7 empty] | 40.25 | 36.75
[7 empty] | 40.19 | 36.81
[7 empty] | 40.19 | 36.81
[7 empty] | 40.25 | 36.81
[7 empty] | 40.25 | 36.81
[7 empty] | 40.31 | 36.81
[7 empty] | 40.25 | 36.81
[7 empty] | 40.25 | 36.81
[7 empty] | 40.31 | 36.81
[7 empty] | 40.31 | 36.81
[7 empty] | 40.31 | 36.81
[7 empty] | 40.31 | 36.81
[7 empty] | 40.38 | 36.81
[7 empty] | 40.38 | 36.88
[7 empty] | 40.38 | 36.88
[7 empty] | 40.38 | 36.81
[7 empty] | 40.44 | 36.88
[7 empty] | 40.44 | 36.88
[7 empty] | 40.44 | 36.88
[7 empty] | 40.44 | 36.81
[7 empty] | 40.44 | 36.88
[7 empty] | 40.44 | 36.88
[7 empty] | 40.44 | 36.88
[7 empty] | 40.44 | 36.88
[7 empty] | 40.44 | 36.94
[7 empty] | 40.5 | 36.88
[7 empty] | 40.5 | 36.94
[7 empty] | 40.5 | 36.94
[7 empty] | 40.5 | 36.94
[7 empty] | 40.5 | 36.88
[7 empty] | 40.56 | 36.94
[7 empty] | 40.5 | 36.94
[7 empty] | 40.56 | 36.94
[7 empty] | 40.56 | 36.94
[7 empty] | 40.56 | 37
[7 empty] | 40.56 | 36.94
[7 empty] | 40.56 | 36.94
[7 empty] | 40.56 | 36.94
[7 empty] | 40.63 | 36.94
[7 empty] | 40.63 | 36.94
[7 empty] | 40.63 | 36.94
[7 empty] | 40.63 | 37
[7 empty] | 40.63 | 37
[7 empty] | 40.63 | 37
[7 empty] | 40.63 | 37
[7 empty] | 40.69 | 37
[7 empty] | 40.69 | 37.06
[7 empty] | 40.75 | 37
[7 empty] | 40.69 | 37
[7 empty] | 40.75 | 37
[7 empty] | 40.75 | 37.06
[7 empty] | 40.75 | 37.06
[7 empty] | 40.81 | 37
[7 empty] | 40.75 | 37.06
[7 empty] | 40.75 | 37.06
[7 empty] | 40.81 | 37.06
[7 empty] | 40.81 | 37.06
[7 empty] | 40.81 | 37.06
[7 empty] | 40.81 | 37.13
[7 empty] | 40.81 | 37.13
[7 empty] | 40.81 | 37.13
[7 empty] | 40.88 | 37.13
[7 empty] | 40.88 | 37.13
[7 empty] | 40.88 | 37.19
[7 empty] | 40.88 | 37.19
[7 empty] | 40.88 | 37.13
[7 empty] | 40.88 | 37.13
[7 empty] | 40.94 | 37.19
[7 empty] | 40.94 | 37.19
[7 empty] | 40.94 | 37.19
[7 empty] | 40.94 | 37.19
[7 empty] | 40.94 | 37.19
[7 empty] | 40.94 | 37.19
[7 empty] | 40.94 | 37.19
[7 empty] | 41 | 37.19
[7 empty] | 41 | 37.25
[7 empty] | 41 | 37.25
[7 empty] | 41 | 37.31
[7 empty] | 41.06 | 37.31
[7 empty] | 41.06 | 37.31
[7 empty] | 41.06 | 37.31
[7 empty] | 41.06 | 37.31
[7 empty] | 41.06 | 37.31
[7 empty] | 41.13 | 37.31
[7 empty] | 41.13 | 37.31
[7 empty] | 41.13 | 37.31
[7 empty] | 41.13 | 37.31
[7 empty] | 41.19 | 37.38
[7 empty] | 41.19 | 37.38
[7 empty] | 41.19 | 37.38
[7 empty] | 41.19 | 37.31
[7 empty] | 41.19 | 37.38
[7 empty] | 41.19 | 37.38
[7 empty] | 41.19 | 37.44
[7 empty] | 41.19 | 37.44
[7 empty] | 41.25 | 37.44
[7 empty] | 41.25 | 37.44
[7 empty] | 41.25 | 37.44
[7 empty] | 41.25 | 37.44
[7 empty] | 41.31 | 37.44
[7 empty] | 41.31 | 37.5
[7 empty] | 41.31 | 37.5
[7 empty] | 41.31 | 37.5
[7 empty] | 41.31 | 37.44
[7 empty] | 41.31 | 37.56
[7 empty] | 41.38 | 37.5
[7 empty] | 41.38 | 37.5
[7 empty] | 41.38 | 37.5
[7 empty] | 41.38 | 37.56
[7 empty] | 41.38 | 37.56
[7 empty] | 41.38 | 37.56
[7 empty] | 41.44 | 37.56
[7 empty] | 41.44 | 37.56
[7 empty] | 41.44 | 37.56
[7 empty] | 41.44 | 37.63
[7 empty] | 41.5 | 37.63
[7 empty] | 41.5 | 37.63
[7 empty] | 41.44 | 37.63
[7 empty] | 41.44 | 37.63
[7 empty] | 41.5 | 37.63
[7 empty] | 41.5 | 37.69
[7 empty] | 41.5 | 37.69
[7 empty] | 41.5 | 37.69
[7 empty] | 41.56 | 37.69
[7 empty] | 41.56 | 37.69
[7 empty] | 41.5 | 37.69
[7 empty] | 41.56 | 37.69
[7 empty] | 41.63 | 37.75
[7 empty] | 41.63 | 37.75
[7 empty] | 41.63 | 37.75
[7 empty] | 41.63 | 37.75
[7 empty] | 41.63 | 37.75
[7 empty] | 41.63 | 37.75
[7 empty] | 41.63 | 37.75
[7 empty] | 41.69 | 37.75
[7 empty] | 41.69 | 37.75
[7 empty] | 41.69 | 37.75
[7 empty] | 41.69 | 37.81
[7 empty] | 41.69 | 37.81
[7 empty] | 41.69 | 37.81
[7 empty] | 41.75 | 37.81
[7 empty] | 41.75 | 37.81
[7 empty] | 41.75 | 37.81
[7 empty] | 41.75 | 37.81
[7 empty] | 41.81 | 37.81
[7 empty] | 41.81 | 37.81
[7 empty] | 41.81 | 37.81
[7 empty] | 41.81 | 37.81
[7 empty] | 41.81 | 37.88
[7 empty] | 41.88 | 37.88
[7 empty] | 41.88 | 37.88
[7 empty] | 41.88 | 37.81
[7 empty] | 41.88 | 37.88
[7 empty] | 41.88 | 37.88
[7 empty] | 41.88 | 37.88
[7 empty] | 41.88 | 37.94
[7 empty] | 41.94 | 37.94
[7 empty] | 41.94 | 37.94
[7 empty] | 41.94 | 37.88
[7 empty] | 41.94 | 37.94
[7 empty] | 42 | 37.94
[7 empty] | 42 | 38
[7 empty] | 42 | 38
[7 empty] | 42 | 38
[7 empty] | 42 | 38.06
[7 empty] | 42 | 38.06
[7 empty] | 42.06 | 38.06
[7 empty] | 42.06 | 38.06
[7 empty] | 42.06 | 38.06
[7 empty] | 42.06 | 38.06
[7 empty] | 42.06 | 38.06
[7 empty] | 42.13 | 38.13
[7 empty] | 42.06 | 38.13
[7 empty] | 42.13 | 38.13
[7 empty] | 42.19 | 38.13
[7 empty] | 42.13 | 38.19
[7 empty] | 42.13 | 38.19
[7 empty] | 42.13 | 38.19
[7 empty] | 42.19 | 38.25
[7 empty] | 42.19 | 38.25
[7 empty] | 42.25 | 38.25
[7 empty] | 42.25 | 38.25
[7 empty] | 42.25 | 38.31
[7 empty] | 42.25 | 38.38
[7 empty] | 42.25 | 38.31
[7 empty] | 42.25 | 38.31
[7 empty] | 42.31 | 38.31
[7 empty] | 42.31 | 38.31
[7 empty] | 42.31 | 38.38
[7 empty] | 42.31 | 38.38
[7 empty] | 42.31 | 38.44
[7 empty] | 42.31 | 38.44
[7 empty] | 42.31 | 38.44
[7 empty] | 42.38 | 38.5
[7 empty] | 42.44 | 38.5
[7 empty] | 42.44 | 38.5
[7 empty] | 42.44 | 38.56
[7 empty] | 42.5 | 38.56
[7 empty] | 42.44 | 38.56
[7 empty] | 42.44 | 38.56
[7 empty] | 42.44 | 38.63
[7 empty] | 42.44 | 38.63
[7 empty] | 42.5 | 38.69
[7 empty] | 42.5 | 38.69
[7 empty] | 42.5 | 38.69
[7 empty] | 42.44 | 38.69
[7 empty] | 42.5 | 38.75
[7 empty] | 42.5 | 38.75
[7 empty] | 42.5 | 38.75
[7 empty] | 42.56 | 38.75
[7 empty] | 42.56 | 38.75
[7 empty] | 42.56 | 38.81
[7 empty] | 42.56 | 38.81
[7 empty] | 42.56 | 38.81
[7 empty] | 42.56 | 38.88
[7 empty] | 42.56 | 38.88
[7 empty] | 42.56 | 38.88
[7 empty] | 42.63 | 38.94
[7 empty] | 42.63 | 38.94
[7 empty] | 42.69 | 38.94
[7 empty] | 42.69 | 38.94
[7 empty] | 42.69 | 38.94
[7 empty] | 42.69 | 39
[7 empty] | 42.69 | 39
[7 empty] | 42.75 | 39
[7 empty] | 42.75 | 39.06
[7 empty] | 42.75 | 39.06
[7 empty] | 42.75 | 39.06
[7 empty] | 42.75 | 39.06
[7 empty] | 42.75 | 39.13
[7 empty] | 42.81 | 39.13
[7 empty] | 42.81 | 39.13
[7 empty] | 42.81 | 39.13
[7 empty] | 42.81 | 39.19
[7 empty] | 42.81 | 39.19
[7 empty] | 42.81 | 39.25
[7 empty] | 42.81 | 39.25
[7 empty] | 42.88 | 39.25
[7 empty] | 42.88 | 39.25
[7 empty] | 42.88 | 39.31
[7 empty] | 42.94 | 39.31
[7 empty] | 42.88 | 39.31
[7 empty] | 42.88 | 39.38
[7 empty] | 42.94 | 39.38
[7 empty] | 42.94 | 39.38
[7 empty] | 42.94 | 39.38
[7 empty] | 43 | 39.44
[7 empty] | 43 | 39.44
[7 empty] | 42.94 | 39.44
[7 empty] | 43.06 | 39.5
[7 empty] | 43 | 39.5
[7 empty] | 43.06 | 39.5
[7 empty] | 43.06 | 39.5
[7 empty] | 43.06 | 39.56
[7 empty] | 43.06 | 39.56
[7 empty] | 43.06 | 39.56
[7 empty] | 43.06 | 39.56
[7 empty] | 43.13 | 39.63
[7 empty] | 43.06 | 39.63
[7 empty] | 43.13 | 39.63
[7 empty] | 43.13 | 39.63
[7 empty] | 43.19 | 39.69
[7 empty] | 43.13 | 39.69
[7 empty] | 43.13 | 39.69
[7 empty] | 43.19 | 39.69
[7 empty] | 43.13 | 39.75
[7 empty] | 43.19 | 39.75
[7 empty] | 43.19 | 39.75
[7 empty] | 43.25 | 39.81
[7 empty] | 43.25 | 39.88
[7 empty] | 43.19 | 39.88
[7 empty] | 43.25 | 39.88
[7 empty] | 43.25 | 39.88
[7 empty] | 43.25 | 39.88
[7 empty] | 43.31 | 39.94
[7 empty] | 43.31 | 39.94
[7 empty] | 43.31 | 39.94
[7 empty] | 43.31 | 39.94
[7 empty] | 43.38 | 39.94
[7 empty] | 43.38 | 40
[7 empty] | 43.38 | 40
[7 empty] | 43.38 | 40
[7 empty] | 43.38 | 40.06
[7 empty] | 43.44 | 40.06
[7 empty] | 43.44 | 40.06
[7 empty] | 43.44 | 40.06
[7 empty] | 43.44 | 40.06
[7 empty] | 43.44 | 40.06
[7 empty] | 43.44 | 40.13
[7 empty] | 43.44 | 40.13
[7 empty] | 43.5 | 40.13
[7 empty] | 43.5 | 40.19
[7 empty] | 43.5 | 40.19
[7 empty] | 43.56 | 40.19
[7 empty] | 43.5 | 40.19
[7 empty] | 43.56 | 40.25
[7 empty] | 43.56 | 40.25
[7 empty] | 43.56 | 40.31
[7 empty] | 43.56 | 40.31
[7 empty] | 43.63 | 40.31
[7 empty] | 43.63 | 40.31
[7 empty] | 43.63 | 40.31
[7 empty] | 43.69 | 40.38
[7 empty] | 43.63 | 40.38
[7 empty] | 43.69 | 40.38
[7 empty] | 43.69 | 40.38
[7 empty] | 43.69 | 40.44
[7 empty] | 43.69 | 40.44
[7 empty] | 43.75 | 40.5
[7 empty] | 43.75 | 40.44
[7 empty] | 43.75 | 40.5
[7 empty] | 43.75 | 40.5
[7 empty] | 43.75 | 40.56
[7 empty] | 43.81 | 40.56
[7 empty] | 43.75 | 40.56
[7 empty] | 43.81 | 40.56
[7 empty] | 43.81 | 40.56
[7 empty] | 43.81 | 40.63
[7 empty] | 43.88 | 40.56
[7 empty] | 43.81 | 40.63
[7 empty] | 43.81 | 40.63
[7 empty] | 43.88 | 40.63
[7 empty] | 43.88 | 40.63
[7 empty] | 43.88 | 40.63
[7 empty] | 43.88 | 40.69
[7 empty] | 43.94 | 40.69
[7 empty] | 43.94 | 40.75
[7 empty] | 43.94 | 40.69
[7 empty] | 43.94 | 40.75
[7 empty] | 43.94 | 40.75
[7 empty] | 44 | 40.75
[7 empty] | 44 | 40.81
[7 empty] | 44 | 40.81
[7 empty] | 44 | 40.81
[7 empty] | 44 | 40.88
[7 empty] | 44 | 40.81
[7 empty] | 44 | 40.81
[7 empty] | 44 | 40.88
[7 empty] | 44 | 40.88
[7 empty] | 44.06 | 40.88
[7 empty] | 44.06 | 40.94
[7 empty] | 44.06 | 40.94
[7 empty] | 44.06 | 40.94
[7 empty] | 44.13 | 41
[7 empty] | 44.06 | 41
[7 empty] | 44.13 | 41
[7 empty] | 44.13 | 41.06
[7 empty] | 44.19 | 41.06
[7 empty] | 44.13 | 41.06
[7 empty] | 44.19 | 41.06
[7 empty] | 44.19 | 41.06
[7 empty] | 44.13 | 41.06
[7 empty] | 44.25 | 41.13
[7 empty] | 44.19 | 41.13
[7 empty] | 44.19 | 41.13
[7 empty] | 44.25 | 41.19
[7 empty] | 44.25 | 41.19
[7 empty] | 44.31 | 41.19
[7 empty] | 44.31 | 41.19
[7 empty] | 44.31 | 41.25
[7 empty] | 44.31 | 41.25
[7 empty] | 44.38 | 41.25
[7 empty] | 44.31 | 41.25
[7 empty] | 44.31 | 41.25
[7 empty] | 44.38 | 41.31
[7 empty] | 44.38 | 41.31
[7 empty] | 44.38 | 41.31
[7 empty] | 44.38 | 41.31
[7 empty] | 44.38 | 41.38
[7 empty] | 44.44 | 41.38
[7 empty] | 44.44 | 41.38
[7 empty] | 44.5 | 41.38
[7 empty] | 44.5 | 41.38
[7 empty] | 44.5 | 41.44
[7 empty] | 44.5 | 41.44
[7 empty] | 44.44 | 41.44
[7 empty] | 44.5 | 41.44
[7 empty] | 44.5 | 41.5
[7 empty] | 44.5 | 41.5
[7 empty] | 44.56 | 41.5
[7 empty] | 44.5 | 41.5
[7 empty] | 44.56 | 41.5
[7 empty] | 44.56 | 41.56
[7 empty] | 44.56 | 41.56
[7 empty] | 44.56 | 41.56
[7 empty] | 44.56 | 41.56
[7 empty] | 44.63 | 41.63
[7 empty] | 44.63 | 41.63
[7 empty] | 44.63 | 41.63
[7 empty] | 44.63 | 41.63
[7 empty] | 44.63 | 41.63
[7 empty] | 44.63 | 41.63
[7 empty] | 44.69 | 41.63
[7 empty] | 44.63 | 41.69
[7 empty] | 44.63 | 41.69
[7 empty] | 44.69 | 41.69
[7 empty] | 44.69 | 41.69
[7 empty] | 44.69 | 41.69
[7 empty] | 44.75 | 41.75
[7 empty] | 44.75 | 41.75
[7 empty] | 44.75 | 41.75
[7 empty] | 44.81 | 41.75
[7 empty] | 44.75 | 41.75
[7 empty] | 44.81 | 41.75
[7 empty] | 44.81 | 41.81
[7 empty] | 44.81 | 41.81
[7 empty] | 44.81 | 41.81
[7 empty] | 44.81 | 41.81
[7 empty] | 44.81 | 41.88
[7 empty] | 44.81 | 41.88
[7 empty] | 44.88 | 41.88
[7 empty] | 44.88 | 41.88
[7 empty] | 44.88 | 41.88
[7 empty] | 44.88 | 41.94
[7 empty] | 44.94 | 41.94
[7 empty] | 44.94 | 41.94
[7 empty] | 44.94 | 41.94
[7 empty] | 45 | 41.94
[7 empty] | 45 | 41.94
[7 empty] | 45 | 41.94
[7 empty] | 45 | 41.94
[7 empty] | 45 | 41.94
[7 empty] | 45 | 41.94
[7 empty] | 45 | 42
[7 empty] | 45 | 42
[7 empty] | 45.06 | 42
[7 empty] | 45.06 | 42
[7 empty] | 45.06 | 42
[7 empty] | 45.13 | 42
[7 empty] | 45.13 | 42
[7 empty] | 45.13 | 42
[7 empty] | 45.19 | 42.06
[7 empty] | 45.25 | 42.06
[7 empty] | 45.25 | 42.06
[7 empty] | 45.25 | 42.06
[7 empty] | 45.25 | 42.06
[7 empty] | 45.31 | 42.06
[7 empty] | 45.31 | 42.06
[7 empty] | 45.25 | 42.06
[7 empty] | 45.25 | 42.06
[7 empty] | 45.31 | 42.13
[7 empty] | 45.31 | 42.06
[7 empty] | 45.38 | 42.06
[7 empty] | 45.31 | 42.06
[7 empty] | 45.38 | 42.13
[7 empty] | 45.38 | 42.13
[7 empty] | 45.38 | 42.13
[7 empty] | 45.44 | 42.06
[7 empty] | 45.44 | 42.06
[7 empty] | 45.44 | 42.13
[7 empty] | 45.44 | 42.13
[7 empty] | 45.5 | 42.13
[7 empty] | 45.5 | 42.13
[7 empty] | 45.56 | 42.13
[7 empty] | 45.44 | 42.19
[7 empty] | 45.44 | 42.19
[7 empty] | 45.44 | 42.19
[7 empty] | 45.44 | 42.19
[7 empty] | 45.44 | 42.13
[7 empty] | 45.44 | 42.13
[7 empty] | 45.44 | 42.13
[7 empty] | 45.5 | 42.13
[7 empty] | 45.5 | 42.19
[7 empty] | 45.5 | 42.13
[7 empty] | 45.56 | 42.13
[7 empty] | 45.56 | 42.13
[7 empty] | 45.5 | 42.13
[7 empty] | 45.5 | 42.13
[7 empty] | 45.56 | 42.13
[7 empty] | 45.66 | 42.13
[7 empty] | 45.56 | 42.13
[7 empty] | 45.5 | 42.13
[7 empty] | 45.5 | 42.13
[7 empty] | 45.5 | 42.13
[7 empty] | 45.5 | 42.13
[7 empty] | 45.56 | 42.06
[7 empty] | 45.66 | 42.06
[7 empty] | 45.56 | 42.06
[7 empty] | 45.56 | 42.06
[7 empty] | 45.56 | 42.06
[7 empty] | 45.56 | 42.06
[7 empty] | 45.56 | 42.19
[7 empty] | 45.56 | 42.06
[7 empty] | 45.5 | 42.13
[7 empty] | 45.56 | 42.13
[7 empty] | 45.66 | 42.06
[7 empty] | 45.66 | 42.19
[7 empty] | 45.66 | 42.13
[7 empty] | 45.56 | 42.13
[7 empty] | 45.66 | 42.06
[7 empty] | 45.66 | 42.06
[7 empty] | 45.56 | 42.13
[7 empty] | 45.66 | 42.13
[7 empty] | 45.66 | 42.13
[7 empty] | 45.56 | 42.13

## 151 (24)
Wavelength | ecoFlex + normal emittance | ecoFlex + Ag/Ppy emittance | Pure PNIPAm Ibb | Ag/PPy Ibb | Pure PNIPAm Prad | Ag/PPy Prad | Pure PNIPAm Temp | Ag/PPy Temp | Pure PNIPAm Temp (K) | Ag/PPy Temp (K) | Pure PNIPAm Prad SUM | Ag/PPy Prad SUM
7.5 | 0.943997164 | 0.841378 | 29.03341 | 30.25364 | 27.40746 | 25.45474 | 31.44 | 33.44 | 304.59 | 306.59 | 190.9515 | 176.5226
7.51 | 0.951354126 | 0.8448984 | 29.084 | 30.30471 | 27.66918 | 25.6044 | 31.44 | 33.5
7.52 | 0.953561718 | 0.846493 | 29.13429 | 30.35547 | 27.78135 | 25.69569 | 31.44 | 33.5
7.53 | 0.951024984 | 0.8466859 | 29.18428 | 30.40592 | 27.75498 | 25.74426 | 31.44 | 33.44
7.54 | 0.948565984 | 0.8453022 | 29.23397 | 30.45605 | 27.73035 | 25.74457 | 31.5 | 33.5
7.55 | 0.950639011 | 0.8424878 | 29.28336 | 30.50587 | 27.8379 | 25.70082 | 31.5 | 33.44
7.56 | 0.958979085 | 0.8396057 | 29.33245 | 30.55537 | 28.1292 | 25.65447 | 31.5 | 33.44
7.57 | 0.97097737 | 0.8382395 | 29.38123 | 30.60456 | 28.52851 | 25.65395 | 31.5 | 33.44
7.58 | 0.969833872 | 0.8396983 | 29.42972 | 30.65344 | 28.54194 | 25.73964 | 31.5 | 33.44
7.59 | 0.952261514 | 0.8406005 | 29.47791 | 30.702 | 28.07067 | 25.80812 | 31.5 | 33.44
7.6 | 0.947559606 | 0.8416135 | 29.52579 | 30.75025 | 27.97745 | 25.87983 | 31.5 | 33.44
7.61 | 0.957853495 | 0.844772 | 29.57338 | 30.79819 | 28.32696 | 26.01745 | 31.5 | 33.5
7.62 | 0.96644397 | 0.8440971 | 29.62066 | 30.84581 | 28.62671 | 26.03686 | 31.56 | 33.5
7.63 | 0.96668601 | 0.8403781 | 29.66765 | 30.89312 | 28.6793 | 25.9619 | 31.5 | 33.5
7.64 | 0.96449718 | 0.8389547 | 29.71434 | 30.94012 | 28.65939 | 25.95736 | 31.56 | 33.44
7.65 | 0.964694916 | 0.8419308 | 29.76072 | 30.9868 | 28.71002 | 26.08874 | 31.5 | 33.5
7.66 | 0.961029473 | 0.8454158 | 29.80681 | 31.03317 | 28.64522 | 26.23593 | 31.5 | 33.44
7.67 | 0.950785267 | 0.8484368 | 29.8526 | 31.07923 | 28.38341 | 26.36876 | 31.56 | 33.44
7.68 | 0.9436658 | 0.8487154 | 29.89809 | 31.12498 | 28.2138 | 26.41625 | 31.56 | 33.44
7.69 | 0.942607148 | 0.8487135 | 29.94328 | 31.17042 | 28.22475 | 26.45476 | 31.56 | 33.5
7.7 | 0.947017981 | 0.8497958 | 29.98817 | 31.21554 | 28.39934 | 26.52684 | 31.56 | 33.5
7.71 | 0.952900764 | 0.8491194 | 30.03277 | 31.26036 | 28.61825 | 26.54378 | 31.56 | 33.5
7.72 | 0.957600088 | 0.8471275 | 30.07706 | 31.30486 | 28.8018 | 26.51921 | 31.56 | 33.5
7.73 | 0.95996685 | 0.8464969 | 30.12106 | 31.34906 | 28.91522 | 26.53688 | 31.56 | 33.44
7.74 | 0.959181592 | 0.8482769 | 30.16476 | 31.39294 | 28.93349 | 26.62991 | 31.62 | 33.44
7.75 | 0.954488696 | 0.8488855 | 30.20817 | 31.43652 | 28.83336 | 26.686 | 31.56 | 33.44
7.76 | 0.947765299 | 0.8478462 | 30.25128 | 31.47979 | 28.67111 | 26.69002 | 31.62 | 33.44
7.77 | 0.942294508 | 0.8474256 | 30.29409 | 31.52274 | 28.54595 | 26.71318 | 31.56 | 33.44
7.78 | 0.941184432 | 0.8487516 | 30.3366 | 31.56539 | 28.55234 | 26.79118 | 31.56 | 33.44
7.79 | 0.94446826 | 0.8501302 | 30.37882 | 31.60773 | 28.69183 | 26.87069 | 31.56 | 33.5
7.8 | 0.950029358 | 0.8505147 | 30.42074 | 31.64976 | 28.9006 | 26.91859 | 31.56 | 33.5
7.81 | 0.954479535 | 0.8509288 | 30.46237 | 31.69149 | 29.07571 | 26.9672 | 31.62 | 33.5
7.82 | 0.953260424 | 0.8534806 | 30.5037 | 31.73291 | 29.07797 | 27.08342 | 31.62 | 33.44
7.83 | 0.953467335 | 0.8559261 | 30.54474 | 31.77402 | 29.12341 | 27.19621 | 31.62 | 33.44
7.84 | 0.955139076 | 0.8545664 | 30.58548 | 31.81482 | 29.21339 | 27.18788 | 31.62 | 33.5
7.85 | 0.953246825 | 0.8497687 | 30.62593 | 31.85532 | 29.19407 | 27.06966 | 31.69 | 33.44
7.86 | 0.952730867 | 0.845362 | 30.66608 | 31.89551 | 29.21652 | 26.96326 | 31.69 | 33.44
7.87 | 0.958565294 | 0.8445666 | 30.70594 | 31.9354 | 29.43365 | 26.97157 | 31.62 | 33.44
7.88 | 0.9657961 | 0.8463458 | 30.74551 | 31.97499 | 29.6939 | 27.0619 | 31.62 | 33.5
7.89 | 0.959601677 | 0.8477878 | 30.78479 | 32.01427 | 29.54113 | 27.1413 | 31.62 | 33.5
7.9 | 0.955268762 | 0.8506921 | 30.82377 | 32.05324 | 29.44499 | 27.26744 | 31.62 | 33.5
7.91 | 0.955302276 | 0.8535374 | 30.86246 | 32.09191 | 29.48298 | 27.39165 | 31.69 | 33.5
7.92 | 0.956669664 | 0.854341 | 30.90086 | 32.13028 | 29.56192 | 27.45022 | 31.69 | 33.5
7.93 | 0.955402774 | 0.8527858 | 30.93897 | 32.16835 | 29.55918 | 27.43271 | 31.75 | 33.44
7.94 | 0.950022288 | 0.8521559 | 30.97679 | 32.20612 | 29.42864 | 27.44463 | 31.69 | 33.5
7.95 | 0.953284596 | 0.8503727 | 31.01432 | 32.24358 | 29.56547 | 27.41906 | 31.75 | 33.5
7.96 | 0.963354027 | 0.847491 | 31.05156 | 32.28074 | 29.91364 | 27.35764 | 31.69 | 33.5
7.97 | 0.970407567 | 0.8482005 | 31.08851 | 32.31761 | 30.16852 | 27.41181 | 31.69 | 33.5
7.98 | 0.969751704 | 0.8508275 | 31.12517 | 32.35417 | 30.18369 | 27.52782 | 31.75 | 33.5
7.99 | 0.961559055 | 0.850054 | 31.16154 | 32.39043 | 29.96366 | 27.53362 | 31.75 | 33.5
8 | 0.952750167 | 0.843342 | 31.19762 | 32.4264 | 29.72354 | 27.34654 | 31.81 | 33.5
8.01 | 0.944752038 | 0.8434493 | 31.23342 | 32.46207 | 29.50784 | 27.38011 | 31.75 | 33.5
8.02 | 0.941271129 | 0.8480657 | 31.26893 | 32.49743 | 29.43254 | 27.55996 | 31.81 | 33.5
8.03 | 0.943341998 | 0.8527333 | 31.30415 | 32.53251 | 29.53052 | 27.74155 | 31.81 | 33.56
8.04 | 0.949077981 | 0.8538828 | 31.33909 | 32.56728 | 29.74324 | 27.80864 | 31.81 | 33.56
8.05 | 0.948490774 | 0.8532594 | 31.37374 | 32.60176 | 29.7577 | 27.81776 | 31.81 | 33.56
8.06 | 0.949685838 | 0.8505095 | 31.40811 | 32.63594 | 29.82783 | 27.75718 | 31.81 | 33.56
8.07 | 0.956696286 | 0.8439809 | 31.44219 | 32.66983 | 30.08063 | 27.57271 | 31.81 | 33.56
8.08 | 0.963242421 | 0.8367355 | 31.47599 | 32.70342 | 30.31901 | 27.36412 | 31.81 | 33.56
8.09 | 0.962955839 | 0.8325036 | 31.5095 | 32.73672 | 30.34226 | 27.25344 | 31.87 | 33.56
8.1 | 0.955909004 | 0.83506 | 31.54273 | 32.76973 | 30.15198 | 27.36469 | 31.94 | 33.56
8.11 | 0.955136242 | 0.8398178 | 31.57568 | 32.80244 | 30.15908 | 27.54808 | 31.87 | 33.56
8.12 | 0.956962309 | 0.8437943 | 31.60834 | 32.83486 | 30.24799 | 27.70587 | 31.87 | 33.63
8.13 | 0.957876853 | 0.8464372 | 31.64073 | 32.86699 | 30.30792 | 27.81985 | 31.94 | 33.63
8.14 | 0.954591151 | 0.8478765 | 31.67283 | 32.89883 | 30.23461 | 27.89415 | 31.87 | 33.56
8.15 | 0.952895442 | 0.8481539 | 31.70466 | 32.93038 | 30.21122 | 27.93003 | 31.94 | 33.56
8.16 | 0.955994828 | 0.8483032 | 31.7362 | 32.96164 | 30.33964 | 27.96146 | 31.94 | 33.63
8.17 | 0.959414394 | 0.8482034 | 31.76746 | 32.99261 | 30.47816 | 27.98444 | 31.94 | 33.63
8.18 | 0.960678042 | 0.8478435 | 31.79845 | 33.02329 | 30.54807 | 27.99858 | 31.94 | 33.56
8.19 | 0.958206928 | 0.8473479 | 31.82916 | 33.05368 | 30.49892 | 28.00797 | 32 | 33.56
8.2 | 0.953870068 | 0.8467226 | 31.85959 | 33.08378 | 30.38991 | 28.01279 | 32 | 33.56
8.21 | 0.951930657 | 0.847069 | 31.88974 | 33.1136 | 30.35682 | 28.04951 | 31.94 | 33.56
8.22 | 0.953555224 | 0.8485563 | 31.91962 | 33.14313 | 30.43712 | 28.12382 | 32 | 33.56
8.23 | 0.959433017 | 0.851175 | 31.94922 | 33.17238 | 30.65313 | 28.2355 | 32 | 33.56
8.24 | 0.958533543 | 0.8510714 | 31.97854 | 33.20134 | 30.6525 | 28.25671 | 32 | 33.56
8.25 | 0.953447465 | 0.8507703 | 32.00759 | 33.23002 | 30.51756 | 28.27112 | 32 | 33.56
8.26 | 0.948433619 | 0.8516872 | 32.03637 | 33.25842 | 30.38437 | 28.32577 | 32.06 | 33.56
8.27 | 0.946663129 | 0.8545742 | 32.06487 | 33.28653 | 30.35463 | 28.44581 | 32 | 33.56
8.28 | 0.945418176 | 0.8546756 | 32.0931 | 33.31436 | 30.3414 | 28.47297 | 32.06 | 33.56
8.29 | 0.943645478 | 0.849382 | 32.12106 | 33.34191 | 30.31089 | 28.32002 | 32.06 | 33.56
8.3 | 0.942249221 | 0.8447672 | 32.14874 | 33.36918 | 30.29213 | 28.18919 | 32.06 | 33.63
8.31 | 0.942016274 | 0.8443039 | 32.17616 | 33.39617 | 30.31047 | 28.19651 | 32.06 | 33.56
8.32 | 0.945756338 | 0.8493715 | 32.20331 | 33.42287 | 30.45648 | 28.38844 | 32.06 | 33.56
8.33 | 0.953484224 | 0.8484707 | 32.23018 | 33.4493 | 30.73097 | 28.38076 | 32.06 | 33.56
8.34 | 0.958923745 | 0.8450473 | 32.25679 | 33.47546 | 30.9318 | 28.28834 | 32.06 | 33.56
8.35 | 0.959148551 | 0.841206 | 32.28312 | 33.50133 | 30.96431 | 28.18152 | 32.06 | 33.56
8.36 | 0.958117982 | 0.8420731 | 32.30919 | 33.52693 | 30.95602 | 28.23212 | 32.13 | 33.56
8.37 | 0.960297525 | 0.8434455 | 32.335 | 33.55225 | 31.05122 | 28.2995 | 32.13 | 33.5
8.38 | 0.960951404 | 0.8468046 | 32.36053 | 33.5773 | 31.0969 | 28.43341 | 32.13 | 33.56
8.39 | 0.957021193 | 0.8531334 | 32.3858 | 33.60207 | 30.9939 | 28.66705 | 32.06 | 33.56
8.4 | 0.954456426 | 0.857215 | 32.41081 | 33.62657 | 30.93471 | 28.8252 | 32.13 | 33.56
8.41 | 0.95053903 | 0.8543596 | 32.43555 | 33.6508 | 30.83126 | 28.74988 | 32.13 | 33.56
8.42 | 0.945006532 | 0.8471531 | 32.46003 | 33.67475 | 30.67494 | 28.52767 | 32.13 | 33.56
8.43 | 0.937282604 | 0.838147 | 32.48424 | 33.69843 | 30.44691 | 28.24424 | 32.19 | 33.56
8.44 | 0.938021446 | 0.8348433 | 32.50819 | 33.72184 | 30.49338 | 28.15246 | 32.19 | 33.56
8.45 | 0.944030859 | 0.8370507 | 32.53188 | 33.74498 | 30.7111 | 28.24626 | 32.13 | 33.56
8.46 | 0.954273511 | 0.843556 | 32.55531 | 33.76786 | 31.06667 | 28.48508 | 32.13 | 33.56
8.47 | 0.966944492 | 0.8510238 | 32.57848 | 33.79046 | 31.50158 | 28.75649 | 32.19 | 33.56
8.48 | 0.97136101 | 0.8523606 | 32.60139 | 33.81279 | 31.66771 | 28.82069 | 32.19 | 33.56
8.49 | 0.969619264 | 0.850839 | 32.62403 | 33.83486 | 31.63289 | 28.78802 | 32.19 | 33.56
8.5 | 0.962074761 | 0.8476012 | 32.64643 | 33.85666 | 31.4083 | 28.69695 | 32.13 | 33.56
8.51 | 0.957566725 | 0.8521931 | 32.66856 | 33.8782 | 31.28232 | 28.87077 | 32.13 | 33.56
8.52 | 0.95243996 | 0.8582745 | 32.69043 | 33.89947 | 31.13568 | 29.09505 | 32.13 | 33.5
8.53 | 0.946257217 | 0.862798 | 32.71205 | 33.92048 | 30.95402 | 29.26652 | 32.19 | 33.56
8.54 | 0.937664918 | 0.8584986 | 32.73342 | 33.94122 | 30.69298 | 29.13849 | 32.19 | 33.56
8.55 | 0.937799882 | 0.8479937 | 32.75453 | 33.9617 | 30.71719 | 28.79931 | 32.25 | 33.56
8.56 | 0.942752812 | 0.837434 | 32.77538 | 33.98192 | 30.89908 | 28.45762 | 32.19 | 33.56
8.57 | 0.951863844 | 0.82888 | 32.79598 | 34.00188 | 31.21731 | 28.18348 | 32.25 | 33.5
8.58 | 0.957702655 | 0.8294081 | 32.81633 | 34.02158 | 31.42829 | 28.21777 | 32.19 | 33.56
8.59 | 0.961762149 | 0.833038 | 32.83643 | 34.04101 | 31.58083 | 28.35746 | 32.25 | 33.5
8.6 | 0.963161847 | 0.8380733 | 32.85627 | 34.06019 | 31.64591 | 28.54494 | 32.25 | 33.56
8.61 | 0.956783591 | 0.8381831 | 32.87587 | 34.07911 | 31.45509 | 28.56454 | 32.19 | 33.56
8.62 | 0.946866557 | 0.8349405 | 32.89521 | 34.09778 | 31.14738 | 28.46961 | 32.19 | 33.56
8.63 | 0.938770396 | 0.8316799 | 32.91431 | 34.11619 | 30.89898 | 28.37374 | 32.19 | 33.56
8.64 | 0.938647474 | 0.8316304 | 32.93316 | 34.13434 | 30.91262 | 28.38715 | 32.19 | 33.56
8.65 | 0.941699943 | 0.8350333 | 32.95176 | 34.15223 | 31.03067 | 28.51825 | 32.25 | 33.56
8.66 | 0.944845666 | 0.8383847 | 32.97011 | 34.16988 | 31.15166 | 28.6475 | 32.19 | 33.56
8.67 | 0.947298533 | 0.840759 | 32.98821 | 34.18727 | 31.24969 | 28.74325 | 32.25 | 33.56
8.68 | 0.950667323 | 0.8377682 | 33.00608 | 34.2044 | 31.3778 | 28.65536 | 32.25 | 33.56
8.69 | 0.951414151 | 0.8340291 | 33.02369 | 34.22129 | 31.41921 | 28.54155 | 32.25 | 33.56
8.7 | 0.949677626 | 0.8299749 | 33.04106 | 34.23792 | 31.37836 | 28.41662 | 32.25 | 33.5
8.71 | 0.950161539 | 0.829583 | 33.05819 | 34.25431 | 31.41062 | 28.41679 | 32.25 | 33.5
8.72 | 0.948358157 | 0.8284007 | 33.07508 | 34.27044 | 31.36702 | 28.38966 | 32.25 | 33.5
8.73 | 0.945088228 | 0.8269041 | 33.09173 | 34.28633 | 31.2746 | 28.3515 | 32.19 | 33.5
8.74 | 0.942877428 | 0.8271872 | 33.10813 | 34.30197 | 31.21691 | 28.37415 | 32.25 | 33.5
8.75 | 0.948646197 | 0.8318931 | 33.12429 | 34.31736 | 31.42323 | 28.54838 | 32.25 | 33.5
8.76 | 0.958356736 | 0.8384781 | 33.14022 | 34.3325 | 31.76015 | 28.78705 | 32.25 | 33.56
8.77 | 0.96614205 | 0.842512 | 33.1559 | 34.3474 | 32.03331 | 28.9381 | 32.31 | 33.5
8.78 | 0.967571025 | 0.8426667 | 33.17135 | 34.36206 | 32.09564 | 28.95576 | 32.31 | 33.56
8.79 | 0.963973137 | 0.8418848 | 33.18656 | 34.37647 | 31.99095 | 28.94103 | 32.31 | 33.56
8.8 | 0.951852802 | 0.8443246 | 33.20153 | 34.39064 | 31.60297 | 29.03687 | 32.31 | 33.56
8.81 | 0.946340352 | 0.8442237 | 33.21627 | 34.40457 | 31.4339 | 29.04515 | 32.31 | 33.56
8.82 | 0.94664187 | 0.8418373 | 33.23078 | 34.41825 | 31.45764 | 28.97457 | 32.31 | 33.63
8.83 | 0.95846064 | 0.834838 | 33.24505 | 34.4317 | 31.86407 | 28.74489 | 32.31 | 33.56
8.84 | 0.960320636 | 0.8275702 | 33.25908 | 34.44491 | 31.93938 | 28.50558 | 32.31 | 33.56
8.85 | 0.957766894 | 0.82108 | 33.27288 | 34.45787 | 31.86767 | 28.29267 | 32.31 | 33.63
8.86 | 0.953807971 | 0.8180649 | 33.28646 | 34.4706 | 31.74889 | 28.19919 | 32.31 | 33.56
8.87 | 0.959969956 | 0.8212141 | 33.2998 | 34.48309 | 31.9668 | 28.318 | 32.31 | 33.63
8.88 | 0.968990315 | 0.8264798 | 33.31291 | 34.49535 | 32.27988 | 28.50971 | 32.31 | 33.63
8.89 | 0.970034128 | 0.8286807 | 33.32579 | 34.50737 | 32.32715 | 28.59559 | 32.38 | 33.63
8.9 | 0.965116514 | 0.8315569 | 33.33844 | 34.51915 | 32.17548 | 28.70464 | 32.31 | 33.63
8.91 | 0.956999566 | 0.8351923 | 33.35086 | 34.5307 | 31.91676 | 28.83978 | 32.38 | 33.56
8.92 | 0.948925787 | 0.8416717 | 33.36306 | 34.54202 | 31.65907 | 29.07304 | 32.31 | 33.56
8.93 | 0.938130191 | 0.8408328 | 33.37503 | 34.55311 | 31.31012 | 29.05339 | 32.31 | 33.56
8.94 | 0.925942368 | 0.8345011 | 33.38677 | 34.56396 | 30.91423 | 28.84366 | 32.38 | 33.63
8.95 | 0.923355476 | 0.8209182 | 33.39829 | 34.57459 | 30.8385 | 28.38291 | 32.38 | 33.63
8.96 | 0.925986511 | 0.8112158 | 33.40959 | 34.58498 | 30.93683 | 28.05588 | 32.38 | 33.63
8.97 | 0.933705802 | 0.8052975 | 33.42066 | 34.59515 | 31.20507 | 27.85938 | 32.38 | 33.56
8.98 | 0.934047022 | 0.8101292 | 33.43151 | 34.60508 | 31.2266 | 28.03459 | 32.38 | 33.63
8.99 | 0.93486386 | 0.8160816 | 33.44214 | 34.61479 | 31.26385 | 28.2485 | 32.38 | 33.63
9 | 0.93687979 | 0.8229811 | 33.45255 | 34.62428 | 31.34102 | 28.49513 | 32.31 | 33.63
9.01 | 0.950528754 | 0.8241443 | 33.46273 | 34.63353 | 31.80729 | 28.54303 | 32.38 | 33.56
9.02 | 0.964093797 | 0.8240742 | 33.4727 | 34.64257 | 32.27082 | 28.54805 | 32.38 | 33.63
9.03 | 0.971746525 | 0.8235886 | 33.48245 | 34.65138 | 32.53645 | 28.53848 | 32.38 | 33.63
9.04 | 0.97303426 | 0.8265674 | 33.49198 | 34.65996 | 32.58885 | 28.64879 | 32.38 | 33.63
9.05 | 0.971857676 | 0.8304759 | 33.5013 | 34.66832 | 32.55849 | 28.79121 | 32.44 | 33.63
9.06 | 0.971949472 | 0.8309244 | 33.51039 | 34.67647 | 32.57041 | 28.81352 | 32.44 | 33.63
9.07 | 0.96643812 | 0.831953 | 33.51928 | 34.68439 | 32.39431 | 28.85578 | 32.38 | 33.63
9.08 | 0.956294958 | 0.8334611 | 33.52794 | 34.69209 | 32.0626 | 28.91451 | 32.44 | 33.56
9.09 | 0.948717575 | 0.8359723 | 33.5364 | 34.69957 | 31.81657 | 29.00788 | 32.44 | 33.63
9.1 | 0.944394298 | 0.8355672 | 33.54464 | 34.70684 | 31.67937 | 28.9999 | 32.44 | 33.63
9.11 | 0.9455011 | 0.8300585 | 33.55267 | 34.71388 | 31.72408 | 28.81455 | 32.44 | 33.63
9.12 | 0.947017529 | 0.8250134 | 33.56048 | 34.72071 | 31.78237 | 28.64505 | 32.44 | 33.63
9.13 | 0.948210998 | 0.8206215 | 33.56809 | 34.72733 | 31.82963 | 28.49799 | 32.44 | 33.56
9.14 | 0.947128034 | 0.8188466 | 33.57549 | 34.73373 | 31.80028 | 28.4416 | 32.44 | 33.63
9.15 | 0.94305748 | 0.8197212 | 33.58267 | 34.73991 | 31.67039 | 28.47704 | 32.44 | 33.63
9.16 | 0.936582172 | 0.8227283 | 33.58965 | 34.74589 | 31.45947 | 28.58643 | 32.44 | 33.63
9.17 | 0.933046918 | 0.8295001 | 33.59642 | 34.75165 | 31.34704 | 28.8265 | 32.5 | 33.63
9.18 | 0.928918751 | 0.8342583 | 33.60299 | 34.7572 | 31.21445 | 28.99648 | 32.5 | 33.63
9.19 | 0.923097911 | 0.8341474 | 33.60935 | 34.76254 | 31.02472 | 28.99708 | 32.5 | 33.56
9.2 | 0.91743489 | 0.8353164 | 33.6155 | 34.76766 | 30.84003 | 29.042 | 32.5 | 33.56
9.21 | 0.912737846 | 0.837305 | 33.62145 | 34.77258 | 30.68757 | 29.11526 | 32.5 | 33.56
9.22 | 0.922823398 | 0.8433312 | 33.62719 | 34.7773 | 31.03196 | 29.32878 | 32.5 | 33.56
9.23 | 0.938003872 | 0.844882 | 33.63274 | 34.7818 | 31.54764 | 29.38652 | 32.5 | 33.56
9.24 | 0.960266483 | 0.840212 | 33.63808 | 34.7861 | 32.30152 | 29.2277 | 32.5 | 33.63
9.25 | 0.97003101 | 0.8323282 | 33.64322 | 34.79019 | 32.63496 | 28.95686 | 32.5 | 33.56
9.26 | 0.974113989 | 0.8244375 | 33.64815 | 34.79408 | 32.77714 | 28.68554 | 32.5 | 33.63
9.27 | 0.963788467 | 0.8231642 | 33.65289 | 34.79776 | 32.43427 | 28.64427 | 32.56 | 33.63
9.28 | 0.959145172 | 0.8223086 | 33.65743 | 34.80124 | 32.28236 | 28.61736 | 32.56 | 33.63
9.29 | 0.960982983 | 0.8219295 | 33.66178 | 34.80452 | 32.34839 | 28.60686 | 32.56 | 33.63
9.3 | 0.961870556 | 0.8219649 | 33.66592 | 34.80759 | 32.38226 | 28.61062 | 32.63 | 33.63
9.31 | 0.960727576 | 0.823455 | 33.66987 | 34.81047 | 32.34757 | 28.66486 | 32.63 | 33.63
9.32 | 0.948215624 | 0.8334977 | 33.67362 | 34.81314 | 31.92985 | 29.01667 | 32.56 | 33.63
9.33 | 0.937208173 | 0.8443343 | 33.67718 | 34.81562 | 31.56253 | 29.39602 | 32.63 | 33.63
9.34 | 0.927949291 | 0.8560937 | 33.68054 | 34.8179 | 31.25383 | 29.80739 | 32.63 | 33.63
9.35 | 0.924657738 | 0.8566699 | 33.68371 | 34.81998 | 31.1459 | 29.82923 | 32.63 | 33.63
9.36 | 0.923023504 | 0.8531533 | 33.68669 | 34.82186 | 31.09361 | 29.70839 | 32.63 | 33.56
9.37 | 0.921352757 | 0.8404039 | 33.68947 | 34.82355 | 31.03989 | 29.26585 | 32.63 | 33.63
9.38 | 0.922544198 | 0.8314083 | 33.69207 | 34.82505 | 31.08242 | 28.95383 | 32.69 | 33.56
9.39 | 0.927966626 | 0.8279614 | 33.69447 | 34.82635 | 31.26735 | 28.83487 | 32.69 | 33.56
9.4 | 0.942921034 | 0.8302629 | 33.69669 | 34.82745 | 31.77332 | 28.91594 | 32.69 | 33.63
9.41 | 0.96186177 | 0.8349691 | 33.69872 | 34.82837 | 32.41351 | 29.08061 | 32.75 | 33.63
9.42 | 0.969860691 | 0.8362575 | 33.70055 | 34.82909 | 32.68484 | 29.12609 | 32.75 | 33.56
9.43 | 0.972507677 | 0.8366892 | 33.70221 | 34.82962 | 32.77565 | 29.14157 | 32.75 | 33.63
9.44 | 0.962010204 | 0.835017 | 33.70367 | 34.82996 | 32.42328 | 29.08361 | 32.75 | 33.56
9.45 | 0.949831142 | 0.8329496 | 33.70495 | 34.83011 | 32.01401 | 29.01173 | 32.75 | 33.56
9.46 | 0.936394901 | 0.8305866 | 33.70605 | 34.83008 | 31.56217 | 28.9294 | 32.75 | 33.63
9.47 | 0.928406217 | 0.8318847 | 33.70696 | 34.82985 | 31.29375 | 28.97442 | 32.81 | 33.56
9.48 | 0.922808407 | 0.8343452 | 33.70768 | 34.82944 | 31.10573 | 29.05978 | 32.81 | 33.56
9.49 | 0.927717842 | 0.8405798 | 33.70823 | 34.82885 | 31.27173 | 29.27643 | 32.81 | 33.63
9.5 | 0.932525864 | 0.8451655 | 33.70859 | 34.82807 | 31.43413 | 29.43548 | 32.81 | 33.63
9.51 | 0.937170545 | 0.8470956 | 33.70878 | 34.8271 | 31.59087 | 29.50189 | 32.81 | 33.63
9.52 | 0.935004714 | 0.845055 | 33.70878 | 34.82595 | 31.51787 | 29.42985 | 32.88 | 33.63
9.53 | 0.929018406 | 0.840787 | 33.7086 | 34.82462 | 31.31591 | 29.28009 | 32.81 | 33.63
9.54 | 0.936806356 | 0.8382299 | 33.70825 | 34.82311 | 31.5781 | 29.18977 | 32.88 | 33.63
9.55 | 0.947385194 | 0.8371474 | 33.70771 | 34.82141 | 31.93419 | 29.15066 | 32.88 | 33.63
9.56 | 0.965045299 | 0.8440766 | 33.707 | 34.81954 | 32.52879 | 29.39036 | 32.94 | 33.63
9.57 | 0.97315036 | 0.8488311 | 33.70612 | 34.81749 | 32.80112 | 29.55416 | 32.88 | 33.63
9.58 | 0.965316843 | 0.8499579 | 33.70506 | 34.81525 | 32.53606 | 29.5915 | 32.94 | 33.63
9.59 | 0.957925852 | 0.8450507 | 33.70382 | 34.81284 | 32.28576 | 29.41862 | 32.94 | 33.63
9.6 | 0.950821914 | 0.8362293 | 33.70241 | 34.81026 | 32.04499 | 29.10935 | 32.88 | 33.63
9.61 | 0.952991485 | 0.833705 | 33.70083 | 34.80749 | 32.1166 | 29.01918 | 32.94 | 33.63
9.62 | 0.956546656 | 0.8327527 | 33.69907 | 34.80455 | 32.23474 | 28.98358 | 33 | 33.56
9.63 | 0.950854954 | 0.8374203 | 33.69715 | 34.80144 | 32.0411 | 29.14343 | 32.94 | 33.63
9.64 | 0.94656863 | 0.841145 | 33.69505 | 34.79815 | 31.89468 | 29.27029 | 33 | 33.63
9.65 | 0.946233876 | 0.8422181 | 33.69278 | 34.79469 | 31.88125 | 29.30472 | 33 | 33.63
9.66 | 0.949999992 | 0.8426082 | 33.69034 | 34.79106 | 32.00583 | 29.31523 | 33 | 33.63
9.67 | 0.95843383 | 0.8422208 | 33.68774 | 34.78726 | 32.28747 | 29.29855 | 33 | 33.56
9.68 | 0.96252638 | 0.8406456 | 33.68497 | 34.78328 | 32.42267 | 29.24041 | 33 | 33.63
9.69 | 0.964444811 | 0.8384757 | 33.68203 | 34.77914 | 32.48445 | 29.16146 | 33 | 33.63
9.7 | 0.963535096 | 0.833409 | 33.67892 | 34.77482 | 32.45082 | 28.98165 | 33.06 | 33.63
9.71 | 0.962023636 | 0.8280064 | 33.67565 | 34.77034 | 32.39677 | 28.79007 | 33 | 33.56
9.72 | 0.957543429 | 0.8257518 | 33.67221 | 34.76569 | 32.2426 | 28.70783 | 33 | 33.63
9.73 | 0.952928358 | 0.824004 | 33.66861 | 34.76088 | 32.08377 | 28.6431 | 33.06 | 33.63
9.74 | 0.947839715 | 0.8240359 | 33.66485 | 34.7559 | 31.90888 | 28.64011 | 33.06 | 33.63
9.75 | 0.941641465 | 0.8238248 | 33.66092 | 34.75075 | 31.69652 | 28.62853 | 33.06 | 33.63
9.76 | 0.933730292 | 0.8232388 | 33.65683 | 34.74544 | 31.4264 | 28.60379 | 33.13 | 33.63
9.77 | 0.925318846 | 0.8262518 | 33.65258 | 34.73997 | 31.13937 | 28.70396 | 33.13 | 33.63
9.78 | 0.916510656 | 0.832119 | 33.64817 | 34.73433 | 30.83891 | 28.90309 | 33.13 | 33.63
9.79 | 0.917304673 | 0.8384561 | 33.6436 | 34.72853 | 30.86144 | 29.11835 | 33.13 | 33.63
9.8 | 0.921919317 | 0.8449803 | 33.63888 | 34.72257 | 31.01233 | 29.33989 | 33.13 | 33.63
9.81 | 0.9323435 | 0.8429682 | 33.63399 | 34.71645 | 31.35843 | 29.26486 | 33.13 | 33.63
9.82 | 0.943616897 | 0.8396018 | 33.62895 | 34.71017 | 31.73284 | 29.14272 | 33.13 | 33.63
9.83 | 0.949877336 | 0.8327665 | 33.62375 | 34.70373 | 31.93844 | 28.9001 | 33.19 | 33.63
9.84 | 0.954883372 | 0.8265894 | 33.6184 | 34.69714 | 32.10165 | 28.68028 | 33.19 | 33.63
9.85 | 0.952574365 | 0.8242507 | 33.61289 | 34.69038 | 32.01877 | 28.59357 | 33.19 | 33.63
9.86 | 0.948914098 | 0.8232042 | 33.60722 | 34.68347 | 31.89037 | 28.55158 | 33.13 | 33.63
9.87 | 0.941708088 | 0.8255482 | 33.6014 | 34.6764 | 31.64271 | 28.62704 | 33.13 | 33.63
9.88 | 0.936218704 | 0.8288264 | 33.59543 | 34.66918 | 31.45267 | 28.73473 | 33.19 | 33.69
9.89 | 0.933321852 | 0.8335156 | 33.58931 | 34.66181 | 31.34964 | 28.89116 | 33.19 | 33.63
9.9 | 0.932483749 | 0.8379358 | 33.58304 | 34.65428 | 31.31564 | 29.03806 | 33.25 | 33.69
9.91 | 0.933595123 | 0.8421013 | 33.57661 | 34.6466 | 31.34696 | 29.17594 | 33.25 | 33.63
9.92 | 0.936751671 | 0.8444974 | 33.57004 | 34.63876 | 31.44679 | 29.25235 | 33.25 | 33.63
9.93 | 0.941152762 | 0.8458169 | 33.56332 | 34.63078 | 31.58821 | 29.2913 | 33.25 | 33.69
9.94 | 0.9454541 | 0.843604 | 33.55644 | 34.62264 | 31.72608 | 29.2078 | 33.25 | 33.63
9.95 | 0.949717124 | 0.8400343 | 33.54942 | 34.61436 | 31.86246 | 29.07725 | 33.31 | 33.63
9.96 | 0.952267304 | 0.8361789 | 33.54226 | 34.60593 | 31.9412 | 28.93674 | 33.31 | 33.63
9.97 | 0.954431288 | 0.832259 | 33.53495 | 34.59734 | 32.0068 | 28.79395 | 33.25 | 33.63
9.98 | 0.960169193 | 0.8345055 | 33.52749 | 34.58861 | 32.19206 | 28.86439 | 33.31 | 33.69
9.99 | 0.966294528 | 0.8374205 | 33.51989 | 34.57974 | 32.39008 | 28.95778 | 33.31 | 33.69
10 | 0.971114417 | 0.8418101 | 33.51214 | 34.57072 | 32.54412 | 29.10198 | 33.31 | 33.69
10.01 | 0.975466578 | 0.8459027 | 33.50425 | 34.56155 | 32.68227 | 29.23571 | 33.38 | 33.69
10.02 | 0.97181723 | 0.8441065 | 33.49622 | 34.55224 | 32.5522 | 29.16577 | 33.38 | 33.63
10.03 | 0.967531419 | 0.842252 | 33.48804 | 34.54278 | 32.40073 | 29.09373 | 33.38 | 33.63
10.04 | 0.958410883 | 0.8399548 | 33.47973 | 34.53318 | 32.08733 | 29.00631 | 33.44 | 33.69
10.05 | 0.950429741 | 0.8386752 | 33.47127 | 34.52344 | 31.81209 | 28.95396 | 33.38 | 33.75
10.06 | 0.94790456 | 0.8422685 | 33.46267 | 34.51356 | 31.71942 | 29.06969 | 33.44 | 33.69
10.07 | 0.946984045 | 0.8454722 | 33.45394 | 34.50354 | 31.68034 | 29.17178 | 33.38 | 33.69
10.08 | 0.951698959 | 0.8473077 | 33.44506 | 34.49338 | 31.82963 | 29.2265 | 33.5 | 33.69
10.09 | 0.955008378 | 0.8483985 | 33.43605 | 34.48307 | 31.93171 | 29.25539 | 33.44 | 33.69
10.1 | 0.954377646 | 0.8474018 | 33.4269 | 34.47263 | 31.90189 | 29.21217 | 33.44 | 33.63
10.11 | 0.954206318 | 0.8466349 | 33.41762 | 34.46206 | 31.8873 | 29.17678 | 33.5 | 33.75
10.12 | 0.955124619 | 0.846413 | 33.4082 | 34.45134 | 31.90899 | 29.16006 | 33.5 | 33.69
10.13 | 0.956680852 | 0.8453952 | 33.39865 | 34.44049 | 31.95184 | 29.11583 | 33.56 | 33.69
10.14 | 0.959576966 | 0.842706 | 33.38896 | 34.4295 | 32.03927 | 29.01395 | 33.56 | 33.69
10.15 | 0.961154629 | 0.8414178 | 33.37913 | 34.41838 | 32.08251 | 28.96024 | 33.56 | 33.69
10.16 | 0.960181909 | 0.8428397 | 33.36918 | 34.40712 | 32.04048 | 28.99969 | 33.5 | 33.69
10.17 | 0.959086787 | 0.84567 | 33.35909 | 34.39573 | 31.99426 | 29.08744 | 33.56 | 33.69
10.18 | 0.957765601 | 0.8511014 | 33.34887 | 34.38421 | 31.9404 | 29.26445 | 33.56 | 33.75
10.19 | 0.956143762 | 0.854681 | 33.33852 | 34.37256 | 31.87642 | 29.37757 | 33.63 | 33.75
10.2 | 0.953973069 | 0.8548802 | 33.32804 | 34.36077 | 31.79406 | 29.37434 | 33.63 | 33.75
10.21 | 0.953375686 | 0.854144 | 33.31743 | 34.34885 | 31.76403 | 29.33887 | 33.63 | 33.75
10.22 | 0.955716849 | 0.8516609 | 33.3067 | 34.33681 | 31.83177 | 29.24331 | 33.63 | 33.75
10.23 | 0.958661664 | 0.8503516 | 33.29583 | 34.32463 | 31.91944 | 29.188 | 33.63 | 33.75
10.24 | 0.962801622 | 0.8513662 | 33.28484 | 34.31233 | 32.0467 | 29.21235 | 33.63 | 33.69
10.25 | 0.964731864 | 0.8517679 | 33.27372 | 34.29989 | 32.10022 | 29.21555 | 33.69 | 33.69
10.26 | 0.961845947 | 0.8508336 | 33.26247 | 34.28733 | 31.99338 | 29.17282 | 33.69 | 33.69
10.27 | 0.958237072 | 0.8499236 | 33.2511 | 34.27465 | 31.86244 | 29.13083 | 33.69 | 33.75
10.28 | 0.952818292 | 0.8490745 | 33.23961 | 34.26184 | 31.67131 | 29.09085 | 33.69 | 33.75
10.29 | 0.948706823 | 0.849571 | 33.22799 | 34.2489 | 31.52362 | 29.09687 | 33.69 | 33.75
10.3 | 0.948553117 | 0.8541413 | 33.21625 | 34.23584 | 31.50737 | 29.24224 | 33.75 | 33.75
10.31 | 0.949610715 | 0.858148 | 33.20438 | 34.22265 | 31.53124 | 29.3681 | 33.75 | 33.75
10.32 | 0.95542206 | 0.8599423 | 33.1924 | 34.20935 | 31.71275 | 29.41806 | 33.69 | 33.81
10.33 | 0.960973519 | 0.8612377 | 33.18029 | 34.19592 | 31.88538 | 29.45081 | 33.75 | 33.75
10.34 | 0.96504866 | 0.8596984 | 33.16806 | 34.18236 | 32.00879 | 29.38653 | 33.75 | 33.81
10.35 | 0.968577079 | 0.8582411 | 33.15571 | 34.16869 | 32.11386 | 29.32497 | 33.75 | 33.81
10.36 | 0.966447155 | 0.8576309 | 33.14324 | 34.1549 | 32.03119 | 29.2923 | 33.75 | 33.81
10.37 | 0.964275185 | 0.8570102 | 33.13066 | 34.14099 | 31.94707 | 29.25917 | 33.75 | 33.75
10.38 | 0.959845826 | 0.8558289 | 33.11795 | 34.12696 | 31.78813 | 29.20684 | 33.81 | 33.81
10.39 | 0.955416467 | 0.8546477 | 33.10513 | 34.11281 | 31.62919 | 29.15443 | 33.81 | 33.81
10.4 | 0.953988121 | 0.8537289 | 33.09219 | 34.09854 | 31.56956 | 29.11091 | 33.75 | 33.81
10.41 | 0.952750767 | 0.8528268 | 33.07914 | 34.08416 | 31.51617 | 29.06788 | 33.81 | 33.75
10.42 | 0.953519228 | 0.8553302 | 33.06597 | 34.06966 | 31.52904 | 29.14081 | 33.81 | 33.81
10.43 | 0.954631429 | 0.8584172 | 33.05268 | 34.05504 | 31.55313 | 29.23343 | 33.81 | 33.75
10.44 | 0.953532969 | 0.8595828 | 33.03928 | 34.04031 | 31.50405 | 29.26046 | 33.81 | 33.81
10.45 | 0.951731953 | 0.8601376 | 33.02577 | 34.02547 | 31.43168 | 29.26658 | 33.81 | 33.81
10.46 | 0.951275111 | 0.8579347 | 33.01215 | 34.01051 | 31.40363 | 29.17879 | 33.81 | 33.75
10.47 | 0.951524613 | 0.8542825 | 32.99841 | 33.99544 | 31.3988 | 29.04171 | 33.81 | 33.81
10.48 | 0.953253868 | 0.8524188 | 32.98456 | 33.98025 | 31.44266 | 28.96541 | 33.88 | 33.81
10.49 | 0.956224894 | 0.8520558 | 32.9706 | 33.96496 | 31.52731 | 28.94004 | 33.88 | 33.81
10.5 | 0.958684633 | 0.8522233 | 32.95653 | 33.94955 | 31.59492 | 28.9326 | 33.88 | 33.88
10.51 | 0.960447988 | 0.8531132 | 32.94235 | 33.93404 | 31.63942 | 28.94957 | 33.88 | 33.81
10.52 | 0.961632095 | 0.854485 | 32.92806 | 33.91841 | 31.66468 | 28.98277 | 33.88 | 33.88
10.53 | 0.961427939 | 0.8570115 | 32.91367 | 33.90268 | 31.64412 | 29.05499 | 33.88 | 33.81
10.54 | 0.960597579 | 0.8594303 | 32.89916 | 33.88683 | 31.60286 | 29.12337 | 33.94 | 33.75
10.55 | 0.956399619 | 0.8612694 | 32.88455 | 33.87088 | 31.45077 | 29.17196 | 33.88 | 33.81
10.56 | 0.952214268 | 0.8630601 | 32.86983 | 33.85483 | 31.29913 | 29.21875 | 33.94 | 33.88
10.57 | 0.949220266 | 0.8602821 | 32.85501 | 33.83866 | 31.18664 | 29.11079 | 33.94 | 33.81
10.58 | 0.946226263 | 0.857504 | 32.84008 | 33.82239 | 31.07415 | 29.00284 | 33.94 | 33.88
10.59 | 0.945374913 | 0.85578 | 32.82505 | 33.80602 | 31.03198 | 28.93051 | 33.94 | 33.81
10.6 | 0.944885785 | 0.8542342 | 32.80991 | 33.78954 | 31.00162 | 28.86418 | 33.94 | 33.81
10.61 | 0.943522312 | 0.8553921 | 32.79467 | 33.77295 | 30.9425 | 28.88912 | 33.94 | 33.81
10.62 | 0.941768762 | 0.8577562 | 32.77932 | 33.75627 | 30.87054 | 28.95465 | 33.94 | 33.81
10.63 | 0.940869263 | 0.8603029 | 32.76388 | 33.73948 | 30.82653 | 29.02617 | 34 | 33.81
10.64 | 0.940762123 | 0.8630189 | 32.74833 | 33.72259 | 30.80839 | 29.10323 | 33.94 | 33.88
10.65 | 0.94228261 | 0.8649484 | 32.73268 | 33.7056 | 30.84344 | 29.1536 | 33.94 | 33.81
10.66 | 0.94700453 | 0.8653307 | 32.71693 | 33.6885 | 30.98308 | 29.1517 | 33.94 | 33.81
10.67 | 0.951696083 | 0.8657113 | 32.70108 | 33.67131 | 31.12149 | 29.14963 | 33.94 | 33.81
10.68 | 0.956210551 | 0.8660816 | 32.68513 | 33.65402 | 31.25387 | 29.14712 | 34 | 33.81
10.69 | 0.96072502 | 0.8664519 | 32.66909 | 33.63662 | 31.38601 | 29.14452 | 34 | 33.81
10.7 | 0.959323098 | 0.8651148 | 32.65294 | 33.61913 | 31.32472 | 29.08441 | 34 | 33.81
10.71 | 0.957587984 | 0.8636816 | 32.6367 | 33.60155 | 31.25251 | 29.02104 | 34.06 | 33.88
10.72 | 0.955192401 | 0.8608881 | 32.62036 | 33.58386 | 31.15872 | 28.91195 | 34 | 33.88
10.73 | 0.952562217 | 0.8576113 | 32.60393 | 33.56608 | 31.05727 | 28.78665 | 34 | 33.81
10.74 | 0.952269934 | 0.8565073 | 32.58739 | 33.5482 | 31.032 | 28.73428 | 34.06 | 33.81
10.75 | 0.954136026 | 0.8574092 | 32.57077 | 33.53023 | 31.07694 | 28.74913 | 34.06 | 33.81
10.76 | 0.956278549 | 0.8587512 | 32.55405 | 33.51216 | 31.13074 | 28.77861 | 34.06 | 33.81
10.77 | 0.959088653 | 0.861156 | 32.53723 | 33.494 | 31.20609 | 28.84356 | 34.06 | 33.88
10.78 | 0.96177778 | 0.8635186 | 32.52033 | 33.47575 | 31.27733 | 28.90693 | 34.06 | 33.88
10.79 | 0.962444024 | 0.8651741 | 32.50332 | 33.4574 | 31.28263 | 28.94648 | 34.06 | 33.88
10.8 | 0.963110269 | 0.8668296 | 32.48623 | 33.43896 | 31.28782 | 28.98588 | 34.06 | 33.88
10.81 | 0.96114661 | 0.8668283 | 32.46905 | 33.42043 | 31.20752 | 28.96977 | 34.06 | 33.88
10.82 | 0.958568919 | 0.8664401 | 32.45177 | 33.40181 | 31.10726 | 28.94066 | 34.13 | 33.88
10.83 | 0.954796131 | 0.8644342 | 32.43441 | 33.38309 | 30.96825 | 28.85749 | 34.13 | 33.88
10.84 | 0.950067519 | 0.8611346 | 32.41695 | 33.36429 | 30.79829 | 28.73114 | 34.13 | 33.88
10.85 | 0.94592973 | 0.8582965 | 32.39941 | 33.3454 | 30.64756 | 28.62024 | 34.19 | 33.81
10.86 | 0.943230785 | 0.8565825 | 32.38177 | 33.32642 | 30.54348 | 28.54683 | 34.19 | 33.81
10.87 | 0.940541119 | 0.8548632 | 32.36405 | 33.30735 | 30.43972 | 28.47323 | 34.13 | 33.88
10.88 | 0.93838571 | 0.8528337 | 32.34624 | 33.28819 | 30.35325 | 28.38929 | 34.19 | 33.88
10.89 | 0.936230302 | 0.8508041 | 32.32834 | 33.26895 | 30.26678 | 28.30536 | 34.19 | 33.88
10.9 | 0.935382548 | 0.8499951 | 32.31036 | 33.24962 | 30.22255 | 28.26201 | 34.19 | 33.88
10.91 | 0.935009916 | 0.8496296 | 32.29229 | 33.2302 | 30.19361 | 28.23336 | 34.19 | 33.88
10.92 | 0.936609594 | 0.8498283 | 32.27414 | 33.2107 | 30.22827 | 28.22339 | 34.25 | 33.88
10.93 | 0.940716427 | 0.8507441 | 32.2559 | 33.19111 | 30.34365 | 28.23714 | 34.19 | 33.88
10.94 | 0.944494744 | 0.8513758 | 32.23757 | 33.17144 | 30.44822 | 28.24136 | 34.25 | 33.88
10.95 | 0.946211176 | 0.8502246 | 32.21917 | 33.15169 | 30.48614 | 28.18638 | 34.25 | 33.88
10.96 | 0.947927608 | 0.8490734 | 32.20068 | 33.13185 | 30.52391 | 28.13137 | 34.25 | 33.88
10.97 | 0.948364147 | 0.8493283 | 32.1821 | 33.11193 | 30.52035 | 28.1229 | 34.31 | 33.81
10.98 | 0.948528865 | 0.8498818 | 32.16345 | 33.09193 | 30.50796 | 28.12423 | 34.31 | 33.88
10.99 | 0.949745886 | 0.8504779 | 32.14471 | 33.07184 | 30.52931 | 28.12687 | 34.25 | 33.88
11 | 0.952005069 | 0.8511162 | 32.12589 | 33.05168 | 30.58401 | 28.13082 | 34.31 | 33.88
11.01 | 0.953735052 | 0.8517524 | 32.10699 | 33.03144 | 30.62156 | 28.1346 | 34.31 | 33.88
11.02 | 0.952884114 | 0.8523784 | 32.08801 | 33.01111 | 30.57616 | 28.13796 | 34.31 | 33.88
11.03 | 0.952033176 | 0.8530045 | 32.06896 | 32.99071 | 30.53071 | 28.14122 | 34.31 | 33.88
11.04 | 0.951008432 | 0.8529399 | 32.04982 | 32.97023 | 30.47965 | 28.12162 | 34.31 | 33.88
11.05 | 0.949947574 | 0.8527319 | 32.0306 | 32.94967 | 30.42739 | 28.09723 | 34.31 | 33.88
11.06 | 0.951259868 | 0.8524008 | 32.01131 | 32.92903 | 30.45107 | 28.06873 | 34.38 | 33.94
11.07 | 0.955186887 | 0.851934 | 31.99194 | 32.90831 | 30.55828 | 28.03571 | 34.38 | 33.94
11.08 | 0.95883478 | 0.8517104 | 31.97249 | 32.88752 | 30.65634 | 28.01064 | 34.31 | 33.94
11.09 | 0.960303666 | 0.8533845 | 31.95297 | 32.86665 | 30.68455 | 28.04789 | 34.38 | 33.88
11.1 | 0.961772552 | 0.8550585 | 31.93337 | 32.84571 | 30.71264 | 28.08501 | 34.44 | 33.88
11.11 | 0.958515024 | 0.8567651 | 31.91369 | 32.82469 | 30.58975 | 28.12305 | 34.38 | 33.88
11.12 | 0.953607244 | 0.8584829 | 31.89394 | 32.8036 | 30.4143 | 28.16133 | 34.38 | 33.94
11.13 | 0.950367654 | 0.8594752 | 31.87412 | 32.78244 | 30.29213 | 28.17569 | 34.44 | 33.94
11.14 | 0.950110853 | 0.8591702 | 31.85422 | 32.7612 | 30.26504 | 28.14744 | 34.38 | 33.94
11.15 | 0.949854052 | 0.8588651 | 31.83425 | 32.73988 | 30.23789 | 28.11914 | 34.44 | 33.94
11.16 | 0.952323731 | 0.8581291 | 31.81421 | 32.7185 | 30.29742 | 28.07669 | 34.44 | 33.94
11.17 | 0.954889671 | 0.8573778 | 31.79409 | 32.69704 | 30.35985 | 28.03372 | 34.44 | 33.94
11.18 | 0.953628807 | 0.8568713 | 31.7739 | 32.67551 | 30.30051 | 27.99871 | 34.44 | 34
11.19 | 0.949395255 | 0.8565548 | 31.75364 | 32.65392 | 30.14676 | 27.96987 | 34.44 | 33.94
11.2 | 0.945557965 | 0.8559829 | 31.73331 | 32.63225 | 30.00569 | 27.93265 | 34.44 | 33.94
11.21 | 0.943977907 | 0.8539567 | 31.71291 | 32.61051 | 29.93629 | 27.84796 | 34.5 | 33.94
11.22 | 0.942397849 | 0.8519304 | 31.69245 | 32.5887 | 29.86689 | 27.76331 | 34.5 | 33.94
11.23 | 0.944269725 | 0.8521124 | 31.67191 | 32.56682 | 29.90682 | 27.7506 | 34.5 | 34
11.24 | 0.947448219 | 0.8531303 | 31.6513 | 32.54488 | 29.98797 | 27.76502 | 34.5 | 33.94
11.25 | 0.94982121 | 0.8544714 | 31.63062 | 32.52287 | 30.04344 | 27.78986 | 34.5 | 33.94
11.26 | 0.95023148 | 0.8565999 | 31.60988 | 32.50079 | 30.0367 | 27.84017 | 34.5 | 33.94
11.27 | 0.950641749 | 0.8587284 | 31.58907 | 32.47864 | 30.02989 | 27.89033 | 34.56 | 33.94
11.28 | 0.951514328 | 0.8578308 | 31.56819 | 32.45643 | 30.03759 | 27.84212 | 34.5 | 34
11.29 | 0.952471086 | 0.8563822 | 31.54725 | 32.43415 | 30.04784 | 27.77603 | 34.56 | 33.94
11.3 | 0.954922911 | 0.8554916 | 31.52624 | 32.41181 | 30.10513 | 27.72803 | 34.56 | 34
11.31 | 0.959710336 | 0.8554727 | 31.50516 | 32.3894 | 30.23583 | 27.70825 | 34.56 | 34
11.32 | 0.964497762 | 0.8554539 | 31.48402 | 32.36693 | 30.36627 | 27.68841 | 34.56 | 34
11.33 | 0.966627171 | 0.8539097 | 31.46282 | 32.34439 | 30.41281 | 27.61919 | 34.56 | 34.06
11.34 | 0.968537621 | 0.8522399 | 31.44155 | 32.32179 | 30.45232 | 27.54592 | 34.56 | 34.06
11.35 | 0.967954291 | 0.8493386 | 31.42022 | 32.29913 | 30.41333 | 27.43289 | 34.56 | 34
11.36 | 0.96428209 | 0.8449119 | 31.39882 | 32.2764 | 30.27732 | 27.27072 | 34.56 | 34
11.37 | 0.960609888 | 0.8404852 | 31.37736 | 32.25361 | 30.14141 | 27.10869 | 34.63 | 34
11.38 | 0.958967929 | 0.8409495 | 31.35585 | 32.23077 | 30.06925 | 27.10445 | 34.69 | 34
11.39 | 0.957413551 | 0.8416248 | 31.33426 | 32.20786 | 29.99985 | 27.10693 | 34.63 | 34.06
11.4 | 0.957121882 | 0.8433881 | 31.31262 | 32.18489 | 29.97 | 27.14435 | 34.63 | 34.06
11.41 | 0.95831459 | 0.8464306 | 31.29092 | 32.16186 | 29.98654 | 27.22278 | 34.69 | 34.13
11.42 | 0.959507298 | 0.8494731 | 31.26916 | 32.13877 | 30.00298 | 27.30102 | 34.63 | 34.06
11.43 | 0.957979266 | 0.8486381 | 31.24733 | 32.11562 | 29.9343 | 27.25454 | 34.63 | 34.06
11.44 | 0.956306992 | 0.8475976 | 31.22545 | 32.09241 | 29.86112 | 27.20145 | 34.69 | 34.06
11.45 | 0.953787979 | 0.8464784 | 31.20351 | 32.06915 | 29.76153 | 27.14584 | 34.69 | 34.06
11.46 | 0.950139978 | 0.8452544 | 31.18151 | 32.04583 | 29.6268 | 27.08688 | 34.69 | 34.13
11.47 | 0.946491978 | 0.8440304 | 31.15945 | 32.02245 | 29.49217 | 27.02792 | 34.69 | 34.13
11.48 | 0.946780138 | 0.8456682 | 31.13734 | 31.99901 | 29.48021 | 27.06055 | 34.69 | 34.06
11.49 | 0.947523541 | 0.847637 | 31.11517 | 31.97552 | 29.48235 | 27.10363 | 34.69 | 34.06
11.5 | 0.949000925 | 0.8496875 | 31.09294 | 31.95197 | 29.50723 | 27.14919 | 34.75 | 34.06
11.51 | 0.951824384 | 0.8518877 | 31.07065 | 31.92837 | 29.57381 | 27.19938 | 34.75 | 34.13
11.52 | 0.954647843 | 0.8540878 | 31.04831 | 31.90471 | 29.64021 | 27.24942 | 34.75 | 34.13
11.53 | 0.955270942 | 0.8540472 | 31.02592 | 31.88099 | 29.63816 | 27.22787 | 34.75 | 34.13
11.54 | 0.955337385 | 0.8534397 | 31.00347 | 31.85723 | 29.61877 | 27.18822 | 34.75 | 34.13
11.55 | 0.955566514 | 0.8527938 | 30.98096 | 31.83341 | 29.60437 | 27.14733 | 34.75 | 34.13
11.56 | 0.956334361 | 0.8520211 | 30.9584 | 31.80953 | 29.60659 | 27.10239 | 34.75 | 34.13
11.57 | 0.957102208 | 0.8512483 | 30.93579 | 31.78561 | 29.60871 | 27.05744 | 34.81 | 34.13
11.58 | 0.958511755 | 0.8527659 | 30.91313 | 31.76163 | 29.63059 | 27.08523 | 34.75 | 34.13
11.59 | 0.960260291 | 0.8554934 | 30.89041 | 31.7376 | 29.66283 | 27.1513 | 34.81 | 34.13
11.6 | 0.961881823 | 0.8581122 | 30.86764 | 31.71351 | 29.69102 | 27.21375 | 34.81 | 34.13
11.61 | 0.961682331 | 0.8591729 | 30.84481 | 31.68938 | 29.66291 | 27.22666 | 34.81 | 34.13
11.62 | 0.961482839 | 0.8602337 | 30.82194 | 31.6652 | 29.63477 | 27.23947 | 34.81 | 34.19
11.63 | 0.960786229 | 0.8599847 | 30.79902 | 31.64096 | 29.59127 | 27.21074 | 34.88 | 34.19
11.64 | 0.959516391 | 0.8582255 | 30.77604 | 31.61668 | 29.53011 | 27.13424 | 34.81 | 34.19
11.65 | 0.958246553 | 0.8564662 | 30.75301 | 31.59235 | 29.46897 | 27.05778 | 34.88 | 34.19
11.66 | 0.960428797 | 0.8561628 | 30.72994 | 31.56797 | 29.51392 | 27.02732 | 34.88 | 34.19
11.67 | 0.963210672 | 0.8561124 | 30.70681 | 31.54354 | 29.57713 | 27.00481 | 34.94 | 34.13
11.68 | 0.9658841 | 0.8563993 | 30.68364 | 31.51906 | 29.63684 | 26.9929 | 34.88 | 34.19
11.69 | 0.968189915 | 0.8578298 | 30.66042 | 31.49453 | 29.68511 | 27.01695 | 34.94 | 34.19
11.7 | 0.970495729 | 0.8592604 | 30.63715 | 31.46996 | 29.73322 | 27.04089 | 34.94 | 34.19
11.71 | 0.969263694 | 0.8607468 | 30.61383 | 31.44534 | 29.67287 | 27.06647 | 34.88 | 34.19
11.72 | 0.965590826 | 0.8622715 | 30.59046 | 31.42067 | 29.53787 | 27.09315 | 34.94 | 34.19
11.73 | 0.961917958 | 0.8637963 | 30.56705 | 31.39596 | 29.403 | 27.11972 | 35 | 34.25
11.74 | 0.958117887 | 0.8644732 | 30.54359 | 31.37121 | 29.26436 | 27.11957 | 35 | 34.25
11.75 | 0.954310235 | 0.8650995 | 30.52009 | 31.3464 | 29.12563 | 27.11776 | 35.13 | 34.19
11.76 | 0.95188675 | 0.8649559 | 30.49654 | 31.32156 | 29.02925 | 27.09176 | 35.13 | 34.19
11.77 | 0.952956875 | 0.8628689 | 30.47294 | 31.29667 | 29.0394 | 27.00492 | 35.13 | 34.19
11.78 | 0.954027001 | 0.8607819 | 30.4493 | 31.27173 | 29.04946 | 26.91814 | 35.13 | 34.19
11.79 | 0.957795658 | 0.8577949 | 30.42562 | 31.24675 | 29.14152 | 26.80331 | 35.13 | 34.19
11.8 | 0.9632774 | 0.8542367 | 30.40189 | 31.22173 | 29.28545 | 26.67075 | 35.13 | 34.19
11.81 | 0.968759142 | 0.8506784 | 30.37811 | 31.19667 | 29.42908 | 26.53833 | 35.13 | 34.19
11.82 | 0.969669128 | 0.8505322 | 30.3543 | 31.17156 | 29.43362 | 26.51242 | 35.19 | 34.25
11.83 | 0.97022139 | 0.850653 | 30.33044 | 31.14641 | 29.42724 | 26.49479 | 35.13 | 34.19
11.84 | 0.9695709 | 0.8519451 | 30.30654 | 31.12122 | 29.38434 | 26.51357 | 35.13 | 34.19
11.85 | 0.964914622 | 0.8571382 | 30.28259 | 31.09599 | 29.22012 | 26.65356 | 35.19 | 34.19
11.86 | 0.960258343 | 0.8623313 | 30.25861 | 31.07072 | 29.05608 | 26.79325 | 35.25 | 34.19
11.87 | 0.957164805 | 0.867343 | 30.23458 | 31.04541 | 28.93947 | 26.92702 | 35.19 | 34.19
11.88 | 0.955501908 | 0.8721886 | 30.21051 | 31.02005 | 28.8662 | 27.05534 | 35.25 | 34.25
11.89 | 0.953839011 | 0.8770342 | 30.1864 | 30.99466 | 28.79297 | 27.18338 | 35.25 | 34.19
11.9 | 0.953662718 | 0.8786647 | 30.16225 | 30.96923 | 28.76461 | 27.21157 | 35.25 | 34.19
11.91 | 0.953856253 | 0.8794955 | 30.13806 | 30.94376 | 28.74738 | 27.2149 | 35.31 | 34.25
11.92 | 0.953881838 | 0.8800893 | 30.11383 | 30.91825 | 28.72504 | 27.21082 | 35.31 | 34.19
11.93 | 0.951568437 | 0.8773822 | 30.08956 | 30.89271 | 28.63228 | 27.10471 | 35.31 | 34.19
11.94 | 0.949255037 | 0.8746752 | 30.06526 | 30.86712 | 28.5396 | 26.99871 | 35.31 | 34.19
11.95 | 0.947585242 | 0.8718105 | 30.04091 | 30.8415 | 28.46633 | 26.88795 | 35.38 | 34.19
11.96 | 0.94727931 | 0.8686117 | 30.01653 | 30.81585 | 28.43404 | 26.767 | 35.38 | 34.25
11.97 | 0.946973379 | 0.8654129 | 29.99211 | 30.79015 | 28.40173 | 26.64619 | 35.38 | 34.25
11.98 | 0.949801435 | 0.8639687 | 29.96765 | 30.76442 | 28.46332 | 26.5795 | 35.38 | 34.19
11.99 | 0.95507666 | 0.8638946 | 29.94315 | 30.73865 | 28.59801 | 26.55496 | 35.38 | 34.25
12 | 0.960351885 | 0.8638204 | 29.91862 | 30.71285 | 28.7324 | 26.53039 | 35.38 | 34.25
12.01 | 0.96201861 | 0.8647217 | 29.89405 | 30.68701 | 28.75864 | 26.53573 | 35.44 | 34.25
12.02 | 0.962724274 | 0.8658828 | 29.86945 | 30.66114 | 28.75604 | 26.54896 | 35.38 | 34.25
12.03 | 0.963417265 | 0.8670348 | 29.84481 | 30.63524 | 28.753 | 26.56182 | 35.44 | 34.25
12.04 | 0.961573546 | 0.8663726 | 29.82013 | 30.6093 | 28.67425 | 26.51906 | 35.44 | 34.25
12.05 | 0.959729828 | 0.8657105 | 29.79542 | 30.58332 | 28.59556 | 26.4763 | 35.44 | 34.25
12.06 | 0.957876238 | 0.8650041 | 29.77068 | 30.55732 | 28.51663 | 26.4322 | 35.5 | 34.25
12.07 | 0.955984903 | 0.8641287 | 29.7459 | 30.53127 | 28.43663 | 26.38295 | 35.5 | 34.25
12.08 | 0.954093568 | 0.8632534 | 29.72109 | 30.5052 | 28.3567 | 26.33372 | 35.56 | 34.25
12.09 | 0.951781788 | 0.8627006 | 29.69624 | 30.4791 | 28.26434 | 26.29433 | 35.56 | 34.25
12.1 | 0.948830334 | 0.8626385 | 29.67136 | 30.45296 | 28.15309 | 26.26989 | 35.56 | 34.25
12.11 | 0.945878881 | 0.8625764 | 29.64645 | 30.42679 | 28.04195 | 26.24543 | 35.56 | 34.25
12.12 | 0.947906242 | 0.8627557 | 29.62151 | 30.40059 | 28.07841 | 26.22828 | 35.56 | 34.25
12.13 | 0.953647416 | 0.8631152 | 29.59653 | 30.37436 | 28.22465 | 26.21657 | 35.56 | 34.25
12.14 | 0.95938859 | 0.8634747 | 29.57152 | 30.3481 | 28.37058 | 26.20481 | 35.56 | 34.31
12.15 | 0.966015289 | 0.8643977 | 29.54648 | 30.32181 | 28.54235 | 26.2101 | 35.63 | 34.31
12.16 | 0.972960117 | 0.8655232 | 29.52141 | 30.29549 | 28.72315 | 26.22145 | 35.63 | 34.25
12.17 | 0.979904946 | 0.8666486 | 29.49631 | 30.26914 | 28.90358 | 26.23271 | 35.63 | 34.25
12.18 | 0.979834193 | 0.8673655 | 29.47117 | 30.24276 | 28.87686 | 26.23152 | 35.63 | 34.25
12.19 | 0.978854599 | 0.8680294 | 29.44601 | 30.21635 | 28.82336 | 26.22868 | 35.69 | 34.31
12.2 | 0.977875817 | 0.8686694 | 29.42082 | 30.18991 | 28.76991 | 26.22505 | 35.69 | 34.25
12.21 | 0.976934009 | 0.8682228 | 29.3956 | 30.16344 | 28.71756 | 26.18859 | 35.63 | 34.31
12.22 | 0.975992201 | 0.8677763 | 29.37035 | 30.13695 | 28.66523 | 26.15213 | 35.63 | 34.31
12.23 | 0.974995337 | 0.8674976 | 29.34507 | 30.11043 | 28.6113 | 26.12073 | 35.69 | 34.31
12.24 | 0.973671739 | 0.8682153 | 29.31976 | 30.08388 | 28.54782 | 26.11929 | 35.69 | 34.31
12.25 | 0.972348142 | 0.868933 | 29.29442 | 30.05731 | 28.48438 | 26.11779 | 35.75 | 34.31
12.26 | 0.969801317 | 0.8696252 | 29.26906 | 30.03071 | 28.38517 | 26.11546 | 35.75 | 34.31
12.27 | 0.963648403 | 0.8702421 | 29.24367 | 30.00408 | 28.18061 | 26.11081 | 35.75 | 34.31
12.28 | 0.95749549 | 0.870859 | 29.21825 | 29.97742 | 27.97634 | 26.10611 | 35.75 | 34.38
12.29 | 0.952992586 | 0.870543 | 29.1928 | 29.95074 | 27.82052 | 26.07341 | 35.75 | 34.31
12.3 | 0.951571846 | 0.8684845 | 29.16733 | 29.92404 | 27.75481 | 25.98857 | 35.75 | 34.31
12.31 | 0.950151106 | 0.866426 | 29.14183 | 29.89731 | 27.68914 | 25.90381 | 35.81 | 34.38
12.32 | 0.951369708 | 0.8649891 | 29.11631 | 29.87056 | 27.70037 | 25.83771 | 35.81 | 34.38
12.33 | 0.956083156 | 0.8643755 | 29.09075 | 29.84378 | 27.81318 | 25.79623 | 35.88 | 34.31
12.34 | 0.960796605 | 0.8637618 | 29.06518 | 29.81697 | 27.92572 | 25.75477 | 35.88 | 34.38
12.35 | 0.963672985 | 0.8643868 | 29.03958 | 29.79015 | 27.98466 | 25.75021 | 35.81 | 34.38
12.36 | 0.964697235 | 0.8662605 | 29.01395 | 29.7633 | 27.98968 | 25.78277 | 35.88 | 34.38
12.37 | 0.965721484 | 0.8681342 | 28.9883 | 29.73643 | 27.99462 | 25.81521 | 35.88 | 34.38
12.38 | 0.964434036 | 0.8689588 | 28.96263 | 29.70953 | 27.93254 | 25.81636 | 35.88 | 34.38
12.39 | 0.961267792 | 0.8689307 | 28.93693 | 29.68261 | 27.81614 | 25.79213 | 35.94 | 34.38
12.4 | 0.958101548 | 0.8689026 | 28.91121 | 29.65567 | 27.69987 | 25.76789 | 35.94 | 34.44
12.41 | 0.955923071 | 0.8684043 | 28.88546 | 29.62871 | 27.61228 | 25.7297 | 35.94 | 34.38
12.42 | 0.95442747 | 0.8675809 | 28.85969 | 29.60173 | 27.54448 | 25.68189 | 35.94 | 34.44
12.43 | 0.952931868 | 0.8667575 | 28.8339 | 29.57472 | 27.47674 | 25.63411 | 35.94 | 34.44
12.44 | 0.952784955 | 0.8677853 | 28.80809 | 29.54769 | 27.44791 | 25.64105 | 35.94 | 34.44
12.45 | 0.953476479 | 0.869964 | 28.78225 | 29.52065 | 27.4432 | 25.6819 | 36 | 34.44
12.46 | 0.954168003 | 0.8721426 | 28.7564 | 29.49358 | 27.43843 | 25.72261 | 35.94 | 34.44
12.47 | 0.953687244 | 0.8734841 | 28.73052 | 29.46649 | 27.39993 | 25.73851 | 36 | 34.5
12.48 | 0.952511321 | 0.8743293 | 28.70462 | 29.43938 | 27.34147 | 25.73972 | 36 | 34.5
12.49 | 0.951335399 | 0.8751744 | 28.6787 | 29.41226 | 27.28306 | 25.74085 | 36 | 34.5
12.5 | 0.951182111 | 0.8746565 | 28.65275 | 29.38511 | 27.25399 | 25.70188 | 36 | 34.44
12.51 | 0.951643872 | 0.8733189 | 28.62679 | 29.35795 | 27.24251 | 25.63885 | 36 | 34.44
12.52 | 0.952105633 | 0.8719813 | 28.60081 | 29.33076 | 27.23099 | 25.57588 | 36.06 | 34.5
12.53 | 0.954002929 | 0.8714999 | 28.57481 | 29.30356 | 27.26045 | 25.53805 | 36.06 | 34.44
12.54 | 0.956831121 | 0.8715738 | 28.54879 | 29.27634 | 27.31637 | 25.51649 | 36.06 | 34.5
12.55 | 0.959659313 | 0.8716476 | 28.52274 | 29.2491 | 27.37212 | 25.49491 | 36.06 | 34.44
12.56 | 0.961967025 | 0.8717305 | 28.49668 | 29.22185 | 27.41287 | 25.47357 | 36.06 | 34.5
12.57 | 0.963888766 | 0.8718202 | 28.47061 | 29.19457 | 27.4425 | 25.45242 | 36.06 | 34.5
12.58 | 0.965810507 | 0.8719098 | 28.44451 | 29.16728 | 27.47201 | 25.43124 | 36.13 | 34.5
12.59 | 0.965813544 | 0.8737922 | 28.41839 | 29.13998 | 27.44687 | 25.46228 | 36.13 | 34.5
12.6 | 0.964094794 | 0.8772835 | 28.39226 | 29.11265 | 27.37283 | 25.54005 | 36.13 | 34.5
12.61 | 0.962376044 | 0.8807747 | 28.36611 | 29.08531 | 27.29886 | 25.61761 | 36.13 | 34.5
12.62 | 0.958484917 | 0.8839727 | 28.33994 | 29.05796 | 27.16341 | 25.68644 | 36.19 | 34.5
12.63 | 0.952095063 | 0.8868332 | 28.31376 | 29.03059 | 26.95739 | 25.74529 | 36.13 | 34.56
12.64 | 0.945705208 | 0.8896937 | 28.28755 | 29.0032 | 26.75169 | 25.80396 | 36.19 | 34.56
12.65 | 0.94019047 | 0.8902956 | 28.26134 | 28.9758 | 26.57104 | 25.79703 | 36.19 | 34.56
12.66 | 0.936055182 | 0.8873374 | 28.2351 | 28.94838 | 26.42961 | 25.68698 | 36.19 | 34.56
12.67 | 0.931919895 | 0.8843791 | 28.20885 | 28.92095 | 26.28839 | 25.57708 | 36.19 | 34.56
12.68 | 0.929491744 | 0.8815072 | 28.18258 | 28.8935 | 26.19548 | 25.46983 | 36.19 | 34.56
12.69 | 0.931120068 | 0.8788402 | 28.1563 | 28.86605 | 26.2169 | 25.36864 | 36.19 | 34.56
12.7 | 0.932748393 | 0.8761733 | 28.13 | 28.83857 | 26.23821 | 25.26759 | 36.25 | 34.56
12.71 | 0.935197926 | 0.8739314 | 28.10369 | 28.81108 | 26.28251 | 25.17891 | 36.25 | 34.56
12.72 | 0.94116955 | 0.8735127 | 28.07736 | 28.78358 | 26.42556 | 25.14283 | 36.25 | 34.56
12.73 | 0.947141173 | 0.873094 | 28.05102 | 28.75607 | 26.56828 | 25.10675 | 36.31 | 34.56
12.74 | 0.952987149 | 0.8728213 | 28.02466 | 28.72855 | 26.70714 | 25.07489 | 36.31 | 34.56
12.75 | 0.957074689 | 0.8745916 | 27.99829 | 28.70101 | 26.79646 | 25.10166 | 36.31 | 34.56
12.76 | 0.96116223 | 0.876362 | 27.97191 | 28.67346 | 26.88554 | 25.12833 | 36.31 | 34.56
12.77 | 0.96524977 | 0.8781323 | 27.94551 | 28.64589 | 26.9744 | 25.15488 | 36.25 | 34.56
12.78 | 0.962290799 | 0.8796738 | 27.9191 | 28.61832 | 26.86629 | 25.17478 | 36.31 | 34.56
12.79 | 0.958792657 | 0.8811977 | 27.89267 | 28.59073 | 26.74329 | 25.19409 | 36.31 | 34.56
12.8 | 0.955294516 | 0.8827217 | 27.86624 | 28.56313 | 26.62046 | 25.2133 | 36.31 | 34.56
12.81 | 0.95068045 | 0.8812007 | 27.83979 | 28.53553 | 26.46674 | 25.14553 | 36.38 | 34.56
12.82 | 0.945743634 | 0.8787991 | 27.81333 | 28.50791 | 26.30428 | 25.05272 | 36.38 | 34.56
12.83 | 0.940806817 | 0.8763975 | 27.78685 | 28.48028 | 26.14206 | 24.96004 | 36.38 | 34.56
12.84 | 0.938982097 | 0.8745385 | 27.76037 | 28.45264 | 26.06649 | 24.88293 | 36.38 | 34.56
12.85 | 0.939174079 | 0.8730311 | 27.73387 | 28.42498 | 26.04693 | 24.8159 | 36.38 | 34.63
12.86 | 0.939366061 | 0.8715237 | 27.70736 | 28.39732 | 26.02736 | 24.74894 | 36.38 | 34.63
12.87 | 0.941868265 | 0.8715787 | 27.68084 | 28.36965 | 26.07171 | 24.72639 | 36.38 | 34.56
12.88 | 0.94753224 | 0.8737721 | 27.65431 | 28.34198 | 26.20335 | 24.76443 | 36.44 | 34.63
12.89 | 0.953196216 | 0.8759654 | 27.62777 | 28.31429 | 26.33469 | 24.80234 | 36.44 | 34.56
12.9 | 0.95862302 | 0.8780352 | 27.60122 | 28.28659 | 26.45916 | 24.83662 | 36.44 | 34.56
12.91 | 0.963217439 | 0.879671 | 27.57466 | 28.25888 | 26.56039 | 24.85852 | 36.5 | 34.56
12.92 | 0.967811859 | 0.8813069 | 27.54808 | 28.23117 | 26.66136 | 24.88032 | 36.5 | 34.56
12.93 | 0.972363763 | 0.8829339 | 27.5215 | 28.20345 | 26.76091 | 24.90178 | 36.5 | 34.63
12.94 | 0.969001018 | 0.8829095 | 27.49491 | 28.17572 | 26.6426 | 24.87661 | 36.5 | 34.56
12.95 | 0.965638274 | 0.8828851 | 27.46831 | 28.14798 | 26.52445 | 24.85143 | 36.56 | 34.63
12.96 | 0.96227553 | 0.8828607 | 27.4417 | 28.12023 | 26.40648 | 24.82625 | 36.5 | 34.63
12.97 | 0.95898246 | 0.8819587 | 27.41508 | 28.09248 | 26.29058 | 24.77641 | 36.56 | 34.69
12.98 | 0.955709867 | 0.8807989 | 27.38846 | 28.06472 | 26.17542 | 24.71937 | 36.56 | 34.56
12.99 | 0.952437274 | 0.8796391 | 27.36182 | 28.03695 | 26.06042 | 24.6624 | 36.56 | 34.63
13 | 0.953338487 | 0.8779119 | 27.33518 | 28.00918 | 26.05968 | 24.58959 | 36.56 | 34.63
13.01 | 0.95802864 | 0.8756697 | 27.30853 | 27.9814 | 26.16235 | 24.50246 | 36.63 | 34.63
13.02 | 0.962718793 | 0.8734274 | 27.28187 | 27.95361 | 26.26477 | 24.41545 | 36.63 | 34.63
13.03 | 0.966676346 | 0.8715139 | 27.2552 | 27.92582 | 26.34696 | 24.33774 | 36.63 | 34.63
13.04 | 0.968539588 | 0.8705399 | 27.22853 | 27.89802 | 26.37191 | 24.28634 | 36.63 | 34.63
13.05 | 0.970402829 | 0.869566 | 27.20185 | 27.87022 | 26.39675 | 24.23499 | 36.63 | 34.63
13.06 | 0.972266071 | 0.8685921 | 27.17516 | 27.84241 | 26.42149 | 24.18369 | 36.69 | 34.63
13.07 | 0.969955334 | 0.8686671 | 27.14846 | 27.81459 | 26.3328 | 24.16162 | 36.69 | 34.56
13.08 | 0.967549347 | 0.8687662 | 27.12176 | 27.78677 | 26.24164 | 24.14021 | 36.63 | 34.63
13.09 | 0.96514336 | 0.8688652 | 27.09506 | 27.75895 | 26.15061 | 24.11879 | 36.69 | 34.63
13.1 | 0.966194897 | 0.8691035 | 27.06834 | 27.73112 | 26.1533 | 24.10122 | 36.69 | 34.63
13.11 | 0.9688761 | 0.8694075 | 27.04162 | 27.70329 | 26.19998 | 24.08545 | 36.75 | 34.69
13.12 | 0.971557304 | 0.8697116 | 27.0149 | 27.67545 | 26.24652 | 24.06966 | 36.75 | 34.63
13.13 | 0.973523353 | 0.8714974 | 26.98817 | 27.64761 | 26.27361 | 24.09482 | 36.75 | 34.63
13.14 | 0.97424479 | 0.8758621 | 26.96143 | 27.61977 | 26.26704 | 24.19111 | 36.75 | 34.63
13.15 | 0.974966226 | 0.8802269 | 26.93469 | 27.59192 | 26.26042 | 24.28715 | 36.75 | 34.69
13.16 | 0.97559111 | 0.8846148 | 26.90795 | 27.56407 | 26.25116 | 24.38359 | 36.75 | 34.69
13.17 | 0.973418022 | 0.8896755 | 26.8812 | 27.53622 | 26.16664 | 24.4983 | 36.75 | 34.69
13.18 | 0.971244935 | 0.8947363 | 26.85444 | 27.50836 | 26.08224 | 24.61273 | 36.75 | 34.69
13.19 | 0.969071847 | 0.899797 | 26.82769 | 27.4805 | 25.99796 | 24.72687 | 36.81 | 34.69
13.2 | 0.969091792 | 0.9017375 | 26.80092 | 27.45264 | 25.97256 | 24.75507 | 36.75 | 34.69
13.21 | 0.970120956 | 0.9022421 | 26.77416 | 27.42477 | 25.97417 | 24.74379 | 36.75 | 34.63
13.22 | 0.971150119 | 0.9027467 | 26.74739 | 27.39691 | 25.97573 | 24.73247 | 36.81 | 34.69
13.23 | 0.971326927 | 0.9031995 | 26.72062 | 27.36904 | 25.95445 | 24.7197 | 36.81 | 34.69
13.24 | 0.969686149 | 0.9035417 | 26.69384 | 27.34117 | 25.88465 | 24.70389 | 36.81 | 34.69
13.25 | 0.968045371 | 0.9038839 | 26.66706 | 27.3133 | 25.81492 | 24.68805 | 36.88 | 34.69
13.26 | 0.966404593 | 0.9042261 | 26.64028 | 27.28543 | 25.74529 | 24.6722 | 36.81 | 34.75
13.27 | 0.963973078 | 0.9023527 | 26.61349 | 27.25755 | 25.65469 | 24.59593 | 36.81 | 34.75
13.28 | 0.96148788 | 0.9003288 | 26.5867 | 27.22968 | 25.56279 | 24.51566 | 36.88 | 34.69
13.29 | 0.959002682 | 0.8983049 | 26.55992 | 27.2018 | 25.47103 | 24.43551 | 36.88 | 34.69
13.3 | 0.957640439 | 0.8944487 | 26.53312 | 27.17393 | 25.40919 | 24.30568 | 36.88 | 34.69
13.31 | 0.957249279 | 0.889008 | 26.50633 | 27.14605 | 25.37317 | 24.13306 | 36.88 | 34.69
13.32 | 0.956858118 | 0.8835673 | 26.47953 | 27.11818 | 25.33716 | 23.96073 | 36.88 | 34.69
13.33 | 0.956844479 | 0.878846 | 26.45274 | 27.0903 | 25.31116 | 23.8082 | 36.88 | 34.75
13.34 | 0.959635964 | 0.87947 | 26.42594 | 27.06242 | 25.35928 | 23.80059 | 36.88 | 34.75
13.35 | 0.96242745 | 0.8800939 | 26.39914 | 27.03455 | 25.40726 | 23.79294 | 36.88 | 34.75
13.36 | 0.965218935 | 0.8807179 | 26.37234 | 27.00667 | 25.45508 | 23.78526 | 36.81 | 34.75
13.37 | 0.970932209 | 0.8825849 | 26.34554 | 26.9788 | 25.57973 | 23.81108 | 36.88 | 34.75
13.38 | 0.977999333 | 0.8850278 | 26.31874 | 26.95093 | 25.73971 | 23.85232 | 36.94 | 34.75
13.39 | 0.985066457 | 0.8874707 | 26.29193 | 26.92305 | 25.8993 | 23.89342 | 36.94 | 34.75
13.4 | 0.989612898 | 0.8889495 | 26.26513 | 26.89518 | 25.99231 | 23.90846 | 36.88 | 34.75
13.41 | 0.985736825 | 0.8872072 | 26.23833 | 26.86731 | 25.86409 | 23.83688 | 36.94 | 34.75
13.42 | 0.981860752 | 0.8854649 | 26.21153 | 26.83945 | 25.73607 | 23.76539 | 36.94 | 34.81
13.43 | 0.977984679 | 0.8837226 | 26.18472 | 26.81158 | 25.60826 | 23.694 | 36.94 | 34.81
13.44 | 0.969489369 | 0.8849375 | 26.15792 | 26.78372 | 25.35983 | 23.70191 | 36.94 | 34.81
13.45 | 0.959530844 | 0.887089 | 26.13112 | 26.75585 | 25.07362 | 23.73482 | 37 | 34.88
13.46 | 0.949572319 | 0.8892405 | 26.10432 | 26.728 | 24.78794 | 23.76762 | 37 | 34.88
13.47 | 0.942469947 | 0.8915339 | 26.07752 | 26.70014 | 24.57728 | 23.80408 | 37 | 34.88
13.48 | 0.943070207 | 0.8942098 | 26.05072 | 26.67228 | 24.56766 | 23.85062 | 37 | 34.81
13.49 | 0.943670466 | 0.8968857 | 26.02392 | 26.64443 | 24.55801 | 23.89701 | 37 | 34.88
13.5 | 0.944270725 | 0.8995616 | 25.99713 | 26.61658 | 24.54833 | 23.94326 | 36.94 | 34.88
13.51 | 0.946734714 | 0.8985117 | 25.97033 | 26.58874 | 24.58702 | 23.89029 | 37 | 34.88
13.52 | 0.949776351 | 0.8963069 | 25.94354 | 26.5609 | 24.64056 | 23.80671 | 37 | 34.88
13.53 | 0.952817989 | 0.894102 | 25.91675 | 26.53306 | 24.69395 | 23.72326 | 37 | 34.88
13.54 | 0.955699752 | 0.8916624 | 25.88996 | 26.50522 | 24.74303 | 23.63371 | 37 | 34.88
13.55 | 0.958069562 | 0.8884706 | 25.86318 | 26.47739 | 24.77872 | 23.52439 | 37 | 34.88
13.56 | 0.960439372 | 0.8852788 | 25.83639 | 26.44957 | 24.81429 | 23.41524 | 37 | 34.88
13.57 | 0.962809182 | 0.882087 | 25.80961 | 26.42174 | 24.84973 | 23.30628 | 37 | 34.81
13.58 | 0.964120428 | 0.8790825 | 25.78283 | 26.39393 | 24.85776 | 23.20244 | 37.06 | 34.88
13.59 | 0.964965129 | 0.8761605 | 25.75606 | 26.36611 | 24.8537 | 23.10095 | 37.06 | 34.88
13.6 | 0.96580983 | 0.8732386 | 25.72928 | 26.3383 | 24.8496 | 22.99962 | 37.06 | 34.88
13.61 | 0.966170056 | 0.8707818 | 25.70252 | 26.3105 | 24.833 | 22.9107 | 37.06 | 34.88
13.62 | 0.963333552 | 0.8713943 | 25.67575 | 26.2827 | 24.73431 | 22.90259 | 37.06 | 34.88
13.63 | 0.960497049 | 0.8720069 | 25.64899 | 26.2549 | 24.63578 | 22.89446 | 37.06 | 34.88
13.64 | 0.957660546 | 0.8726194 | 25.62223 | 26.22711 | 24.5374 | 22.88629 | 37.06 | 34.94
13.65 | 0.956726875 | 0.8755207 | 25.59547 | 26.19933 | 24.48788 | 22.93806 | 37 | 34.94
13.66 | 0.957347709 | 0.8802919 | 25.56872 | 26.17155 | 24.47816 | 23.03861 | 37 | 34.88
13.67 | 0.957968543 | 0.8850631 | 25.54198 | 26.14378 | 24.46841 | 23.1389 | 37.06 | 34.94
13.68 | 0.958589377 | 0.8898343 | 25.51523 | 26.11601 | 24.45863 | 23.23893 | 37.06 | 34.94
13.69 | 0.960563987 | 0.8928998 | 25.48849 | 26.08825 | 24.48333 | 23.2942 | 37.06 | 34.88
13.7 | 0.962609482 | 0.895876 | 25.46176 | 26.0605 | 24.50973 | 23.34698 | 37.06 | 34.94
13.71 | 0.964654977 | 0.8988522 | 25.43503 | 26.03275 | 24.53603 | 23.3996 | 37.06 | 34.94
13.72 | 0.965293816 | 0.900891 | 25.40831 | 26.00501 | 24.52648 | 23.42768 | 37.06 | 34.94
13.73 | 0.96309043 | 0.9010357 | 25.38159 | 25.97727 | 24.44477 | 23.40645 | 37.13 | 34.94
13.74 | 0.960887043 | 0.9011803 | 25.35488 | 25.94954 | 24.36317 | 23.38522 | 37.13 | 34.88
13.75 | 0.958683657 | 0.901325 | 25.32817 | 25.92182 | 24.2817 | 23.36399 | 37.13 | 34.94
13.76 | 0.954786225 | 0.9013324 | 25.30146 | 25.89411 | 24.15749 | 23.3392 | 37.13 | 34.94
13.77 | 0.95013722 | 0.901279 | 25.27477 | 25.8664 | 24.0145 | 23.31284 | 37.13 | 34.94
13.78 | 0.945488216 | 0.9012255 | 25.24808 | 25.8387 | 23.87176 | 23.2865 | 37.19 | 35
13.79 | 0.940926315 | 0.9012282 | 25.22139 | 25.81101 | 23.73147 | 23.26161 | 37.19 | 34.94
13.8 | 0.938769306 | 0.9027835 | 25.19471 | 25.78332 | 23.65202 | 23.27676 | 37.13 | 35
13.81 | 0.936612296 | 0.9043387 | 25.16804 | 25.75565 | 23.57269 | 23.29183 | 37.13 | 34.94
13.82 | 0.934455286 | 0.905894 | 25.14137 | 25.72798 | 23.49349 | 23.30682 | 37.13 | 34.94
13.83 | 0.934308475 | 0.9074256 | 25.11471 | 25.70032 | 23.46489 | 23.32112 | 37.13 | 35
13.84 | 0.937771042 | 0.9089147 | 25.08805 | 25.67266 | 23.52685 | 23.33426 | 37.13 | 35
13.85 | 0.941233609 | 0.9104038 | 25.06141 | 25.64502 | 23.58864 | 23.34732 | 37.13 | 35
13.86 | 0.944696176 | 0.911893 | 25.03477 | 25.61738 | 23.65025 | 23.36031 | 37.13 | 34.94
13.87 | 0.946418858 | 0.9109709 | 25.00813 | 25.58975 | 23.66817 | 23.31152 | 37.13 | 35
13.88 | 0.947248463 | 0.9088111 | 24.98151 | 25.56213 | 23.66369 | 23.23115 | 37.13 | 34.94
13.89 | 0.948078068 | 0.9066514 | 24.95489 | 25.53452 | 23.65918 | 23.15091 | 37.19 | 35
13.9 | 0.948907673 | 0.9044916 | 24.92827 | 25.50692 | 23.65463 | 23.0708 | 37.19 | 34.94
13.91 | 0.947406494 | 0.900923 | 24.90167 | 25.47933 | 23.592 | 22.95491 | 37.19 | 35
13.92 | 0.945767263 | 0.897271 | 24.87507 | 25.45175 | 23.52603 | 22.83711 | 37.19 | 34.94
13.93 | 0.944128031 | 0.893619 | 24.84848 | 25.42417 | 23.46015 | 22.71952 | 37.25 | 34.94
13.94 | 0.94419113 | 0.8904594 | 24.8219 | 25.39661 | 23.43662 | 22.61465 | 37.25 | 35
13.95 | 0.950760941 | 0.8891821 | 24.79533 | 25.36905 | 23.57443 | 22.55771 | 37.25 | 35
13.96 | 0.957330751 | 0.8879048 | 24.76877 | 25.34151 | 23.7119 | 22.50085 | 37.25 | 34.94
13.97 | 0.963900562 | 0.8866275 | 24.74221 | 25.31397 | 23.84903 | 22.44406 | 37.31 | 34.94
13.98 | 0.970098512 | 0.8870912 | 24.71566 | 25.28645 | 23.97662 | 22.43138 | 37.25 | 34.94
13.99 | 0.975842917 | 0.8896783 | 24.68912 | 25.25893 | 24.0927 | 22.47232 | 37.25 | 34.94
14 | 0.981587323 | 0.8922654 | 24.66259 | 25.23143 | 24.20848 | 22.51313 | 37.25 | 35
[7 empty] | 37.75 | 35.38
[7 empty] | 37.75 | 35.38
[7 empty] | 37.81 | 35.44
[7 empty] | 37.81 | 35.44
[7 empty] | 37.81 | 35.44
[7 empty] | 37.81 | 35.44
[7 empty] | 37.81 | 35.44
[7 empty] | 37.81 | 35.44
[7 empty] | 37.81 | 35.44
[7 empty] | 37.81 | 35.44
[7 empty] | 37.88 | 35.44
[7 empty] | 37.88 | 35.5
[7 empty] | 37.88 | 35.44
[7 empty] | 37.88 | 35.5
[7 empty] | 37.88 | 35.5
[7 empty] | 37.88 | 35.5
[7 empty] | 37.81 | 35.44
[7 empty] | 37.88 | 35.5
[7 empty] | 37.88 | 35.5
[7 empty] | 37.88 | 35.44
[7 empty] | 37.88 | 35.5
[7 empty] | 37.88 | 35.5
[7 empty] | 37.88 | 35.5
[7 empty] | 37.94 | 35.5
[7 empty] | 37.88 | 35.5
[7 empty] | 37.94 | 35.5
[7 empty] | 37.88 | 35.5
[7 empty] | 37.94 | 35.56
[7 empty] | 37.94 | 35.5
[7 empty] | 37.94 | 35.56
[7 empty] | 37.94 | 35.5
[7 empty] | 37.94 | 35.5
[7 empty] | 37.94 | 35.56
[7 empty] | 37.94 | 35.5
[7 empty] | 38 | 35.56
[7 empty] | 38 | 35.5
[7 empty] | 38 | 35.56
[7 empty] | 38 | 35.56
[7 empty] | 38 | 35.56
[7 empty] | 38 | 35.56
[7 empty] | 38 | 35.56
[7 empty] | 38 | 35.56
[7 empty] | 38.06 | 35.56
[7 empty] | 38 | 35.63
[7 empty] | 38 | 35.63
[7 empty] | 38.06 | 35.63
[7 empty] | 38.06 | 35.56
[7 empty] | 38.06 | 35.63
[7 empty] | 38.06 | 35.63
[7 empty] | 38.06 | 35.63
[7 empty] | 38.13 | 35.63
[7 empty] | 38.13 | 35.63
[7 empty] | 38.06 | 35.63
[7 empty] | 38.13 | 35.63
[7 empty] | 38.13 | 35.69
[7 empty] | 38.13 | 35.69
[7 empty] | 38.13 | 35.63
[7 empty] | 38.13 | 35.69
[7 empty] | 38.13 | 35.69
[7 empty] | 38.19 | 35.69
[7 empty] | 38.19 | 35.69
[7 empty] | 38.13 | 35.75
[7 empty] | 38.19 | 35.69
[7 empty] | 38.19 | 35.75
[7 empty] | 38.19 | 35.75
[7 empty] | 38.19 | 35.69
[7 empty] | 38.19 | 35.69
[7 empty] | 38.25 | 35.69
[7 empty] | 38.25 | 35.75
[7 empty] | 38.25 | 35.69
[7 empty] | 38.25 | 35.75
[7 empty] | 38.25 | 35.75
[7 empty] | 38.25 | 35.81
[7 empty] | 38.25 | 35.81
[7 empty] | 38.25 | 35.81
[7 empty] | 38.31 | 35.81
[7 empty] | 38.25 | 35.81
[7 empty] | 38.25 | 35.81
[7 empty] | 38.31 | 35.81
[7 empty] | 38.31 | 35.81
[7 empty] | 38.31 | 35.81
[7 empty] | 38.31 | 35.81
[7 empty] | 38.31 | 35.81
[7 empty] | 38.31 | 35.81
[7 empty] | 38.31 | 35.81
[7 empty] | 38.31 | 35.81
[7 empty] | 38.31 | 35.81
[7 empty] | 38.38 | 35.81
[7 empty] | 38.38 | 35.81
[7 empty] | 38.38 | 35.81
[7 empty] | 38.38 | 35.81
[7 empty] | 38.38 | 35.88
[7 empty] | 38.38 | 35.81
[7 empty] | 38.38 | 35.81
[7 empty] | 38.38 | 35.81
[7 empty] | 38.44 | 35.81
[7 empty] | 38.38 | 35.81
[7 empty] | 38.44 | 35.88
[7 empty] | 38.44 | 35.88
[7 empty] | 38.44 | 35.88
[7 empty] | 38.44 | 35.88
[7 empty] | 38.5 | 35.88
[7 empty] | 38.44 | 35.88
[7 empty] | 38.5 | 35.88
[7 empty] | 38.44 | 35.81
[7 empty] | 38.5 | 35.88
[7 empty] | 38.56 | 35.88
[7 empty] | 38.5 | 35.88
[7 empty] | 38.5 | 35.88
[7 empty] | 38.5 | 35.81
[7 empty] | 38.5 | 35.88
[7 empty] | 38.56 | 35.88
[7 empty] | 38.56 | 35.88
[7 empty] | 38.5 | 35.88
[7 empty] | 38.56 | 35.88
[7 empty] | 38.56 | 35.88
[7 empty] | 38.56 | 35.88
[7 empty] | 38.56 | 35.88
[7 empty] | 38.63 | 35.81
[7 empty] | 38.56 | 35.81
[7 empty] | 38.63 | 35.88
[7 empty] | 38.69 | 35.88
[7 empty] | 38.63 | 35.88
[7 empty] | 38.63 | 35.88
[7 empty] | 38.63 | 35.88
[7 empty] | 38.63 | 35.88
[7 empty] | 38.63 | 35.88
[7 empty] | 38.69 | 35.88
[7 empty] | 38.63 | 35.94
[7 empty] | 38.69 | 35.94
[7 empty] | 38.69 | 35.94
[7 empty] | 38.69 | 35.94
[7 empty] | 38.69 | 35.94
[7 empty] | 38.69 | 35.94
[7 empty] | 38.75 | 36
[7 empty] | 38.69 | 36
[7 empty] | 38.75 | 35.94
[7 empty] | 38.81 | 36
[7 empty] | 38.75 | 36
[7 empty] | 38.81 | 36
[7 empty] | 38.75 | 36
[7 empty] | 38.75 | 36
[7 empty] | 38.81 | 36
[7 empty] | 38.81 | 36.06
[7 empty] | 38.81 | 36.06
[7 empty] | 38.88 | 36.06
[7 empty] | 38.88 | 36
[7 empty] | 38.88 | 36.06
[7 empty] | 38.94 | 36
[7 empty] | 38.88 | 36
[7 empty] | 38.88 | 36.06
[7 empty] | 38.88 | 36.06
[7 empty] | 38.94 | 36.06
[7 empty] | 38.94 | 36.06
[7 empty] | 38.94 | 36.13
[7 empty] | 38.94 | 36.06
[7 empty] | 38.94 | 36.06
[7 empty] | 39 | 36.06
[7 empty] | 38.94 | 36.13
[7 empty] | 39 | 36.13
[7 empty] | 39 | 36.06
[7 empty] | 39 | 36.13
[7 empty] | 39 | 36.13
[7 empty] | 39.06 | 36.13
[7 empty] | 39 | 36.13
[7 empty] | 39.06 | 36.13
[7 empty] | 39.13 | 36.19
[7 empty] | 39.06 | 36.19
[7 empty] | 39.06 | 36.19
[7 empty] | 39.06 | 36.19
[7 empty] | 39.06 | 36.19
[7 empty] | 39.06 | 36.19
[7 empty] | 39.06 | 36.19
[7 empty] | 39.06 | 36.19
[7 empty] | 39.06 | 36.19
[7 empty] | 39.13 | 36.19
[7 empty] | 39.13 | 36.19
[7 empty] | 39.13 | 36.25
[7 empty] | 39.13 | 36.19
[7 empty] | 39.13 | 36.19
[7 empty] | 39.13 | 36.25
[7 empty] | 39.13 | 36.25
[7 empty] | 39.13 | 36.25
[7 empty] | 39.13 | 36.25
[7 empty] | 39.19 | 36.25
[7 empty] | 39.19 | 36.25
[7 empty] | 39.19 | 36.25
[7 empty] | 39.19 | 36.25
[7 empty] | 39.19 | 36.25
[7 empty] | 39.19 | 36.25
[7 empty] | 39.25 | 36.31
[7 empty] | 39.19 | 36.25
[7 empty] | 39.19 | 36.25
[7 empty] | 39.25 | 36.31
[7 empty] | 39.25 | 36.31
[7 empty] | 39.25 | 36.31
[7 empty] | 39.25 | 36.31
[7 empty] | 39.25 | 36.31
[7 empty] | 39.25 | 36.31
[7 empty] | 39.31 | 36.38
[7 empty] | 39.31 | 36.31
[7 empty] | 39.31 | 36.31
[7 empty] | 39.38 | 36.31
[7 empty] | 39.38 | 36.38
[7 empty] | 39.38 | 36.38
[7 empty] | 39.38 | 36.31
[7 empty] | 39.38 | 36.38
[7 empty] | 39.38 | 36.38
[7 empty] | 39.44 | 36.38
[7 empty] | 39.44 | 36.38
[7 empty] | 39.44 | 36.31
[7 empty] | 39.44 | 36.31
[7 empty] | 39.44 | 36.38
[7 empty] | 39.5 | 36.38
[7 empty] | 39.44 | 36.38
[7 empty] | 39.44 | 36.38
[7 empty] | 39.5 | 36.38
[7 empty] | 39.5 | 36.38
[7 empty] | 39.5 | 36.38
[7 empty] | 39.5 | 36.38
[7 empty] | 39.5 | 36.38
[7 empty] | 39.5 | 36.38
[7 empty] | 39.56 | 36.38
[7 empty] | 39.56 | 36.38
[7 empty] | 39.5 | 36.44
[7 empty] | 39.56 | 36.38
[7 empty] | 39.56 | 36.44
[7 empty] | 39.56 | 36.38
[7 empty] | 39.56 | 36.38
[7 empty] | 39.56 | 36.38
[7 empty] | 39.56 | 36.38
[7 empty] | 39.56 | 36.44
[7 empty] | 39.63 | 36.38
[7 empty] | 39.63 | 36.44
[7 empty] | 39.63 | 36.38
[7 empty] | 39.63 | 36.44
[7 empty] | 39.69 | 36.44
[7 empty] | 39.69 | 36.44
[7 empty] | 39.69 | 36.44
[7 empty] | 39.69 | 36.44
[7 empty] | 39.69 | 36.44
[7 empty] | 39.69 | 36.5
[7 empty] | 39.75 | 36.44
[7 empty] | 39.75 | 36.5
[7 empty] | 39.75 | 36.44
[7 empty] | 39.75 | 36.44
[7 empty] | 39.75 | 36.5
[7 empty] | 39.75 | 36.44
[7 empty] | 39.81 | 36.5
[7 empty] | 39.81 | 36.5
[7 empty] | 39.75 | 36.5
[7 empty] | 39.81 | 36.5
[7 empty] | 39.88 | 36.5
[7 empty] | 39.88 | 36.5
[7 empty] | 39.88 | 36.5
[7 empty] | 39.88 | 36.56
[7 empty] | 39.88 | 36.56
[7 empty] | 39.94 | 36.56
[7 empty] | 39.88 | 36.56
[7 empty] | 39.88 | 36.56
[7 empty] | 39.88 | 36.56
[7 empty] | 39.94 | 36.56
[7 empty] | 40 | 36.63
[7 empty] | 39.94 | 36.56
[7 empty] | 39.94 | 36.63
[7 empty] | 40 | 36.69
[7 empty] | 40 | 36.69
[7 empty] | 39.94 | 36.63
[7 empty] | 40 | 36.63
[7 empty] | 40 | 36.69
[7 empty] | 40 | 36.69
[7 empty] | 40.06 | 36.69
[7 empty] | 40.13 | 36.69
[7 empty] | 40.06 | 36.69
[7 empty] | 40.13 | 36.69
[7 empty] | 40.13 | 36.69
[7 empty] | 40.06 | 36.69
[7 empty] | 40.13 | 36.75
[7 empty] | 40.06 | 36.69
[7 empty] | 40.19 | 36.69
[7 empty] | 40.19 | 36.75
[7 empty] | 40.13 | 36.75
[7 empty] | 40.19 | 36.75
[7 empty] | 40.19 | 36.75
[7 empty] | 40.19 | 36.75
[7 empty] | 40.19 | 36.75
[7 empty] | 40.19 | 36.75
[7 empty] | 40.19 | 36.75
[7 empty] | 40.19 | 36.75
[7 empty] | 40.25 | 36.75
[7 empty] | 40.19 | 36.81
[7 empty] | 40.19 | 36.81
[7 empty] | 40.25 | 36.81
[7 empty] | 40.25 | 36.81
[7 empty] | 40.31 | 36.81
[7 empty] | 40.25 | 36.81
[7 empty] | 40.25 | 36.81
[7 empty] | 40.31 | 36.81
[7 empty] | 40.31 | 36.81
[7 empty] | 40.31 | 36.81
[7 empty] | 40.31 | 36.81
[7 empty] | 40.38 | 36.81
[7 empty] | 40.38 | 36.88
[7 empty] | 40.38 | 36.88
[7 empty] | 40.38 | 36.81
[7 empty] | 40.44 | 36.88
[7 empty] | 40.44 | 36.88
[7 empty] | 40.44 | 36.88
[7 empty] | 40.44 | 36.81
[7 empty] | 40.44 | 36.88
[7 empty] | 40.44 | 36.88
[7 empty] | 40.44 | 36.88
[7 empty] | 40.44 | 36.88
[7 empty] | 40.44 | 36.94
[7 empty] | 40.5 | 36.88
[7 empty] | 40.5 | 36.94
[7 empty] | 40.5 | 36.94
[7 empty] | 40.5 | 36.94
[7 empty] | 40.5 | 36.88
[7 empty] | 40.56 | 36.94
[7 empty] | 40.5 | 36.94
[7 empty] | 40.56 | 36.94
[7 empty] | 40.56 | 36.94
[7 empty] | 40.56 | 37
[7 empty] | 40.56 | 36.94
[7 empty] | 40.56 | 36.94
[7 empty] | 40.56 | 36.94
[7 empty] | 40.63 | 36.94
[7 empty] | 40.63 | 36.94
[7 empty] | 40.63 | 36.94
[7 empty] | 40.63 | 37
[7 empty] | 40.63 | 37
[7 empty] | 40.63 | 37
[7 empty] | 40.63 | 37
[7 empty] | 40.69 | 37
[7 empty] | 40.69 | 37.06
[7 empty] | 40.75 | 37
[7 empty] | 40.69 | 37
[7 empty] | 40.75 | 37
[7 empty] | 40.75 | 37.06
[7 empty] | 40.75 | 37.06
[7 empty] | 40.81 | 37
[7 empty] | 40.75 | 37.06
[7 empty] | 40.75 | 37.06
[7 empty] | 40.81 | 37.06
[7 empty] | 40.81 | 37.06
[7 empty] | 40.81 | 37.06
[7 empty] | 40.81 | 37.13
[7 empty] | 40.81 | 37.13
[7 empty] | 40.81 | 37.13
[7 empty] | 40.88 | 37.13
[7 empty] | 40.88 | 37.13
[7 empty] | 40.88 | 37.19
[7 empty] | 40.88 | 37.19
[7 empty] | 40.88 | 37.13
[7 empty] | 40.88 | 37.13
[7 empty] | 40.94 | 37.19
[7 empty] | 40.94 | 37.19
[7 empty] | 40.94 | 37.19
[7 empty] | 40.94 | 37.19
[7 empty] | 40.94 | 37.19
[7 empty] | 40.94 | 37.19
[7 empty] | 40.94 | 37.19
[7 empty] | 41 | 37.19
[7 empty] | 41 | 37.25
[7 empty] | 41 | 37.25
[7 empty] | 41 | 37.31
[7 empty] | 41.06 | 37.31
[7 empty] | 41.06 | 37.31
[7 empty] | 41.06 | 37.31
[7 empty] | 41.06 | 37.31
[7 empty] | 41.06 | 37.31
[7 empty] | 41.13 | 37.31
[7 empty] | 41.13 | 37.31
[7 empty] | 41.13 | 37.31
[7 empty] | 41.13 | 37.31
[7 empty] | 41.19 | 37.38
[7 empty] | 41.19 | 37.38
[7 empty] | 41.19 | 37.38
[7 empty] | 41.19 | 37.31
[7 empty] | 41.19 | 37.38
[7 empty] | 41.19 | 37.38
[7 empty] | 41.19 | 37.44
[7 empty] | 41.19 | 37.44
[7 empty] | 41.25 | 37.44
[7 empty] | 41.25 | 37.44
[7 empty] | 41.25 | 37.44
[7 empty] | 41.25 | 37.44
[7 empty] | 41.31 | 37.44
[7 empty] | 41.31 | 37.5
[7 empty] | 41.31 | 37.5
[7 empty] | 41.31 | 37.5
[7 empty] | 41.31 | 37.44
[7 empty] | 41.31 | 37.56
[7 empty] | 41.38 | 37.5
[7 empty] | 41.38 | 37.5
[7 empty] | 41.38 | 37.5
[7 empty] | 41.38 | 37.56
[7 empty] | 41.38 | 37.56
[7 empty] | 41.38 | 37.56
[7 empty] | 41.44 | 37.56
[7 empty] | 41.44 | 37.56
[7 empty] | 41.44 | 37.56
[7 empty] | 41.44 | 37.63
[7 empty] | 41.5 | 37.63
[7 empty] | 41.5 | 37.63
[7 empty] | 41.44 | 37.63
[7 empty] | 41.44 | 37.63
[7 empty] | 41.5 | 37.63
[7 empty] | 41.5 | 37.69
[7 empty] | 41.5 | 37.69
[7 empty] | 41.5 | 37.69
[7 empty] | 41.56 | 37.69
[7 empty] | 41.56 | 37.69
[7 empty] | 41.5 | 37.69
[7 empty] | 41.56 | 37.69
[7 empty] | 41.63 | 37.75
[7 empty] | 41.63 | 37.75
[7 empty] | 41.63 | 37.75
[7 empty] | 41.63 | 37.75
[7 empty] | 41.63 | 37.75
[7 empty] | 41.63 | 37.75
[7 empty] | 41.63 | 37.75
[7 empty] | 41.69 | 37.75
[7 empty] | 41.69 | 37.75
[7 empty] | 41.69 | 37.75
[7 empty] | 41.69 | 37.81
[7 empty] | 41.69 | 37.81
[7 empty] | 41.69 | 37.81
[7 empty] | 41.75 | 37.81
[7 empty] | 41.75 | 37.81
[7 empty] | 41.75 | 37.81
[7 empty] | 41.75 | 37.81
[7 empty] | 41.81 | 37.81
[7 empty] | 41.81 | 37.81
[7 empty] | 41.81 | 37.81
[7 empty] | 41.81 | 37.81
[7 empty] | 41.81 | 37.88
[7 empty] | 41.88 | 37.88
[7 empty] | 41.88 | 37.88
[7 empty] | 41.88 | 37.81
[7 empty] | 41.88 | 37.88
[7 empty] | 41.88 | 37.88
[7 empty] | 41.88 | 37.88
[7 empty] | 41.88 | 37.94
[7 empty] | 41.94 | 37.94
[7 empty] | 41.94 | 37.94
[7 empty] | 41.94 | 37.88
[7 empty] | 41.94 | 37.94
[7 empty] | 42 | 37.94
[7 empty] | 42 | 38
[7 empty] | 42 | 38
[7 empty] | 42 | 38
[7 empty] | 42 | 38.06
[7 empty] | 42 | 38.06
[7 empty] | 42.06 | 38.06
[7 empty] | 42.06 | 38.06
[7 empty] | 42.06 | 38.06
[7 empty] | 42.06 | 38.06
[7 empty] | 42.06 | 38.06
[7 empty] | 42.13 | 38.13
[7 empty] | 42.06 | 38.13
[7 empty] | 42.13 | 38.13
[7 empty] | 42.19 | 38.13
[7 empty] | 42.13 | 38.19
[7 empty] | 42.13 | 38.19
[7 empty] | 42.13 | 38.19
[7 empty] | 42.19 | 38.25
[7 empty] | 42.19 | 38.25
[7 empty] | 42.25 | 38.25
[7 empty] | 42.25 | 38.25
[7 empty] | 42.25 | 38.31
[7 empty] | 42.25 | 38.38
[7 empty] | 42.25 | 38.31
[7 empty] | 42.25 | 38.31
[7 empty] | 42.31 | 38.31
[7 empty] | 42.31 | 38.31
[7 empty] | 42.31 | 38.38
[7 empty] | 42.31 | 38.38
[7 empty] | 42.31 | 38.44
[7 empty] | 42.31 | 38.44
[7 empty] | 42.31 | 38.44
[7 empty] | 42.38 | 38.5
[7 empty] | 42.44 | 38.5
[7 empty] | 42.44 | 38.5
[7 empty] | 42.44 | 38.56
[7 empty] | 42.5 | 38.56
[7 empty] | 42.44 | 38.56
[7 empty] | 42.44 | 38.56
[7 empty] | 42.44 | 38.63
[7 empty] | 42.44 | 38.63
[7 empty] | 42.5 | 38.69
[7 empty] | 42.5 | 38.69
[7 empty] | 42.5 | 38.69
[7 empty] | 42.44 | 38.69
[7 empty] | 42.5 | 38.75
[7 empty] | 42.5 | 38.75
[7 empty] | 42.5 | 38.75
[7 empty] | 42.56 | 38.75
[7 empty] | 42.56 | 38.75
[7 empty] | 42.56 | 38.81
[7 empty] | 42.56 | 38.81
[7 empty] | 42.56 | 38.81
[7 empty] | 42.56 | 38.88
[7 empty] | 42.56 | 38.88
[7 empty] | 42.56 | 38.88
[7 empty] | 42.63 | 38.94
[7 empty] | 42.63 | 38.94
[7 empty] | 42.69 | 38.94
[7 empty] | 42.69 | 38.94
[7 empty] | 42.69 | 38.94
[7 empty] | 42.69 | 39
[7 empty] | 42.69 | 39
[7 empty] | 42.75 | 39
[7 empty] | 42.75 | 39.06
[7 empty] | 42.75 | 39.06
[7 empty] | 42.75 | 39.06
[7 empty] | 42.75 | 39.06
[7 empty] | 42.75 | 39.13
[7 empty] | 42.81 | 39.13
[7 empty] | 42.81 | 39.13
[7 empty] | 42.81 | 39.13
[7 empty] | 42.81 | 39.19
[7 empty] | 42.81 | 39.19
[7 empty] | 42.81 | 39.25
[7 empty] | 42.81 | 39.25
[7 empty] | 42.88 | 39.25
[7 empty] | 42.88 | 39.25
[7 empty] | 42.88 | 39.31
[7 empty] | 42.94 | 39.31
[7 empty] | 42.88 | 39.31
[7 empty] | 42.88 | 39.38
[7 empty] | 42.94 | 39.38
[7 empty] | 42.94 | 39.38
[7 empty] | 42.94 | 39.38
[7 empty] | 43 | 39.44
[7 empty] | 43 | 39.44
[7 empty] | 42.94 | 39.44
[7 empty] | 43.06 | 39.5
[7 empty] | 43 | 39.5
[7 empty] | 43.06 | 39.5
[7 empty] | 43.06 | 39.5
[7 empty] | 43.06 | 39.56
[7 empty] | 43.06 | 39.56
[7 empty] | 43.06 | 39.56
[7 empty] | 43.06 | 39.56
[7 empty] | 43.13 | 39.63
[7 empty] | 43.06 | 39.63
[7 empty] | 43.13 | 39.63
[7 empty] | 43.13 | 39.63
[7 empty] | 43.19 | 39.69
[7 empty] | 43.13 | 39.69
[7 empty] | 43.13 | 39.69
[7 empty] | 43.19 | 39.69
[7 empty] | 43.13 | 39.75
[7 empty] | 43.19 | 39.75
[7 empty] | 43.19 | 39.75
[7 empty] | 43.25 | 39.81
[7 empty] | 43.25 | 39.88
[7 empty] | 43.19 | 39.88
[7 empty] | 43.25 | 39.88
[7 empty] | 43.25 | 39.88
[7 empty] | 43.25 | 39.88
[7 empty] | 43.31 | 39.94
[7 empty] | 43.31 | 39.94
[7 empty] | 43.31 | 39.94
[7 empty] | 43.31 | 39.94
[7 empty] | 43.38 | 39.94
[7 empty] | 43.38 | 40
[7 empty] | 43.38 | 40
[7 empty] | 43.38 | 40
[7 empty] | 43.38 | 40.06
[7 empty] | 43.44 | 40.06
[7 empty] | 43.44 | 40.06
[7 empty] | 43.44 | 40.06
[7 empty] | 43.44 | 40.06
[7 empty] | 43.44 | 40.06
[7 empty] | 43.44 | 40.13
[7 empty] | 43.44 | 40.13
[7 empty] | 43.5 | 40.13
[7 empty] | 43.5 | 40.19
[7 empty] | 43.5 | 40.19
[7 empty] | 43.56 | 40.19
[7 empty] | 43.5 | 40.19
[7 empty] | 43.56 | 40.25
[7 empty] | 43.56 | 40.25
[7 empty] | 43.56 | 40.31
[7 empty] | 43.56 | 40.31
[7 empty] | 43.63 | 40.31
[7 empty] | 43.63 | 40.31
[7 empty] | 43.63 | 40.31
[7 empty] | 43.69 | 40.38
[7 empty] | 43.63 | 40.38
[7 empty] | 43.69 | 40.38
[7 empty] | 43.69 | 40.38
[7 empty] | 43.69 | 40.44
[7 empty] | 43.69 | 40.44
[7 empty] | 43.75 | 40.5
[7 empty] | 43.75 | 40.44
[7 empty] | 43.75 | 40.5
[7 empty] | 43.75 | 40.5
[7 empty] | 43.75 | 40.56
[7 empty] | 43.81 | 40.56
[7 empty] | 43.75 | 40.56
[7 empty] | 43.81 | 40.56
[7 empty] | 43.81 | 40.56
[7 empty] | 43.81 | 40.63
[7 empty] | 43.88 | 40.56
[7 empty] | 43.81 | 40.63
[7 empty] | 43.81 | 40.63
[7 empty] | 43.88 | 40.63
[7 empty] | 43.88 | 40.63
[7 empty] | 43.88 | 40.63
[7 empty] | 43.88 | 40.69
[7 empty] | 43.94 | 40.69
[7 empty] | 43.94 | 40.75
[7 empty] | 43.94 | 40.69
[7 empty] | 43.94 | 40.75
[7 empty] | 43.94 | 40.75
[7 empty] | 44 | 40.75
[7 empty] | 44 | 40.81
[7 empty] | 44 | 40.81
[7 empty] | 44 | 40.81
[7 empty] | 44 | 40.88
[7 empty] | 44 | 40.81
[7 empty] | 44 | 40.81
[7 empty] | 44 | 40.88
[7 empty] | 44 | 40.88
[7 empty] | 44.06 | 40.88
[7 empty] | 44.06 | 40.94
[7 empty] | 44.06 | 40.94
[7 empty] | 44.06 | 40.94
[7 empty] | 44.13 | 41
[7 empty] | 44.06 | 41
[7 empty] | 44.13 | 41
[7 empty] | 44.13 | 41.06
[7 empty] | 44.19 | 41.06
[7 empty] | 44.13 | 41.06
[7 empty] | 44.19 | 41.06
[7 empty] | 44.19 | 41.06
[7 empty] | 44.13 | 41.06
[7 empty] | 44.25 | 41.13
[7 empty] | 44.19 | 41.13
[7 empty] | 44.19 | 41.13
[7 empty] | 44.25 | 41.19
[7 empty] | 44.25 | 41.19
[7 empty] | 44.31 | 41.19
[7 empty] | 44.31 | 41.19
[7 empty] | 44.31 | 41.25
[7 empty] | 44.31 | 41.25
[7 empty] | 44.38 | 41.25
[7 empty] | 44.31 | 41.25
[7 empty] | 44.31 | 41.25
[7 empty] | 44.38 | 41.31
[7 empty] | 44.38 | 41.31
[7 empty] | 44.38 | 41.31
[7 empty] | 44.38 | 41.31
[7 empty] | 44.38 | 41.38
[7 empty] | 44.44 | 41.38
[7 empty] | 44.44 | 41.38
[7 empty] | 44.5 | 41.38
[7 empty] | 44.5 | 41.38
[7 empty] | 44.5 | 41.44
[7 empty] | 44.5 | 41.44
[7 empty] | 44.44 | 41.44
[7 empty] | 44.5 | 41.44
[7 empty] | 44.5 | 41.5
[7 empty] | 44.5 | 41.5
[7 empty] | 44.56 | 41.5
[7 empty] | 44.5 | 41.5
[7 empty] | 44.56 | 41.5
[7 empty] | 44.56 | 41.56
[7 empty] | 44.56 | 41.56
[7 empty] | 44.56 | 41.56
[7 empty] | 44.56 | 41.56
[7 empty] | 44.63 | 41.63
[7 empty] | 44.63 | 41.63
[7 empty] | 44.63 | 41.63
[7 empty] | 44.63 | 41.63
[7 empty] | 44.63 | 41.63
[7 empty] | 44.63 | 41.63
[7 empty] | 44.69 | 41.63
[7 empty] | 44.63 | 41.69
[7 empty] | 44.63 | 41.69
[7 empty] | 44.69 | 41.69
[7 empty] | 44.69 | 41.69
[7 empty] | 44.69 | 41.69
[7 empty] | 44.75 | 41.75
[7 empty] | 44.75 | 41.75
[7 empty] | 44.75 | 41.75
[7 empty] | 44.81 | 41.75
[7 empty] | 44.75 | 41.75
[7 empty] | 44.81 | 41.75
[7 empty] | 44.81 | 41.81
[7 empty] | 44.81 | 41.81
[7 empty] | 44.81 | 41.81
[7 empty] | 44.81 | 41.81
[7 empty] | 44.81 | 41.88
[7 empty] | 44.81 | 41.88
[7 empty] | 44.88 | 41.88
[7 empty] | 44.88 | 41.88
[7 empty] | 44.88 | 41.88
[7 empty] | 44.88 | 41.94
[7 empty] | 44.94 | 41.94
[7 empty] | 44.94 | 41.94
[7 empty] | 44.94 | 41.94
[7 empty] | 45 | 41.94
[7 empty] | 45 | 41.94
[7 empty] | 45 | 41.94
[7 empty] | 45 | 41.94
[7 empty] | 45 | 41.94
[7 empty] | 45 | 41.94
[7 empty] | 45 | 42
[7 empty] | 45 | 42
[7 empty] | 45.06 | 42
[7 empty] | 45.06 | 42
[7 empty] | 45.06 | 42
[7 empty] | 45.13 | 42
[7 empty] | 45.13 | 42
[7 empty] | 45.13 | 42
[7 empty] | 45.19 | 42.06
[7 empty] | 45.25 | 42.06
[7 empty] | 45.25 | 42.06
[7 empty] | 45.25 | 42.06
[7 empty] | 45.25 | 42.06
[7 empty] | 45.31 | 42.06
[7 empty] | 45.31 | 42.06
[7 empty] | 45.25 | 42.06
[7 empty] | 45.25 | 42.06
[7 empty] | 45.31 | 42.13
[7 empty] | 45.31 | 42.06
[7 empty] | 45.38 | 42.06
[7 empty] | 45.31 | 42.06
[7 empty] | 45.38 | 42.13
[7 empty] | 45.38 | 42.13
[7 empty] | 45.38 | 42.13
[7 empty] | 45.44 | 42.06
[7 empty] | 45.44 | 42.06
[7 empty] | 45.44 | 42.13
[7 empty] | 45.44 | 42.13
[7 empty] | 45.5 | 42.13
[7 empty] | 45.5 | 42.13
[7 empty] | 45.56 | 42.13
[7 empty] | 45.44 | 42.19
[7 empty] | 45.44 | 42.19
[7 empty] | 45.44 | 42.19
[7 empty] | 45.44 | 42.19
[7 empty] | 45.44 | 42.13
[7 empty] | 45.44 | 42.13
[7 empty] | 45.44 | 42.13
[7 empty] | 45.5 | 42.13
[7 empty] | 45.5 | 42.19
[7 empty] | 45.5 | 42.13
[7 empty] | 45.56 | 42.13
[7 empty] | 45.56 | 42.13
[7 empty] | 45.5 | 42.13
[7 empty] | 45.5 | 42.13
[7 empty] | 45.56 | 42.13
[7 empty] | 45.66 | 42.13
[7 empty] | 45.56 | 42.13
[7 empty] | 45.5 | 42.13
[7 empty] | 45.5 | 42.13
[7 empty] | 45.5 | 42.13
[7 empty] | 45.5 | 42.13
[7 empty] | 45.56 | 42.06
[7 empty] | 45.66 | 42.06
[7 empty] | 45.56 | 42.06
[7 empty] | 45.56 | 42.06
[7 empty] | 45.56 | 42.06
[7 empty] | 45.56 | 42.06
[7 empty] | 45.56 | 42.19
[7 empty] | 45.56 | 42.06
[7 empty] | 45.5 | 42.13
[7 empty] | 45.56 | 42.13
[7 empty] | 45.66 | 42.06
[7 empty] | 45.66 | 42.19
[7 empty] | 45.66 | 42.13
[7 empty] | 45.56 | 42.13
[7 empty] | 45.66 | 42.06
[7 empty] | 45.66 | 42.06
[7 empty] | 45.56 | 42.13
[7 empty] | 45.66 | 42.13
[7 empty] | 45.66 | 42.13
[7 empty] | 45.56 | 42.13

## 151 (25)
Wavelength | ecoFlex + normal emittance | ecoFlex + Ag/Ppy emittance | Pure PNIPAm Ibb | Ag/PPy Ibb | Pure PNIPAm Prad | Ag/PPy Prad | Pure PNIPAm Temp | Ag/PPy Temp | Pure PNIPAm Temp (K) | Ag/PPy Temp (K) | Pure PNIPAm Prad SUM | Ag/PPy Prad SUM
7.5 | 0.943997164 | 0.841378 | 29.03341 | 30.25364 | 27.40746 | 25.45474 | 31.44 | 33.44 | 304.59 | 306.59 | 190.9515 | 176.5226
7.51 | 0.951354126 | 0.8448984 | 29.084 | 30.30471 | 27.66918 | 25.6044 | 31.44 | 33.5
7.52 | 0.953561718 | 0.846493 | 29.13429 | 30.35547 | 27.78135 | 25.69569 | 31.44 | 33.5
7.53 | 0.951024984 | 0.8466859 | 29.18428 | 30.40592 | 27.75498 | 25.74426 | 31.44 | 33.44
7.54 | 0.948565984 | 0.8453022 | 29.23397 | 30.45605 | 27.73035 | 25.74457 | 31.5 | 33.5
7.55 | 0.950639011 | 0.8424878 | 29.28336 | 30.50587 | 27.8379 | 25.70082 | 31.5 | 33.44
7.56 | 0.958979085 | 0.8396057 | 29.33245 | 30.55537 | 28.1292 | 25.65447 | 31.5 | 33.44
7.57 | 0.97097737 | 0.8382395 | 29.38123 | 30.60456 | 28.52851 | 25.65395 | 31.5 | 33.44
7.58 | 0.969833872 | 0.8396983 | 29.42972 | 30.65344 | 28.54194 | 25.73964 | 31.5 | 33.44
7.59 | 0.952261514 | 0.8406005 | 29.47791 | 30.702 | 28.07067 | 25.80812 | 31.5 | 33.44
7.6 | 0.947559606 | 0.8416135 | 29.52579 | 30.75025 | 27.97745 | 25.87983 | 31.5 | 33.44
7.61 | 0.957853495 | 0.844772 | 29.57338 | 30.79819 | 28.32696 | 26.01745 | 31.5 | 33.5
7.62 | 0.96644397 | 0.8440971 | 29.62066 | 30.84581 | 28.62671 | 26.03686 | 31.56 | 33.5
7.63 | 0.96668601 | 0.8403781 | 29.66765 | 30.89312 | 28.6793 | 25.9619 | 31.5 | 33.5
7.64 | 0.96449718 | 0.8389547 | 29.71434 | 30.94012 | 28.65939 | 25.95736 | 31.56 | 33.44
7.65 | 0.964694916 | 0.8419308 | 29.76072 | 30.9868 | 28.71002 | 26.08874 | 31.5 | 33.5
7.66 | 0.961029473 | 0.8454158 | 29.80681 | 31.03317 | 28.64522 | 26.23593 | 31.5 | 33.44
7.67 | 0.950785267 | 0.8484368 | 29.8526 | 31.07923 | 28.38341 | 26.36876 | 31.56 | 33.44
7.68 | 0.9436658 | 0.8487154 | 29.89809 | 31.12498 | 28.2138 | 26.41625 | 31.56 | 33.44
7.69 | 0.942607148 | 0.8487135 | 29.94328 | 31.17042 | 28.22475 | 26.45476 | 31.56 | 33.5
7.7 | 0.947017981 | 0.8497958 | 29.98817 | 31.21554 | 28.39934 | 26.52684 | 31.56 | 33.5
7.71 | 0.952900764 | 0.8491194 | 30.03277 | 31.26036 | 28.61825 | 26.54378 | 31.56 | 33.5
7.72 | 0.957600088 | 0.8471275 | 30.07706 | 31.30486 | 28.8018 | 26.51921 | 31.56 | 33.5
7.73 | 0.95996685 | 0.8464969 | 30.12106 | 31.34906 | 28.91522 | 26.53688 | 31.56 | 33.44
7.74 | 0.959181592 | 0.8482769 | 30.16476 | 31.39294 | 28.93349 | 26.62991 | 31.62 | 33.44
7.75 | 0.954488696 | 0.8488855 | 30.20817 | 31.43652 | 28.83336 | 26.686 | 31.56 | 33.44
7.76 | 0.947765299 | 0.8478462 | 30.25128 | 31.47979 | 28.67111 | 26.69002 | 31.62 | 33.44
7.77 | 0.942294508 | 0.8474256 | 30.29409 | 31.52274 | 28.54595 | 26.71318 | 31.56 | 33.44
7.78 | 0.941184432 | 0.8487516 | 30.3366 | 31.56539 | 28.55234 | 26.79118 | 31.56 | 33.44
7.79 | 0.94446826 | 0.8501302 | 30.37882 | 31.60773 | 28.69183 | 26.87069 | 31.56 | 33.5
7.8 | 0.950029358 | 0.8505147 | 30.42074 | 31.64976 | 28.9006 | 26.91859 | 31.56 | 33.5
7.81 | 0.954479535 | 0.8509288 | 30.46237 | 31.69149 | 29.07571 | 26.9672 | 31.62 | 33.5
7.82 | 0.953260424 | 0.8534806 | 30.5037 | 31.73291 | 29.07797 | 27.08342 | 31.62 | 33.44
7.83 | 0.953467335 | 0.8559261 | 30.54474 | 31.77402 | 29.12341 | 27.19621 | 31.62 | 33.44
7.84 | 0.955139076 | 0.8545664 | 30.58548 | 31.81482 | 29.21339 | 27.18788 | 31.62 | 33.5
7.85 | 0.953246825 | 0.8497687 | 30.62593 | 31.85532 | 29.19407 | 27.06966 | 31.69 | 33.44
7.86 | 0.952730867 | 0.845362 | 30.66608 | 31.89551 | 29.21652 | 26.96326 | 31.69 | 33.44
7.87 | 0.958565294 | 0.8445666 | 30.70594 | 31.9354 | 29.43365 | 26.97157 | 31.62 | 33.44
7.88 | 0.9657961 | 0.8463458 | 30.74551 | 31.97499 | 29.6939 | 27.0619 | 31.62 | 33.5
7.89 | 0.959601677 | 0.8477878 | 30.78479 | 32.01427 | 29.54113 | 27.1413 | 31.62 | 33.5
7.9 | 0.955268762 | 0.8506921 | 30.82377 | 32.05324 | 29.44499 | 27.26744 | 31.62 | 33.5
7.91 | 0.955302276 | 0.8535374 | 30.86246 | 32.09191 | 29.48298 | 27.39165 | 31.69 | 33.5
7.92 | 0.956669664 | 0.854341 | 30.90086 | 32.13028 | 29.56192 | 27.45022 | 31.69 | 33.5
7.93 | 0.955402774 | 0.8527858 | 30.93897 | 32.16835 | 29.55918 | 27.43271 | 31.75 | 33.44
7.94 | 0.950022288 | 0.8521559 | 30.97679 | 32.20612 | 29.42864 | 27.44463 | 31.69 | 33.5
7.95 | 0.953284596 | 0.8503727 | 31.01432 | 32.24358 | 29.56547 | 27.41906 | 31.75 | 33.5
7.96 | 0.963354027 | 0.847491 | 31.05156 | 32.28074 | 29.91364 | 27.35764 | 31.69 | 33.5
7.97 | 0.970407567 | 0.8482005 | 31.08851 | 32.31761 | 30.16852 | 27.41181 | 31.69 | 33.5
7.98 | 0.969751704 | 0.8508275 | 31.12517 | 32.35417 | 30.18369 | 27.52782 | 31.75 | 33.5
7.99 | 0.961559055 | 0.850054 | 31.16154 | 32.39043 | 29.96366 | 27.53362 | 31.75 | 33.5
8 | 0.952750167 | 0.843342 | 31.19762 | 32.4264 | 29.72354 | 27.34654 | 31.81 | 33.5
8.01 | 0.944752038 | 0.8434493 | 31.23342 | 32.46207 | 29.50784 | 27.38011 | 31.75 | 33.5
8.02 | 0.941271129 | 0.8480657 | 31.26893 | 32.49743 | 29.43254 | 27.55996 | 31.81 | 33.5
8.03 | 0.943341998 | 0.8527333 | 31.30415 | 32.53251 | 29.53052 | 27.74155 | 31.81 | 33.56
8.04 | 0.949077981 | 0.8538828 | 31.33909 | 32.56728 | 29.74324 | 27.80864 | 31.81 | 33.56
8.05 | 0.948490774 | 0.8532594 | 31.37374 | 32.60176 | 29.7577 | 27.81776 | 31.81 | 33.56
8.06 | 0.949685838 | 0.8505095 | 31.40811 | 32.63594 | 29.82783 | 27.75718 | 31.81 | 33.56
8.07 | 0.956696286 | 0.8439809 | 31.44219 | 32.66983 | 30.08063 | 27.57271 | 31.81 | 33.56
8.08 | 0.963242421 | 0.8367355 | 31.47599 | 32.70342 | 30.31901 | 27.36412 | 31.81 | 33.56
8.09 | 0.962955839 | 0.8325036 | 31.5095 | 32.73672 | 30.34226 | 27.25344 | 31.87 | 33.56
8.1 | 0.955909004 | 0.83506 | 31.54273 | 32.76973 | 30.15198 | 27.36469 | 31.94 | 33.56
8.11 | 0.955136242 | 0.8398178 | 31.57568 | 32.80244 | 30.15908 | 27.54808 | 31.87 | 33.56
8.12 | 0.956962309 | 0.8437943 | 31.60834 | 32.83486 | 30.24799 | 27.70587 | 31.87 | 33.63
8.13 | 0.957876853 | 0.8464372 | 31.64073 | 32.86699 | 30.30792 | 27.81985 | 31.94 | 33.63
8.14 | 0.954591151 | 0.8478765 | 31.67283 | 32.89883 | 30.23461 | 27.89415 | 31.87 | 33.56
8.15 | 0.952895442 | 0.8481539 | 31.70466 | 32.93038 | 30.21122 | 27.93003 | 31.94 | 33.56
8.16 | 0.955994828 | 0.8483032 | 31.7362 | 32.96164 | 30.33964 | 27.96146 | 31.94 | 33.63
8.17 | 0.959414394 | 0.8482034 | 31.76746 | 32.99261 | 30.47816 | 27.98444 | 31.94 | 33.63
8.18 | 0.960678042 | 0.8478435 | 31.79845 | 33.02329 | 30.54807 | 27.99858 | 31.94 | 33.56
8.19 | 0.958206928 | 0.8473479 | 31.82916 | 33.05368 | 30.49892 | 28.00797 | 32 | 33.56
8.2 | 0.953870068 | 0.8467226 | 31.85959 | 33.08378 | 30.38991 | 28.01279 | 32 | 33.56
8.21 | 0.951930657 | 0.847069 | 31.88974 | 33.1136 | 30.35682 | 28.04951 | 31.94 | 33.56
8.22 | 0.953555224 | 0.8485563 | 31.91962 | 33.14313 | 30.43712 | 28.12382 | 32 | 33.56
8.23 | 0.959433017 | 0.851175 | 31.94922 | 33.17238 | 30.65313 | 28.2355 | 32 | 33.56
8.24 | 0.958533543 | 0.8510714 | 31.97854 | 33.20134 | 30.6525 | 28.25671 | 32 | 33.56
8.25 | 0.953447465 | 0.8507703 | 32.00759 | 33.23002 | 30.51756 | 28.27112 | 32 | 33.56
8.26 | 0.948433619 | 0.8516872 | 32.03637 | 33.25842 | 30.38437 | 28.32577 | 32.06 | 33.56
8.27 | 0.946663129 | 0.8545742 | 32.06487 | 33.28653 | 30.35463 | 28.44581 | 32 | 33.56
8.28 | 0.945418176 | 0.8546756 | 32.0931 | 33.31436 | 30.3414 | 28.47297 | 32.06 | 33.56
8.29 | 0.943645478 | 0.849382 | 32.12106 | 33.34191 | 30.31089 | 28.32002 | 32.06 | 33.56
8.3 | 0.942249221 | 0.8447672 | 32.14874 | 33.36918 | 30.29213 | 28.18919 | 32.06 | 33.63
8.31 | 0.942016274 | 0.8443039 | 32.17616 | 33.39617 | 30.31047 | 28.19651 | 32.06 | 33.56
8.32 | 0.945756338 | 0.8493715 | 32.20331 | 33.42287 | 30.45648 | 28.38844 | 32.06 | 33.56
8.33 | 0.953484224 | 0.8484707 | 32.23018 | 33.4493 | 30.73097 | 28.38076 | 32.06 | 33.56
8.34 | 0.958923745 | 0.8450473 | 32.25679 | 33.47546 | 30.9318 | 28.28834 | 32.06 | 33.56
8.35 | 0.959148551 | 0.841206 | 32.28312 | 33.50133 | 30.96431 | 28.18152 | 32.06 | 33.56
8.36 | 0.958117982 | 0.8420731 | 32.30919 | 33.52693 | 30.95602 | 28.23212 | 32.13 | 33.56
8.37 | 0.960297525 | 0.8434455 | 32.335 | 33.55225 | 31.05122 | 28.2995 | 32.13 | 33.5
8.38 | 0.960951404 | 0.8468046 | 32.36053 | 33.5773 | 31.0969 | 28.43341 | 32.13 | 33.56
8.39 | 0.957021193 | 0.8531334 | 32.3858 | 33.60207 | 30.9939 | 28.66705 | 32.06 | 33.56
8.4 | 0.954456426 | 0.857215 | 32.41081 | 33.62657 | 30.93471 | 28.8252 | 32.13 | 33.56
8.41 | 0.95053903 | 0.8543596 | 32.43555 | 33.6508 | 30.83126 | 28.74988 | 32.13 | 33.56
8.42 | 0.945006532 | 0.8471531 | 32.46003 | 33.67475 | 30.67494 | 28.52767 | 32.13 | 33.56
8.43 | 0.937282604 | 0.838147 | 32.48424 | 33.69843 | 30.44691 | 28.24424 | 32.19 | 33.56
8.44 | 0.938021446 | 0.8348433 | 32.50819 | 33.72184 | 30.49338 | 28.15246 | 32.19 | 33.56
8.45 | 0.944030859 | 0.8370507 | 32.53188 | 33.74498 | 30.7111 | 28.24626 | 32.13 | 33.56
8.46 | 0.954273511 | 0.843556 | 32.55531 | 33.76786 | 31.06667 | 28.48508 | 32.13 | 33.56
8.47 | 0.966944492 | 0.8510238 | 32.57848 | 33.79046 | 31.50158 | 28.75649 | 32.19 | 33.56
8.48 | 0.97136101 | 0.8523606 | 32.60139 | 33.81279 | 31.66771 | 28.82069 | 32.19 | 33.56
8.49 | 0.969619264 | 0.850839 | 32.62403 | 33.83486 | 31.63289 | 28.78802 | 32.19 | 33.56
8.5 | 0.962074761 | 0.8476012 | 32.64643 | 33.85666 | 31.4083 | 28.69695 | 32.13 | 33.56
8.51 | 0.957566725 | 0.8521931 | 32.66856 | 33.8782 | 31.28232 | 28.87077 | 32.13 | 33.56
8.52 | 0.95243996 | 0.8582745 | 32.69043 | 33.89947 | 31.13568 | 29.09505 | 32.13 | 33.5
8.53 | 0.946257217 | 0.862798 | 32.71205 | 33.92048 | 30.95402 | 29.26652 | 32.19 | 33.56
8.54 | 0.937664918 | 0.8584986 | 32.73342 | 33.94122 | 30.69298 | 29.13849 | 32.19 | 33.56
8.55 | 0.937799882 | 0.8479937 | 32.75453 | 33.9617 | 30.71719 | 28.79931 | 32.25 | 33.56
8.56 | 0.942752812 | 0.837434 | 32.77538 | 33.98192 | 30.89908 | 28.45762 | 32.19 | 33.56
8.57 | 0.951863844 | 0.82888 | 32.79598 | 34.00188 | 31.21731 | 28.18348 | 32.25 | 33.5
8.58 | 0.957702655 | 0.8294081 | 32.81633 | 34.02158 | 31.42829 | 28.21777 | 32.19 | 33.56
8.59 | 0.961762149 | 0.833038 | 32.83643 | 34.04101 | 31.58083 | 28.35746 | 32.25 | 33.5
8.6 | 0.963161847 | 0.8380733 | 32.85627 | 34.06019 | 31.64591 | 28.54494 | 32.25 | 33.56
8.61 | 0.956783591 | 0.8381831 | 32.87587 | 34.07911 | 31.45509 | 28.56454 | 32.19 | 33.56
8.62 | 0.946866557 | 0.8349405 | 32.89521 | 34.09778 | 31.14738 | 28.46961 | 32.19 | 33.56
8.63 | 0.938770396 | 0.8316799 | 32.91431 | 34.11619 | 30.89898 | 28.37374 | 32.19 | 33.56
8.64 | 0.938647474 | 0.8316304 | 32.93316 | 34.13434 | 30.91262 | 28.38715 | 32.19 | 33.56
8.65 | 0.941699943 | 0.8350333 | 32.95176 | 34.15223 | 31.03067 | 28.51825 | 32.25 | 33.56
8.66 | 0.944845666 | 0.8383847 | 32.97011 | 34.16988 | 31.15166 | 28.6475 | 32.19 | 33.56
8.67 | 0.947298533 | 0.840759 | 32.98821 | 34.18727 | 31.24969 | 28.74325 | 32.25 | 33.56
8.68 | 0.950667323 | 0.8377682 | 33.00608 | 34.2044 | 31.3778 | 28.65536 | 32.25 | 33.56
8.69 | 0.951414151 | 0.8340291 | 33.02369 | 34.22129 | 31.41921 | 28.54155 | 32.25 | 33.56
8.7 | 0.949677626 | 0.8299749 | 33.04106 | 34.23792 | 31.37836 | 28.41662 | 32.25 | 33.5
8.71 | 0.950161539 | 0.829583 | 33.05819 | 34.25431 | 31.41062 | 28.41679 | 32.25 | 33.5
8.72 | 0.948358157 | 0.8284007 | 33.07508 | 34.27044 | 31.36702 | 28.38966 | 32.25 | 33.5
8.73 | 0.945088228 | 0.8269041 | 33.09173 | 34.28633 | 31.2746 | 28.3515 | 32.19 | 33.5
8.74 | 0.942877428 | 0.8271872 | 33.10813 | 34.30197 | 31.21691 | 28.37415 | 32.25 | 33.5
8.75 | 0.948646197 | 0.8318931 | 33.12429 | 34.31736 | 31.42323 | 28.54838 | 32.25 | 33.5
8.76 | 0.958356736 | 0.8384781 | 33.14022 | 34.3325 | 31.76015 | 28.78705 | 32.25 | 33.56
8.77 | 0.96614205 | 0.842512 | 33.1559 | 34.3474 | 32.03331 | 28.9381 | 32.31 | 33.5
8.78 | 0.967571025 | 0.8426667 | 33.17135 | 34.36206 | 32.09564 | 28.95576 | 32.31 | 33.56
8.79 | 0.963973137 | 0.8418848 | 33.18656 | 34.37647 | 31.99095 | 28.94103 | 32.31 | 33.56
8.8 | 0.951852802 | 0.8443246 | 33.20153 | 34.39064 | 31.60297 | 29.03687 | 32.31 | 33.56
8.81 | 0.946340352 | 0.8442237 | 33.21627 | 34.40457 | 31.4339 | 29.04515 | 32.31 | 33.56
8.82 | 0.94664187 | 0.8418373 | 33.23078 | 34.41825 | 31.45764 | 28.97457 | 32.31 | 33.63
8.83 | 0.95846064 | 0.834838 | 33.24505 | 34.4317 | 31.86407 | 28.74489 | 32.31 | 33.56
8.84 | 0.960320636 | 0.8275702 | 33.25908 | 34.44491 | 31.93938 | 28.50558 | 32.31 | 33.56
8.85 | 0.957766894 | 0.82108 | 33.27288 | 34.45787 | 31.86767 | 28.29267 | 32.31 | 33.63
8.86 | 0.953807971 | 0.8180649 | 33.28646 | 34.4706 | 31.74889 | 28.19919 | 32.31 | 33.56
8.87 | 0.959969956 | 0.8212141 | 33.2998 | 34.48309 | 31.9668 | 28.318 | 32.31 | 33.63
8.88 | 0.968990315 | 0.8264798 | 33.31291 | 34.49535 | 32.27988 | 28.50971 | 32.31 | 33.63
8.89 | 0.970034128 | 0.8286807 | 33.32579 | 34.50737 | 32.32715 | 28.59559 | 32.38 | 33.63
8.9 | 0.965116514 | 0.8315569 | 33.33844 | 34.51915 | 32.17548 | 28.70464 | 32.31 | 33.63
8.91 | 0.956999566 | 0.8351923 | 33.35086 | 34.5307 | 31.91676 | 28.83978 | 32.38 | 33.56
8.92 | 0.948925787 | 0.8416717 | 33.36306 | 34.54202 | 31.65907 | 29.07304 | 32.31 | 33.56
8.93 | 0.938130191 | 0.8408328 | 33.37503 | 34.55311 | 31.31012 | 29.05339 | 32.31 | 33.56
8.94 | 0.925942368 | 0.8345011 | 33.38677 | 34.56396 | 30.91423 | 28.84366 | 32.38 | 33.63
8.95 | 0.923355476 | 0.8209182 | 33.39829 | 34.57459 | 30.8385 | 28.38291 | 32.38 | 33.63
8.96 | 0.925986511 | 0.8112158 | 33.40959 | 34.58498 | 30.93683 | 28.05588 | 32.38 | 33.63
8.97 | 0.933705802 | 0.8052975 | 33.42066 | 34.59515 | 31.20507 | 27.85938 | 32.38 | 33.56
8.98 | 0.934047022 | 0.8101292 | 33.43151 | 34.60508 | 31.2266 | 28.03459 | 32.38 | 33.63
8.99 | 0.93486386 | 0.8160816 | 33.44214 | 34.61479 | 31.26385 | 28.2485 | 32.38 | 33.63
9 | 0.93687979 | 0.8229811 | 33.45255 | 34.62428 | 31.34102 | 28.49513 | 32.31 | 33.63
9.01 | 0.950528754 | 0.8241443 | 33.46273 | 34.63353 | 31.80729 | 28.54303 | 32.38 | 33.56
9.02 | 0.964093797 | 0.8240742 | 33.4727 | 34.64257 | 32.27082 | 28.54805 | 32.38 | 33.63
9.03 | 0.971746525 | 0.8235886 | 33.48245 | 34.65138 | 32.53645 | 28.53848 | 32.38 | 33.63
9.04 | 0.97303426 | 0.8265674 | 33.49198 | 34.65996 | 32.58885 | 28.64879 | 32.38 | 33.63
9.05 | 0.971857676 | 0.8304759 | 33.5013 | 34.66832 | 32.55849 | 28.79121 | 32.44 | 33.63
9.06 | 0.971949472 | 0.8309244 | 33.51039 | 34.67647 | 32.57041 | 28.81352 | 32.44 | 33.63
9.07 | 0.96643812 | 0.831953 | 33.51928 | 34.68439 | 32.39431 | 28.85578 | 32.38 | 33.63
9.08 | 0.956294958 | 0.8334611 | 33.52794 | 34.69209 | 32.0626 | 28.91451 | 32.44 | 33.56
9.09 | 0.948717575 | 0.8359723 | 33.5364 | 34.69957 | 31.81657 | 29.00788 | 32.44 | 33.63
9.1 | 0.944394298 | 0.8355672 | 33.54464 | 34.70684 | 31.67937 | 28.9999 | 32.44 | 33.63
9.11 | 0.9455011 | 0.8300585 | 33.55267 | 34.71388 | 31.72408 | 28.81455 | 32.44 | 33.63
9.12 | 0.947017529 | 0.8250134 | 33.56048 | 34.72071 | 31.78237 | 28.64505 | 32.44 | 33.63
9.13 | 0.948210998 | 0.8206215 | 33.56809 | 34.72733 | 31.82963 | 28.49799 | 32.44 | 33.56
9.14 | 0.947128034 | 0.8188466 | 33.57549 | 34.73373 | 31.80028 | 28.4416 | 32.44 | 33.63
9.15 | 0.94305748 | 0.8197212 | 33.58267 | 34.73991 | 31.67039 | 28.47704 | 32.44 | 33.63
9.16 | 0.936582172 | 0.8227283 | 33.58965 | 34.74589 | 31.45947 | 28.58643 | 32.44 | 33.63
9.17 | 0.933046918 | 0.8295001 | 33.59642 | 34.75165 | 31.34704 | 28.8265 | 32.5 | 33.63
9.18 | 0.928918751 | 0.8342583 | 33.60299 | 34.7572 | 31.21445 | 28.99648 | 32.5 | 33.63
9.19 | 0.923097911 | 0.8341474 | 33.60935 | 34.76254 | 31.02472 | 28.99708 | 32.5 | 33.56
9.2 | 0.91743489 | 0.8353164 | 33.6155 | 34.76766 | 30.84003 | 29.042 | 32.5 | 33.56
9.21 | 0.912737846 | 0.837305 | 33.62145 | 34.77258 | 30.68757 | 29.11526 | 32.5 | 33.56
9.22 | 0.922823398 | 0.8433312 | 33.62719 | 34.7773 | 31.03196 | 29.32878 | 32.5 | 33.56
9.23 | 0.938003872 | 0.844882 | 33.63274 | 34.7818 | 31.54764 | 29.38652 | 32.5 | 33.56
9.24 | 0.960266483 | 0.840212 | 33.63808 | 34.7861 | 32.30152 | 29.2277 | 32.5 | 33.63
9.25 | 0.97003101 | 0.8323282 | 33.64322 | 34.79019 | 32.63496 | 28.95686 | 32.5 | 33.56
9.26 | 0.974113989 | 0.8244375 | 33.64815 | 34.79408 | 32.77714 | 28.68554 | 32.5 | 33.63
9.27 | 0.963788467 | 0.8231642 | 33.65289 | 34.79776 | 32.43427 | 28.64427 | 32.56 | 33.63
9.28 | 0.959145172 | 0.8223086 | 33.65743 | 34.80124 | 32.28236 | 28.61736 | 32.56 | 33.63
9.29 | 0.960982983 | 0.8219295 | 33.66178 | 34.80452 | 32.34839 | 28.60686 | 32.56 | 33.63
9.3 | 0.961870556 | 0.8219649 | 33.66592 | 34.80759 | 32.38226 | 28.61062 | 32.63 | 33.63
9.31 | 0.960727576 | 0.823455 | 33.66987 | 34.81047 | 32.34757 | 28.66486 | 32.63 | 33.63
9.32 | 0.948215624 | 0.8334977 | 33.67362 | 34.81314 | 31.92985 | 29.01667 | 32.56 | 33.63
9.33 | 0.937208173 | 0.8443343 | 33.67718 | 34.81562 | 31.56253 | 29.39602 | 32.63 | 33.63
9.34 | 0.927949291 | 0.8560937 | 33.68054 | 34.8179 | 31.25383 | 29.80739 | 32.63 | 33.63
9.35 | 0.924657738 | 0.8566699 | 33.68371 | 34.81998 | 31.1459 | 29.82923 | 32.63 | 33.63
9.36 | 0.923023504 | 0.8531533 | 33.68669 | 34.82186 | 31.09361 | 29.70839 | 32.63 | 33.56
9.37 | 0.921352757 | 0.8404039 | 33.68947 | 34.82355 | 31.03989 | 29.26585 | 32.63 | 33.63
9.38 | 0.922544198 | 0.8314083 | 33.69207 | 34.82505 | 31.08242 | 28.95383 | 32.69 | 33.56
9.39 | 0.927966626 | 0.8279614 | 33.69447 | 34.82635 | 31.26735 | 28.83487 | 32.69 | 33.56
9.4 | 0.942921034 | 0.8302629 | 33.69669 | 34.82745 | 31.77332 | 28.91594 | 32.69 | 33.63
9.41 | 0.96186177 | 0.8349691 | 33.69872 | 34.82837 | 32.41351 | 29.08061 | 32.75 | 33.63
9.42 | 0.969860691 | 0.8362575 | 33.70055 | 34.82909 | 32.68484 | 29.12609 | 32.75 | 33.56
9.43 | 0.972507677 | 0.8366892 | 33.70221 | 34.82962 | 32.77565 | 29.14157 | 32.75 | 33.63
9.44 | 0.962010204 | 0.835017 | 33.70367 | 34.82996 | 32.42328 | 29.08361 | 32.75 | 33.56
9.45 | 0.949831142 | 0.8329496 | 33.70495 | 34.83011 | 32.01401 | 29.01173 | 32.75 | 33.56
9.46 | 0.936394901 | 0.8305866 | 33.70605 | 34.83008 | 31.56217 | 28.9294 | 32.75 | 33.63
9.47 | 0.928406217 | 0.8318847 | 33.70696 | 34.82985 | 31.29375 | 28.97442 | 32.81 | 33.56
9.48 | 0.922808407 | 0.8343452 | 33.70768 | 34.82944 | 31.10573 | 29.05978 | 32.81 | 33.56
9.49 | 0.927717842 | 0.8405798 | 33.70823 | 34.82885 | 31.27173 | 29.27643 | 32.81 | 33.63
9.5 | 0.932525864 | 0.8451655 | 33.70859 | 34.82807 | 31.43413 | 29.43548 | 32.81 | 33.63
9.51 | 0.937170545 | 0.8470956 | 33.70878 | 34.8271 | 31.59087 | 29.50189 | 32.81 | 33.63
9.52 | 0.935004714 | 0.845055 | 33.70878 | 34.82595 | 31.51787 | 29.42985 | 32.88 | 33.63
9.53 | 0.929018406 | 0.840787 | 33.7086 | 34.82462 | 31.31591 | 29.28009 | 32.81 | 33.63
9.54 | 0.936806356 | 0.8382299 | 33.70825 | 34.82311 | 31.5781 | 29.18977 | 32.88 | 33.63
9.55 | 0.947385194 | 0.8371474 | 33.70771 | 34.82141 | 31.93419 | 29.15066 | 32.88 | 33.63
9.56 | 0.965045299 | 0.8440766 | 33.707 | 34.81954 | 32.52879 | 29.39036 | 32.94 | 33.63
9.57 | 0.97315036 | 0.8488311 | 33.70612 | 34.81749 | 32.80112 | 29.55416 | 32.88 | 33.63
9.58 | 0.965316843 | 0.8499579 | 33.70506 | 34.81525 | 32.53606 | 29.5915 | 32.94 | 33.63
9.59 | 0.957925852 | 0.8450507 | 33.70382 | 34.81284 | 32.28576 | 29.41862 | 32.94 | 33.63
9.6 | 0.950821914 | 0.8362293 | 33.70241 | 34.81026 | 32.04499 | 29.10935 | 32.88 | 33.63
9.61 | 0.952991485 | 0.833705 | 33.70083 | 34.80749 | 32.1166 | 29.01918 | 32.94 | 33.63
9.62 | 0.956546656 | 0.8327527 | 33.69907 | 34.80455 | 32.23474 | 28.98358 | 33 | 33.56
9.63 | 0.950854954 | 0.8374203 | 33.69715 | 34.80144 | 32.0411 | 29.14343 | 32.94 | 33.63
9.64 | 0.94656863 | 0.841145 | 33.69505 | 34.79815 | 31.89468 | 29.27029 | 33 | 33.63
9.65 | 0.946233876 | 0.8422181 | 33.69278 | 34.79469 | 31.88125 | 29.30472 | 33 | 33.63
9.66 | 0.949999992 | 0.8426082 | 33.69034 | 34.79106 | 32.00583 | 29.31523 | 33 | 33.63
9.67 | 0.95843383 | 0.8422208 | 33.68774 | 34.78726 | 32.28747 | 29.29855 | 33 | 33.56
9.68 | 0.96252638 | 0.8406456 | 33.68497 | 34.78328 | 32.42267 | 29.24041 | 33 | 33.63
9.69 | 0.964444811 | 0.8384757 | 33.68203 | 34.77914 | 32.48445 | 29.16146 | 33 | 33.63
9.7 | 0.963535096 | 0.833409 | 33.67892 | 34.77482 | 32.45082 | 28.98165 | 33.06 | 33.63
9.71 | 0.962023636 | 0.8280064 | 33.67565 | 34.77034 | 32.39677 | 28.79007 | 33 | 33.56
9.72 | 0.957543429 | 0.8257518 | 33.67221 | 34.76569 | 32.2426 | 28.70783 | 33 | 33.63
9.73 | 0.952928358 | 0.824004 | 33.66861 | 34.76088 | 32.08377 | 28.6431 | 33.06 | 33.63
9.74 | 0.947839715 | 0.8240359 | 33.66485 | 34.7559 | 31.90888 | 28.64011 | 33.06 | 33.63
9.75 | 0.941641465 | 0.8238248 | 33.66092 | 34.75075 | 31.69652 | 28.62853 | 33.06 | 33.63
9.76 | 0.933730292 | 0.8232388 | 33.65683 | 34.74544 | 31.4264 | 28.60379 | 33.13 | 33.63
9.77 | 0.925318846 | 0.8262518 | 33.65258 | 34.73997 | 31.13937 | 28.70396 | 33.13 | 33.63
9.78 | 0.916510656 | 0.832119 | 33.64817 | 34.73433 | 30.83891 | 28.90309 | 33.13 | 33.63
9.79 | 0.917304673 | 0.8384561 | 33.6436 | 34.72853 | 30.86144 | 29.11835 | 33.13 | 33.63
9.8 | 0.921919317 | 0.8449803 | 33.63888 | 34.72257 | 31.01233 | 29.33989 | 33.13 | 33.63
9.81 | 0.9323435 | 0.8429682 | 33.63399 | 34.71645 | 31.35843 | 29.26486 | 33.13 | 33.63
9.82 | 0.943616897 | 0.8396018 | 33.62895 | 34.71017 | 31.73284 | 29.14272 | 33.13 | 33.63
9.83 | 0.949877336 | 0.8327665 | 33.62375 | 34.70373 | 31.93844 | 28.9001 | 33.19 | 33.63
9.84 | 0.954883372 | 0.8265894 | 33.6184 | 34.69714 | 32.10165 | 28.68028 | 33.19 | 33.63
9.85 | 0.952574365 | 0.8242507 | 33.61289 | 34.69038 | 32.01877 | 28.59357 | 33.19 | 33.63
9.86 | 0.948914098 | 0.8232042 | 33.60722 | 34.68347 | 31.89037 | 28.55158 | 33.13 | 33.63
9.87 | 0.941708088 | 0.8255482 | 33.6014 | 34.6764 | 31.64271 | 28.62704 | 33.13 | 33.63
9.88 | 0.936218704 | 0.8288264 | 33.59543 | 34.66918 | 31.45267 | 28.73473 | 33.19 | 33.69
9.89 | 0.933321852 | 0.8335156 | 33.58931 | 34.66181 | 31.34964 | 28.89116 | 33.19 | 33.63
9.9 | 0.932483749 | 0.8379358 | 33.58304 | 34.65428 | 31.31564 | 29.03806 | 33.25 | 33.69
9.91 | 0.933595123 | 0.8421013 | 33.57661 | 34.6466 | 31.34696 | 29.17594 | 33.25 | 33.63
9.92 | 0.936751671 | 0.8444974 | 33.57004 | 34.63876 | 31.44679 | 29.25235 | 33.25 | 33.63
9.93 | 0.941152762 | 0.8458169 | 33.56332 | 34.63078 | 31.58821 | 29.2913 | 33.25 | 33.69
9.94 | 0.9454541 | 0.843604 | 33.55644 | 34.62264 | 31.72608 | 29.2078 | 33.25 | 33.63
9.95 | 0.949717124 | 0.8400343 | 33.54942 | 34.61436 | 31.86246 | 29.07725 | 33.31 | 33.63
9.96 | 0.952267304 | 0.8361789 | 33.54226 | 34.60593 | 31.9412 | 28.93674 | 33.31 | 33.63
9.97 | 0.954431288 | 0.832259 | 33.53495 | 34.59734 | 32.0068 | 28.79395 | 33.25 | 33.63
9.98 | 0.960169193 | 0.8345055 | 33.52749 | 34.58861 | 32.19206 | 28.86439 | 33.31 | 33.69
9.99 | 0.966294528 | 0.8374205 | 33.51989 | 34.57974 | 32.39008 | 28.95778 | 33.31 | 33.69
10 | 0.971114417 | 0.8418101 | 33.51214 | 34.57072 | 32.54412 | 29.10198 | 33.31 | 33.69
10.01 | 0.975466578 | 0.8459027 | 33.50425 | 34.56155 | 32.68227 | 29.23571 | 33.38 | 33.69
10.02 | 0.97181723 | 0.8441065 | 33.49622 | 34.55224 | 32.5522 | 29.16577 | 33.38 | 33.63
10.03 | 0.967531419 | 0.842252 | 33.48804 | 34.54278 | 32.40073 | 29.09373 | 33.38 | 33.63
10.04 | 0.958410883 | 0.8399548 | 33.47973 | 34.53318 | 32.08733 | 29.00631 | 33.44 | 33.69
10.05 | 0.950429741 | 0.8386752 | 33.47127 | 34.52344 | 31.81209 | 28.95396 | 33.38 | 33.75
10.06 | 0.94790456 | 0.8422685 | 33.46267 | 34.51356 | 31.71942 | 29.06969 | 33.44 | 33.69
10.07 | 0.946984045 | 0.8454722 | 33.45394 | 34.50354 | 31.68034 | 29.17178 | 33.38 | 33.69
10.08 | 0.951698959 | 0.8473077 | 33.44506 | 34.49338 | 31.82963 | 29.2265 | 33.5 | 33.69
10.09 | 0.955008378 | 0.8483985 | 33.43605 | 34.48307 | 31.93171 | 29.25539 | 33.44 | 33.69
10.1 | 0.954377646 | 0.8474018 | 33.4269 | 34.47263 | 31.90189 | 29.21217 | 33.44 | 33.63
10.11 | 0.954206318 | 0.8466349 | 33.41762 | 34.46206 | 31.8873 | 29.17678 | 33.5 | 33.75
10.12 | 0.955124619 | 0.846413 | 33.4082 | 34.45134 | 31.90899 | 29.16006 | 33.5 | 33.69
10.13 | 0.956680852 | 0.8453952 | 33.39865 | 34.44049 | 31.95184 | 29.11583 | 33.56 | 33.69
10.14 | 0.959576966 | 0.842706 | 33.38896 | 34.4295 | 32.03927 | 29.01395 | 33.56 | 33.69
10.15 | 0.961154629 | 0.8414178 | 33.37913 | 34.41838 | 32.08251 | 28.96024 | 33.56 | 33.69
10.16 | 0.960181909 | 0.8428397 | 33.36918 | 34.40712 | 32.04048 | 28.99969 | 33.5 | 33.69
10.17 | 0.959086787 | 0.84567 | 33.35909 | 34.39573 | 31.99426 | 29.08744 | 33.56 | 33.69
10.18 | 0.957765601 | 0.8511014 | 33.34887 | 34.38421 | 31.9404 | 29.26445 | 33.56 | 33.75
10.19 | 0.956143762 | 0.854681 | 33.33852 | 34.37256 | 31.87642 | 29.37757 | 33.63 | 33.75
10.2 | 0.953973069 | 0.8548802 | 33.32804 | 34.36077 | 31.79406 | 29.37434 | 33.63 | 33.75
10.21 | 0.953375686 | 0.854144 | 33.31743 | 34.34885 | 31.76403 | 29.33887 | 33.63 | 33.75
10.22 | 0.955716849 | 0.8516609 | 33.3067 | 34.33681 | 31.83177 | 29.24331 | 33.63 | 33.75
10.23 | 0.958661664 | 0.8503516 | 33.29583 | 34.32463 | 31.91944 | 29.188 | 33.63 | 33.75
10.24 | 0.962801622 | 0.8513662 | 33.28484 | 34.31233 | 32.0467 | 29.21235 | 33.63 | 33.69
10.25 | 0.964731864 | 0.8517679 | 33.27372 | 34.29989 | 32.10022 | 29.21555 | 33.69 | 33.69
10.26 | 0.961845947 | 0.8508336 | 33.26247 | 34.28733 | 31.99338 | 29.17282 | 33.69 | 33.69
10.27 | 0.958237072 | 0.8499236 | 33.2511 | 34.27465 | 31.86244 | 29.13083 | 33.69 | 33.75
10.28 | 0.952818292 | 0.8490745 | 33.23961 | 34.26184 | 31.67131 | 29.09085 | 33.69 | 33.75
10.29 | 0.948706823 | 0.849571 | 33.22799 | 34.2489 | 31.52362 | 29.09687 | 33.69 | 33.75
10.3 | 0.948553117 | 0.8541413 | 33.21625 | 34.23584 | 31.50737 | 29.24224 | 33.75 | 33.75
10.31 | 0.949610715 | 0.858148 | 33.20438 | 34.22265 | 31.53124 | 29.3681 | 33.75 | 33.75
10.32 | 0.95542206 | 0.8599423 | 33.1924 | 34.20935 | 31.71275 | 29.41806 | 33.69 | 33.81
10.33 | 0.960973519 | 0.8612377 | 33.18029 | 34.19592 | 31.88538 | 29.45081 | 33.75 | 33.75
10.34 | 0.96504866 | 0.8596984 | 33.16806 | 34.18236 | 32.00879 | 29.38653 | 33.75 | 33.81
10.35 | 0.968577079 | 0.8582411 | 33.15571 | 34.16869 | 32.11386 | 29.32497 | 33.75 | 33.81
10.36 | 0.966447155 | 0.8576309 | 33.14324 | 34.1549 | 32.03119 | 29.2923 | 33.75 | 33.81
10.37 | 0.964275185 | 0.8570102 | 33.13066 | 34.14099 | 31.94707 | 29.25917 | 33.75 | 33.75
10.38 | 0.959845826 | 0.8558289 | 33.11795 | 34.12696 | 31.78813 | 29.20684 | 33.81 | 33.81
10.39 | 0.955416467 | 0.8546477 | 33.10513 | 34.11281 | 31.62919 | 29.15443 | 33.81 | 33.81
10.4 | 0.953988121 | 0.8537289 | 33.09219 | 34.09854 | 31.56956 | 29.11091 | 33.75 | 33.81
10.41 | 0.952750767 | 0.8528268 | 33.07914 | 34.08416 | 31.51617 | 29.06788 | 33.81 | 33.75
10.42 | 0.953519228 | 0.8553302 | 33.06597 | 34.06966 | 31.52904 | 29.14081 | 33.81 | 33.81
10.43 | 0.954631429 | 0.8584172 | 33.05268 | 34.05504 | 31.55313 | 29.23343 | 33.81 | 33.75
10.44 | 0.953532969 | 0.8595828 | 33.03928 | 34.04031 | 31.50405 | 29.26046 | 33.81 | 33.81
10.45 | 0.951731953 | 0.8601376 | 33.02577 | 34.02547 | 31.43168 | 29.26658 | 33.81 | 33.81
10.46 | 0.951275111 | 0.8579347 | 33.01215 | 34.01051 | 31.40363 | 29.17879 | 33.81 | 33.75
10.47 | 0.951524613 | 0.8542825 | 32.99841 | 33.99544 | 31.3988 | 29.04171 | 33.81 | 33.81
10.48 | 0.953253868 | 0.8524188 | 32.98456 | 33.98025 | 31.44266 | 28.96541 | 33.88 | 33.81
10.49 | 0.956224894 | 0.8520558 | 32.9706 | 33.96496 | 31.52731 | 28.94004 | 33.88 | 33.81
10.5 | 0.958684633 | 0.8522233 | 32.95653 | 33.94955 | 31.59492 | 28.9326 | 33.88 | 33.88
10.51 | 0.960447988 | 0.8531132 | 32.94235 | 33.93404 | 31.63942 | 28.94957 | 33.88 | 33.81
10.52 | 0.961632095 | 0.854485 | 32.92806 | 33.91841 | 31.66468 | 28.98277 | 33.88 | 33.88
10.53 | 0.961427939 | 0.8570115 | 32.91367 | 33.90268 | 31.64412 | 29.05499 | 33.88 | 33.81
10.54 | 0.960597579 | 0.8594303 | 32.89916 | 33.88683 | 31.60286 | 29.12337 | 33.94 | 33.75
10.55 | 0.956399619 | 0.8612694 | 32.88455 | 33.87088 | 31.45077 | 29.17196 | 33.88 | 33.81
10.56 | 0.952214268 | 0.8630601 | 32.86983 | 33.85483 | 31.29913 | 29.21875 | 33.94 | 33.88
10.57 | 0.949220266 | 0.8602821 | 32.85501 | 33.83866 | 31.18664 | 29.11079 | 33.94 | 33.81
10.58 | 0.946226263 | 0.857504 | 32.84008 | 33.82239 | 31.07415 | 29.00284 | 33.94 | 33.88
10.59 | 0.945374913 | 0.85578 | 32.82505 | 33.80602 | 31.03198 | 28.93051 | 33.94 | 33.81
10.6 | 0.944885785 | 0.8542342 | 32.80991 | 33.78954 | 31.00162 | 28.86418 | 33.94 | 33.81
10.61 | 0.943522312 | 0.8553921 | 32.79467 | 33.77295 | 30.9425 | 28.88912 | 33.94 | 33.81
10.62 | 0.941768762 | 0.8577562 | 32.77932 | 33.75627 | 30.87054 | 28.95465 | 33.94 | 33.81
10.63 | 0.940869263 | 0.8603029 | 32.76388 | 33.73948 | 30.82653 | 29.02617 | 34 | 33.81
10.64 | 0.940762123 | 0.8630189 | 32.74833 | 33.72259 | 30.80839 | 29.10323 | 33.94 | 33.88
10.65 | 0.94228261 | 0.8649484 | 32.73268 | 33.7056 | 30.84344 | 29.1536 | 33.94 | 33.81
10.66 | 0.94700453 | 0.8653307 | 32.71693 | 33.6885 | 30.98308 | 29.1517 | 33.94 | 33.81
10.67 | 0.951696083 | 0.8657113 | 32.70108 | 33.67131 | 31.12149 | 29.14963 | 33.94 | 33.81
10.68 | 0.956210551 | 0.8660816 | 32.68513 | 33.65402 | 31.25387 | 29.14712 | 34 | 33.81
10.69 | 0.96072502 | 0.8664519 | 32.66909 | 33.63662 | 31.38601 | 29.14452 | 34 | 33.81
10.7 | 0.959323098 | 0.8651148 | 32.65294 | 33.61913 | 31.32472 | 29.08441 | 34 | 33.81
10.71 | 0.957587984 | 0.8636816 | 32.6367 | 33.60155 | 31.25251 | 29.02104 | 34.06 | 33.88
10.72 | 0.955192401 | 0.8608881 | 32.62036 | 33.58386 | 31.15872 | 28.91195 | 34 | 33.88
10.73 | 0.952562217 | 0.8576113 | 32.60393 | 33.56608 | 31.05727 | 28.78665 | 34 | 33.81
10.74 | 0.952269934 | 0.8565073 | 32.58739 | 33.5482 | 31.032 | 28.73428 | 34.06 | 33.81
10.75 | 0.954136026 | 0.8574092 | 32.57077 | 33.53023 | 31.07694 | 28.74913 | 34.06 | 33.81
10.76 | 0.956278549 | 0.8587512 | 32.55405 | 33.51216 | 31.13074 | 28.77861 | 34.06 | 33.81
10.77 | 0.959088653 | 0.861156 | 32.53723 | 33.494 | 31.20609 | 28.84356 | 34.06 | 33.88
10.78 | 0.96177778 | 0.8635186 | 32.52033 | 33.47575 | 31.27733 | 28.90693 | 34.06 | 33.88
10.79 | 0.962444024 | 0.8651741 | 32.50332 | 33.4574 | 31.28263 | 28.94648 | 34.06 | 33.88
10.8 | 0.963110269 | 0.8668296 | 32.48623 | 33.43896 | 31.28782 | 28.98588 | 34.06 | 33.88
10.81 | 0.96114661 | 0.8668283 | 32.46905 | 33.42043 | 31.20752 | 28.96977 | 34.06 | 33.88
10.82 | 0.958568919 | 0.8664401 | 32.45177 | 33.40181 | 31.10726 | 28.94066 | 34.13 | 33.88
10.83 | 0.954796131 | 0.8644342 | 32.43441 | 33.38309 | 30.96825 | 28.85749 | 34.13 | 33.88
10.84 | 0.950067519 | 0.8611346 | 32.41695 | 33.36429 | 30.79829 | 28.73114 | 34.13 | 33.88
10.85 | 0.94592973 | 0.8582965 | 32.39941 | 33.3454 | 30.64756 | 28.62024 | 34.19 | 33.81
10.86 | 0.943230785 | 0.8565825 | 32.38177 | 33.32642 | 30.54348 | 28.54683 | 34.19 | 33.81
10.87 | 0.940541119 | 0.8548632 | 32.36405 | 33.30735 | 30.43972 | 28.47323 | 34.13 | 33.88
10.88 | 0.93838571 | 0.8528337 | 32.34624 | 33.28819 | 30.35325 | 28.38929 | 34.19 | 33.88
10.89 | 0.936230302 | 0.8508041 | 32.32834 | 33.26895 | 30.26678 | 28.30536 | 34.19 | 33.88
10.9 | 0.935382548 | 0.8499951 | 32.31036 | 33.24962 | 30.22255 | 28.26201 | 34.19 | 33.88
10.91 | 0.935009916 | 0.8496296 | 32.29229 | 33.2302 | 30.19361 | 28.23336 | 34.19 | 33.88
10.92 | 0.936609594 | 0.8498283 | 32.27414 | 33.2107 | 30.22827 | 28.22339 | 34.25 | 33.88
10.93 | 0.940716427 | 0.8507441 | 32.2559 | 33.19111 | 30.34365 | 28.23714 | 34.19 | 33.88
10.94 | 0.944494744 | 0.8513758 | 32.23757 | 33.17144 | 30.44822 | 28.24136 | 34.25 | 33.88
10.95 | 0.946211176 | 0.8502246 | 32.21917 | 33.15169 | 30.48614 | 28.18638 | 34.25 | 33.88
10.96 | 0.947927608 | 0.8490734 | 32.20068 | 33.13185 | 30.52391 | 28.13137 | 34.25 | 33.88
10.97 | 0.948364147 | 0.8493283 | 32.1821 | 33.11193 | 30.52035 | 28.1229 | 34.31 | 33.81
10.98 | 0.948528865 | 0.8498818 | 32.16345 | 33.09193 | 30.50796 | 28.12423 | 34.31 | 33.88
10.99 | 0.949745886 | 0.8504779 | 32.14471 | 33.07184 | 30.52931 | 28.12687 | 34.25 | 33.88
11 | 0.952005069 | 0.8511162 | 32.12589 | 33.05168 | 30.58401 | 28.13082 | 34.31 | 33.88
11.01 | 0.953735052 | 0.8517524 | 32.10699 | 33.03144 | 30.62156 | 28.1346 | 34.31 | 33.88
11.02 | 0.952884114 | 0.8523784 | 32.08801 | 33.01111 | 30.57616 | 28.13796 | 34.31 | 33.88
11.03 | 0.952033176 | 0.8530045 | 32.06896 | 32.99071 | 30.53071 | 28.14122 | 34.31 | 33.88
11.04 | 0.951008432 | 0.8529399 | 32.04982 | 32.97023 | 30.47965 | 28.12162 | 34.31 | 33.88
11.05 | 0.949947574 | 0.8527319 | 32.0306 | 32.94967 | 30.42739 | 28.09723 | 34.31 | 33.88
11.06 | 0.951259868 | 0.8524008 | 32.01131 | 32.92903 | 30.45107 | 28.06873 | 34.38 | 33.94
11.07 | 0.955186887 | 0.851934 | 31.99194 | 32.90831 | 30.55828 | 28.03571 | 34.38 | 33.94
11.08 | 0.95883478 | 0.8517104 | 31.97249 | 32.88752 | 30.65634 | 28.01064 | 34.31 | 33.94
11.09 | 0.960303666 | 0.8533845 | 31.95297 | 32.86665 | 30.68455 | 28.04789 | 34.38 | 33.88
11.1 | 0.961772552 | 0.8550585 | 31.93337 | 32.84571 | 30.71264 | 28.08501 | 34.44 | 33.88
11.11 | 0.958515024 | 0.8567651 | 31.91369 | 32.82469 | 30.58975 | 28.12305 | 34.38 | 33.88
11.12 | 0.953607244 | 0.8584829 | 31.89394 | 32.8036 | 30.4143 | 28.16133 | 34.38 | 33.94
11.13 | 0.950367654 | 0.8594752 | 31.87412 | 32.78244 | 30.29213 | 28.17569 | 34.44 | 33.94
11.14 | 0.950110853 | 0.8591702 | 31.85422 | 32.7612 | 30.26504 | 28.14744 | 34.38 | 33.94
11.15 | 0.949854052 | 0.8588651 | 31.83425 | 32.73988 | 30.23789 | 28.11914 | 34.44 | 33.94
11.16 | 0.952323731 | 0.8581291 | 31.81421 | 32.7185 | 30.29742 | 28.07669 | 34.44 | 33.94
11.17 | 0.954889671 | 0.8573778 | 31.79409 | 32.69704 | 30.35985 | 28.03372 | 34.44 | 33.94
11.18 | 0.953628807 | 0.8568713 | 31.7739 | 32.67551 | 30.30051 | 27.99871 | 34.44 | 34
11.19 | 0.949395255 | 0.8565548 | 31.75364 | 32.65392 | 30.14676 | 27.96987 | 34.44 | 33.94
11.2 | 0.945557965 | 0.8559829 | 31.73331 | 32.63225 | 30.00569 | 27.93265 | 34.44 | 33.94
11.21 | 0.943977907 | 0.8539567 | 31.71291 | 32.61051 | 29.93629 | 27.84796 | 34.5 | 33.94
11.22 | 0.942397849 | 0.8519304 | 31.69245 | 32.5887 | 29.86689 | 27.76331 | 34.5 | 33.94
11.23 | 0.944269725 | 0.8521124 | 31.67191 | 32.56682 | 29.90682 | 27.7506 | 34.5 | 34
11.24 | 0.947448219 | 0.8531303 | 31.6513 | 32.54488 | 29.98797 | 27.76502 | 34.5 | 33.94
11.25 | 0.94982121 | 0.8544714 | 31.63062 | 32.52287 | 30.04344 | 27.78986 | 34.5 | 33.94
11.26 | 0.95023148 | 0.8565999 | 31.60988 | 32.50079 | 30.0367 | 27.84017 | 34.5 | 33.94
11.27 | 0.950641749 | 0.8587284 | 31.58907 | 32.47864 | 30.02989 | 27.89033 | 34.56 | 33.94
11.28 | 0.951514328 | 0.8578308 | 31.56819 | 32.45643 | 30.03759 | 27.84212 | 34.5 | 34
11.29 | 0.952471086 | 0.8563822 | 31.54725 | 32.43415 | 30.04784 | 27.77603 | 34.56 | 33.94
11.3 | 0.954922911 | 0.8554916 | 31.52624 | 32.41181 | 30.10513 | 27.72803 | 34.56 | 34
11.31 | 0.959710336 | 0.8554727 | 31.50516 | 32.3894 | 30.23583 | 27.70825 | 34.56 | 34
11.32 | 0.964497762 | 0.8554539 | 31.48402 | 32.36693 | 30.36627 | 27.68841 | 34.56 | 34
11.33 | 0.966627171 | 0.8539097 | 31.46282 | 32.34439 | 30.41281 | 27.61919 | 34.56 | 34.06
11.34 | 0.968537621 | 0.8522399 | 31.44155 | 32.32179 | 30.45232 | 27.54592 | 34.56 | 34.06
11.35 | 0.967954291 | 0.8493386 | 31.42022 | 32.29913 | 30.41333 | 27.43289 | 34.56 | 34
11.36 | 0.96428209 | 0.8449119 | 31.39882 | 32.2764 | 30.27732 | 27.27072 | 34.56 | 34
11.37 | 0.960609888 | 0.8404852 | 31.37736 | 32.25361 | 30.14141 | 27.10869 | 34.63 | 34
11.38 | 0.958967929 | 0.8409495 | 31.35585 | 32.23077 | 30.06925 | 27.10445 | 34.69 | 34
11.39 | 0.957413551 | 0.8416248 | 31.33426 | 32.20786 | 29.99985 | 27.10693 | 34.63 | 34.06
11.4 | 0.957121882 | 0.8433881 | 31.31262 | 32.18489 | 29.97 | 27.14435 | 34.63 | 34.06
11.41 | 0.95831459 | 0.8464306 | 31.29092 | 32.16186 | 29.98654 | 27.22278 | 34.69 | 34.13
11.42 | 0.959507298 | 0.8494731 | 31.26916 | 32.13877 | 30.00298 | 27.30102 | 34.63 | 34.06
11.43 | 0.957979266 | 0.8486381 | 31.24733 | 32.11562 | 29.9343 | 27.25454 | 34.63 | 34.06
11.44 | 0.956306992 | 0.8475976 | 31.22545 | 32.09241 | 29.86112 | 27.20145 | 34.69 | 34.06
11.45 | 0.953787979 | 0.8464784 | 31.20351 | 32.06915 | 29.76153 | 27.14584 | 34.69 | 34.06
11.46 | 0.950139978 | 0.8452544 | 31.18151 | 32.04583 | 29.6268 | 27.08688 | 34.69 | 34.13
11.47 | 0.946491978 | 0.8440304 | 31.15945 | 32.02245 | 29.49217 | 27.02792 | 34.69 | 34.13
11.48 | 0.946780138 | 0.8456682 | 31.13734 | 31.99901 | 29.48021 | 27.06055 | 34.69 | 34.06
11.49 | 0.947523541 | 0.847637 | 31.11517 | 31.97552 | 29.48235 | 27.10363 | 34.69 | 34.06
11.5 | 0.949000925 | 0.8496875 | 31.09294 | 31.95197 | 29.50723 | 27.14919 | 34.75 | 34.06
11.51 | 0.951824384 | 0.8518877 | 31.07065 | 31.92837 | 29.57381 | 27.19938 | 34.75 | 34.13
11.52 | 0.954647843 | 0.8540878 | 31.04831 | 31.90471 | 29.64021 | 27.24942 | 34.75 | 34.13
11.53 | 0.955270942 | 0.8540472 | 31.02592 | 31.88099 | 29.63816 | 27.22787 | 34.75 | 34.13
11.54 | 0.955337385 | 0.8534397 | 31.00347 | 31.85723 | 29.61877 | 27.18822 | 34.75 | 34.13
11.55 | 0.955566514 | 0.8527938 | 30.98096 | 31.83341 | 29.60437 | 27.14733 | 34.75 | 34.13
11.56 | 0.956334361 | 0.8520211 | 30.9584 | 31.80953 | 29.60659 | 27.10239 | 34.75 | 34.13
11.57 | 0.957102208 | 0.8512483 | 30.93579 | 31.78561 | 29.60871 | 27.05744 | 34.81 | 34.13
11.58 | 0.958511755 | 0.8527659 | 30.91313 | 31.76163 | 29.63059 | 27.08523 | 34.75 | 34.13
11.59 | 0.960260291 | 0.8554934 | 30.89041 | 31.7376 | 29.66283 | 27.1513 | 34.81 | 34.13
11.6 | 0.961881823 | 0.8581122 | 30.86764 | 31.71351 | 29.69102 | 27.21375 | 34.81 | 34.13
11.61 | 0.961682331 | 0.8591729 | 30.84481 | 31.68938 | 29.66291 | 27.22666 | 34.81 | 34.13
11.62 | 0.961482839 | 0.8602337 | 30.82194 | 31.6652 | 29.63477 | 27.23947 | 34.81 | 34.19
11.63 | 0.960786229 | 0.8599847 | 30.79902 | 31.64096 | 29.59127 | 27.21074 | 34.88 | 34.19
11.64 | 0.959516391 | 0.8582255 | 30.77604 | 31.61668 | 29.53011 | 27.13424 | 34.81 | 34.19
11.65 | 0.958246553 | 0.8564662 | 30.75301 | 31.59235 | 29.46897 | 27.05778 | 34.88 | 34.19
11.66 | 0.960428797 | 0.8561628 | 30.72994 | 31.56797 | 29.51392 | 27.02732 | 34.88 | 34.19
11.67 | 0.963210672 | 0.8561124 | 30.70681 | 31.54354 | 29.57713 | 27.00481 | 34.94 | 34.13
11.68 | 0.9658841 | 0.8563993 | 30.68364 | 31.51906 | 29.63684 | 26.9929 | 34.88 | 34.19
11.69 | 0.968189915 | 0.8578298 | 30.66042 | 31.49453 | 29.68511 | 27.01695 | 34.94 | 34.19
11.7 | 0.970495729 | 0.8592604 | 30.63715 | 31.46996 | 29.73322 | 27.04089 | 34.94 | 34.19
11.71 | 0.969263694 | 0.8607468 | 30.61383 | 31.44534 | 29.67287 | 27.06647 | 34.88 | 34.19
11.72 | 0.965590826 | 0.8622715 | 30.59046 | 31.42067 | 29.53787 | 27.09315 | 34.94 | 34.19
11.73 | 0.961917958 | 0.8637963 | 30.56705 | 31.39596 | 29.403 | 27.11972 | 35 | 34.25
11.74 | 0.958117887 | 0.8644732 | 30.54359 | 31.37121 | 29.26436 | 27.11957 | 35 | 34.25
11.75 | 0.954310235 | 0.8650995 | 30.52009 | 31.3464 | 29.12563 | 27.11776 | 35.13 | 34.19
11.76 | 0.95188675 | 0.8649559 | 30.49654 | 31.32156 | 29.02925 | 27.09176 | 35.13 | 34.19
11.77 | 0.952956875 | 0.8628689 | 30.47294 | 31.29667 | 29.0394 | 27.00492 | 35.13 | 34.19
11.78 | 0.954027001 | 0.8607819 | 30.4493 | 31.27173 | 29.04946 | 26.91814 | 35.13 | 34.19
11.79 | 0.957795658 | 0.8577949 | 30.42562 | 31.24675 | 29.14152 | 26.80331 | 35.13 | 34.19
11.8 | 0.9632774 | 0.8542367 | 30.40189 | 31.22173 | 29.28545 | 26.67075 | 35.13 | 34.19
11.81 | 0.968759142 | 0.8506784 | 30.37811 | 31.19667 | 29.42908 | 26.53833 | 35.13 | 34.19
11.82 | 0.969669128 | 0.8505322 | 30.3543 | 31.17156 | 29.43362 | 26.51242 | 35.19 | 34.25
11.83 | 0.97022139 | 0.850653 | 30.33044 | 31.14641 | 29.42724 | 26.49479 | 35.13 | 34.19
11.84 | 0.9695709 | 0.8519451 | 30.30654 | 31.12122 | 29.38434 | 26.51357 | 35.13 | 34.19
11.85 | 0.964914622 | 0.8571382 | 30.28259 | 31.09599 | 29.22012 | 26.65356 | 35.19 | 34.19
11.86 | 0.960258343 | 0.8623313 | 30.25861 | 31.07072 | 29.05608 | 26.79325 | 35.25 | 34.19
11.87 | 0.957164805 | 0.867343 | 30.23458 | 31.04541 | 28.93947 | 26.92702 | 35.19 | 34.19
11.88 | 0.955501908 | 0.8721886 | 30.21051 | 31.02005 | 28.8662 | 27.05534 | 35.25 | 34.25
11.89 | 0.953839011 | 0.8770342 | 30.1864 | 30.99466 | 28.79297 | 27.18338 | 35.25 | 34.19
11.9 | 0.953662718 | 0.8786647 | 30.16225 | 30.96923 | 28.76461 | 27.21157 | 35.25 | 34.19
11.91 | 0.953856253 | 0.8794955 | 30.13806 | 30.94376 | 28.74738 | 27.2149 | 35.31 | 34.25
11.92 | 0.953881838 | 0.8800893 | 30.11383 | 30.91825 | 28.72504 | 27.21082 | 35.31 | 34.19
11.93 | 0.951568437 | 0.8773822 | 30.08956 | 30.89271 | 28.63228 | 27.10471 | 35.31 | 34.19
11.94 | 0.949255037 | 0.8746752 | 30.06526 | 30.86712 | 28.5396 | 26.99871 | 35.31 | 34.19
11.95 | 0.947585242 | 0.8718105 | 30.04091 | 30.8415 | 28.46633 | 26.88795 | 35.38 | 34.19
11.96 | 0.94727931 | 0.8686117 | 30.01653 | 30.81585 | 28.43404 | 26.767 | 35.38 | 34.25
11.97 | 0.946973379 | 0.8654129 | 29.99211 | 30.79015 | 28.40173 | 26.64619 | 35.38 | 34.25
11.98 | 0.949801435 | 0.8639687 | 29.96765 | 30.76442 | 28.46332 | 26.5795 | 35.38 | 34.19
11.99 | 0.95507666 | 0.8638946 | 29.94315 | 30.73865 | 28.59801 | 26.55496 | 35.38 | 34.25
12 | 0.960351885 | 0.8638204 | 29.91862 | 30.71285 | 28.7324 | 26.53039 | 35.38 | 34.25
12.01 | 0.96201861 | 0.8647217 | 29.89405 | 30.68701 | 28.75864 | 26.53573 | 35.44 | 34.25
12.02 | 0.962724274 | 0.8658828 | 29.86945 | 30.66114 | 28.75604 | 26.54896 | 35.38 | 34.25
12.03 | 0.963417265 | 0.8670348 | 29.84481 | 30.63524 | 28.753 | 26.56182 | 35.44 | 34.25
12.04 | 0.961573546 | 0.8663726 | 29.82013 | 30.6093 | 28.67425 | 26.51906 | 35.44 | 34.25
12.05 | 0.959729828 | 0.8657105 | 29.79542 | 30.58332 | 28.59556 | 26.4763 | 35.44 | 34.25
12.06 | 0.957876238 | 0.8650041 | 29.77068 | 30.55732 | 28.51663 | 26.4322 | 35.5 | 34.25
12.07 | 0.955984903 | 0.8641287 | 29.7459 | 30.53127 | 28.43663 | 26.38295 | 35.5 | 34.25
12.08 | 0.954093568 | 0.8632534 | 29.72109 | 30.5052 | 28.3567 | 26.33372 | 35.56 | 34.25
12.09 | 0.951781788 | 0.8627006 | 29.69624 | 30.4791 | 28.26434 | 26.29433 | 35.56 | 34.25
12.1 | 0.948830334 | 0.8626385 | 29.67136 | 30.45296 | 28.15309 | 26.26989 | 35.56 | 34.25
12.11 | 0.945878881 | 0.8625764 | 29.64645 | 30.42679 | 28.04195 | 26.24543 | 35.56 | 34.25
12.12 | 0.947906242 | 0.8627557 | 29.62151 | 30.40059 | 28.07841 | 26.22828 | 35.56 | 34.25
12.13 | 0.953647416 | 0.8631152 | 29.59653 | 30.37436 | 28.22465 | 26.21657 | 35.56 | 34.25
12.14 | 0.95938859 | 0.8634747 | 29.57152 | 30.3481 | 28.37058 | 26.20481 | 35.56 | 34.31
12.15 | 0.966015289 | 0.8643977 | 29.54648 | 30.32181 | 28.54235 | 26.2101 | 35.63 | 34.31
12.16 | 0.972960117 | 0.8655232 | 29.52141 | 30.29549 | 28.72315 | 26.22145 | 35.63 | 34.25
12.17 | 0.979904946 | 0.8666486 | 29.49631 | 30.26914 | 28.90358 | 26.23271 | 35.63 | 34.25
12.18 | 0.979834193 | 0.8673655 | 29.47117 | 30.24276 | 28.87686 | 26.23152 | 35.63 | 34.25
12.19 | 0.978854599 | 0.8680294 | 29.44601 | 30.21635 | 28.82336 | 26.22868 | 35.69 | 34.31
12.2 | 0.977875817 | 0.8686694 | 29.42082 | 30.18991 | 28.76991 | 26.22505 | 35.69 | 34.25
12.21 | 0.976934009 | 0.8682228 | 29.3956 | 30.16344 | 28.71756 | 26.18859 | 35.63 | 34.31
12.22 | 0.975992201 | 0.8677763 | 29.37035 | 30.13695 | 28.66523 | 26.15213 | 35.63 | 34.31
12.23 | 0.974995337 | 0.8674976 | 29.34507 | 30.11043 | 28.6113 | 26.12073 | 35.69 | 34.31
12.24 | 0.973671739 | 0.8682153 | 29.31976 | 30.08388 | 28.54782 | 26.11929 | 35.69 | 34.31
12.25 | 0.972348142 | 0.868933 | 29.29442 | 30.05731 | 28.48438 | 26.11779 | 35.75 | 34.31
12.26 | 0.969801317 | 0.8696252 | 29.26906 | 30.03071 | 28.38517 | 26.11546 | 35.75 | 34.31
12.27 | 0.963648403 | 0.8702421 | 29.24367 | 30.00408 | 28.18061 | 26.11081 | 35.75 | 34.31
12.28 | 0.95749549 | 0.870859 | 29.21825 | 29.97742 | 27.97634 | 26.10611 | 35.75 | 34.38
12.29 | 0.952992586 | 0.870543 | 29.1928 | 29.95074 | 27.82052 | 26.07341 | 35.75 | 34.31
12.3 | 0.951571846 | 0.8684845 | 29.16733 | 29.92404 | 27.75481 | 25.98857 | 35.75 | 34.31
12.31 | 0.950151106 | 0.866426 | 29.14183 | 29.89731 | 27.68914 | 25.90381 | 35.81 | 34.38
12.32 | 0.951369708 | 0.8649891 | 29.11631 | 29.87056 | 27.70037 | 25.83771 | 35.81 | 34.38
12.33 | 0.956083156 | 0.8643755 | 29.09075 | 29.84378 | 27.81318 | 25.79623 | 35.88 | 34.31
12.34 | 0.960796605 | 0.8637618 | 29.06518 | 29.81697 | 27.92572 | 25.75477 | 35.88 | 34.38
12.35 | 0.963672985 | 0.8643868 | 29.03958 | 29.79015 | 27.98466 | 25.75021 | 35.81 | 34.38
12.36 | 0.964697235 | 0.8662605 | 29.01395 | 29.7633 | 27.98968 | 25.78277 | 35.88 | 34.38
12.37 | 0.965721484 | 0.8681342 | 28.9883 | 29.73643 | 27.99462 | 25.81521 | 35.88 | 34.38
12.38 | 0.964434036 | 0.8689588 | 28.96263 | 29.70953 | 27.93254 | 25.81636 | 35.88 | 34.38
12.39 | 0.961267792 | 0.8689307 | 28.93693 | 29.68261 | 27.81614 | 25.79213 | 35.94 | 34.38
12.4 | 0.958101548 | 0.8689026 | 28.91121 | 29.65567 | 27.69987 | 25.76789 | 35.94 | 34.44
12.41 | 0.955923071 | 0.8684043 | 28.88546 | 29.62871 | 27.61228 | 25.7297 | 35.94 | 34.38
12.42 | 0.95442747 | 0.8675809 | 28.85969 | 29.60173 | 27.54448 | 25.68189 | 35.94 | 34.44
12.43 | 0.952931868 | 0.8667575 | 28.8339 | 29.57472 | 27.47674 | 25.63411 | 35.94 | 34.44
12.44 | 0.952784955 | 0.8677853 | 28.80809 | 29.54769 | 27.44791 | 25.64105 | 35.94 | 34.44
12.45 | 0.953476479 | 0.869964 | 28.78225 | 29.52065 | 27.4432 | 25.6819 | 36 | 34.44
12.46 | 0.954168003 | 0.8721426 | 28.7564 | 29.49358 | 27.43843 | 25.72261 | 35.94 | 34.44
12.47 | 0.953687244 | 0.8734841 | 28.73052 | 29.46649 | 27.39993 | 25.73851 | 36 | 34.5
12.48 | 0.952511321 | 0.8743293 | 28.70462 | 29.43938 | 27.34147 | 25.73972 | 36 | 34.5
12.49 | 0.951335399 | 0.8751744 | 28.6787 | 29.41226 | 27.28306 | 25.74085 | 36 | 34.5
12.5 | 0.951182111 | 0.8746565 | 28.65275 | 29.38511 | 27.25399 | 25.70188 | 36 | 34.44
12.51 | 0.951643872 | 0.8733189 | 28.62679 | 29.35795 | 27.24251 | 25.63885 | 36 | 34.44
12.52 | 0.952105633 | 0.8719813 | 28.60081 | 29.33076 | 27.23099 | 25.57588 | 36.06 | 34.5
12.53 | 0.954002929 | 0.8714999 | 28.57481 | 29.30356 | 27.26045 | 25.53805 | 36.06 | 34.44
12.54 | 0.956831121 | 0.8715738 | 28.54879 | 29.27634 | 27.31637 | 25.51649 | 36.06 | 34.5
12.55 | 0.959659313 | 0.8716476 | 28.52274 | 29.2491 | 27.37212 | 25.49491 | 36.06 | 34.44
12.56 | 0.961967025 | 0.8717305 | 28.49668 | 29.22185 | 27.41287 | 25.47357 | 36.06 | 34.5
12.57 | 0.963888766 | 0.8718202 | 28.47061 | 29.19457 | 27.4425 | 25.45242 | 36.06 | 34.5
12.58 | 0.965810507 | 0.8719098 | 28.44451 | 29.16728 | 27.47201 | 25.43124 | 36.13 | 34.5
12.59 | 0.965813544 | 0.8737922 | 28.41839 | 29.13998 | 27.44687 | 25.46228 | 36.13 | 34.5
12.6 | 0.964094794 | 0.8772835 | 28.39226 | 29.11265 | 27.37283 | 25.54005 | 36.13 | 34.5
12.61 | 0.962376044 | 0.8807747 | 28.36611 | 29.08531 | 27.29886 | 25.61761 | 36.13 | 34.5
12.62 | 0.958484917 | 0.8839727 | 28.33994 | 29.05796 | 27.16341 | 25.68644 | 36.19 | 34.5
12.63 | 0.952095063 | 0.8868332 | 28.31376 | 29.03059 | 26.95739 | 25.74529 | 36.13 | 34.56
12.64 | 0.945705208 | 0.8896937 | 28.28755 | 29.0032 | 26.75169 | 25.80396 | 36.19 | 34.56
12.65 | 0.94019047 | 0.8902956 | 28.26134 | 28.9758 | 26.57104 | 25.79703 | 36.19 | 34.56
12.66 | 0.936055182 | 0.8873374 | 28.2351 | 28.94838 | 26.42961 | 25.68698 | 36.19 | 34.56
12.67 | 0.931919895 | 0.8843791 | 28.20885 | 28.92095 | 26.28839 | 25.57708 | 36.19 | 34.56
12.68 | 0.929491744 | 0.8815072 | 28.18258 | 28.8935 | 26.19548 | 25.46983 | 36.19 | 34.56
12.69 | 0.931120068 | 0.8788402 | 28.1563 | 28.86605 | 26.2169 | 25.36864 | 36.19 | 34.56
12.7 | 0.932748393 | 0.8761733 | 28.13 | 28.83857 | 26.23821 | 25.26759 | 36.25 | 34.56
12.71 | 0.935197926 | 0.8739314 | 28.10369 | 28.81108 | 26.28251 | 25.17891 | 36.25 | 34.56
12.72 | 0.94116955 | 0.8735127 | 28.07736 | 28.78358 | 26.42556 | 25.14283 | 36.25 | 34.56
12.73 | 0.947141173 | 0.873094 | 28.05102 | 28.75607 | 26.56828 | 25.10675 | 36.31 | 34.56
12.74 | 0.952987149 | 0.8728213 | 28.02466 | 28.72855 | 26.70714 | 25.07489 | 36.31 | 34.56
12.75 | 0.957074689 | 0.8745916 | 27.99829 | 28.70101 | 26.79646 | 25.10166 | 36.31 | 34.56
12.76 | 0.96116223 | 0.876362 | 27.97191 | 28.67346 | 26.88554 | 25.12833 | 36.31 | 34.56
12.77 | 0.96524977 | 0.8781323 | 27.94551 | 28.64589 | 26.9744 | 25.15488 | 36.25 | 34.56
12.78 | 0.962290799 | 0.8796738 | 27.9191 | 28.61832 | 26.86629 | 25.17478 | 36.31 | 34.56
12.79 | 0.958792657 | 0.8811977 | 27.89267 | 28.59073 | 26.74329 | 25.19409 | 36.31 | 34.56
12.8 | 0.955294516 | 0.8827217 | 27.86624 | 28.56313 | 26.62046 | 25.2133 | 36.31 | 34.56
12.81 | 0.95068045 | 0.8812007 | 27.83979 | 28.53553 | 26.46674 | 25.14553 | 36.38 | 34.56
12.82 | 0.945743634 | 0.8787991 | 27.81333 | 28.50791 | 26.30428 | 25.05272 | 36.38 | 34.56
12.83 | 0.940806817 | 0.8763975 | 27.78685 | 28.48028 | 26.14206 | 24.96004 | 36.38 | 34.56
12.84 | 0.938982097 | 0.8745385 | 27.76037 | 28.45264 | 26.06649 | 24.88293 | 36.38 | 34.56
12.85 | 0.939174079 | 0.8730311 | 27.73387 | 28.42498 | 26.04693 | 24.8159 | 36.38 | 34.63
12.86 | 0.939366061 | 0.8715237 | 27.70736 | 28.39732 | 26.02736 | 24.74894 | 36.38 | 34.63
12.87 | 0.941868265 | 0.8715787 | 27.68084 | 28.36965 | 26.07171 | 24.72639 | 36.38 | 34.56
12.88 | 0.94753224 | 0.8737721 | 27.65431 | 28.34198 | 26.20335 | 24.76443 | 36.44 | 34.63
12.89 | 0.953196216 | 0.8759654 | 27.62777 | 28.31429 | 26.33469 | 24.80234 | 36.44 | 34.56
12.9 | 0.95862302 | 0.8780352 | 27.60122 | 28.28659 | 26.45916 | 24.83662 | 36.44 | 34.56
12.91 | 0.963217439 | 0.879671 | 27.57466 | 28.25888 | 26.56039 | 24.85852 | 36.5 | 34.56
12.92 | 0.967811859 | 0.8813069 | 27.54808 | 28.23117 | 26.66136 | 24.88032 | 36.5 | 34.56
12.93 | 0.972363763 | 0.8829339 | 27.5215 | 28.20345 | 26.76091 | 24.90178 | 36.5 | 34.63
12.94 | 0.969001018 | 0.8829095 | 27.49491 | 28.17572 | 26.6426 | 24.87661 | 36.5 | 34.56
12.95 | 0.965638274 | 0.8828851 | 27.46831 | 28.14798 | 26.52445 | 24.85143 | 36.56 | 34.63
12.96 | 0.96227553 | 0.8828607 | 27.4417 | 28.12023 | 26.40648 | 24.82625 | 36.5 | 34.63
12.97 | 0.95898246 | 0.8819587 | 27.41508 | 28.09248 | 26.29058 | 24.77641 | 36.56 | 34.69
12.98 | 0.955709867 | 0.8807989 | 27.38846 | 28.06472 | 26.17542 | 24.71937 | 36.56 | 34.56
12.99 | 0.952437274 | 0.8796391 | 27.36182 | 28.03695 | 26.06042 | 24.6624 | 36.56 | 34.63
13 | 0.953338487 | 0.8779119 | 27.33518 | 28.00918 | 26.05968 | 24.58959 | 36.56 | 34.63
13.01 | 0.95802864 | 0.8756697 | 27.30853 | 27.9814 | 26.16235 | 24.50246 | 36.63 | 34.63
13.02 | 0.962718793 | 0.8734274 | 27.28187 | 27.95361 | 26.26477 | 24.41545 | 36.63 | 34.63
13.03 | 0.966676346 | 0.8715139 | 27.2552 | 27.92582 | 26.34696 | 24.33774 | 36.63 | 34.63
13.04 | 0.968539588 | 0.8705399 | 27.22853 | 27.89802 | 26.37191 | 24.28634 | 36.63 | 34.63
13.05 | 0.970402829 | 0.869566 | 27.20185 | 27.87022 | 26.39675 | 24.23499 | 36.63 | 34.63
13.06 | 0.972266071 | 0.8685921 | 27.17516 | 27.84241 | 26.42149 | 24.18369 | 36.69 | 34.63
13.07 | 0.969955334 | 0.8686671 | 27.14846 | 27.81459 | 26.3328 | 24.16162 | 36.69 | 34.56
13.08 | 0.967549347 | 0.8687662 | 27.12176 | 27.78677 | 26.24164 | 24.14021 | 36.63 | 34.63
13.09 | 0.96514336 | 0.8688652 | 27.09506 | 27.75895 | 26.15061 | 24.11879 | 36.69 | 34.63
13.1 | 0.966194897 | 0.8691035 | 27.06834 | 27.73112 | 26.1533 | 24.10122 | 36.69 | 34.63
13.11 | 0.9688761 | 0.8694075 | 27.04162 | 27.70329 | 26.19998 | 24.08545 | 36.75 | 34.69
13.12 | 0.971557304 | 0.8697116 | 27.0149 | 27.67545 | 26.24652 | 24.06966 | 36.75 | 34.63
13.13 | 0.973523353 | 0.8714974 | 26.98817 | 27.64761 | 26.27361 | 24.09482 | 36.75 | 34.63
13.14 | 0.97424479 | 0.8758621 | 26.96143 | 27.61977 | 26.26704 | 24.19111 | 36.75 | 34.63
13.15 | 0.974966226 | 0.8802269 | 26.93469 | 27.59192 | 26.26042 | 24.28715 | 36.75 | 34.69
13.16 | 0.97559111 | 0.8846148 | 26.90795 | 27.56407 | 26.25116 | 24.38359 | 36.75 | 34.69
13.17 | 0.973418022 | 0.8896755 | 26.8812 | 27.53622 | 26.16664 | 24.4983 | 36.75 | 34.69
13.18 | 0.971244935 | 0.8947363 | 26.85444 | 27.50836 | 26.08224 | 24.61273 | 36.75 | 34.69
13.19 | 0.969071847 | 0.899797 | 26.82769 | 27.4805 | 25.99796 | 24.72687 | 36.81 | 34.69
13.2 | 0.969091792 | 0.9017375 | 26.80092 | 27.45264 | 25.97256 | 24.75507 | 36.75 | 34.69
13.21 | 0.970120956 | 0.9022421 | 26.77416 | 27.42477 | 25.97417 | 24.74379 | 36.75 | 34.63
13.22 | 0.971150119 | 0.9027467 | 26.74739 | 27.39691 | 25.97573 | 24.73247 | 36.81 | 34.69
13.23 | 0.971326927 | 0.9031995 | 26.72062 | 27.36904 | 25.95445 | 24.7197 | 36.81 | 34.69
13.24 | 0.969686149 | 0.9035417 | 26.69384 | 27.34117 | 25.88465 | 24.70389 | 36.81 | 34.69
13.25 | 0.968045371 | 0.9038839 | 26.66706 | 27.3133 | 25.81492 | 24.68805 | 36.88 | 34.69
13.26 | 0.966404593 | 0.9042261 | 26.64028 | 27.28543 | 25.74529 | 24.6722 | 36.81 | 34.75
13.27 | 0.963973078 | 0.9023527 | 26.61349 | 27.25755 | 25.65469 | 24.59593 | 36.81 | 34.75
13.28 | 0.96148788 | 0.9003288 | 26.5867 | 27.22968 | 25.56279 | 24.51566 | 36.88 | 34.69
13.29 | 0.959002682 | 0.8983049 | 26.55992 | 27.2018 | 25.47103 | 24.43551 | 36.88 | 34.69
13.3 | 0.957640439 | 0.8944487 | 26.53312 | 27.17393 | 25.40919 | 24.30568 | 36.88 | 34.69
13.31 | 0.957249279 | 0.889008 | 26.50633 | 27.14605 | 25.37317 | 24.13306 | 36.88 | 34.69
13.32 | 0.956858118 | 0.8835673 | 26.47953 | 27.11818 | 25.33716 | 23.96073 | 36.88 | 34.69
13.33 | 0.956844479 | 0.878846 | 26.45274 | 27.0903 | 25.31116 | 23.8082 | 36.88 | 34.75
13.34 | 0.959635964 | 0.87947 | 26.42594 | 27.06242 | 25.35928 | 23.80059 | 36.88 | 34.75
13.35 | 0.96242745 | 0.8800939 | 26.39914 | 27.03455 | 25.40726 | 23.79294 | 36.88 | 34.75
13.36 | 0.965218935 | 0.8807179 | 26.37234 | 27.00667 | 25.45508 | 23.78526 | 36.81 | 34.75
13.37 | 0.970932209 | 0.8825849 | 26.34554 | 26.9788 | 25.57973 | 23.81108 | 36.88 | 34.75
13.38 | 0.977999333 | 0.8850278 | 26.31874 | 26.95093 | 25.73971 | 23.85232 | 36.94 | 34.75
13.39 | 0.985066457 | 0.8874707 | 26.29193 | 26.92305 | 25.8993 | 23.89342 | 36.94 | 34.75
13.4 | 0.989612898 | 0.8889495 | 26.26513 | 26.89518 | 25.99231 | 23.90846 | 36.88 | 34.75
13.41 | 0.985736825 | 0.8872072 | 26.23833 | 26.86731 | 25.86409 | 23.83688 | 36.94 | 34.75
13.42 | 0.981860752 | 0.8854649 | 26.21153 | 26.83945 | 25.73607 | 23.76539 | 36.94 | 34.81
13.43 | 0.977984679 | 0.8837226 | 26.18472 | 26.81158 | 25.60826 | 23.694 | 36.94 | 34.81
13.44 | 0.969489369 | 0.8849375 | 26.15792 | 26.78372 | 25.35983 | 23.70191 | 36.94 | 34.81
13.45 | 0.959530844 | 0.887089 | 26.13112 | 26.75585 | 25.07362 | 23.73482 | 37 | 34.88
13.46 | 0.949572319 | 0.8892405 | 26.10432 | 26.728 | 24.78794 | 23.76762 | 37 | 34.88
13.47 | 0.942469947 | 0.8915339 | 26.07752 | 26.70014 | 24.57728 | 23.80408 | 37 | 34.88
13.48 | 0.943070207 | 0.8942098 | 26.05072 | 26.67228 | 24.56766 | 23.85062 | 37 | 34.81
13.49 | 0.943670466 | 0.8968857 | 26.02392 | 26.64443 | 24.55801 | 23.89701 | 37 | 34.88
13.5 | 0.944270725 | 0.8995616 | 25.99713 | 26.61658 | 24.54833 | 23.94326 | 36.94 | 34.88
13.51 | 0.946734714 | 0.8985117 | 25.97033 | 26.58874 | 24.58702 | 23.89029 | 37 | 34.88
13.52 | 0.949776351 | 0.8963069 | 25.94354 | 26.5609 | 24.64056 | 23.80671 | 37 | 34.88
13.53 | 0.952817989 | 0.894102 | 25.91675 | 26.53306 | 24.69395 | 23.72326 | 37 | 34.88
13.54 | 0.955699752 | 0.8916624 | 25.88996 | 26.50522 | 24.74303 | 23.63371 | 37 | 34.88
13.55 | 0.958069562 | 0.8884706 | 25.86318 | 26.47739 | 24.77872 | 23.52439 | 37 | 34.88
13.56 | 0.960439372 | 0.8852788 | 25.83639 | 26.44957 | 24.81429 | 23.41524 | 37 | 34.88
13.57 | 0.962809182 | 0.882087 | 25.80961 | 26.42174 | 24.84973 | 23.30628 | 37 | 34.81
13.58 | 0.964120428 | 0.8790825 | 25.78283 | 26.39393 | 24.85776 | 23.20244 | 37.06 | 34.88
13.59 | 0.964965129 | 0.8761605 | 25.75606 | 26.36611 | 24.8537 | 23.10095 | 37.06 | 34.88
13.6 | 0.96580983 | 0.8732386 | 25.72928 | 26.3383 | 24.8496 | 22.99962 | 37.06 | 34.88
13.61 | 0.966170056 | 0.8707818 | 25.70252 | 26.3105 | 24.833 | 22.9107 | 37.06 | 34.88
13.62 | 0.963333552 | 0.8713943 | 25.67575 | 26.2827 | 24.73431 | 22.90259 | 37.06 | 34.88
13.63 | 0.960497049 | 0.8720069 | 25.64899 | 26.2549 | 24.63578 | 22.89446 | 37.06 | 34.88
13.64 | 0.957660546 | 0.8726194 | 25.62223 | 26.22711 | 24.5374 | 22.88629 | 37.06 | 34.94
13.65 | 0.956726875 | 0.8755207 | 25.59547 | 26.19933 | 24.48788 | 22.93806 | 37 | 34.94
13.66 | 0.957347709 | 0.8802919 | 25.56872 | 26.17155 | 24.47816 | 23.03861 | 37 | 34.88
13.67 | 0.957968543 | 0.8850631 | 25.54198 | 26.14378 | 24.46841 | 23.1389 | 37.06 | 34.94
13.68 | 0.958589377 | 0.8898343 | 25.51523 | 26.11601 | 24.45863 | 23.23893 | 37.06 | 34.94
13.69 | 0.960563987 | 0.8928998 | 25.48849 | 26.08825 | 24.48333 | 23.2942 | 37.06 | 34.88
13.7 | 0.962609482 | 0.895876 | 25.46176 | 26.0605 | 24.50973 | 23.34698 | 37.06 | 34.94
13.71 | 0.964654977 | 0.8988522 | 25.43503 | 26.03275 | 24.53603 | 23.3996 | 37.06 | 34.94
13.72 | 0.965293816 | 0.900891 | 25.40831 | 26.00501 | 24.52648 | 23.42768 | 37.06 | 34.94
13.73 | 0.96309043 | 0.9010357 | 25.38159 | 25.97727 | 24.44477 | 23.40645 | 37.13 | 34.94
13.74 | 0.960887043 | 0.9011803 | 25.35488 | 25.94954 | 24.36317 | 23.38522 | 37.13 | 34.88
13.75 | 0.958683657 | 0.901325 | 25.32817 | 25.92182 | 24.2817 | 23.36399 | 37.13 | 34.94
13.76 | 0.954786225 | 0.9013324 | 25.30146 | 25.89411 | 24.15749 | 23.3392 | 37.13 | 34.94
13.77 | 0.95013722 | 0.901279 | 25.27477 | 25.8664 | 24.0145 | 23.31284 | 37.13 | 34.94
13.78 | 0.945488216 | 0.9012255 | 25.24808 | 25.8387 | 23.87176 | 23.2865 | 37.19 | 35
13.79 | 0.940926315 | 0.9012282 | 25.22139 | 25.81101 | 23.73147 | 23.26161 | 37.19 | 34.94
13.8 | 0.938769306 | 0.9027835 | 25.19471 | 25.78332 | 23.65202 | 23.27676 | 37.13 | 35
13.81 | 0.936612296 | 0.9043387 | 25.16804 | 25.75565 | 23.57269 | 23.29183 | 37.13 | 34.94
13.82 | 0.934455286 | 0.905894 | 25.14137 | 25.72798 | 23.49349 | 23.30682 | 37.13 | 34.94
13.83 | 0.934308475 | 0.9074256 | 25.11471 | 25.70032 | 23.46489 | 23.32112 | 37.13 | 35
13.84 | 0.937771042 | 0.9089147 | 25.08805 | 25.67266 | 23.52685 | 23.33426 | 37.13 | 35
13.85 | 0.941233609 | 0.9104038 | 25.06141 | 25.64502 | 23.58864 | 23.34732 | 37.13 | 35
13.86 | 0.944696176 | 0.911893 | 25.03477 | 25.61738 | 23.65025 | 23.36031 | 37.13 | 34.94
13.87 | 0.946418858 | 0.9109709 | 25.00813 | 25.58975 | 23.66817 | 23.31152 | 37.13 | 35
13.88 | 0.947248463 | 0.9088111 | 24.98151 | 25.56213 | 23.66369 | 23.23115 | 37.13 | 34.94
13.89 | 0.948078068 | 0.9066514 | 24.95489 | 25.53452 | 23.65918 | 23.15091 | 37.19 | 35
13.9 | 0.948907673 | 0.9044916 | 24.92827 | 25.50692 | 23.65463 | 23.0708 | 37.19 | 34.94
13.91 | 0.947406494 | 0.900923 | 24.90167 | 25.47933 | 23.592 | 22.95491 | 37.19 | 35
13.92 | 0.945767263 | 0.897271 | 24.87507 | 25.45175 | 23.52603 | 22.83711 | 37.19 | 34.94
13.93 | 0.944128031 | 0.893619 | 24.84848 | 25.42417 | 23.46015 | 22.71952 | 37.25 | 34.94
13.94 | 0.94419113 | 0.8904594 | 24.8219 | 25.39661 | 23.43662 | 22.61465 | 37.25 | 35
13.95 | 0.950760941 | 0.8891821 | 24.79533 | 25.36905 | 23.57443 | 22.55771 | 37.25 | 35
13.96 | 0.957330751 | 0.8879048 | 24.76877 | 25.34151 | 23.7119 | 22.50085 | 37.25 | 34.94
13.97 | 0.963900562 | 0.8866275 | 24.74221 | 25.31397 | 23.84903 | 22.44406 | 37.31 | 34.94
13.98 | 0.970098512 | 0.8870912 | 24.71566 | 25.28645 | 23.97662 | 22.43138 | 37.25 | 34.94
13.99 | 0.975842917 | 0.8896783 | 24.68912 | 25.25893 | 24.0927 | 22.47232 | 37.25 | 34.94
14 | 0.981587323 | 0.8922654 | 24.66259 | 25.23143 | 24.20848 | 22.51313 | 37.25 | 35
[7 empty] | 37.75 | 35.38
[7 empty] | 37.75 | 35.38
[7 empty] | 37.81 | 35.44
[7 empty] | 37.81 | 35.44
[7 empty] | 37.81 | 35.44
[7 empty] | 37.81 | 35.44
[7 empty] | 37.81 | 35.44
[7 empty] | 37.81 | 35.44
[7 empty] | 37.81 | 35.44
[7 empty] | 37.81 | 35.44
[7 empty] | 37.88 | 35.44
[7 empty] | 37.88 | 35.5
[7 empty] | 37.88 | 35.44
[7 empty] | 37.88 | 35.5
[7 empty] | 37.88 | 35.5
[7 empty] | 37.88 | 35.5
[7 empty] | 37.81 | 35.44
[7 empty] | 37.88 | 35.5
[7 empty] | 37.88 | 35.5
[7 empty] | 37.88 | 35.44
[7 empty] | 37.88 | 35.5
[7 empty] | 37.88 | 35.5
[7 empty] | 37.88 | 35.5
[7 empty] | 37.94 | 35.5
[7 empty] | 37.88 | 35.5
[7 empty] | 37.94 | 35.5
[7 empty] | 37.88 | 35.5
[7 empty] | 37.94 | 35.56
[7 empty] | 37.94 | 35.5
[7 empty] | 37.94 | 35.56
[7 empty] | 37.94 | 35.5
[7 empty] | 37.94 | 35.5
[7 empty] | 37.94 | 35.56
[7 empty] | 37.94 | 35.5
[7 empty] | 38 | 35.56
[7 empty] | 38 | 35.5
[7 empty] | 38 | 35.56
[7 empty] | 38 | 35.56
[7 empty] | 38 | 35.56
[7 empty] | 38 | 35.56
[7 empty] | 38 | 35.56
[7 empty] | 38 | 35.56
[7 empty] | 38.06 | 35.56
[7 empty] | 38 | 35.63
[7 empty] | 38 | 35.63
[7 empty] | 38.06 | 35.63
[7 empty] | 38.06 | 35.56
[7 empty] | 38.06 | 35.63
[7 empty] | 38.06 | 35.63
[7 empty] | 38.06 | 35.63
[7 empty] | 38.13 | 35.63
[7 empty] | 38.13 | 35.63
[7 empty] | 38.06 | 35.63
[7 empty] | 38.13 | 35.63
[7 empty] | 38.13 | 35.69
[7 empty] | 38.13 | 35.69
[7 empty] | 38.13 | 35.63
[7 empty] | 38.13 | 35.69
[7 empty] | 38.13 | 35.69
[7 empty] | 38.19 | 35.69
[7 empty] | 38.19 | 35.69
[7 empty] | 38.13 | 35.75
[7 empty] | 38.19 | 35.69
[7 empty] | 38.19 | 35.75
[7 empty] | 38.19 | 35.75
[7 empty] | 38.19 | 35.69
[7 empty] | 38.19 | 35.69
[7 empty] | 38.25 | 35.69
[7 empty] | 38.25 | 35.75
[7 empty] | 38.25 | 35.69
[7 empty] | 38.25 | 35.75
[7 empty] | 38.25 | 35.75
[7 empty] | 38.25 | 35.81
[7 empty] | 38.25 | 35.81
[7 empty] | 38.25 | 35.81
[7 empty] | 38.31 | 35.81
[7 empty] | 38.25 | 35.81
[7 empty] | 38.25 | 35.81
[7 empty] | 38.31 | 35.81
[7 empty] | 38.31 | 35.81
[7 empty] | 38.31 | 35.81
[7 empty] | 38.31 | 35.81
[7 empty] | 38.31 | 35.81
[7 empty] | 38.31 | 35.81
[7 empty] | 38.31 | 35.81
[7 empty] | 38.31 | 35.81
[7 empty] | 38.31 | 35.81
[7 empty] | 38.38 | 35.81
[7 empty] | 38.38 | 35.81
[7 empty] | 38.38 | 35.81
[7 empty] | 38.38 | 35.81
[7 empty] | 38.38 | 35.88
[7 empty] | 38.38 | 35.81
[7 empty] | 38.38 | 35.81
[7 empty] | 38.38 | 35.81
[7 empty] | 38.44 | 35.81
[7 empty] | 38.38 | 35.81
[7 empty] | 38.44 | 35.88
[7 empty] | 38.44 | 35.88
[7 empty] | 38.44 | 35.88
[7 empty] | 38.44 | 35.88
[7 empty] | 38.5 | 35.88
[7 empty] | 38.44 | 35.88
[7 empty] | 38.5 | 35.88
[7 empty] | 38.44 | 35.81
[7 empty] | 38.5 | 35.88
[7 empty] | 38.56 | 35.88
[7 empty] | 38.5 | 35.88
[7 empty] | 38.5 | 35.88
[7 empty] | 38.5 | 35.81
[7 empty] | 38.5 | 35.88
[7 empty] | 38.56 | 35.88
[7 empty] | 38.56 | 35.88
[7 empty] | 38.5 | 35.88
[7 empty] | 38.56 | 35.88
[7 empty] | 38.56 | 35.88
[7 empty] | 38.56 | 35.88
[7 empty] | 38.56 | 35.88
[7 empty] | 38.63 | 35.81
[7 empty] | 38.56 | 35.81
[7 empty] | 38.63 | 35.88
[7 empty] | 38.69 | 35.88
[7 empty] | 38.63 | 35.88
[7 empty] | 38.63 | 35.88
[7 empty] | 38.63 | 35.88
[7 empty] | 38.63 | 35.88
[7 empty] | 38.63 | 35.88
[7 empty] | 38.69 | 35.88
[7 empty] | 38.63 | 35.94
[7 empty] | 38.69 | 35.94
[7 empty] | 38.69 | 35.94
[7 empty] | 38.69 | 35.94
[7 empty] | 38.69 | 35.94
[7 empty] | 38.69 | 35.94
[7 empty] | 38.75 | 36
[7 empty] | 38.69 | 36
[7 empty] | 38.75 | 35.94
[7 empty] | 38.81 | 36
[7 empty] | 38.75 | 36
[7 empty] | 38.81 | 36
[7 empty] | 38.75 | 36
[7 empty] | 38.75 | 36
[7 empty] | 38.81 | 36
[7 empty] | 38.81 | 36.06
[7 empty] | 38.81 | 36.06
[7 empty] | 38.88 | 36.06
[7 empty] | 38.88 | 36
[7 empty] | 38.88 | 36.06
[7 empty] | 38.94 | 36
[7 empty] | 38.88 | 36
[7 empty] | 38.88 | 36.06
[7 empty] | 38.88 | 36.06
[7 empty] | 38.94 | 36.06
[7 empty] | 38.94 | 36.06
[7 empty] | 38.94 | 36.13
[7 empty] | 38.94 | 36.06
[7 empty] | 38.94 | 36.06
[7 empty] | 39 | 36.06
[7 empty] | 38.94 | 36.13
[7 empty] | 39 | 36.13
[7 empty] | 39 | 36.06
[7 empty] | 39 | 36.13
[7 empty] | 39 | 36.13
[7 empty] | 39.06 | 36.13
[7 empty] | 39 | 36.13
[7 empty] | 39.06 | 36.13
[7 empty] | 39.13 | 36.19
[7 empty] | 39.06 | 36.19
[7 empty] | 39.06 | 36.19
[7 empty] | 39.06 | 36.19
[7 empty] | 39.06 | 36.19
[7 empty] | 39.06 | 36.19
[7 empty] | 39.06 | 36.19
[7 empty] | 39.06 | 36.19
[7 empty] | 39.06 | 36.19
[7 empty] | 39.13 | 36.19
[7 empty] | 39.13 | 36.19
[7 empty] | 39.13 | 36.25
[7 empty] | 39.13 | 36.19
[7 empty] | 39.13 | 36.19
[7 empty] | 39.13 | 36.25
[7 empty] | 39.13 | 36.25
[7 empty] | 39.13 | 36.25
[7 empty] | 39.13 | 36.25
[7 empty] | 39.19 | 36.25
[7 empty] | 39.19 | 36.25
[7 empty] | 39.19 | 36.25
[7 empty] | 39.19 | 36.25
[7 empty] | 39.19 | 36.25
[7 empty] | 39.19 | 36.25
[7 empty] | 39.25 | 36.31
[7 empty] | 39.19 | 36.25
[7 empty] | 39.19 | 36.25
[7 empty] | 39.25 | 36.31
[7 empty] | 39.25 | 36.31
[7 empty] | 39.25 | 36.31
[7 empty] | 39.25 | 36.31
[7 empty] | 39.25 | 36.31
[7 empty] | 39.25 | 36.31
[7 empty] | 39.31 | 36.38
[7 empty] | 39.31 | 36.31
[7 empty] | 39.31 | 36.31
[7 empty] | 39.38 | 36.31
[7 empty] | 39.38 | 36.38
[7 empty] | 39.38 | 36.38
[7 empty] | 39.38 | 36.31
[7 empty] | 39.38 | 36.38
[7 empty] | 39.38 | 36.38
[7 empty] | 39.44 | 36.38
[7 empty] | 39.44 | 36.38
[7 empty] | 39.44 | 36.31
[7 empty] | 39.44 | 36.31
[7 empty] | 39.44 | 36.38
[7 empty] | 39.5 | 36.38
[7 empty] | 39.44 | 36.38
[7 empty] | 39.44 | 36.38
[7 empty] | 39.5 | 36.38
[7 empty] | 39.5 | 36.38
[7 empty] | 39.5 | 36.38
[7 empty] | 39.5 | 36.38
[7 empty] | 39.5 | 36.38
[7 empty] | 39.5 | 36.38
[7 empty] | 39.56 | 36.38
[7 empty] | 39.56 | 36.38
[7 empty] | 39.5 | 36.44
[7 empty] | 39.56 | 36.38
[7 empty] | 39.56 | 36.44
[7 empty] | 39.56 | 36.38
[7 empty] | 39.56 | 36.38
[7 empty] | 39.56 | 36.38
[7 empty] | 39.56 | 36.38
[7 empty] | 39.56 | 36.44
[7 empty] | 39.63 | 36.38
[7 empty] | 39.63 | 36.44
[7 empty] | 39.63 | 36.38
[7 empty] | 39.63 | 36.44
[7 empty] | 39.69 | 36.44
[7 empty] | 39.69 | 36.44
[7 empty] | 39.69 | 36.44
[7 empty] | 39.69 | 36.44
[7 empty] | 39.69 | 36.44
[7 empty] | 39.69 | 36.5
[7 empty] | 39.75 | 36.44
[7 empty] | 39.75 | 36.5
[7 empty] | 39.75 | 36.44
[7 empty] | 39.75 | 36.44
[7 empty] | 39.75 | 36.5
[7 empty] | 39.75 | 36.44
[7 empty] | 39.81 | 36.5
[7 empty] | 39.81 | 36.5
[7 empty] | 39.75 | 36.5
[7 empty] | 39.81 | 36.5
[7 empty] | 39.88 | 36.5
[7 empty] | 39.88 | 36.5
[7 empty] | 39.88 | 36.5
[7 empty] | 39.88 | 36.56
[7 empty] | 39.88 | 36.56
[7 empty] | 39.94 | 36.56
[7 empty] | 39.88 | 36.56
[7 empty] | 39.88 | 36.56
[7 empty] | 39.88 | 36.56
[7 empty] | 39.94 | 36.56
[7 empty] | 40 | 36.63
[7 empty] | 39.94 | 36.56
[7 empty] | 39.94 | 36.63
[7 empty] | 40 | 36.69
[7 empty] | 40 | 36.69
[7 empty] | 39.94 | 36.63
[7 empty] | 40 | 36.63
[7 empty] | 40 | 36.69
[7 empty] | 40 | 36.69
[7 empty] | 40.06 | 36.69
[7 empty] | 40.13 | 36.69
[7 empty] | 40.06 | 36.69
[7 empty] | 40.13 | 36.69
[7 empty] | 40.13 | 36.69
[7 empty] | 40.06 | 36.69
[7 empty] | 40.13 | 36.75
[7 empty] | 40.06 | 36.69
[7 empty] | 40.19 | 36.69
[7 empty] | 40.19 | 36.75
[7 empty] | 40.13 | 36.75
[7 empty] | 40.19 | 36.75
[7 empty] | 40.19 | 36.75
[7 empty] | 40.19 | 36.75
[7 empty] | 40.19 | 36.75
[7 empty] | 40.19 | 36.75
[7 empty] | 40.19 | 36.75
[7 empty] | 40.19 | 36.75
[7 empty] | 40.25 | 36.75
[7 empty] | 40.19 | 36.81
[7 empty] | 40.19 | 36.81
[7 empty] | 40.25 | 36.81
[7 empty] | 40.25 | 36.81
[7 empty] | 40.31 | 36.81
[7 empty] | 40.25 | 36.81
[7 empty] | 40.25 | 36.81
[7 empty] | 40.31 | 36.81
[7 empty] | 40.31 | 36.81
[7 empty] | 40.31 | 36.81
[7 empty] | 40.31 | 36.81
[7 empty] | 40.38 | 36.81
[7 empty] | 40.38 | 36.88
[7 empty] | 40.38 | 36.88
[7 empty] | 40.38 | 36.81
[7 empty] | 40.44 | 36.88
[7 empty] | 40.44 | 36.88
[7 empty] | 40.44 | 36.88
[7 empty] | 40.44 | 36.81
[7 empty] | 40.44 | 36.88
[7 empty] | 40.44 | 36.88
[7 empty] | 40.44 | 36.88
[7 empty] | 40.44 | 36.88
[7 empty] | 40.44 | 36.94
[7 empty] | 40.5 | 36.88
[7 empty] | 40.5 | 36.94
[7 empty] | 40.5 | 36.94
[7 empty] | 40.5 | 36.94
[7 empty] | 40.5 | 36.88
[7 empty] | 40.56 | 36.94
[7 empty] | 40.5 | 36.94
[7 empty] | 40.56 | 36.94
[7 empty] | 40.56 | 36.94
[7 empty] | 40.56 | 37
[7 empty] | 40.56 | 36.94
[7 empty] | 40.56 | 36.94
[7 empty] | 40.56 | 36.94
[7 empty] | 40.63 | 36.94
[7 empty] | 40.63 | 36.94
[7 empty] | 40.63 | 36.94
[7 empty] | 40.63 | 37
[7 empty] | 40.63 | 37
[7 empty] | 40.63 | 37
[7 empty] | 40.63 | 37
[7 empty] | 40.69 | 37
[7 empty] | 40.69 | 37.06
[7 empty] | 40.75 | 37
[7 empty] | 40.69 | 37
[7 empty] | 40.75 | 37
[7 empty] | 40.75 | 37.06
[7 empty] | 40.75 | 37.06
[7 empty] | 40.81 | 37
[7 empty] | 40.75 | 37.06
[7 empty] | 40.75 | 37.06
[7 empty] | 40.81 | 37.06
[7 empty] | 40.81 | 37.06
[7 empty] | 40.81 | 37.06
[7 empty] | 40.81 | 37.13
[7 empty] | 40.81 | 37.13
[7 empty] | 40.81 | 37.13
[7 empty] | 40.88 | 37.13
[7 empty] | 40.88 | 37.13
[7 empty] | 40.88 | 37.19
[7 empty] | 40.88 | 37.19
[7 empty] | 40.88 | 37.13
[7 empty] | 40.88 | 37.13
[7 empty] | 40.94 | 37.19
[7 empty] | 40.94 | 37.19
[7 empty] | 40.94 | 37.19
[7 empty] | 40.94 | 37.19
[7 empty] | 40.94 | 37.19
[7 empty] | 40.94 | 37.19
[7 empty] | 40.94 | 37.19
[7 empty] | 41 | 37.19
[7 empty] | 41 | 37.25
[7 empty] | 41 | 37.25
[7 empty] | 41 | 37.31
[7 empty] | 41.06 | 37.31
[7 empty] | 41.06 | 37.31
[7 empty] | 41.06 | 37.31
[7 empty] | 41.06 | 37.31
[7 empty] | 41.06 | 37.31
[7 empty] | 41.13 | 37.31
[7 empty] | 41.13 | 37.31
[7 empty] | 41.13 | 37.31
[7 empty] | 41.13 | 37.31
[7 empty] | 41.19 | 37.38
[7 empty] | 41.19 | 37.38
[7 empty] | 41.19 | 37.38
[7 empty] | 41.19 | 37.31
[7 empty] | 41.19 | 37.38
[7 empty] | 41.19 | 37.38
[7 empty] | 41.19 | 37.44
[7 empty] | 41.19 | 37.44
[7 empty] | 41.25 | 37.44
[7 empty] | 41.25 | 37.44
[7 empty] | 41.25 | 37.44
[7 empty] | 41.25 | 37.44
[7 empty] | 41.31 | 37.44
[7 empty] | 41.31 | 37.5
[7 empty] | 41.31 | 37.5
[7 empty] | 41.31 | 37.5
[7 empty] | 41.31 | 37.44
[7 empty] | 41.31 | 37.56
[7 empty] | 41.38 | 37.5
[7 empty] | 41.38 | 37.5
[7 empty] | 41.38 | 37.5
[7 empty] | 41.38 | 37.56
[7 empty] | 41.38 | 37.56
[7 empty] | 41.38 | 37.56
[7 empty] | 41.44 | 37.56
[7 empty] | 41.44 | 37.56
[7 empty] | 41.44 | 37.56
[7 empty] | 41.44 | 37.63
[7 empty] | 41.5 | 37.63
[7 empty] | 41.5 | 37.63
[7 empty] | 41.44 | 37.63
[7 empty] | 41.44 | 37.63
[7 empty] | 41.5 | 37.63
[7 empty] | 41.5 | 37.69
[7 empty] | 41.5 | 37.69
[7 empty] | 41.5 | 37.69
[7 empty] | 41.56 | 37.69
[7 empty] | 41.56 | 37.69
[7 empty] | 41.5 | 37.69
[7 empty] | 41.56 | 37.69
[7 empty] | 41.63 | 37.75
[7 empty] | 41.63 | 37.75
[7 empty] | 41.63 | 37.75
[7 empty] | 41.63 | 37.75
[7 empty] | 41.63 | 37.75
[7 empty] | 41.63 | 37.75
[7 empty] | 41.63 | 37.75
[7 empty] | 41.69 | 37.75
[7 empty] | 41.69 | 37.75
[7 empty] | 41.69 | 37.75
[7 empty] | 41.69 | 37.81
[7 empty] | 41.69 | 37.81
[7 empty] | 41.69 | 37.81
[7 empty] | 41.75 | 37.81
[7 empty] | 41.75 | 37.81
[7 empty] | 41.75 | 37.81
[7 empty] | 41.75 | 37.81
[7 empty] | 41.81 | 37.81
[7 empty] | 41.81 | 37.81
[7 empty] | 41.81 | 37.81
[7 empty] | 41.81 | 37.81
[7 empty] | 41.81 | 37.88
[7 empty] | 41.88 | 37.88
[7 empty] | 41.88 | 37.88
[7 empty] | 41.88 | 37.81
[7 empty] | 41.88 | 37.88
[7 empty] | 41.88 | 37.88
[7 empty] | 41.88 | 37.88
[7 empty] | 41.88 | 37.94
[7 empty] | 41.94 | 37.94
[7 empty] | 41.94 | 37.94
[7 empty] | 41.94 | 37.88
[7 empty] | 41.94 | 37.94
[7 empty] | 42 | 37.94
[7 empty] | 42 | 38
[7 empty] | 42 | 38
[7 empty] | 42 | 38
[7 empty] | 42 | 38.06
[7 empty] | 42 | 38.06
[7 empty] | 42.06 | 38.06
[7 empty] | 42.06 | 38.06
[7 empty] | 42.06 | 38.06
[7 empty] | 42.06 | 38.06
[7 empty] | 42.06 | 38.06
[7 empty] | 42.13 | 38.13
[7 empty] | 42.06 | 38.13
[7 empty] | 42.13 | 38.13
[7 empty] | 42.19 | 38.13
[7 empty] | 42.13 | 38.19
[7 empty] | 42.13 | 38.19
[7 empty] | 42.13 | 38.19
[7 empty] | 42.19 | 38.25
[7 empty] | 42.19 | 38.25
[7 empty] | 42.25 | 38.25
[7 empty] | 42.25 | 38.25
[7 empty] | 42.25 | 38.31
[7 empty] | 42.25 | 38.38
[7 empty] | 42.25 | 38.31
[7 empty] | 42.25 | 38.31
[7 empty] | 42.31 | 38.31
[7 empty] | 42.31 | 38.31
[7 empty] | 42.31 | 38.38
[7 empty] | 42.31 | 38.38
[7 empty] | 42.31 | 38.44
[7 empty] | 42.31 | 38.44
[7 empty] | 42.31 | 38.44
[7 empty] | 42.38 | 38.5
[7 empty] | 42.44 | 38.5
[7 empty] | 42.44 | 38.5
[7 empty] | 42.44 | 38.56
[7 empty] | 42.5 | 38.56
[7 empty] | 42.44 | 38.56
[7 empty] | 42.44 | 38.56
[7 empty] | 42.44 | 38.63
[7 empty] | 42.44 | 38.63
[7 empty] | 42.5 | 38.69
[7 empty] | 42.5 | 38.69
[7 empty] | 42.5 | 38.69
[7 empty] | 42.44 | 38.69
[7 empty] | 42.5 | 38.75
[7 empty] | 42.5 | 38.75
[7 empty] | 42.5 | 38.75
[7 empty] | 42.56 | 38.75
[7 empty] | 42.56 | 38.75
[7 empty] | 42.56 | 38.81
[7 empty] | 42.56 | 38.81
[7 empty] | 42.56 | 38.81
[7 empty] | 42.56 | 38.88
[7 empty] | 42.56 | 38.88
[7 empty] | 42.56 | 38.88
[7 empty] | 42.63 | 38.94
[7 empty] | 42.63 | 38.94
[7 empty] | 42.69 | 38.94
[7 empty] | 42.69 | 38.94
[7 empty] | 42.69 | 38.94
[7 empty] | 42.69 | 39
[7 empty] | 42.69 | 39
[7 empty] | 42.75 | 39
[7 empty] | 42.75 | 39.06
[7 empty] | 42.75 | 39.06
[7 empty] | 42.75 | 39.06
[7 empty] | 42.75 | 39.06
[7 empty] | 42.75 | 39.13
[7 empty] | 42.81 | 39.13
[7 empty] | 42.81 | 39.13
[7 empty] | 42.81 | 39.13
[7 empty] | 42.81 | 39.19
[7 empty] | 42.81 | 39.19
[7 empty] | 42.81 | 39.25
[7 empty] | 42.81 | 39.25
[7 empty] | 42.88 | 39.25
[7 empty] | 42.88 | 39.25
[7 empty] | 42.88 | 39.31
[7 empty] | 42.94 | 39.31
[7 empty] | 42.88 | 39.31
[7 empty] | 42.88 | 39.38
[7 empty] | 42.94 | 39.38
[7 empty] | 42.94 | 39.38
[7 empty] | 42.94 | 39.38
[7 empty] | 43 | 39.44
[7 empty] | 43 | 39.44
[7 empty] | 42.94 | 39.44
[7 empty] | 43.06 | 39.5
[7 empty] | 43 | 39.5
[7 empty] | 43.06 | 39.5
[7 empty] | 43.06 | 39.5
[7 empty] | 43.06 | 39.56
[7 empty] | 43.06 | 39.56
[7 empty] | 43.06 | 39.56
[7 empty] | 43.06 | 39.56
[7 empty] | 43.13 | 39.63
[7 empty] | 43.06 | 39.63
[7 empty] | 43.13 | 39.63
[7 empty] | 43.13 | 39.63
[7 empty] | 43.19 | 39.69
[7 empty] | 43.13 | 39.69
[7 empty] | 43.13 | 39.69
[7 empty] | 43.19 | 39.69
[7 empty] | 43.13 | 39.75
[7 empty] | 43.19 | 39.75
[7 empty] | 43.19 | 39.75
[7 empty] | 43.25 | 39.81
[7 empty] | 43.25 | 39.88
[7 empty] | 43.19 | 39.88
[7 empty] | 43.25 | 39.88
[7 empty] | 43.25 | 39.88
[7 empty] | 43.25 | 39.88
[7 empty] | 43.31 | 39.94
[7 empty] | 43.31 | 39.94
[7 empty] | 43.31 | 39.94
[7 empty] | 43.31 | 39.94
[7 empty] | 43.38 | 39.94
[7 empty] | 43.38 | 40
[7 empty] | 43.38 | 40
[7 empty] | 43.38 | 40
[7 empty] | 43.38 | 40.06
[7 empty] | 43.44 | 40.06
[7 empty] | 43.44 | 40.06
[7 empty] | 43.44 | 40.06
[7 empty] | 43.44 | 40.06
[7 empty] | 43.44 | 40.06
[7 empty] | 43.44 | 40.13
[7 empty] | 43.44 | 40.13
[7 empty] | 43.5 | 40.13
[7 empty] | 43.5 | 40.19
[7 empty] | 43.5 | 40.19
[7 empty] | 43.56 | 40.19
[7 empty] | 43.5 | 40.19
[7 empty] | 43.56 | 40.25
[7 empty] | 43.56 | 40.25
[7 empty] | 43.56 | 40.31
[7 empty] | 43.56 | 40.31
[7 empty] | 43.63 | 40.31
[7 empty] | 43.63 | 40.31
[7 empty] | 43.63 | 40.31
[7 empty] | 43.69 | 40.38
[7 empty] | 43.63 | 40.38
[7 empty] | 43.69 | 40.38
[7 empty] | 43.69 | 40.38
[7 empty] | 43.69 | 40.44
[7 empty] | 43.69 | 40.44
[7 empty] | 43.75 | 40.5
[7 empty] | 43.75 | 40.44
[7 empty] | 43.75 | 40.5
[7 empty] | 43.75 | 40.5
[7 empty] | 43.75 | 40.56
[7 empty] | 43.81 | 40.56
[7 empty] | 43.75 | 40.56
[7 empty] | 43.81 | 40.56
[7 empty] | 43.81 | 40.56
[7 empty] | 43.81 | 40.63
[7 empty] | 43.88 | 40.56
[7 empty] | 43.81 | 40.63
[7 empty] | 43.81 | 40.63
[7 empty] | 43.88 | 40.63
[7 empty] | 43.88 | 40.63
[7 empty] | 43.88 | 40.63
[7 empty] | 43.88 | 40.69
[7 empty] | 43.94 | 40.69
[7 empty] | 43.94 | 40.75
[7 empty] | 43.94 | 40.69
[7 empty] | 43.94 | 40.75
[7 empty] | 43.94 | 40.75
[7 empty] | 44 | 40.75
[7 empty] | 44 | 40.81
[7 empty] | 44 | 40.81
[7 empty] | 44 | 40.81
[7 empty] | 44 | 40.88
[7 empty] | 44 | 40.81
[7 empty] | 44 | 40.81
[7 empty] | 44 | 40.88
[7 empty] | 44 | 40.88
[7 empty] | 44.06 | 40.88
[7 empty] | 44.06 | 40.94
[7 empty] | 44.06 | 40.94
[7 empty] | 44.06 | 40.94
[7 empty] | 44.13 | 41
[7 empty] | 44.06 | 41
[7 empty] | 44.13 | 41
[7 empty] | 44.13 | 41.06
[7 empty] | 44.19 | 41.06
[7 empty] | 44.13 | 41.06
[7 empty] | 44.19 | 41.06
[7 empty] | 44.19 | 41.06
[7 empty] | 44.13 | 41.06
[7 empty] | 44.25 | 41.13
[7 empty] | 44.19 | 41.13
[7 empty] | 44.19 | 41.13
[7 empty] | 44.25 | 41.19
[7 empty] | 44.25 | 41.19
[7 empty] | 44.31 | 41.19
[7 empty] | 44.31 | 41.19
[7 empty] | 44.31 | 41.25
[7 empty] | 44.31 | 41.25
[7 empty] | 44.38 | 41.25
[7 empty] | 44.31 | 41.25
[7 empty] | 44.31 | 41.25
[7 empty] | 44.38 | 41.31
[7 empty] | 44.38 | 41.31
[7 empty] | 44.38 | 41.31
[7 empty] | 44.38 | 41.31
[7 empty] | 44.38 | 41.38
[7 empty] | 44.44 | 41.38
[7 empty] | 44.44 | 41.38
[7 empty] | 44.5 | 41.38
[7 empty] | 44.5 | 41.38
[7 empty] | 44.5 | 41.44
[7 empty] | 44.5 | 41.44
[7 empty] | 44.44 | 41.44
[7 empty] | 44.5 | 41.44
[7 empty] | 44.5 | 41.5
[7 empty] | 44.5 | 41.5
[7 empty] | 44.56 | 41.5
[7 empty] | 44.5 | 41.5
[7 empty] | 44.56 | 41.5
[7 empty] | 44.56 | 41.56
[7 empty] | 44.56 | 41.56
[7 empty] | 44.56 | 41.56
[7 empty] | 44.56 | 41.56
[7 empty] | 44.63 | 41.63
[7 empty] | 44.63 | 41.63
[7 empty] | 44.63 | 41.63
[7 empty] | 44.63 | 41.63
[7 empty] | 44.63 | 41.63
[7 empty] | 44.63 | 41.63
[7 empty] | 44.69 | 41.63
[7 empty] | 44.63 | 41.69
[7 empty] | 44.63 | 41.69
[7 empty] | 44.69 | 41.69
[7 empty] | 44.69 | 41.69
[7 empty] | 44.69 | 41.69
[7 empty] | 44.75 | 41.75
[7 empty] | 44.75 | 41.75
[7 empty] | 44.75 | 41.75
[7 empty] | 44.81 | 41.75
[7 empty] | 44.75 | 41.75
[7 empty] | 44.81 | 41.75
[7 empty] | 44.81 | 41.81
[7 empty] | 44.81 | 41.81
[7 empty] | 44.81 | 41.81
[7 empty] | 44.81 | 41.81
[7 empty] | 44.81 | 41.88
[7 empty] | 44.81 | 41.88
[7 empty] | 44.88 | 41.88
[7 empty] | 44.88 | 41.88
[7 empty] | 44.88 | 41.88
[7 empty] | 44.88 | 41.94
[7 empty] | 44.94 | 41.94
[7 empty] | 44.94 | 41.94
[7 empty] | 44.94 | 41.94
[7 empty] | 45 | 41.94
[7 empty] | 45 | 41.94
[7 empty] | 45 | 41.94
[7 empty] | 45 | 41.94
[7 empty] | 45 | 41.94
[7 empty] | 45 | 41.94
[7 empty] | 45 | 42
[7 empty] | 45 | 42
[7 empty] | 45.06 | 42
[7 empty] | 45.06 | 42
[7 empty] | 45.06 | 42
[7 empty] | 45.13 | 42
[7 empty] | 45.13 | 42
[7 empty] | 45.13 | 42
[7 empty] | 45.19 | 42.06
[7 empty] | 45.25 | 42.06
[7 empty] | 45.25 | 42.06
[7 empty] | 45.25 | 42.06
[7 empty] | 45.25 | 42.06
[7 empty] | 45.31 | 42.06
[7 empty] | 45.31 | 42.06
[7 empty] | 45.25 | 42.06
[7 empty] | 45.25 | 42.06
[7 empty] | 45.31 | 42.13
[7 empty] | 45.31 | 42.06
[7 empty] | 45.38 | 42.06
[7 empty] | 45.31 | 42.06
[7 empty] | 45.38 | 42.13
[7 empty] | 45.38 | 42.13
[7 empty] | 45.38 | 42.13
[7 empty] | 45.44 | 42.06
[7 empty] | 45.44 | 42.06
[7 empty] | 45.44 | 42.13
[7 empty] | 45.44 | 42.13
[7 empty] | 45.5 | 42.13
[7 empty] | 45.5 | 42.13
[7 empty] | 45.56 | 42.13
[7 empty] | 45.44 | 42.19
[7 empty] | 45.44 | 42.19
[7 empty] | 45.44 | 42.19
[7 empty] | 45.44 | 42.19
[7 empty] | 45.44 | 42.13
[7 empty] | 45.44 | 42.13
[7 empty] | 45.44 | 42.13
[7 empty] | 45.5 | 42.13
[7 empty] | 45.5 | 42.19
[7 empty] | 45.5 | 42.13
[7 empty] | 45.56 | 42.13
[7 empty] | 45.56 | 42.13
[7 empty] | 45.5 | 42.13
[7 empty] | 45.5 | 42.13
[7 empty] | 45.56 | 42.13
[7 empty] | 45.66 | 42.13
[7 empty] | 45.56 | 42.13
[7 empty] | 45.5 | 42.13
[7 empty] | 45.5 | 42.13
[7 empty] | 45.5 | 42.13
[7 empty] | 45.5 | 42.13
[7 empty] | 45.56 | 42.06
[7 empty] | 45.66 | 42.06
[7 empty] | 45.56 | 42.06
[7 empty] | 45.56 | 42.06
[7 empty] | 45.56 | 42.06
[7 empty] | 45.56 | 42.06
[7 empty] | 45.56 | 42.19
[7 empty] | 45.56 | 42.06
[7 empty] | 45.5 | 42.13
[7 empty] | 45.56 | 42.13
[7 empty] | 45.66 | 42.06
[7 empty] | 45.66 | 42.19
[7 empty] | 45.66 | 42.13
[7 empty] | 45.56 | 42.13
[7 empty] | 45.66 | 42.06
[7 empty] | 45.66 | 42.06
[7 empty] | 45.56 | 42.13
[7 empty] | 45.66 | 42.13
[7 empty] | 45.66 | 42.13
[7 empty] | 45.56 | 42.13

## 151 (26)
Wavelength | ecoFlex + normal emittance | ecoFlex + Ag/Ppy emittance | Pure PNIPAm Ibb | Ag/PPy Ibb | Pure PNIPAm Prad | Ag/PPy Prad | Pure PNIPAm Temp | Ag/PPy Temp | Pure PNIPAm Temp (K) | Ag/PPy Temp (K) | Pure PNIPAm Prad SUM | Ag/PPy Prad SUM
7.5 | 0.943997164 | 0.841378 | 29.03341 | 30.25364 | 27.40746 | 25.45474 | 31.44 | 33.44 | 304.59 | 306.59 | 190.9515 | 176.5226
7.51 | 0.951354126 | 0.8448984 | 29.084 | 30.30471 | 27.66918 | 25.6044 | 31.44 | 33.5
7.52 | 0.953561718 | 0.846493 | 29.13429 | 30.35547 | 27.78135 | 25.69569 | 31.44 | 33.5
7.53 | 0.951024984 | 0.8466859 | 29.18428 | 30.40592 | 27.75498 | 25.74426 | 31.44 | 33.44
7.54 | 0.948565984 | 0.8453022 | 29.23397 | 30.45605 | 27.73035 | 25.74457 | 31.5 | 33.5
7.55 | 0.950639011 | 0.8424878 | 29.28336 | 30.50587 | 27.8379 | 25.70082 | 31.5 | 33.44
7.56 | 0.958979085 | 0.8396057 | 29.33245 | 30.55537 | 28.1292 | 25.65447 | 31.5 | 33.44
7.57 | 0.97097737 | 0.8382395 | 29.38123 | 30.60456 | 28.52851 | 25.65395 | 31.5 | 33.44
7.58 | 0.969833872 | 0.8396983 | 29.42972 | 30.65344 | 28.54194 | 25.73964 | 31.5 | 33.44
7.59 | 0.952261514 | 0.8406005 | 29.47791 | 30.702 | 28.07067 | 25.80812 | 31.5 | 33.44
7.6 | 0.947559606 | 0.8416135 | 29.52579 | 30.75025 | 27.97745 | 25.87983 | 31.5 | 33.44
7.61 | 0.957853495 | 0.844772 | 29.57338 | 30.79819 | 28.32696 | 26.01745 | 31.5 | 33.5
7.62 | 0.96644397 | 0.8440971 | 29.62066 | 30.84581 | 28.62671 | 26.03686 | 31.56 | 33.5
7.63 | 0.96668601 | 0.8403781 | 29.66765 | 30.89312 | 28.6793 | 25.9619 | 31.5 | 33.5
7.64 | 0.96449718 | 0.8389547 | 29.71434 | 30.94012 | 28.65939 | 25.95736 | 31.56 | 33.44
7.65 | 0.964694916 | 0.8419308 | 29.76072 | 30.9868 | 28.71002 | 26.08874 | 31.5 | 33.5
7.66 | 0.961029473 | 0.8454158 | 29.80681 | 31.03317 | 28.64522 | 26.23593 | 31.5 | 33.44
7.67 | 0.950785267 | 0.8484368 | 29.8526 | 31.07923 | 28.38341 | 26.36876 | 31.56 | 33.44
7.68 | 0.9436658 | 0.8487154 | 29.89809 | 31.12498 | 28.2138 | 26.41625 | 31.56 | 33.44
7.69 | 0.942607148 | 0.8487135 | 29.94328 | 31.17042 | 28.22475 | 26.45476 | 31.56 | 33.5
7.7 | 0.947017981 | 0.8497958 | 29.98817 | 31.21554 | 28.39934 | 26.52684 | 31.56 | 33.5
7.71 | 0.952900764 | 0.8491194 | 30.03277 | 31.26036 | 28.61825 | 26.54378 | 31.56 | 33.5
7.72 | 0.957600088 | 0.8471275 | 30.07706 | 31.30486 | 28.8018 | 26.51921 | 31.56 | 33.5
7.73 | 0.95996685 | 0.8464969 | 30.12106 | 31.34906 | 28.91522 | 26.53688 | 31.56 | 33.44
7.74 | 0.959181592 | 0.8482769 | 30.16476 | 31.39294 | 28.93349 | 26.62991 | 31.62 | 33.44
7.75 | 0.954488696 | 0.8488855 | 30.20817 | 31.43652 | 28.83336 | 26.686 | 31.56 | 33.44
7.76 | 0.947765299 | 0.8478462 | 30.25128 | 31.47979 | 28.67111 | 26.69002 | 31.62 | 33.44
7.77 | 0.942294508 | 0.8474256 | 30.29409 | 31.52274 | 28.54595 | 26.71318 | 31.56 | 33.44
7.78 | 0.941184432 | 0.8487516 | 30.3366 | 31.56539 | 28.55234 | 26.79118 | 31.56 | 33.44
7.79 | 0.94446826 | 0.8501302 | 30.37882 | 31.60773 | 28.69183 | 26.87069 | 31.56 | 33.5
7.8 | 0.950029358 | 0.8505147 | 30.42074 | 31.64976 | 28.9006 | 26.91859 | 31.56 | 33.5
7.81 | 0.954479535 | 0.8509288 | 30.46237 | 31.69149 | 29.07571 | 26.9672 | 31.62 | 33.5
7.82 | 0.953260424 | 0.8534806 | 30.5037 | 31.73291 | 29.07797 | 27.08342 | 31.62 | 33.44
7.83 | 0.953467335 | 0.8559261 | 30.54474 | 31.77402 | 29.12341 | 27.19621 | 31.62 | 33.44
7.84 | 0.955139076 | 0.8545664 | 30.58548 | 31.81482 | 29.21339 | 27.18788 | 31.62 | 33.5
7.85 | 0.953246825 | 0.8497687 | 30.62593 | 31.85532 | 29.19407 | 27.06966 | 31.69 | 33.44
7.86 | 0.952730867 | 0.845362 | 30.66608 | 31.89551 | 29.21652 | 26.96326 | 31.69 | 33.44
7.87 | 0.958565294 | 0.8445666 | 30.70594 | 31.9354 | 29.43365 | 26.97157 | 31.62 | 33.44
7.88 | 0.9657961 | 0.8463458 | 30.74551 | 31.97499 | 29.6939 | 27.0619 | 31.62 | 33.5
7.89 | 0.959601677 | 0.8477878 | 30.78479 | 32.01427 | 29.54113 | 27.1413 | 31.62 | 33.5
7.9 | 0.955268762 | 0.8506921 | 30.82377 | 32.05324 | 29.44499 | 27.26744 | 31.62 | 33.5
7.91 | 0.955302276 | 0.8535374 | 30.86246 | 32.09191 | 29.48298 | 27.39165 | 31.69 | 33.5
7.92 | 0.956669664 | 0.854341 | 30.90086 | 32.13028 | 29.56192 | 27.45022 | 31.69 | 33.5
7.93 | 0.955402774 | 0.8527858 | 30.93897 | 32.16835 | 29.55918 | 27.43271 | 31.75 | 33.44
7.94 | 0.950022288 | 0.8521559 | 30.97679 | 32.20612 | 29.42864 | 27.44463 | 31.69 | 33.5
7.95 | 0.953284596 | 0.8503727 | 31.01432 | 32.24358 | 29.56547 | 27.41906 | 31.75 | 33.5
7.96 | 0.963354027 | 0.847491 | 31.05156 | 32.28074 | 29.91364 | 27.35764 | 31.69 | 33.5
7.97 | 0.970407567 | 0.8482005 | 31.08851 | 32.31761 | 30.16852 | 27.41181 | 31.69 | 33.5
7.98 | 0.969751704 | 0.8508275 | 31.12517 | 32.35417 | 30.18369 | 27.52782 | 31.75 | 33.5
7.99 | 0.961559055 | 0.850054 | 31.16154 | 32.39043 | 29.96366 | 27.53362 | 31.75 | 33.5
8 | 0.952750167 | 0.843342 | 31.19762 | 32.4264 | 29.72354 | 27.34654 | 31.81 | 33.5
8.01 | 0.944752038 | 0.8434493 | 31.23342 | 32.46207 | 29.50784 | 27.38011 | 31.75 | 33.5
8.02 | 0.941271129 | 0.8480657 | 31.26893 | 32.49743 | 29.43254 | 27.55996 | 31.81 | 33.5
8.03 | 0.943341998 | 0.8527333 | 31.30415 | 32.53251 | 29.53052 | 27.74155 | 31.81 | 33.56
8.04 | 0.949077981 | 0.8538828 | 31.33909 | 32.56728 | 29.74324 | 27.80864 | 31.81 | 33.56
8.05 | 0.948490774 | 0.8532594 | 31.37374 | 32.60176 | 29.7577 | 27.81776 | 31.81 | 33.56
8.06 | 0.949685838 | 0.8505095 | 31.40811 | 32.63594 | 29.82783 | 27.75718 | 31.81 | 33.56
8.07 | 0.956696286 | 0.8439809 | 31.44219 | 32.66983 | 30.08063 | 27.57271 | 31.81 | 33.56
8.08 | 0.963242421 | 0.8367355 | 31.47599 | 32.70342 | 30.31901 | 27.36412 | 31.81 | 33.56
8.09 | 0.962955839 | 0.8325036 | 31.5095 | 32.73672 | 30.34226 | 27.25344 | 31.87 | 33.56
8.1 | 0.955909004 | 0.83506 | 31.54273 | 32.76973 | 30.15198 | 27.36469 | 31.94 | 33.56
8.11 | 0.955136242 | 0.8398178 | 31.57568 | 32.80244 | 30.15908 | 27.54808 | 31.87 | 33.56
8.12 | 0.956962309 | 0.8437943 | 31.60834 | 32.83486 | 30.24799 | 27.70587 | 31.87 | 33.63
8.13 | 0.957876853 | 0.8464372 | 31.64073 | 32.86699 | 30.30792 | 27.81985 | 31.94 | 33.63
8.14 | 0.954591151 | 0.8478765 | 31.67283 | 32.89883 | 30.23461 | 27.89415 | 31.87 | 33.56
8.15 | 0.952895442 | 0.8481539 | 31.70466 | 32.93038 | 30.21122 | 27.93003 | 31.94 | 33.56
8.16 | 0.955994828 | 0.8483032 | 31.7362 | 32.96164 | 30.33964 | 27.96146 | 31.94 | 33.63
8.17 | 0.959414394 | 0.8482034 | 31.76746 | 32.99261 | 30.47816 | 27.98444 | 31.94 | 33.63
8.18 | 0.960678042 | 0.8478435 | 31.79845 | 33.02329 | 30.54807 | 27.99858 | 31.94 | 33.56
8.19 | 0.958206928 | 0.8473479 | 31.82916 | 33.05368 | 30.49892 | 28.00797 | 32 | 33.56
8.2 | 0.953870068 | 0.8467226 | 31.85959 | 33.08378 | 30.38991 | 28.01279 | 32 | 33.56
8.21 | 0.951930657 | 0.847069 | 31.88974 | 33.1136 | 30.35682 | 28.04951 | 31.94 | 33.56
8.22 | 0.953555224 | 0.8485563 | 31.91962 | 33.14313 | 30.43712 | 28.12382 | 32 | 33.56
8.23 | 0.959433017 | 0.851175 | 31.94922 | 33.17238 | 30.65313 | 28.2355 | 32 | 33.56
8.24 | 0.958533543 | 0.8510714 | 31.97854 | 33.20134 | 30.6525 | 28.25671 | 32 | 33.56
8.25 | 0.953447465 | 0.8507703 | 32.00759 | 33.23002 | 30.51756 | 28.27112 | 32 | 33.56
8.26 | 0.948433619 | 0.8516872 | 32.03637 | 33.25842 | 30.38437 | 28.32577 | 32.06 | 33.56
8.27 | 0.946663129 | 0.8545742 | 32.06487 | 33.28653 | 30.35463 | 28.44581 | 32 | 33.56
8.28 | 0.945418176 | 0.8546756 | 32.0931 | 33.31436 | 30.3414 | 28.47297 | 32.06 | 33.56
8.29 | 0.943645478 | 0.849382 | 32.12106 | 33.34191 | 30.31089 | 28.32002 | 32.06 | 33.56
8.3 | 0.942249221 | 0.8447672 | 32.14874 | 33.36918 | 30.29213 | 28.18919 | 32.06 | 33.63
8.31 | 0.942016274 | 0.8443039 | 32.17616 | 33.39617 | 30.31047 | 28.19651 | 32.06 | 33.56
8.32 | 0.945756338 | 0.8493715 | 32.20331 | 33.42287 | 30.45648 | 28.38844 | 32.06 | 33.56
8.33 | 0.953484224 | 0.8484707 | 32.23018 | 33.4493 | 30.73097 | 28.38076 | 32.06 | 33.56
8.34 | 0.958923745 | 0.8450473 | 32.25679 | 33.47546 | 30.9318 | 28.28834 | 32.06 | 33.56
8.35 | 0.959148551 | 0.841206 | 32.28312 | 33.50133 | 30.96431 | 28.18152 | 32.06 | 33.56
8.36 | 0.958117982 | 0.8420731 | 32.30919 | 33.52693 | 30.95602 | 28.23212 | 32.13 | 33.56
8.37 | 0.960297525 | 0.8434455 | 32.335 | 33.55225 | 31.05122 | 28.2995 | 32.13 | 33.5
8.38 | 0.960951404 | 0.8468046 | 32.36053 | 33.5773 | 31.0969 | 28.43341 | 32.13 | 33.56
8.39 | 0.957021193 | 0.8531334 | 32.3858 | 33.60207 | 30.9939 | 28.66705 | 32.06 | 33.56
8.4 | 0.954456426 | 0.857215 | 32.41081 | 33.62657 | 30.93471 | 28.8252 | 32.13 | 33.56
8.41 | 0.95053903 | 0.8543596 | 32.43555 | 33.6508 | 30.83126 | 28.74988 | 32.13 | 33.56
8.42 | 0.945006532 | 0.8471531 | 32.46003 | 33.67475 | 30.67494 | 28.52767 | 32.13 | 33.56
8.43 | 0.937282604 | 0.838147 | 32.48424 | 33.69843 | 30.44691 | 28.24424 | 32.19 | 33.56
8.44 | 0.938021446 | 0.8348433 | 32.50819 | 33.72184 | 30.49338 | 28.15246 | 32.19 | 33.56
8.45 | 0.944030859 | 0.8370507 | 32.53188 | 33.74498 | 30.7111 | 28.24626 | 32.13 | 33.56
8.46 | 0.954273511 | 0.843556 | 32.55531 | 33.76786 | 31.06667 | 28.48508 | 32.13 | 33.56
8.47 | 0.966944492 | 0.8510238 | 32.57848 | 33.79046 | 31.50158 | 28.75649 | 32.19 | 33.56
8.48 | 0.97136101 | 0.8523606 | 32.60139 | 33.81279 | 31.66771 | 28.82069 | 32.19 | 33.56
8.49 | 0.969619264 | 0.850839 | 32.62403 | 33.83486 | 31.63289 | 28.78802 | 32.19 | 33.56
8.5 | 0.962074761 | 0.8476012 | 32.64643 | 33.85666 | 31.4083 | 28.69695 | 32.13 | 33.56
8.51 | 0.957566725 | 0.8521931 | 32.66856 | 33.8782 | 31.28232 | 28.87077 | 32.13 | 33.56
8.52 | 0.95243996 | 0.8582745 | 32.69043 | 33.89947 | 31.13568 | 29.09505 | 32.13 | 33.5
8.53 | 0.946257217 | 0.862798 | 32.71205 | 33.92048 | 30.95402 | 29.26652 | 32.19 | 33.56
8.54 | 0.937664918 | 0.8584986 | 32.73342 | 33.94122 | 30.69298 | 29.13849 | 32.19 | 33.56
8.55 | 0.937799882 | 0.8479937 | 32.75453 | 33.9617 | 30.71719 | 28.79931 | 32.25 | 33.56
8.56 | 0.942752812 | 0.837434 | 32.77538 | 33.98192 | 30.89908 | 28.45762 | 32.19 | 33.56
8.57 | 0.951863844 | 0.82888 | 32.79598 | 34.00188 | 31.21731 | 28.18348 | 32.25 | 33.5
8.58 | 0.957702655 | 0.8294081 | 32.81633 | 34.02158 | 31.42829 | 28.21777 | 32.19 | 33.56
8.59 | 0.961762149 | 0.833038 | 32.83643 | 34.04101 | 31.58083 | 28.35746 | 32.25 | 33.5
8.6 | 0.963161847 | 0.8380733 | 32.85627 | 34.06019 | 31.64591 | 28.54494 | 32.25 | 33.56
8.61 | 0.956783591 | 0.8381831 | 32.87587 | 34.07911 | 31.45509 | 28.56454 | 32.19 | 33.56
8.62 | 0.946866557 | 0.8349405 | 32.89521 | 34.09778 | 31.14738 | 28.46961 | 32.19 | 33.56
8.63 | 0.938770396 | 0.8316799 | 32.91431 | 34.11619 | 30.89898 | 28.37374 | 32.19 | 33.56
8.64 | 0.938647474 | 0.8316304 | 32.93316 | 34.13434 | 30.91262 | 28.38715 | 32.19 | 33.56
8.65 | 0.941699943 | 0.8350333 | 32.95176 | 34.15223 | 31.03067 | 28.51825 | 32.25 | 33.56
8.66 | 0.944845666 | 0.8383847 | 32.97011 | 34.16988 | 31.15166 | 28.6475 | 32.19 | 33.56
8.67 | 0.947298533 | 0.840759 | 32.98821 | 34.18727 | 31.24969 | 28.74325 | 32.25 | 33.56
8.68 | 0.950667323 | 0.8377682 | 33.00608 | 34.2044 | 31.3778 | 28.65536 | 32.25 | 33.56
8.69 | 0.951414151 | 0.8340291 | 33.02369 | 34.22129 | 31.41921 | 28.54155 | 32.25 | 33.56
8.7 | 0.949677626 | 0.8299749 | 33.04106 | 34.23792 | 31.37836 | 28.41662 | 32.25 | 33.5
8.71 | 0.950161539 | 0.829583 | 33.05819 | 34.25431 | 31.41062 | 28.41679 | 32.25 | 33.5
8.72 | 0.948358157 | 0.8284007 | 33.07508 | 34.27044 | 31.36702 | 28.38966 | 32.25 | 33.5
8.73 | 0.945088228 | 0.8269041 | 33.09173 | 34.28633 | 31.2746 | 28.3515 | 32.19 | 33.5
8.74 | 0.942877428 | 0.8271872 | 33.10813 | 34.30197 | 31.21691 | 28.37415 | 32.25 | 33.5
8.75 | 0.948646197 | 0.8318931 | 33.12429 | 34.31736 | 31.42323 | 28.54838 | 32.25 | 33.5
8.76 | 0.958356736 | 0.8384781 | 33.14022 | 34.3325 | 31.76015 | 28.78705 | 32.25 | 33.56
8.77 | 0.96614205 | 0.842512 | 33.1559 | 34.3474 | 32.03331 | 28.9381 | 32.31 | 33.5
8.78 | 0.967571025 | 0.8426667 | 33.17135 | 34.36206 | 32.09564 | 28.95576 | 32.31 | 33.56
8.79 | 0.963973137 | 0.8418848 | 33.18656 | 34.37647 | 31.99095 | 28.94103 | 32.31 | 33.56
8.8 | 0.951852802 | 0.8443246 | 33.20153 | 34.39064 | 31.60297 | 29.03687 | 32.31 | 33.56
8.81 | 0.946340352 | 0.8442237 | 33.21627 | 34.40457 | 31.4339 | 29.04515 | 32.31 | 33.56
8.82 | 0.94664187 | 0.8418373 | 33.23078 | 34.41825 | 31.45764 | 28.97457 | 32.31 | 33.63
8.83 | 0.95846064 | 0.834838 | 33.24505 | 34.4317 | 31.86407 | 28.74489 | 32.31 | 33.56
8.84 | 0.960320636 | 0.8275702 | 33.25908 | 34.44491 | 31.93938 | 28.50558 | 32.31 | 33.56
8.85 | 0.957766894 | 0.82108 | 33.27288 | 34.45787 | 31.86767 | 28.29267 | 32.31 | 33.63
8.86 | 0.953807971 | 0.8180649 | 33.28646 | 34.4706 | 31.74889 | 28.19919 | 32.31 | 33.56
8.87 | 0.959969956 | 0.8212141 | 33.2998 | 34.48309 | 31.9668 | 28.318 | 32.31 | 33.63
8.88 | 0.968990315 | 0.8264798 | 33.31291 | 34.49535 | 32.27988 | 28.50971 | 32.31 | 33.63
8.89 | 0.970034128 | 0.8286807 | 33.32579 | 34.50737 | 32.32715 | 28.59559 | 32.38 | 33.63
8.9 | 0.965116514 | 0.8315569 | 33.33844 | 34.51915 | 32.17548 | 28.70464 | 32.31 | 33.63
8.91 | 0.956999566 | 0.8351923 | 33.35086 | 34.5307 | 31.91676 | 28.83978 | 32.38 | 33.56
8.92 | 0.948925787 | 0.8416717 | 33.36306 | 34.54202 | 31.65907 | 29.07304 | 32.31 | 33.56
8.93 | 0.938130191 | 0.8408328 | 33.37503 | 34.55311 | 31.31012 | 29.05339 | 32.31 | 33.56
8.94 | 0.925942368 | 0.8345011 | 33.38677 | 34.56396 | 30.91423 | 28.84366 | 32.38 | 33.63
8.95 | 0.923355476 | 0.8209182 | 33.39829 | 34.57459 | 30.8385 | 28.38291 | 32.38 | 33.63
8.96 | 0.925986511 | 0.8112158 | 33.40959 | 34.58498 | 30.93683 | 28.05588 | 32.38 | 33.63
8.97 | 0.933705802 | 0.8052975 | 33.42066 | 34.59515 | 31.20507 | 27.85938 | 32.38 | 33.56
8.98 | 0.934047022 | 0.8101292 | 33.43151 | 34.60508 | 31.2266 | 28.03459 | 32.38 | 33.63
8.99 | 0.93486386 | 0.8160816 | 33.44214 | 34.61479 | 31.26385 | 28.2485 | 32.38 | 33.63
9 | 0.93687979 | 0.8229811 | 33.45255 | 34.62428 | 31.34102 | 28.49513 | 32.31 | 33.63
9.01 | 0.950528754 | 0.8241443 | 33.46273 | 34.63353 | 31.80729 | 28.54303 | 32.38 | 33.56
9.02 | 0.964093797 | 0.8240742 | 33.4727 | 34.64257 | 32.27082 | 28.54805 | 32.38 | 33.63
9.03 | 0.971746525 | 0.8235886 | 33.48245 | 34.65138 | 32.53645 | 28.53848 | 32.38 | 33.63
9.04 | 0.97303426 | 0.8265674 | 33.49198 | 34.65996 | 32.58885 | 28.64879 | 32.38 | 33.63
9.05 | 0.971857676 | 0.8304759 | 33.5013 | 34.66832 | 32.55849 | 28.79121 | 32.44 | 33.63
9.06 | 0.971949472 | 0.8309244 | 33.51039 | 34.67647 | 32.57041 | 28.81352 | 32.44 | 33.63
9.07 | 0.96643812 | 0.831953 | 33.51928 | 34.68439 | 32.39431 | 28.85578 | 32.38 | 33.63
9.08 | 0.956294958 | 0.8334611 | 33.52794 | 34.69209 | 32.0626 | 28.91451 | 32.44 | 33.56
9.09 | 0.948717575 | 0.8359723 | 33.5364 | 34.69957 | 31.81657 | 29.00788 | 32.44 | 33.63
9.1 | 0.944394298 | 0.8355672 | 33.54464 | 34.70684 | 31.67937 | 28.9999 | 32.44 | 33.63
9.11 | 0.9455011 | 0.8300585 | 33.55267 | 34.71388 | 31.72408 | 28.81455 | 32.44 | 33.63
9.12 | 0.947017529 | 0.8250134 | 33.56048 | 34.72071 | 31.78237 | 28.64505 | 32.44 | 33.63
9.13 | 0.948210998 | 0.8206215 | 33.56809 | 34.72733 | 31.82963 | 28.49799 | 32.44 | 33.56
9.14 | 0.947128034 | 0.8188466 | 33.57549 | 34.73373 | 31.80028 | 28.4416 | 32.44 | 33.63
9.15 | 0.94305748 | 0.8197212 | 33.58267 | 34.73991 | 31.67039 | 28.47704 | 32.44 | 33.63
9.16 | 0.936582172 | 0.8227283 | 33.58965 | 34.74589 | 31.45947 | 28.58643 | 32.44 | 33.63
9.17 | 0.933046918 | 0.8295001 | 33.59642 | 34.75165 | 31.34704 | 28.8265 | 32.5 | 33.63
9.18 | 0.928918751 | 0.8342583 | 33.60299 | 34.7572 | 31.21445 | 28.99648 | 32.5 | 33.63
9.19 | 0.923097911 | 0.8341474 | 33.60935 | 34.76254 | 31.02472 | 28.99708 | 32.5 | 33.56
9.2 | 0.91743489 | 0.8353164 | 33.6155 | 34.76766 | 30.84003 | 29.042 | 32.5 | 33.56
9.21 | 0.912737846 | 0.837305 | 33.62145 | 34.77258 | 30.68757 | 29.11526 | 32.5 | 33.56
9.22 | 0.922823398 | 0.8433312 | 33.62719 | 34.7773 | 31.03196 | 29.32878 | 32.5 | 33.56
9.23 | 0.938003872 | 0.844882 | 33.63274 | 34.7818 | 31.54764 | 29.38652 | 32.5 | 33.56
9.24 | 0.960266483 | 0.840212 | 33.63808 | 34.7861 | 32.30152 | 29.2277 | 32.5 | 33.63
9.25 | 0.97003101 | 0.8323282 | 33.64322 | 34.79019 | 32.63496 | 28.95686 | 32.5 | 33.56
9.26 | 0.974113989 | 0.8244375 | 33.64815 | 34.79408 | 32.77714 | 28.68554 | 32.5 | 33.63
9.27 | 0.963788467 | 0.8231642 | 33.65289 | 34.79776 | 32.43427 | 28.64427 | 32.56 | 33.63
9.28 | 0.959145172 | 0.8223086 | 33.65743 | 34.80124 | 32.28236 | 28.61736 | 32.56 | 33.63
9.29 | 0.960982983 | 0.8219295 | 33.66178 | 34.80452 | 32.34839 | 28.60686 | 32.56 | 33.63
9.3 | 0.961870556 | 0.8219649 | 33.66592 | 34.80759 | 32.38226 | 28.61062 | 32.63 | 33.63
9.31 | 0.960727576 | 0.823455 | 33.66987 | 34.81047 | 32.34757 | 28.66486 | 32.63 | 33.63
9.32 | 0.948215624 | 0.8334977 | 33.67362 | 34.81314 | 31.92985 | 29.01667 | 32.56 | 33.63
9.33 | 0.937208173 | 0.8443343 | 33.67718 | 34.81562 | 31.56253 | 29.39602 | 32.63 | 33.63
9.34 | 0.927949291 | 0.8560937 | 33.68054 | 34.8179 | 31.25383 | 29.80739 | 32.63 | 33.63
9.35 | 0.924657738 | 0.8566699 | 33.68371 | 34.81998 | 31.1459 | 29.82923 | 32.63 | 33.63
9.36 | 0.923023504 | 0.8531533 | 33.68669 | 34.82186 | 31.09361 | 29.70839 | 32.63 | 33.56
9.37 | 0.921352757 | 0.8404039 | 33.68947 | 34.82355 | 31.03989 | 29.26585 | 32.63 | 33.63
9.38 | 0.922544198 | 0.8314083 | 33.69207 | 34.82505 | 31.08242 | 28.95383 | 32.69 | 33.56
9.39 | 0.927966626 | 0.8279614 | 33.69447 | 34.82635 | 31.26735 | 28.83487 | 32.69 | 33.56
9.4 | 0.942921034 | 0.8302629 | 33.69669 | 34.82745 | 31.77332 | 28.91594 | 32.69 | 33.63
9.41 | 0.96186177 | 0.8349691 | 33.69872 | 34.82837 | 32.41351 | 29.08061 | 32.75 | 33.63
9.42 | 0.969860691 | 0.8362575 | 33.70055 | 34.82909 | 32.68484 | 29.12609 | 32.75 | 33.56
9.43 | 0.972507677 | 0.8366892 | 33.70221 | 34.82962 | 32.77565 | 29.14157 | 32.75 | 33.63
9.44 | 0.962010204 | 0.835017 | 33.70367 | 34.82996 | 32.42328 | 29.08361 | 32.75 | 33.56
9.45 | 0.949831142 | 0.8329496 | 33.70495 | 34.83011 | 32.01401 | 29.01173 | 32.75 | 33.56
9.46 | 0.936394901 | 0.8305866 | 33.70605 | 34.83008 | 31.56217 | 28.9294 | 32.75 | 33.63
9.47 | 0.928406217 | 0.8318847 | 33.70696 | 34.82985 | 31.29375 | 28.97442 | 32.81 | 33.56
9.48 | 0.922808407 | 0.8343452 | 33.70768 | 34.82944 | 31.10573 | 29.05978 | 32.81 | 33.56
9.49 | 0.927717842 | 0.8405798 | 33.70823 | 34.82885 | 31.27173 | 29.27643 | 32.81 | 33.63
9.5 | 0.932525864 | 0.8451655 | 33.70859 | 34.82807 | 31.43413 | 29.43548 | 32.81 | 33.63
9.51 | 0.937170545 | 0.8470956 | 33.70878 | 34.8271 | 31.59087 | 29.50189 | 32.81 | 33.63
9.52 | 0.935004714 | 0.845055 | 33.70878 | 34.82595 | 31.51787 | 29.42985 | 32.88 | 33.63
9.53 | 0.929018406 | 0.840787 | 33.7086 | 34.82462 | 31.31591 | 29.28009 | 32.81 | 33.63
9.54 | 0.936806356 | 0.8382299 | 33.70825 | 34.82311 | 31.5781 | 29.18977 | 32.88 | 33.63
9.55 | 0.947385194 | 0.8371474 | 33.70771 | 34.82141 | 31.93419 | 29.15066 | 32.88 | 33.63
9.56 | 0.965045299 | 0.8440766 | 33.707 | 34.81954 | 32.52879 | 29.39036 | 32.94 | 33.63
9.57 | 0.97315036 | 0.8488311 | 33.70612 | 34.81749 | 32.80112 | 29.55416 | 32.88 | 33.63
9.58 | 0.965316843 | 0.8499579 | 33.70506 | 34.81525 | 32.53606 | 29.5915 | 32.94 | 33.63
9.59 | 0.957925852 | 0.8450507 | 33.70382 | 34.81284 | 32.28576 | 29.41862 | 32.94 | 33.63
9.6 | 0.950821914 | 0.8362293 | 33.70241 | 34.81026 | 32.04499 | 29.10935 | 32.88 | 33.63
9.61 | 0.952991485 | 0.833705 | 33.70083 | 34.80749 | 32.1166 | 29.01918 | 32.94 | 33.63
9.62 | 0.956546656 | 0.8327527 | 33.69907 | 34.80455 | 32.23474 | 28.98358 | 33 | 33.56
9.63 | 0.950854954 | 0.8374203 | 33.69715 | 34.80144 | 32.0411 | 29.14343 | 32.94 | 33.63
9.64 | 0.94656863 | 0.841145 | 33.69505 | 34.79815 | 31.89468 | 29.27029 | 33 | 33.63
9.65 | 0.946233876 | 0.8422181 | 33.69278 | 34.79469 | 31.88125 | 29.30472 | 33 | 33.63
9.66 | 0.949999992 | 0.8426082 | 33.69034 | 34.79106 | 32.00583 | 29.31523 | 33 | 33.63
9.67 | 0.95843383 | 0.8422208 | 33.68774 | 34.78726 | 32.28747 | 29.29855 | 33 | 33.56
9.68 | 0.96252638 | 0.8406456 | 33.68497 | 34.78328 | 32.42267 | 29.24041 | 33 | 33.63
9.69 | 0.964444811 | 0.8384757 | 33.68203 | 34.77914 | 32.48445 | 29.16146 | 33 | 33.63
9.7 | 0.963535096 | 0.833409 | 33.67892 | 34.77482 | 32.45082 | 28.98165 | 33.06 | 33.63
9.71 | 0.962023636 | 0.8280064 | 33.67565 | 34.77034 | 32.39677 | 28.79007 | 33 | 33.56
9.72 | 0.957543429 | 0.8257518 | 33.67221 | 34.76569 | 32.2426 | 28.70783 | 33 | 33.63
9.73 | 0.952928358 | 0.824004 | 33.66861 | 34.76088 | 32.08377 | 28.6431 | 33.06 | 33.63
9.74 | 0.947839715 | 0.8240359 | 33.66485 | 34.7559 | 31.90888 | 28.64011 | 33.06 | 33.63
9.75 | 0.941641465 | 0.8238248 | 33.66092 | 34.75075 | 31.69652 | 28.62853 | 33.06 | 33.63
9.76 | 0.933730292 | 0.8232388 | 33.65683 | 34.74544 | 31.4264 | 28.60379 | 33.13 | 33.63
9.77 | 0.925318846 | 0.8262518 | 33.65258 | 34.73997 | 31.13937 | 28.70396 | 33.13 | 33.63
9.78 | 0.916510656 | 0.832119 | 33.64817 | 34.73433 | 30.83891 | 28.90309 | 33.13 | 33.63
9.79 | 0.917304673 | 0.8384561 | 33.6436 | 34.72853 | 30.86144 | 29.11835 | 33.13 | 33.63
9.8 | 0.921919317 | 0.8449803 | 33.63888 | 34.72257 | 31.01233 | 29.33989 | 33.13 | 33.63
9.81 | 0.9323435 | 0.8429682 | 33.63399 | 34.71645 | 31.35843 | 29.26486 | 33.13 | 33.63
9.82 | 0.943616897 | 0.8396018 | 33.62895 | 34.71017 | 31.73284 | 29.14272 | 33.13 | 33.63
9.83 | 0.949877336 | 0.8327665 | 33.62375 | 34.70373 | 31.93844 | 28.9001 | 33.19 | 33.63
9.84 | 0.954883372 | 0.8265894 | 33.6184 | 34.69714 | 32.10165 | 28.68028 | 33.19 | 33.63
9.85 | 0.952574365 | 0.8242507 | 33.61289 | 34.69038 | 32.01877 | 28.59357 | 33.19 | 33.63
9.86 | 0.948914098 | 0.8232042 | 33.60722 | 34.68347 | 31.89037 | 28.55158 | 33.13 | 33.63
9.87 | 0.941708088 | 0.8255482 | 33.6014 | 34.6764 | 31.64271 | 28.62704 | 33.13 | 33.63
9.88 | 0.936218704 | 0.8288264 | 33.59543 | 34.66918 | 31.45267 | 28.73473 | 33.19 | 33.69
9.89 | 0.933321852 | 0.8335156 | 33.58931 | 34.66181 | 31.34964 | 28.89116 | 33.19 | 33.63
9.9 | 0.932483749 | 0.8379358 | 33.58304 | 34.65428 | 31.31564 | 29.03806 | 33.25 | 33.69
9.91 | 0.933595123 | 0.8421013 | 33.57661 | 34.6466 | 31.34696 | 29.17594 | 33.25 | 33.63
9.92 | 0.936751671 | 0.8444974 | 33.57004 | 34.63876 | 31.44679 | 29.25235 | 33.25 | 33.63
9.93 | 0.941152762 | 0.8458169 | 33.56332 | 34.63078 | 31.58821 | 29.2913 | 33.25 | 33.69
9.94 | 0.9454541 | 0.843604 | 33.55644 | 34.62264 | 31.72608 | 29.2078 | 33.25 | 33.63
9.95 | 0.949717124 | 0.8400343 | 33.54942 | 34.61436 | 31.86246 | 29.07725 | 33.31 | 33.63
9.96 | 0.952267304 | 0.8361789 | 33.54226 | 34.60593 | 31.9412 | 28.93674 | 33.31 | 33.63
9.97 | 0.954431288 | 0.832259 | 33.53495 | 34.59734 | 32.0068 | 28.79395 | 33.25 | 33.63
9.98 | 0.960169193 | 0.8345055 | 33.52749 | 34.58861 | 32.19206 | 28.86439 | 33.31 | 33.69
9.99 | 0.966294528 | 0.8374205 | 33.51989 | 34.57974 | 32.39008 | 28.95778 | 33.31 | 33.69
10 | 0.971114417 | 0.8418101 | 33.51214 | 34.57072 | 32.54412 | 29.10198 | 33.31 | 33.69
10.01 | 0.975466578 | 0.8459027 | 33.50425 | 34.56155 | 32.68227 | 29.23571 | 33.38 | 33.69
10.02 | 0.97181723 | 0.8441065 | 33.49622 | 34.55224 | 32.5522 | 29.16577 | 33.38 | 33.63
10.03 | 0.967531419 | 0.842252 | 33.48804 | 34.54278 | 32.40073 | 29.09373 | 33.38 | 33.63
10.04 | 0.958410883 | 0.8399548 | 33.47973 | 34.53318 | 32.08733 | 29.00631 | 33.44 | 33.69
10.05 | 0.950429741 | 0.8386752 | 33.47127 | 34.52344 | 31.81209 | 28.95396 | 33.38 | 33.75
10.06 | 0.94790456 | 0.8422685 | 33.46267 | 34.51356 | 31.71942 | 29.06969 | 33.44 | 33.69
10.07 | 0.946984045 | 0.8454722 | 33.45394 | 34.50354 | 31.68034 | 29.17178 | 33.38 | 33.69
10.08 | 0.951698959 | 0.8473077 | 33.44506 | 34.49338 | 31.82963 | 29.2265 | 33.5 | 33.69
10.09 | 0.955008378 | 0.8483985 | 33.43605 | 34.48307 | 31.93171 | 29.25539 | 33.44 | 33.69
10.1 | 0.954377646 | 0.8474018 | 33.4269 | 34.47263 | 31.90189 | 29.21217 | 33.44 | 33.63
10.11 | 0.954206318 | 0.8466349 | 33.41762 | 34.46206 | 31.8873 | 29.17678 | 33.5 | 33.75
10.12 | 0.955124619 | 0.846413 | 33.4082 | 34.45134 | 31.90899 | 29.16006 | 33.5 | 33.69
10.13 | 0.956680852 | 0.8453952 | 33.39865 | 34.44049 | 31.95184 | 29.11583 | 33.56 | 33.69
10.14 | 0.959576966 | 0.842706 | 33.38896 | 34.4295 | 32.03927 | 29.01395 | 33.56 | 33.69
10.15 | 0.961154629 | 0.8414178 | 33.37913 | 34.41838 | 32.08251 | 28.96024 | 33.56 | 33.69
10.16 | 0.960181909 | 0.8428397 | 33.36918 | 34.40712 | 32.04048 | 28.99969 | 33.5 | 33.69
10.17 | 0.959086787 | 0.84567 | 33.35909 | 34.39573 | 31.99426 | 29.08744 | 33.56 | 33.69
10.18 | 0.957765601 | 0.8511014 | 33.34887 | 34.38421 | 31.9404 | 29.26445 | 33.56 | 33.75
10.19 | 0.956143762 | 0.854681 | 33.33852 | 34.37256 | 31.87642 | 29.37757 | 33.63 | 33.75
10.2 | 0.953973069 | 0.8548802 | 33.32804 | 34.36077 | 31.79406 | 29.37434 | 33.63 | 33.75
10.21 | 0.953375686 | 0.854144 | 33.31743 | 34.34885 | 31.76403 | 29.33887 | 33.63 | 33.75
10.22 | 0.955716849 | 0.8516609 | 33.3067 | 34.33681 | 31.83177 | 29.24331 | 33.63 | 33.75
10.23 | 0.958661664 | 0.8503516 | 33.29583 | 34.32463 | 31.91944 | 29.188 | 33.63 | 33.75
10.24 | 0.962801622 | 0.8513662 | 33.28484 | 34.31233 | 32.0467 | 29.21235 | 33.63 | 33.69
10.25 | 0.964731864 | 0.8517679 | 33.27372 | 34.29989 | 32.10022 | 29.21555 | 33.69 | 33.69
10.26 | 0.961845947 | 0.8508336 | 33.26247 | 34.28733 | 31.99338 | 29.17282 | 33.69 | 33.69
10.27 | 0.958237072 | 0.8499236 | 33.2511 | 34.27465 | 31.86244 | 29.13083 | 33.69 | 33.75
10.28 | 0.952818292 | 0.8490745 | 33.23961 | 34.26184 | 31.67131 | 29.09085 | 33.69 | 33.75
10.29 | 0.948706823 | 0.849571 | 33.22799 | 34.2489 | 31.52362 | 29.09687 | 33.69 | 33.75
10.3 | 0.948553117 | 0.8541413 | 33.21625 | 34.23584 | 31.50737 | 29.24224 | 33.75 | 33.75
10.31 | 0.949610715 | 0.858148 | 33.20438 | 34.22265 | 31.53124 | 29.3681 | 33.75 | 33.75
10.32 | 0.95542206 | 0.8599423 | 33.1924 | 34.20935 | 31.71275 | 29.41806 | 33.69 | 33.81
10.33 | 0.960973519 | 0.8612377 | 33.18029 | 34.19592 | 31.88538 | 29.45081 | 33.75 | 33.75
10.34 | 0.96504866 | 0.8596984 | 33.16806 | 34.18236 | 32.00879 | 29.38653 | 33.75 | 33.81
10.35 | 0.968577079 | 0.8582411 | 33.15571 | 34.16869 | 32.11386 | 29.32497 | 33.75 | 33.81
10.36 | 0.966447155 | 0.8576309 | 33.14324 | 34.1549 | 32.03119 | 29.2923 | 33.75 | 33.81
10.37 | 0.964275185 | 0.8570102 | 33.13066 | 34.14099 | 31.94707 | 29.25917 | 33.75 | 33.75
10.38 | 0.959845826 | 0.8558289 | 33.11795 | 34.12696 | 31.78813 | 29.20684 | 33.81 | 33.81
10.39 | 0.955416467 | 0.8546477 | 33.10513 | 34.11281 | 31.62919 | 29.15443 | 33.81 | 33.81
10.4 | 0.953988121 | 0.8537289 | 33.09219 | 34.09854 | 31.56956 | 29.11091 | 33.75 | 33.81
10.41 | 0.952750767 | 0.8528268 | 33.07914 | 34.08416 | 31.51617 | 29.06788 | 33.81 | 33.75
10.42 | 0.953519228 | 0.8553302 | 33.06597 | 34.06966 | 31.52904 | 29.14081 | 33.81 | 33.81
10.43 | 0.954631429 | 0.8584172 | 33.05268 | 34.05504 | 31.55313 | 29.23343 | 33.81 | 33.75
10.44 | 0.953532969 | 0.8595828 | 33.03928 | 34.04031 | 31.50405 | 29.26046 | 33.81 | 33.81
10.45 | 0.951731953 | 0.8601376 | 33.02577 | 34.02547 | 31.43168 | 29.26658 | 33.81 | 33.81
10.46 | 0.951275111 | 0.8579347 | 33.01215 | 34.01051 | 31.40363 | 29.17879 | 33.81 | 33.75
10.47 | 0.951524613 | 0.8542825 | 32.99841 | 33.99544 | 31.3988 | 29.04171 | 33.81 | 33.81
10.48 | 0.953253868 | 0.8524188 | 32.98456 | 33.98025 | 31.44266 | 28.96541 | 33.88 | 33.81
10.49 | 0.956224894 | 0.8520558 | 32.9706 | 33.96496 | 31.52731 | 28.94004 | 33.88 | 33.81
10.5 | 0.958684633 | 0.8522233 | 32.95653 | 33.94955 | 31.59492 | 28.9326 | 33.88 | 33.88
10.51 | 0.960447988 | 0.8531132 | 32.94235 | 33.93404 | 31.63942 | 28.94957 | 33.88 | 33.81
10.52 | 0.961632095 | 0.854485 | 32.92806 | 33.91841 | 31.66468 | 28.98277 | 33.88 | 33.88
10.53 | 0.961427939 | 0.8570115 | 32.91367 | 33.90268 | 31.64412 | 29.05499 | 33.88 | 33.81
10.54 | 0.960597579 | 0.8594303 | 32.89916 | 33.88683 | 31.60286 | 29.12337 | 33.94 | 33.75
10.55 | 0.956399619 | 0.8612694 | 32.88455 | 33.87088 | 31.45077 | 29.17196 | 33.88 | 33.81
10.56 | 0.952214268 | 0.8630601 | 32.86983 | 33.85483 | 31.29913 | 29.21875 | 33.94 | 33.88
10.57 | 0.949220266 | 0.8602821 | 32.85501 | 33.83866 | 31.18664 | 29.11079 | 33.94 | 33.81
10.58 | 0.946226263 | 0.857504 | 32.84008 | 33.82239 | 31.07415 | 29.00284 | 33.94 | 33.88
10.59 | 0.945374913 | 0.85578 | 32.82505 | 33.80602 | 31.03198 | 28.93051 | 33.94 | 33.81
10.6 | 0.944885785 | 0.8542342 | 32.80991 | 33.78954 | 31.00162 | 28.86418 | 33.94 | 33.81
10.61 | 0.943522312 | 0.8553921 | 32.79467 | 33.77295 | 30.9425 | 28.88912 | 33.94 | 33.81
10.62 | 0.941768762 | 0.8577562 | 32.77932 | 33.75627 | 30.87054 | 28.95465 | 33.94 | 33.81
10.63 | 0.940869263 | 0.8603029 | 32.76388 | 33.73948 | 30.82653 | 29.02617 | 34 | 33.81
10.64 | 0.940762123 | 0.8630189 | 32.74833 | 33.72259 | 30.80839 | 29.10323 | 33.94 | 33.88
10.65 | 0.94228261 | 0.8649484 | 32.73268 | 33.7056 | 30.84344 | 29.1536 | 33.94 | 33.81
10.66 | 0.94700453 | 0.8653307 | 32.71693 | 33.6885 | 30.98308 | 29.1517 | 33.94 | 33.81
10.67 | 0.951696083 | 0.8657113 | 32.70108 | 33.67131 | 31.12149 | 29.14963 | 33.94 | 33.81
10.68 | 0.956210551 | 0.8660816 | 32.68513 | 33.65402 | 31.25387 | 29.14712 | 34 | 33.81
10.69 | 0.96072502 | 0.8664519 | 32.66909 | 33.63662 | 31.38601 | 29.14452 | 34 | 33.81
10.7 | 0.959323098 | 0.8651148 | 32.65294 | 33.61913 | 31.32472 | 29.08441 | 34 | 33.81
10.71 | 0.957587984 | 0.8636816 | 32.6367 | 33.60155 | 31.25251 | 29.02104 | 34.06 | 33.88
10.72 | 0.955192401 | 0.8608881 | 32.62036 | 33.58386 | 31.15872 | 28.91195 | 34 | 33.88
10.73 | 0.952562217 | 0.8576113 | 32.60393 | 33.56608 | 31.05727 | 28.78665 | 34 | 33.81
10.74 | 0.952269934 | 0.8565073 | 32.58739 | 33.5482 | 31.032 | 28.73428 | 34.06 | 33.81
10.75 | 0.954136026 | 0.8574092 | 32.57077 | 33.53023 | 31.07694 | 28.74913 | 34.06 | 33.81
10.76 | 0.956278549 | 0.8587512 | 32.55405 | 33.51216 | 31.13074 | 28.77861 | 34.06 | 33.81
10.77 | 0.959088653 | 0.861156 | 32.53723 | 33.494 | 31.20609 | 28.84356 | 34.06 | 33.88
10.78 | 0.96177778 | 0.8635186 | 32.52033 | 33.47575 | 31.27733 | 28.90693 | 34.06 | 33.88
10.79 | 0.962444024 | 0.8651741 | 32.50332 | 33.4574 | 31.28263 | 28.94648 | 34.06 | 33.88
10.8 | 0.963110269 | 0.8668296 | 32.48623 | 33.43896 | 31.28782 | 28.98588 | 34.06 | 33.88
10.81 | 0.96114661 | 0.8668283 | 32.46905 | 33.42043 | 31.20752 | 28.96977 | 34.06 | 33.88
10.82 | 0.958568919 | 0.8664401 | 32.45177 | 33.40181 | 31.10726 | 28.94066 | 34.13 | 33.88
10.83 | 0.954796131 | 0.8644342 | 32.43441 | 33.38309 | 30.96825 | 28.85749 | 34.13 | 33.88
10.84 | 0.950067519 | 0.8611346 | 32.41695 | 33.36429 | 30.79829 | 28.73114 | 34.13 | 33.88
10.85 | 0.94592973 | 0.8582965 | 32.39941 | 33.3454 | 30.64756 | 28.62024 | 34.19 | 33.81
10.86 | 0.943230785 | 0.8565825 | 32.38177 | 33.32642 | 30.54348 | 28.54683 | 34.19 | 33.81
10.87 | 0.940541119 | 0.8548632 | 32.36405 | 33.30735 | 30.43972 | 28.47323 | 34.13 | 33.88
10.88 | 0.93838571 | 0.8528337 | 32.34624 | 33.28819 | 30.35325 | 28.38929 | 34.19 | 33.88
10.89 | 0.936230302 | 0.8508041 | 32.32834 | 33.26895 | 30.26678 | 28.30536 | 34.19 | 33.88
10.9 | 0.935382548 | 0.8499951 | 32.31036 | 33.24962 | 30.22255 | 28.26201 | 34.19 | 33.88
10.91 | 0.935009916 | 0.8496296 | 32.29229 | 33.2302 | 30.19361 | 28.23336 | 34.19 | 33.88
10.92 | 0.936609594 | 0.8498283 | 32.27414 | 33.2107 | 30.22827 | 28.22339 | 34.25 | 33.88
10.93 | 0.940716427 | 0.8507441 | 32.2559 | 33.19111 | 30.34365 | 28.23714 | 34.19 | 33.88
10.94 | 0.944494744 | 0.8513758 | 32.23757 | 33.17144 | 30.44822 | 28.24136 | 34.25 | 33.88
10.95 | 0.946211176 | 0.8502246 | 32.21917 | 33.15169 | 30.48614 | 28.18638 | 34.25 | 33.88
10.96 | 0.947927608 | 0.8490734 | 32.20068 | 33.13185 | 30.52391 | 28.13137 | 34.25 | 33.88
10.97 | 0.948364147 | 0.8493283 | 32.1821 | 33.11193 | 30.52035 | 28.1229 | 34.31 | 33.81
10.98 | 0.948528865 | 0.8498818 | 32.16345 | 33.09193 | 30.50796 | 28.12423 | 34.31 | 33.88
10.99 | 0.949745886 | 0.8504779 | 32.14471 | 33.07184 | 30.52931 | 28.12687 | 34.25 | 33.88
11 | 0.952005069 | 0.8511162 | 32.12589 | 33.05168 | 30.58401 | 28.13082 | 34.31 | 33.88
11.01 | 0.953735052 | 0.8517524 | 32.10699 | 33.03144 | 30.62156 | 28.1346 | 34.31 | 33.88
11.02 | 0.952884114 | 0.8523784 | 32.08801 | 33.01111 | 30.57616 | 28.13796 | 34.31 | 33.88
11.03 | 0.952033176 | 0.8530045 | 32.06896 | 32.99071 | 30.53071 | 28.14122 | 34.31 | 33.88
11.04 | 0.951008432 | 0.8529399 | 32.04982 | 32.97023 | 30.47965 | 28.12162 | 34.31 | 33.88
11.05 | 0.949947574 | 0.8527319 | 32.0306 | 32.94967 | 30.42739 | 28.09723 | 34.31 | 33.88
11.06 | 0.951259868 | 0.8524008 | 32.01131 | 32.92903 | 30.45107 | 28.06873 | 34.38 | 33.94
11.07 | 0.955186887 | 0.851934 | 31.99194 | 32.90831 | 30.55828 | 28.03571 | 34.38 | 33.94
11.08 | 0.95883478 | 0.8517104 | 31.97249 | 32.88752 | 30.65634 | 28.01064 | 34.31 | 33.94
11.09 | 0.960303666 | 0.8533845 | 31.95297 | 32.86665 | 30.68455 | 28.04789 | 34.38 | 33.88
11.1 | 0.961772552 | 0.8550585 | 31.93337 | 32.84571 | 30.71264 | 28.08501 | 34.44 | 33.88
11.11 | 0.958515024 | 0.8567651 | 31.91369 | 32.82469 | 30.58975 | 28.12305 | 34.38 | 33.88
11.12 | 0.953607244 | 0.8584829 | 31.89394 | 32.8036 | 30.4143 | 28.16133 | 34.38 | 33.94
11.13 | 0.950367654 | 0.8594752 | 31.87412 | 32.78244 | 30.29213 | 28.17569 | 34.44 | 33.94
11.14 | 0.950110853 | 0.8591702 | 31.85422 | 32.7612 | 30.26504 | 28.14744 | 34.38 | 33.94
11.15 | 0.949854052 | 0.8588651 | 31.83425 | 32.73988 | 30.23789 | 28.11914 | 34.44 | 33.94
11.16 | 0.952323731 | 0.8581291 | 31.81421 | 32.7185 | 30.29742 | 28.07669 | 34.44 | 33.94
11.17 | 0.954889671 | 0.8573778 | 31.79409 | 32.69704 | 30.35985 | 28.03372 | 34.44 | 33.94
11.18 | 0.953628807 | 0.8568713 | 31.7739 | 32.67551 | 30.30051 | 27.99871 | 34.44 | 34
11.19 | 0.949395255 | 0.8565548 | 31.75364 | 32.65392 | 30.14676 | 27.96987 | 34.44 | 33.94
11.2 | 0.945557965 | 0.8559829 | 31.73331 | 32.63225 | 30.00569 | 27.93265 | 34.44 | 33.94
11.21 | 0.943977907 | 0.8539567 | 31.71291 | 32.61051 | 29.93629 | 27.84796 | 34.5 | 33.94
11.22 | 0.942397849 | 0.8519304 | 31.69245 | 32.5887 | 29.86689 | 27.76331 | 34.5 | 33.94
11.23 | 0.944269725 | 0.8521124 | 31.67191 | 32.56682 | 29.90682 | 27.7506 | 34.5 | 34
11.24 | 0.947448219 | 0.8531303 | 31.6513 | 32.54488 | 29.98797 | 27.76502 | 34.5 | 33.94
11.25 | 0.94982121 | 0.8544714 | 31.63062 | 32.52287 | 30.04344 | 27.78986 | 34.5 | 33.94
11.26 | 0.95023148 | 0.8565999 | 31.60988 | 32.50079 | 30.0367 | 27.84017 | 34.5 | 33.94
11.27 | 0.950641749 | 0.8587284 | 31.58907 | 32.47864 | 30.02989 | 27.89033 | 34.56 | 33.94
11.28 | 0.951514328 | 0.8578308 | 31.56819 | 32.45643 | 30.03759 | 27.84212 | 34.5 | 34
11.29 | 0.952471086 | 0.8563822 | 31.54725 | 32.43415 | 30.04784 | 27.77603 | 34.56 | 33.94
11.3 | 0.954922911 | 0.8554916 | 31.52624 | 32.41181 | 30.10513 | 27.72803 | 34.56 | 34
11.31 | 0.959710336 | 0.8554727 | 31.50516 | 32.3894 | 30.23583 | 27.70825 | 34.56 | 34
11.32 | 0.964497762 | 0.8554539 | 31.48402 | 32.36693 | 30.36627 | 27.68841 | 34.56 | 34
11.33 | 0.966627171 | 0.8539097 | 31.46282 | 32.34439 | 30.41281 | 27.61919 | 34.56 | 34.06
11.34 | 0.968537621 | 0.8522399 | 31.44155 | 32.32179 | 30.45232 | 27.54592 | 34.56 | 34.06
11.35 | 0.967954291 | 0.8493386 | 31.42022 | 32.29913 | 30.41333 | 27.43289 | 34.56 | 34
11.36 | 0.96428209 | 0.8449119 | 31.39882 | 32.2764 | 30.27732 | 27.27072 | 34.56 | 34
11.37 | 0.960609888 | 0.8404852 | 31.37736 | 32.25361 | 30.14141 | 27.10869 | 34.63 | 34
11.38 | 0.958967929 | 0.8409495 | 31.35585 | 32.23077 | 30.06925 | 27.10445 | 34.69 | 34
11.39 | 0.957413551 | 0.8416248 | 31.33426 | 32.20786 | 29.99985 | 27.10693 | 34.63 | 34.06
11.4 | 0.957121882 | 0.8433881 | 31.31262 | 32.18489 | 29.97 | 27.14435 | 34.63 | 34.06
11.41 | 0.95831459 | 0.8464306 | 31.29092 | 32.16186 | 29.98654 | 27.22278 | 34.69 | 34.13
11.42 | 0.959507298 | 0.8494731 | 31.26916 | 32.13877 | 30.00298 | 27.30102 | 34.63 | 34.06
11.43 | 0.957979266 | 0.8486381 | 31.24733 | 32.11562 | 29.9343 | 27.25454 | 34.63 | 34.06
11.44 | 0.956306992 | 0.8475976 | 31.22545 | 32.09241 | 29.86112 | 27.20145 | 34.69 | 34.06
11.45 | 0.953787979 | 0.8464784 | 31.20351 | 32.06915 | 29.76153 | 27.14584 | 34.69 | 34.06
11.46 | 0.950139978 | 0.8452544 | 31.18151 | 32.04583 | 29.6268 | 27.08688 | 34.69 | 34.13
11.47 | 0.946491978 | 0.8440304 | 31.15945 | 32.02245 | 29.49217 | 27.02792 | 34.69 | 34.13
11.48 | 0.946780138 | 0.8456682 | 31.13734 | 31.99901 | 29.48021 | 27.06055 | 34.69 | 34.06
11.49 | 0.947523541 | 0.847637 | 31.11517 | 31.97552 | 29.48235 | 27.10363 | 34.69 | 34.06
11.5 | 0.949000925 | 0.8496875 | 31.09294 | 31.95197 | 29.50723 | 27.14919 | 34.75 | 34.06
11.51 | 0.951824384 | 0.8518877 | 31.07065 | 31.92837 | 29.57381 | 27.19938 | 34.75 | 34.13
11.52 | 0.954647843 | 0.8540878 | 31.04831 | 31.90471 | 29.64021 | 27.24942 | 34.75 | 34.13
11.53 | 0.955270942 | 0.8540472 | 31.02592 | 31.88099 | 29.63816 | 27.22787 | 34.75 | 34.13
11.54 | 0.955337385 | 0.8534397 | 31.00347 | 31.85723 | 29.61877 | 27.18822 | 34.75 | 34.13
11.55 | 0.955566514 | 0.8527938 | 30.98096 | 31.83341 | 29.60437 | 27.14733 | 34.75 | 34.13
11.56 | 0.956334361 | 0.8520211 | 30.9584 | 31.80953 | 29.60659 | 27.10239 | 34.75 | 34.13
11.57 | 0.957102208 | 0.8512483 | 30.93579 | 31.78561 | 29.60871 | 27.05744 | 34.81 | 34.13
11.58 | 0.958511755 | 0.8527659 | 30.91313 | 31.76163 | 29.63059 | 27.08523 | 34.75 | 34.13
11.59 | 0.960260291 | 0.8554934 | 30.89041 | 31.7376 | 29.66283 | 27.1513 | 34.81 | 34.13
11.6 | 0.961881823 | 0.8581122 | 30.86764 | 31.71351 | 29.69102 | 27.21375 | 34.81 | 34.13
11.61 | 0.961682331 | 0.8591729 | 30.84481 | 31.68938 | 29.66291 | 27.22666 | 34.81 | 34.13
11.62 | 0.961482839 | 0.8602337 | 30.82194 | 31.6652 | 29.63477 | 27.23947 | 34.81 | 34.19
11.63 | 0.960786229 | 0.8599847 | 30.79902 | 31.64096 | 29.59127 | 27.21074 | 34.88 | 34.19
11.64 | 0.959516391 | 0.8582255 | 30.77604 | 31.61668 | 29.53011 | 27.13424 | 34.81 | 34.19
11.65 | 0.958246553 | 0.8564662 | 30.75301 | 31.59235 | 29.46897 | 27.05778 | 34.88 | 34.19
11.66 | 0.960428797 | 0.8561628 | 30.72994 | 31.56797 | 29.51392 | 27.02732 | 34.88 | 34.19
11.67 | 0.963210672 | 0.8561124 | 30.70681 | 31.54354 | 29.57713 | 27.00481 | 34.94 | 34.13
11.68 | 0.9658841 | 0.8563993 | 30.68364 | 31.51906 | 29.63684 | 26.9929 | 34.88 | 34.19
11.69 | 0.968189915 | 0.8578298 | 30.66042 | 31.49453 | 29.68511 | 27.01695 | 34.94 | 34.19
11.7 | 0.970495729 | 0.8592604 | 30.63715 | 31.46996 | 29.73322 | 27.04089 | 34.94 | 34.19
11.71 | 0.969263694 | 0.8607468 | 30.61383 | 31.44534 | 29.67287 | 27.06647 | 34.88 | 34.19
11.72 | 0.965590826 | 0.8622715 | 30.59046 | 31.42067 | 29.53787 | 27.09315 | 34.94 | 34.19
11.73 | 0.961917958 | 0.8637963 | 30.56705 | 31.39596 | 29.403 | 27.11972 | 35 | 34.25
11.74 | 0.958117887 | 0.8644732 | 30.54359 | 31.37121 | 29.26436 | 27.11957 | 35 | 34.25
11.75 | 0.954310235 | 0.8650995 | 30.52009 | 31.3464 | 29.12563 | 27.11776 | 35.13 | 34.19
11.76 | 0.95188675 | 0.8649559 | 30.49654 | 31.32156 | 29.02925 | 27.09176 | 35.13 | 34.19
11.77 | 0.952956875 | 0.8628689 | 30.47294 | 31.29667 | 29.0394 | 27.00492 | 35.13 | 34.19
11.78 | 0.954027001 | 0.8607819 | 30.4493 | 31.27173 | 29.04946 | 26.91814 | 35.13 | 34.19
11.79 | 0.957795658 | 0.8577949 | 30.42562 | 31.24675 | 29.14152 | 26.80331 | 35.13 | 34.19
11.8 | 0.9632774 | 0.8542367 | 30.40189 | 31.22173 | 29.28545 | 26.67075 | 35.13 | 34.19
11.81 | 0.968759142 | 0.8506784 | 30.37811 | 31.19667 | 29.42908 | 26.53833 | 35.13 | 34.19
11.82 | 0.969669128 | 0.8505322 | 30.3543 | 31.17156 | 29.43362 | 26.51242 | 35.19 | 34.25
11.83 | 0.97022139 | 0.850653 | 30.33044 | 31.14641 | 29.42724 | 26.49479 | 35.13 | 34.19
11.84 | 0.9695709 | 0.8519451 | 30.30654 | 31.12122 | 29.38434 | 26.51357 | 35.13 | 34.19
11.85 | 0.964914622 | 0.8571382 | 30.28259 | 31.09599 | 29.22012 | 26.65356 | 35.19 | 34.19
11.86 | 0.960258343 | 0.8623313 | 30.25861 | 31.07072 | 29.05608 | 26.79325 | 35.25 | 34.19
11.87 | 0.957164805 | 0.867343 | 30.23458 | 31.04541 | 28.93947 | 26.92702 | 35.19 | 34.19
11.88 | 0.955501908 | 0.8721886 | 30.21051 | 31.02005 | 28.8662 | 27.05534 | 35.25 | 34.25
11.89 | 0.953839011 | 0.8770342 | 30.1864 | 30.99466 | 28.79297 | 27.18338 | 35.25 | 34.19
11.9 | 0.953662718 | 0.8786647 | 30.16225 | 30.96923 | 28.76461 | 27.21157 | 35.25 | 34.19
11.91 | 0.953856253 | 0.8794955 | 30.13806 | 30.94376 | 28.74738 | 27.2149 | 35.31 | 34.25
11.92 | 0.953881838 | 0.8800893 | 30.11383 | 30.91825 | 28.72504 | 27.21082 | 35.31 | 34.19
11.93 | 0.951568437 | 0.8773822 | 30.08956 | 30.89271 | 28.63228 | 27.10471 | 35.31 | 34.19
11.94 | 0.949255037 | 0.8746752 | 30.06526 | 30.86712 | 28.5396 | 26.99871 | 35.31 | 34.19
11.95 | 0.947585242 | 0.8718105 | 30.04091 | 30.8415 | 28.46633 | 26.88795 | 35.38 | 34.19
11.96 | 0.94727931 | 0.8686117 | 30.01653 | 30.81585 | 28.43404 | 26.767 | 35.38 | 34.25
11.97 | 0.946973379 | 0.8654129 | 29.99211 | 30.79015 | 28.40173 | 26.64619 | 35.38 | 34.25
11.98 | 0.949801435 | 0.8639687 | 29.96765 | 30.76442 | 28.46332 | 26.5795 | 35.38 | 34.19
11.99 | 0.95507666 | 0.8638946 | 29.94315 | 30.73865 | 28.59801 | 26.55496 | 35.38 | 34.25
12 | 0.960351885 | 0.8638204 | 29.91862 | 30.71285 | 28.7324 | 26.53039 | 35.38 | 34.25
12.01 | 0.96201861 | 0.8647217 | 29.89405 | 30.68701 | 28.75864 | 26.53573 | 35.44 | 34.25
12.02 | 0.962724274 | 0.8658828 | 29.86945 | 30.66114 | 28.75604 | 26.54896 | 35.38 | 34.25
12.03 | 0.963417265 | 0.8670348 | 29.84481 | 30.63524 | 28.753 | 26.56182 | 35.44 | 34.25
12.04 | 0.961573546 | 0.8663726 | 29.82013 | 30.6093 | 28.67425 | 26.51906 | 35.44 | 34.25
12.05 | 0.959729828 | 0.8657105 | 29.79542 | 30.58332 | 28.59556 | 26.4763 | 35.44 | 34.25
12.06 | 0.957876238 | 0.8650041 | 29.77068 | 30.55732 | 28.51663 | 26.4322 | 35.5 | 34.25
12.07 | 0.955984903 | 0.8641287 | 29.7459 | 30.53127 | 28.43663 | 26.38295 | 35.5 | 34.25
12.08 | 0.954093568 | 0.8632534 | 29.72109 | 30.5052 | 28.3567 | 26.33372 | 35.56 | 34.25
12.09 | 0.951781788 | 0.8627006 | 29.69624 | 30.4791 | 28.26434 | 26.29433 | 35.56 | 34.25
12.1 | 0.948830334 | 0.8626385 | 29.67136 | 30.45296 | 28.15309 | 26.26989 | 35.56 | 34.25
12.11 | 0.945878881 | 0.8625764 | 29.64645 | 30.42679 | 28.04195 | 26.24543 | 35.56 | 34.25
12.12 | 0.947906242 | 0.8627557 | 29.62151 | 30.40059 | 28.07841 | 26.22828 | 35.56 | 34.25
12.13 | 0.953647416 | 0.8631152 | 29.59653 | 30.37436 | 28.22465 | 26.21657 | 35.56 | 34.25
12.14 | 0.95938859 | 0.8634747 | 29.57152 | 30.3481 | 28.37058 | 26.20481 | 35.56 | 34.31
12.15 | 0.966015289 | 0.8643977 | 29.54648 | 30.32181 | 28.54235 | 26.2101 | 35.63 | 34.31
12.16 | 0.972960117 | 0.8655232 | 29.52141 | 30.29549 | 28.72315 | 26.22145 | 35.63 | 34.25
12.17 | 0.979904946 | 0.8666486 | 29.49631 | 30.26914 | 28.90358 | 26.23271 | 35.63 | 34.25
12.18 | 0.979834193 | 0.8673655 | 29.47117 | 30.24276 | 28.87686 | 26.23152 | 35.63 | 34.25
12.19 | 0.978854599 | 0.8680294 | 29.44601 | 30.21635 | 28.82336 | 26.22868 | 35.69 | 34.31
12.2 | 0.977875817 | 0.8686694 | 29.42082 | 30.18991 | 28.76991 | 26.22505 | 35.69 | 34.25
12.21 | 0.976934009 | 0.8682228 | 29.3956 | 30.16344 | 28.71756 | 26.18859 | 35.63 | 34.31
12.22 | 0.975992201 | 0.8677763 | 29.37035 | 30.13695 | 28.66523 | 26.15213 | 35.63 | 34.31
12.23 | 0.974995337 | 0.8674976 | 29.34507 | 30.11043 | 28.6113 | 26.12073 | 35.69 | 34.31
12.24 | 0.973671739 | 0.8682153 | 29.31976 | 30.08388 | 28.54782 | 26.11929 | 35.69 | 34.31
12.25 | 0.972348142 | 0.868933 | 29.29442 | 30.05731 | 28.48438 | 26.11779 | 35.75 | 34.31
12.26 | 0.969801317 | 0.8696252 | 29.26906 | 30.03071 | 28.38517 | 26.11546 | 35.75 | 34.31
12.27 | 0.963648403 | 0.8702421 | 29.24367 | 30.00408 | 28.18061 | 26.11081 | 35.75 | 34.31
12.28 | 0.95749549 | 0.870859 | 29.21825 | 29.97742 | 27.97634 | 26.10611 | 35.75 | 34.38
12.29 | 0.952992586 | 0.870543 | 29.1928 | 29.95074 | 27.82052 | 26.07341 | 35.75 | 34.31
12.3 | 0.951571846 | 0.8684845 | 29.16733 | 29.92404 | 27.75481 | 25.98857 | 35.75 | 34.31
12.31 | 0.950151106 | 0.866426 | 29.14183 | 29.89731 | 27.68914 | 25.90381 | 35.81 | 34.38
12.32 | 0.951369708 | 0.8649891 | 29.11631 | 29.87056 | 27.70037 | 25.83771 | 35.81 | 34.38
12.33 | 0.956083156 | 0.8643755 | 29.09075 | 29.84378 | 27.81318 | 25.79623 | 35.88 | 34.31
12.34 | 0.960796605 | 0.8637618 | 29.06518 | 29.81697 | 27.92572 | 25.75477 | 35.88 | 34.38
12.35 | 0.963672985 | 0.8643868 | 29.03958 | 29.79015 | 27.98466 | 25.75021 | 35.81 | 34.38
12.36 | 0.964697235 | 0.8662605 | 29.01395 | 29.7633 | 27.98968 | 25.78277 | 35.88 | 34.38
12.37 | 0.965721484 | 0.8681342 | 28.9883 | 29.73643 | 27.99462 | 25.81521 | 35.88 | 34.38
12.38 | 0.964434036 | 0.8689588 | 28.96263 | 29.70953 | 27.93254 | 25.81636 | 35.88 | 34.38
12.39 | 0.961267792 | 0.8689307 | 28.93693 | 29.68261 | 27.81614 | 25.79213 | 35.94 | 34.38
12.4 | 0.958101548 | 0.8689026 | 28.91121 | 29.65567 | 27.69987 | 25.76789 | 35.94 | 34.44
12.41 | 0.955923071 | 0.8684043 | 28.88546 | 29.62871 | 27.61228 | 25.7297 | 35.94 | 34.38
12.42 | 0.95442747 | 0.8675809 | 28.85969 | 29.60173 | 27.54448 | 25.68189 | 35.94 | 34.44
12.43 | 0.952931868 | 0.8667575 | 28.8339 | 29.57472 | 27.47674 | 25.63411 | 35.94 | 34.44
12.44 | 0.952784955 | 0.8677853 | 28.80809 | 29.54769 | 27.44791 | 25.64105 | 35.94 | 34.44
12.45 | 0.953476479 | 0.869964 | 28.78225 | 29.52065 | 27.4432 | 25.6819 | 36 | 34.44
12.46 | 0.954168003 | 0.8721426 | 28.7564 | 29.49358 | 27.43843 | 25.72261 | 35.94 | 34.44
12.47 | 0.953687244 | 0.8734841 | 28.73052 | 29.46649 | 27.39993 | 25.73851 | 36 | 34.5
12.48 | 0.952511321 | 0.8743293 | 28.70462 | 29.43938 | 27.34147 | 25.73972 | 36 | 34.5
12.49 | 0.951335399 | 0.8751744 | 28.6787 | 29.41226 | 27.28306 | 25.74085 | 36 | 34.5
12.5 | 0.951182111 | 0.8746565 | 28.65275 | 29.38511 | 27.25399 | 25.70188 | 36 | 34.44
12.51 | 0.951643872 | 0.8733189 | 28.62679 | 29.35795 | 27.24251 | 25.63885 | 36 | 34.44
12.52 | 0.952105633 | 0.8719813 | 28.60081 | 29.33076 | 27.23099 | 25.57588 | 36.06 | 34.5
12.53 | 0.954002929 | 0.8714999 | 28.57481 | 29.30356 | 27.26045 | 25.53805 | 36.06 | 34.44
12.54 | 0.956831121 | 0.8715738 | 28.54879 | 29.27634 | 27.31637 | 25.51649 | 36.06 | 34.5
12.55 | 0.959659313 | 0.8716476 | 28.52274 | 29.2491 | 27.37212 | 25.49491 | 36.06 | 34.44
12.56 | 0.961967025 | 0.8717305 | 28.49668 | 29.22185 | 27.41287 | 25.47357 | 36.06 | 34.5
12.57 | 0.963888766 | 0.8718202 | 28.47061 | 29.19457 | 27.4425 | 25.45242 | 36.06 | 34.5
12.58 | 0.965810507 | 0.8719098 | 28.44451 | 29.16728 | 27.47201 | 25.43124 | 36.13 | 34.5
12.59 | 0.965813544 | 0.8737922 | 28.41839 | 29.13998 | 27.44687 | 25.46228 | 36.13 | 34.5
12.6 | 0.964094794 | 0.8772835 | 28.39226 | 29.11265 | 27.37283 | 25.54005 | 36.13 | 34.5
12.61 | 0.962376044 | 0.8807747 | 28.36611 | 29.08531 | 27.29886 | 25.61761 | 36.13 | 34.5
12.62 | 0.958484917 | 0.8839727 | 28.33994 | 29.05796 | 27.16341 | 25.68644 | 36.19 | 34.5
12.63 | 0.952095063 | 0.8868332 | 28.31376 | 29.03059 | 26.95739 | 25.74529 | 36.13 | 34.56
12.64 | 0.945705208 | 0.8896937 | 28.28755 | 29.0032 | 26.75169 | 25.80396 | 36.19 | 34.56
12.65 | 0.94019047 | 0.8902956 | 28.26134 | 28.9758 | 26.57104 | 25.79703 | 36.19 | 34.56
12.66 | 0.936055182 | 0.8873374 | 28.2351 | 28.94838 | 26.42961 | 25.68698 | 36.19 | 34.56
12.67 | 0.931919895 | 0.8843791 | 28.20885 | 28.92095 | 26.28839 | 25.57708 | 36.19 | 34.56
12.68 | 0.929491744 | 0.8815072 | 28.18258 | 28.8935 | 26.19548 | 25.46983 | 36.19 | 34.56
12.69 | 0.931120068 | 0.8788402 | 28.1563 | 28.86605 | 26.2169 | 25.36864 | 36.19 | 34.56
12.7 | 0.932748393 | 0.8761733 | 28.13 | 28.83857 | 26.23821 | 25.26759 | 36.25 | 34.56
12.71 | 0.935197926 | 0.8739314 | 28.10369 | 28.81108 | 26.28251 | 25.17891 | 36.25 | 34.56
12.72 | 0.94116955 | 0.8735127 | 28.07736 | 28.78358 | 26.42556 | 25.14283 | 36.25 | 34.56
12.73 | 0.947141173 | 0.873094 | 28.05102 | 28.75607 | 26.56828 | 25.10675 | 36.31 | 34.56
12.74 | 0.952987149 | 0.8728213 | 28.02466 | 28.72855 | 26.70714 | 25.07489 | 36.31 | 34.56
12.75 | 0.957074689 | 0.8745916 | 27.99829 | 28.70101 | 26.79646 | 25.10166 | 36.31 | 34.56
12.76 | 0.96116223 | 0.876362 | 27.97191 | 28.67346 | 26.88554 | 25.12833 | 36.31 | 34.56
12.77 | 0.96524977 | 0.8781323 | 27.94551 | 28.64589 | 26.9744 | 25.15488 | 36.25 | 34.56
12.78 | 0.962290799 | 0.8796738 | 27.9191 | 28.61832 | 26.86629 | 25.17478 | 36.31 | 34.56
12.79 | 0.958792657 | 0.8811977 | 27.89267 | 28.59073 | 26.74329 | 25.19409 | 36.31 | 34.56
12.8 | 0.955294516 | 0.8827217 | 27.86624 | 28.56313 | 26.62046 | 25.2133 | 36.31 | 34.56
12.81 | 0.95068045 | 0.8812007 | 27.83979 | 28.53553 | 26.46674 | 25.14553 | 36.38 | 34.56
12.82 | 0.945743634 | 0.8787991 | 27.81333 | 28.50791 | 26.30428 | 25.05272 | 36.38 | 34.56
12.83 | 0.940806817 | 0.8763975 | 27.78685 | 28.48028 | 26.14206 | 24.96004 | 36.38 | 34.56
12.84 | 0.938982097 | 0.8745385 | 27.76037 | 28.45264 | 26.06649 | 24.88293 | 36.38 | 34.56
12.85 | 0.939174079 | 0.8730311 | 27.73387 | 28.42498 | 26.04693 | 24.8159 | 36.38 | 34.63
12.86 | 0.939366061 | 0.8715237 | 27.70736 | 28.39732 | 26.02736 | 24.74894 | 36.38 | 34.63
12.87 | 0.941868265 | 0.8715787 | 27.68084 | 28.36965 | 26.07171 | 24.72639 | 36.38 | 34.56
12.88 | 0.94753224 | 0.8737721 | 27.65431 | 28.34198 | 26.20335 | 24.76443 | 36.44 | 34.63
12.89 | 0.953196216 | 0.8759654 | 27.62777 | 28.31429 | 26.33469 | 24.80234 | 36.44 | 34.56
12.9 | 0.95862302 | 0.8780352 | 27.60122 | 28.28659 | 26.45916 | 24.83662 | 36.44 | 34.56
12.91 | 0.963217439 | 0.879671 | 27.57466 | 28.25888 | 26.56039 | 24.85852 | 36.5 | 34.56
12.92 | 0.967811859 | 0.8813069 | 27.54808 | 28.23117 | 26.66136 | 24.88032 | 36.5 | 34.56
12.93 | 0.972363763 | 0.8829339 | 27.5215 | 28.20345 | 26.76091 | 24.90178 | 36.5 | 34.63
12.94 | 0.969001018 | 0.8829095 | 27.49491 | 28.17572 | 26.6426 | 24.87661 | 36.5 | 34.56
12.95 | 0.965638274 | 0.8828851 | 27.46831 | 28.14798 | 26.52445 | 24.85143 | 36.56 | 34.63
12.96 | 0.96227553 | 0.8828607 | 27.4417 | 28.12023 | 26.40648 | 24.82625 | 36.5 | 34.63
12.97 | 0.95898246 | 0.8819587 | 27.41508 | 28.09248 | 26.29058 | 24.77641 | 36.56 | 34.69
12.98 | 0.955709867 | 0.8807989 | 27.38846 | 28.06472 | 26.17542 | 24.71937 | 36.56 | 34.56
12.99 | 0.952437274 | 0.8796391 | 27.36182 | 28.03695 | 26.06042 | 24.6624 | 36.56 | 34.63
13 | 0.953338487 | 0.8779119 | 27.33518 | 28.00918 | 26.05968 | 24.58959 | 36.56 | 34.63
13.01 | 0.95802864 | 0.8756697 | 27.30853 | 27.9814 | 26.16235 | 24.50246 | 36.63 | 34.63
13.02 | 0.962718793 | 0.8734274 | 27.28187 | 27.95361 | 26.26477 | 24.41545 | 36.63 | 34.63
13.03 | 0.966676346 | 0.8715139 | 27.2552 | 27.92582 | 26.34696 | 24.33774 | 36.63 | 34.63
13.04 | 0.968539588 | 0.8705399 | 27.22853 | 27.89802 | 26.37191 | 24.28634 | 36.63 | 34.63
13.05 | 0.970402829 | 0.869566 | 27.20185 | 27.87022 | 26.39675 | 24.23499 | 36.63 | 34.63
13.06 | 0.972266071 | 0.8685921 | 27.17516 | 27.84241 | 26.42149 | 24.18369 | 36.69 | 34.63
13.07 | 0.969955334 | 0.8686671 | 27.14846 | 27.81459 | 26.3328 | 24.16162 | 36.69 | 34.56
13.08 | 0.967549347 | 0.8687662 | 27.12176 | 27.78677 | 26.24164 | 24.14021 | 36.63 | 34.63
13.09 | 0.96514336 | 0.8688652 | 27.09506 | 27.75895 | 26.15061 | 24.11879 | 36.69 | 34.63
13.1 | 0.966194897 | 0.8691035 | 27.06834 | 27.73112 | 26.1533 | 24.10122 | 36.69 | 34.63
13.11 | 0.9688761 | 0.8694075 | 27.04162 | 27.70329 | 26.19998 | 24.08545 | 36.75 | 34.69
13.12 | 0.971557304 | 0.8697116 | 27.0149 | 27.67545 | 26.24652 | 24.06966 | 36.75 | 34.63
13.13 | 0.973523353 | 0.8714974 | 26.98817 | 27.64761 | 26.27361 | 24.09482 | 36.75 | 34.63
13.14 | 0.97424479 | 0.8758621 | 26.96143 | 27.61977 | 26.26704 | 24.19111 | 36.75 | 34.63
13.15 | 0.974966226 | 0.8802269 | 26.93469 | 27.59192 | 26.26042 | 24.28715 | 36.75 | 34.69
13.16 | 0.97559111 | 0.8846148 | 26.90795 | 27.56407 | 26.25116 | 24.38359 | 36.75 | 34.69
13.17 | 0.973418022 | 0.8896755 | 26.8812 | 27.53622 | 26.16664 | 24.4983 | 36.75 | 34.69
13.18 | 0.971244935 | 0.8947363 | 26.85444 | 27.50836 | 26.08224 | 24.61273 | 36.75 | 34.69
13.19 | 0.969071847 | 0.899797 | 26.82769 | 27.4805 | 25.99796 | 24.72687 | 36.81 | 34.69
13.2 | 0.969091792 | 0.9017375 | 26.80092 | 27.45264 | 25.97256 | 24.75507 | 36.75 | 34.69
13.21 | 0.970120956 | 0.9022421 | 26.77416 | 27.42477 | 25.97417 | 24.74379 | 36.75 | 34.63
13.22 | 0.971150119 | 0.9027467 | 26.74739 | 27.39691 | 25.97573 | 24.73247 | 36.81 | 34.69
13.23 | 0.971326927 | 0.9031995 | 26.72062 | 27.36904 | 25.95445 | 24.7197 | 36.81 | 34.69
13.24 | 0.969686149 | 0.9035417 | 26.69384 | 27.34117 | 25.88465 | 24.70389 | 36.81 | 34.69
13.25 | 0.968045371 | 0.9038839 | 26.66706 | 27.3133 | 25.81492 | 24.68805 | 36.88 | 34.69
13.26 | 0.966404593 | 0.9042261 | 26.64028 | 27.28543 | 25.74529 | 24.6722 | 36.81 | 34.75
13.27 | 0.963973078 | 0.9023527 | 26.61349 | 27.25755 | 25.65469 | 24.59593 | 36.81 | 34.75
13.28 | 0.96148788 | 0.9003288 | 26.5867 | 27.22968 | 25.56279 | 24.51566 | 36.88 | 34.69
13.29 | 0.959002682 | 0.8983049 | 26.55992 | 27.2018 | 25.47103 | 24.43551 | 36.88 | 34.69
13.3 | 0.957640439 | 0.8944487 | 26.53312 | 27.17393 | 25.40919 | 24.30568 | 36.88 | 34.69
13.31 | 0.957249279 | 0.889008 | 26.50633 | 27.14605 | 25.37317 | 24.13306 | 36.88 | 34.69
13.32 | 0.956858118 | 0.8835673 | 26.47953 | 27.11818 | 25.33716 | 23.96073 | 36.88 | 34.69
13.33 | 0.956844479 | 0.878846 | 26.45274 | 27.0903 | 25.31116 | 23.8082 | 36.88 | 34.75
13.34 | 0.959635964 | 0.87947 | 26.42594 | 27.06242 | 25.35928 | 23.80059 | 36.88 | 34.75
13.35 | 0.96242745 | 0.8800939 | 26.39914 | 27.03455 | 25.40726 | 23.79294 | 36.88 | 34.75
13.36 | 0.965218935 | 0.8807179 | 26.37234 | 27.00667 | 25.45508 | 23.78526 | 36.81 | 34.75
13.37 | 0.970932209 | 0.8825849 | 26.34554 | 26.9788 | 25.57973 | 23.81108 | 36.88 | 34.75
13.38 | 0.977999333 | 0.8850278 | 26.31874 | 26.95093 | 25.73971 | 23.85232 | 36.94 | 34.75
13.39 | 0.985066457 | 0.8874707 | 26.29193 | 26.92305 | 25.8993 | 23.89342 | 36.94 | 34.75
13.4 | 0.989612898 | 0.8889495 | 26.26513 | 26.89518 | 25.99231 | 23.90846 | 36.88 | 34.75
13.41 | 0.985736825 | 0.8872072 | 26.23833 | 26.86731 | 25.86409 | 23.83688 | 36.94 | 34.75
13.42 | 0.981860752 | 0.8854649 | 26.21153 | 26.83945 | 25.73607 | 23.76539 | 36.94 | 34.81
13.43 | 0.977984679 | 0.8837226 | 26.18472 | 26.81158 | 25.60826 | 23.694 | 36.94 | 34.81
13.44 | 0.969489369 | 0.8849375 | 26.15792 | 26.78372 | 25.35983 | 23.70191 | 36.94 | 34.81
13.45 | 0.959530844 | 0.887089 | 26.13112 | 26.75585 | 25.07362 | 23.73482 | 37 | 34.88
13.46 | 0.949572319 | 0.8892405 | 26.10432 | 26.728 | 24.78794 | 23.76762 | 37 | 34.88
13.47 | 0.942469947 | 0.8915339 | 26.07752 | 26.70014 | 24.57728 | 23.80408 | 37 | 34.88
13.48 | 0.943070207 | 0.8942098 | 26.05072 | 26.67228 | 24.56766 | 23.85062 | 37 | 34.81
13.49 | 0.943670466 | 0.8968857 | 26.02392 | 26.64443 | 24.55801 | 23.89701 | 37 | 34.88
13.5 | 0.944270725 | 0.8995616 | 25.99713 | 26.61658 | 24.54833 | 23.94326 | 36.94 | 34.88
13.51 | 0.946734714 | 0.8985117 | 25.97033 | 26.58874 | 24.58702 | 23.89029 | 37 | 34.88
13.52 | 0.949776351 | 0.8963069 | 25.94354 | 26.5609 | 24.64056 | 23.80671 | 37 | 34.88
13.53 | 0.952817989 | 0.894102 | 25.91675 | 26.53306 | 24.69395 | 23.72326 | 37 | 34.88
13.54 | 0.955699752 | 0.8916624 | 25.88996 | 26.50522 | 24.74303 | 23.63371 | 37 | 34.88
13.55 | 0.958069562 | 0.8884706 | 25.86318 | 26.47739 | 24.77872 | 23.52439 | 37 | 34.88
13.56 | 0.960439372 | 0.8852788 | 25.83639 | 26.44957 | 24.81429 | 23.41524 | 37 | 34.88
13.57 | 0.962809182 | 0.882087 | 25.80961 | 26.42174 | 24.84973 | 23.30628 | 37 | 34.81
13.58 | 0.964120428 | 0.8790825 | 25.78283 | 26.39393 | 24.85776 | 23.20244 | 37.06 | 34.88
13.59 | 0.964965129 | 0.8761605 | 25.75606 | 26.36611 | 24.8537 | 23.10095 | 37.06 | 34.88
13.6 | 0.96580983 | 0.8732386 | 25.72928 | 26.3383 | 24.8496 | 22.99962 | 37.06 | 34.88
13.61 | 0.966170056 | 0.8707818 | 25.70252 | 26.3105 | 24.833 | 22.9107 | 37.06 | 34.88
13.62 | 0.963333552 | 0.8713943 | 25.67575 | 26.2827 | 24.73431 | 22.90259 | 37.06 | 34.88
13.63 | 0.960497049 | 0.8720069 | 25.64899 | 26.2549 | 24.63578 | 22.89446 | 37.06 | 34.88
13.64 | 0.957660546 | 0.8726194 | 25.62223 | 26.22711 | 24.5374 | 22.88629 | 37.06 | 34.94
13.65 | 0.956726875 | 0.8755207 | 25.59547 | 26.19933 | 24.48788 | 22.93806 | 37 | 34.94
13.66 | 0.957347709 | 0.8802919 | 25.56872 | 26.17155 | 24.47816 | 23.03861 | 37 | 34.88
13.67 | 0.957968543 | 0.8850631 | 25.54198 | 26.14378 | 24.46841 | 23.1389 | 37.06 | 34.94
13.68 | 0.958589377 | 0.8898343 | 25.51523 | 26.11601 | 24.45863 | 23.23893 | 37.06 | 34.94
13.69 | 0.960563987 | 0.8928998 | 25.48849 | 26.08825 | 24.48333 | 23.2942 | 37.06 | 34.88
13.7 | 0.962609482 | 0.895876 | 25.46176 | 26.0605 | 24.50973 | 23.34698 | 37.06 | 34.94
13.71 | 0.964654977 | 0.8988522 | 25.43503 | 26.03275 | 24.53603 | 23.3996 | 37.06 | 34.94
13.72 | 0.965293816 | 0.900891 | 25.40831 | 26.00501 | 24.52648 | 23.42768 | 37.06 | 34.94
13.73 | 0.96309043 | 0.9010357 | 25.38159 | 25.97727 | 24.44477 | 23.40645 | 37.13 | 34.94
13.74 | 0.960887043 | 0.9011803 | 25.35488 | 25.94954 | 24.36317 | 23.38522 | 37.13 | 34.88
13.75 | 0.958683657 | 0.901325 | 25.32817 | 25.92182 | 24.2817 | 23.36399 | 37.13 | 34.94
13.76 | 0.954786225 | 0.9013324 | 25.30146 | 25.89411 | 24.15749 | 23.3392 | 37.13 | 34.94
13.77 | 0.95013722 | 0.901279 | 25.27477 | 25.8664 | 24.0145 | 23.31284 | 37.13 | 34.94
13.78 | 0.945488216 | 0.9012255 | 25.24808 | 25.8387 | 23.87176 | 23.2865 | 37.19 | 35
13.79 | 0.940926315 | 0.9012282 | 25.22139 | 25.81101 | 23.73147 | 23.26161 | 37.19 | 34.94
13.8 | 0.938769306 | 0.9027835 | 25.19471 | 25.78332 | 23.65202 | 23.27676 | 37.13 | 35
13.81 | 0.936612296 | 0.9043387 | 25.16804 | 25.75565 | 23.57269 | 23.29183 | 37.13 | 34.94
13.82 | 0.934455286 | 0.905894 | 25.14137 | 25.72798 | 23.49349 | 23.30682 | 37.13 | 34.94
13.83 | 0.934308475 | 0.9074256 | 25.11471 | 25.70032 | 23.46489 | 23.32112 | 37.13 | 35
13.84 | 0.937771042 | 0.9089147 | 25.08805 | 25.67266 | 23.52685 | 23.33426 | 37.13 | 35
13.85 | 0.941233609 | 0.9104038 | 25.06141 | 25.64502 | 23.58864 | 23.34732 | 37.13 | 35
13.86 | 0.944696176 | 0.911893 | 25.03477 | 25.61738 | 23.65025 | 23.36031 | 37.13 | 34.94
13.87 | 0.946418858 | 0.9109709 | 25.00813 | 25.58975 | 23.66817 | 23.31152 | 37.13 | 35
13.88 | 0.947248463 | 0.9088111 | 24.98151 | 25.56213 | 23.66369 | 23.23115 | 37.13 | 34.94
13.89 | 0.948078068 | 0.9066514 | 24.95489 | 25.53452 | 23.65918 | 23.15091 | 37.19 | 35
13.9 | 0.948907673 | 0.9044916 | 24.92827 | 25.50692 | 23.65463 | 23.0708 | 37.19 | 34.94
13.91 | 0.947406494 | 0.900923 | 24.90167 | 25.47933 | 23.592 | 22.95491 | 37.19 | 35
13.92 | 0.945767263 | 0.897271 | 24.87507 | 25.45175 | 23.52603 | 22.83711 | 37.19 | 34.94
13.93 | 0.944128031 | 0.893619 | 24.84848 | 25.42417 | 23.46015 | 22.71952 | 37.25 | 34.94
13.94 | 0.94419113 | 0.8904594 | 24.8219 | 25.39661 | 23.43662 | 22.61465 | 37.25 | 35
13.95 | 0.950760941 | 0.8891821 | 24.79533 | 25.36905 | 23.57443 | 22.55771 | 37.25 | 35
13.96 | 0.957330751 | 0.8879048 | 24.76877 | 25.34151 | 23.7119 | 22.50085 | 37.25 | 34.94
13.97 | 0.963900562 | 0.8866275 | 24.74221 | 25.31397 | 23.84903 | 22.44406 | 37.31 | 34.94
13.98 | 0.970098512 | 0.8870912 | 24.71566 | 25.28645 | 23.97662 | 22.43138 | 37.25 | 34.94
13.99 | 0.975842917 | 0.8896783 | 24.68912 | 25.25893 | 24.0927 | 22.47232 | 37.25 | 34.94
14 | 0.981587323 | 0.8922654 | 24.66259 | 25.23143 | 24.20848 | 22.51313 | 37.25 | 35
[7 empty] | 37.75 | 35.38
[7 empty] | 37.75 | 35.38
[7 empty] | 37.81 | 35.44
[7 empty] | 37.81 | 35.44
[7 empty] | 37.81 | 35.44
[7 empty] | 37.81 | 35.44
[7 empty] | 37.81 | 35.44
[7 empty] | 37.81 | 35.44
[7 empty] | 37.81 | 35.44
[7 empty] | 37.81 | 35.44
[7 empty] | 37.88 | 35.44
[7 empty] | 37.88 | 35.5
[7 empty] | 37.88 | 35.44
[7 empty] | 37.88 | 35.5
[7 empty] | 37.88 | 35.5
[7 empty] | 37.88 | 35.5
[7 empty] | 37.81 | 35.44
[7 empty] | 37.88 | 35.5
[7 empty] | 37.88 | 35.5
[7 empty] | 37.88 | 35.44
[7 empty] | 37.88 | 35.5
[7 empty] | 37.88 | 35.5
[7 empty] | 37.88 | 35.5
[7 empty] | 37.94 | 35.5
[7 empty] | 37.88 | 35.5
[7 empty] | 37.94 | 35.5
[7 empty] | 37.88 | 35.5
[7 empty] | 37.94 | 35.56
[7 empty] | 37.94 | 35.5
[7 empty] | 37.94 | 35.56
[7 empty] | 37.94 | 35.5
[7 empty] | 37.94 | 35.5
[7 empty] | 37.94 | 35.56
[7 empty] | 37.94 | 35.5
[7 empty] | 38 | 35.56
[7 empty] | 38 | 35.5
[7 empty] | 38 | 35.56
[7 empty] | 38 | 35.56
[7 empty] | 38 | 35.56
[7 empty] | 38 | 35.56
[7 empty] | 38 | 35.56
[7 empty] | 38 | 35.56
[7 empty] | 38.06 | 35.56
[7 empty] | 38 | 35.63
[7 empty] | 38 | 35.63
[7 empty] | 38.06 | 35.63
[7 empty] | 38.06 | 35.56
[7 empty] | 38.06 | 35.63
[7 empty] | 38.06 | 35.63
[7 empty] | 38.06 | 35.63
[7 empty] | 38.13 | 35.63
[7 empty] | 38.13 | 35.63
[7 empty] | 38.06 | 35.63
[7 empty] | 38.13 | 35.63
[7 empty] | 38.13 | 35.69
[7 empty] | 38.13 | 35.69
[7 empty] | 38.13 | 35.63
[7 empty] | 38.13 | 35.69
[7 empty] | 38.13 | 35.69
[7 empty] | 38.19 | 35.69
[7 empty] | 38.19 | 35.69
[7 empty] | 38.13 | 35.75
[7 empty] | 38.19 | 35.69
[7 empty] | 38.19 | 35.75
[7 empty] | 38.19 | 35.75
[7 empty] | 38.19 | 35.69
[7 empty] | 38.19 | 35.69
[7 empty] | 38.25 | 35.69
[7 empty] | 38.25 | 35.75
[7 empty] | 38.25 | 35.69
[7 empty] | 38.25 | 35.75
[7 empty] | 38.25 | 35.75
[7 empty] | 38.25 | 35.81
[7 empty] | 38.25 | 35.81
[7 empty] | 38.25 | 35.81
[7 empty] | 38.31 | 35.81
[7 empty] | 38.25 | 35.81
[7 empty] | 38.25 | 35.81
[7 empty] | 38.31 | 35.81
[7 empty] | 38.31 | 35.81
[7 empty] | 38.31 | 35.81
[7 empty] | 38.31 | 35.81
[7 empty] | 38.31 | 35.81
[7 empty] | 38.31 | 35.81
[7 empty] | 38.31 | 35.81
[7 empty] | 38.31 | 35.81
[7 empty] | 38.31 | 35.81
[7 empty] | 38.38 | 35.81
[7 empty] | 38.38 | 35.81
[7 empty] | 38.38 | 35.81
[7 empty] | 38.38 | 35.81
[7 empty] | 38.38 | 35.88
[7 empty] | 38.38 | 35.81
[7 empty] | 38.38 | 35.81
[7 empty] | 38.38 | 35.81
[7 empty] | 38.44 | 35.81
[7 empty] | 38.38 | 35.81
[7 empty] | 38.44 | 35.88
[7 empty] | 38.44 | 35.88
[7 empty] | 38.44 | 35.88
[7 empty] | 38.44 | 35.88
[7 empty] | 38.5 | 35.88
[7 empty] | 38.44 | 35.88
[7 empty] | 38.5 | 35.88
[7 empty] | 38.44 | 35.81
[7 empty] | 38.5 | 35.88
[7 empty] | 38.56 | 35.88
[7 empty] | 38.5 | 35.88
[7 empty] | 38.5 | 35.88
[7 empty] | 38.5 | 35.81
[7 empty] | 38.5 | 35.88
[7 empty] | 38.56 | 35.88
[7 empty] | 38.56 | 35.88
[7 empty] | 38.5 | 35.88
[7 empty] | 38.56 | 35.88
[7 empty] | 38.56 | 35.88
[7 empty] | 38.56 | 35.88
[7 empty] | 38.56 | 35.88
[7 empty] | 38.63 | 35.81
[7 empty] | 38.56 | 35.81
[7 empty] | 38.63 | 35.88
[7 empty] | 38.69 | 35.88
[7 empty] | 38.63 | 35.88
[7 empty] | 38.63 | 35.88
[7 empty] | 38.63 | 35.88
[7 empty] | 38.63 | 35.88
[7 empty] | 38.63 | 35.88
[7 empty] | 38.69 | 35.88
[7 empty] | 38.63 | 35.94
[7 empty] | 38.69 | 35.94
[7 empty] | 38.69 | 35.94
[7 empty] | 38.69 | 35.94
[7 empty] | 38.69 | 35.94
[7 empty] | 38.69 | 35.94
[7 empty] | 38.75 | 36
[7 empty] | 38.69 | 36
[7 empty] | 38.75 | 35.94
[7 empty] | 38.81 | 36
[7 empty] | 38.75 | 36
[7 empty] | 38.81 | 36
[7 empty] | 38.75 | 36
[7 empty] | 38.75 | 36
[7 empty] | 38.81 | 36
[7 empty] | 38.81 | 36.06
[7 empty] | 38.81 | 36.06
[7 empty] | 38.88 | 36.06
[7 empty] | 38.88 | 36
[7 empty] | 38.88 | 36.06
[7 empty] | 38.94 | 36
[7 empty] | 38.88 | 36
[7 empty] | 38.88 | 36.06
[7 empty] | 38.88 | 36.06
[7 empty] | 38.94 | 36.06
[7 empty] | 38.94 | 36.06
[7 empty] | 38.94 | 36.13
[7 empty] | 38.94 | 36.06
[7 empty] | 38.94 | 36.06
[7 empty] | 39 | 36.06
[7 empty] | 38.94 | 36.13
[7 empty] | 39 | 36.13
[7 empty] | 39 | 36.06
[7 empty] | 39 | 36.13
[7 empty] | 39 | 36.13
[7 empty] | 39.06 | 36.13
[7 empty] | 39 | 36.13
[7 empty] | 39.06 | 36.13
[7 empty] | 39.13 | 36.19
[7 empty] | 39.06 | 36.19
[7 empty] | 39.06 | 36.19
[7 empty] | 39.06 | 36.19
[7 empty] | 39.06 | 36.19
[7 empty] | 39.06 | 36.19
[7 empty] | 39.06 | 36.19
[7 empty] | 39.06 | 36.19
[7 empty] | 39.06 | 36.19
[7 empty] | 39.13 | 36.19
[7 empty] | 39.13 | 36.19
[7 empty] | 39.13 | 36.25
[7 empty] | 39.13 | 36.19
[7 empty] | 39.13 | 36.19
[7 empty] | 39.13 | 36.25
[7 empty] | 39.13 | 36.25
[7 empty] | 39.13 | 36.25
[7 empty] | 39.13 | 36.25
[7 empty] | 39.19 | 36.25
[7 empty] | 39.19 | 36.25
[7 empty] | 39.19 | 36.25
[7 empty] | 39.19 | 36.25
[7 empty] | 39.19 | 36.25
[7 empty] | 39.19 | 36.25
[7 empty] | 39.25 | 36.31
[7 empty] | 39.19 | 36.25
[7 empty] | 39.19 | 36.25
[7 empty] | 39.25 | 36.31
[7 empty] | 39.25 | 36.31
[7 empty] | 39.25 | 36.31
[7 empty] | 39.25 | 36.31
[7 empty] | 39.25 | 36.31
[7 empty] | 39.25 | 36.31
[7 empty] | 39.31 | 36.38
[7 empty] | 39.31 | 36.31
[7 empty] | 39.31 | 36.31
[7 empty] | 39.38 | 36.31
[7 empty] | 39.38 | 36.38
[7 empty] | 39.38 | 36.38
[7 empty] | 39.38 | 36.31
[7 empty] | 39.38 | 36.38
[7 empty] | 39.38 | 36.38
[7 empty] | 39.44 | 36.38
[7 empty] | 39.44 | 36.38
[7 empty] | 39.44 | 36.31
[7 empty] | 39.44 | 36.31
[7 empty] | 39.44 | 36.38
[7 empty] | 39.5 | 36.38
[7 empty] | 39.44 | 36.38
[7 empty] | 39.44 | 36.38
[7 empty] | 39.5 | 36.38
[7 empty] | 39.5 | 36.38
[7 empty] | 39.5 | 36.38
[7 empty] | 39.5 | 36.38
[7 empty] | 39.5 | 36.38
[7 empty] | 39.5 | 36.38
[7 empty] | 39.56 | 36.38
[7 empty] | 39.56 | 36.38
[7 empty] | 39.5 | 36.44
[7 empty] | 39.56 | 36.38
[7 empty] | 39.56 | 36.44
[7 empty] | 39.56 | 36.38
[7 empty] | 39.56 | 36.38
[7 empty] | 39.56 | 36.38
[7 empty] | 39.56 | 36.38
[7 empty] | 39.56 | 36.44
[7 empty] | 39.63 | 36.38
[7 empty] | 39.63 | 36.44
[7 empty] | 39.63 | 36.38
[7 empty] | 39.63 | 36.44
[7 empty] | 39.69 | 36.44
[7 empty] | 39.69 | 36.44
[7 empty] | 39.69 | 36.44
[7 empty] | 39.69 | 36.44
[7 empty] | 39.69 | 36.44
[7 empty] | 39.69 | 36.5
[7 empty] | 39.75 | 36.44
[7 empty] | 39.75 | 36.5
[7 empty] | 39.75 | 36.44
[7 empty] | 39.75 | 36.44
[7 empty] | 39.75 | 36.5
[7 empty] | 39.75 | 36.44
[7 empty] | 39.81 | 36.5
[7 empty] | 39.81 | 36.5
[7 empty] | 39.75 | 36.5
[7 empty] | 39.81 | 36.5
[7 empty] | 39.88 | 36.5
[7 empty] | 39.88 | 36.5
[7 empty] | 39.88 | 36.5
[7 empty] | 39.88 | 36.56
[7 empty] | 39.88 | 36.56
[7 empty] | 39.94 | 36.56
[7 empty] | 39.88 | 36.56
[7 empty] | 39.88 | 36.56
[7 empty] | 39.88 | 36.56
[7 empty] | 39.94 | 36.56
[7 empty] | 40 | 36.63
[7 empty] | 39.94 | 36.56
[7 empty] | 39.94 | 36.63
[7 empty] | 40 | 36.69
[7 empty] | 40 | 36.69
[7 empty] | 39.94 | 36.63
[7 empty] | 40 | 36.63
[7 empty] | 40 | 36.69
[7 empty] | 40 | 36.69
[7 empty] | 40.06 | 36.69
[7 empty] | 40.13 | 36.69
[7 empty] | 40.06 | 36.69
[7 empty] | 40.13 | 36.69
[7 empty] | 40.13 | 36.69
[7 empty] | 40.06 | 36.69
[7 empty] | 40.13 | 36.75
[7 empty] | 40.06 | 36.69
[7 empty] | 40.19 | 36.69
[7 empty] | 40.19 | 36.75
[7 empty] | 40.13 | 36.75
[7 empty] | 40.19 | 36.75
[7 empty] | 40.19 | 36.75
[7 empty] | 40.19 | 36.75
[7 empty] | 40.19 | 36.75
[7 empty] | 40.19 | 36.75
[7 empty] | 40.19 | 36.75
[7 empty] | 40.19 | 36.75
[7 empty] | 40.25 | 36.75
[7 empty] | 40.19 | 36.81
[7 empty] | 40.19 | 36.81
[7 empty] | 40.25 | 36.81
[7 empty] | 40.25 | 36.81
[7 empty] | 40.31 | 36.81
[7 empty] | 40.25 | 36.81
[7 empty] | 40.25 | 36.81
[7 empty] | 40.31 | 36.81
[7 empty] | 40.31 | 36.81
[7 empty] | 40.31 | 36.81
[7 empty] | 40.31 | 36.81
[7 empty] | 40.38 | 36.81
[7 empty] | 40.38 | 36.88
[7 empty] | 40.38 | 36.88
[7 empty] | 40.38 | 36.81
[7 empty] | 40.44 | 36.88
[7 empty] | 40.44 | 36.88
[7 empty] | 40.44 | 36.88
[7 empty] | 40.44 | 36.81
[7 empty] | 40.44 | 36.88
[7 empty] | 40.44 | 36.88
[7 empty] | 40.44 | 36.88
[7 empty] | 40.44 | 36.88
[7 empty] | 40.44 | 36.94
[7 empty] | 40.5 | 36.88
[7 empty] | 40.5 | 36.94
[7 empty] | 40.5 | 36.94
[7 empty] | 40.5 | 36.94
[7 empty] | 40.5 | 36.88
[7 empty] | 40.56 | 36.94
[7 empty] | 40.5 | 36.94
[7 empty] | 40.56 | 36.94
[7 empty] | 40.56 | 36.94
[7 empty] | 40.56 | 37
[7 empty] | 40.56 | 36.94
[7 empty] | 40.56 | 36.94
[7 empty] | 40.56 | 36.94
[7 empty] | 40.63 | 36.94
[7 empty] | 40.63 | 36.94
[7 empty] | 40.63 | 36.94
[7 empty] | 40.63 | 37
[7 empty] | 40.63 | 37
[7 empty] | 40.63 | 37
[7 empty] | 40.63 | 37
[7 empty] | 40.69 | 37
[7 empty] | 40.69 | 37.06
[7 empty] | 40.75 | 37
[7 empty] | 40.69 | 37
[7 empty] | 40.75 | 37
[7 empty] | 40.75 | 37.06
[7 empty] | 40.75 | 37.06
[7 empty] | 40.81 | 37
[7 empty] | 40.75 | 37.06
[7 empty] | 40.75 | 37.06
[7 empty] | 40.81 | 37.06
[7 empty] | 40.81 | 37.06
[7 empty] | 40.81 | 37.06
[7 empty] | 40.81 | 37.13
[7 empty] | 40.81 | 37.13
[7 empty] | 40.81 | 37.13
[7 empty] | 40.88 | 37.13
[7 empty] | 40.88 | 37.13
[7 empty] | 40.88 | 37.19
[7 empty] | 40.88 | 37.19
[7 empty] | 40.88 | 37.13
[7 empty] | 40.88 | 37.13
[7 empty] | 40.94 | 37.19
[7 empty] | 40.94 | 37.19
[7 empty] | 40.94 | 37.19
[7 empty] | 40.94 | 37.19
[7 empty] | 40.94 | 37.19
[7 empty] | 40.94 | 37.19
[7 empty] | 40.94 | 37.19
[7 empty] | 41 | 37.19
[7 empty] | 41 | 37.25
[7 empty] | 41 | 37.25
[7 empty] | 41 | 37.31
[7 empty] | 41.06 | 37.31
[7 empty] | 41.06 | 37.31
[7 empty] | 41.06 | 37.31
[7 empty] | 41.06 | 37.31
[7 empty] | 41.06 | 37.31
[7 empty] | 41.13 | 37.31
[7 empty] | 41.13 | 37.31
[7 empty] | 41.13 | 37.31
[7 empty] | 41.13 | 37.31
[7 empty] | 41.19 | 37.38
[7 empty] | 41.19 | 37.38
[7 empty] | 41.19 | 37.38
[7 empty] | 41.19 | 37.31
[7 empty] | 41.19 | 37.38
[7 empty] | 41.19 | 37.38
[7 empty] | 41.19 | 37.44
[7 empty] | 41.19 | 37.44
[7 empty] | 41.25 | 37.44
[7 empty] | 41.25 | 37.44
[7 empty] | 41.25 | 37.44
[7 empty] | 41.25 | 37.44
[7 empty] | 41.31 | 37.44
[7 empty] | 41.31 | 37.5
[7 empty] | 41.31 | 37.5
[7 empty] | 41.31 | 37.5
[7 empty] | 41.31 | 37.44
[7 empty] | 41.31 | 37.56
[7 empty] | 41.38 | 37.5
[7 empty] | 41.38 | 37.5
[7 empty] | 41.38 | 37.5
[7 empty] | 41.38 | 37.56
[7 empty] | 41.38 | 37.56
[7 empty] | 41.38 | 37.56
[7 empty] | 41.44 | 37.56
[7 empty] | 41.44 | 37.56
[7 empty] | 41.44 | 37.56
[7 empty] | 41.44 | 37.63
[7 empty] | 41.5 | 37.63
[7 empty] | 41.5 | 37.63
[7 empty] | 41.44 | 37.63
[7 empty] | 41.44 | 37.63
[7 empty] | 41.5 | 37.63
[7 empty] | 41.5 | 37.69
[7 empty] | 41.5 | 37.69
[7 empty] | 41.5 | 37.69
[7 empty] | 41.56 | 37.69
[7 empty] | 41.56 | 37.69
[7 empty] | 41.5 | 37.69
[7 empty] | 41.56 | 37.69
[7 empty] | 41.63 | 37.75
[7 empty] | 41.63 | 37.75
[7 empty] | 41.63 | 37.75
[7 empty] | 41.63 | 37.75
[7 empty] | 41.63 | 37.75
[7 empty] | 41.63 | 37.75
[7 empty] | 41.63 | 37.75
[7 empty] | 41.69 | 37.75
[7 empty] | 41.69 | 37.75
[7 empty] | 41.69 | 37.75
[7 empty] | 41.69 | 37.81
[7 empty] | 41.69 | 37.81
[7 empty] | 41.69 | 37.81
[7 empty] | 41.75 | 37.81
[7 empty] | 41.75 | 37.81
[7 empty] | 41.75 | 37.81
[7 empty] | 41.75 | 37.81
[7 empty] | 41.81 | 37.81
[7 empty] | 41.81 | 37.81
[7 empty] | 41.81 | 37.81
[7 empty] | 41.81 | 37.81
[7 empty] | 41.81 | 37.88
[7 empty] | 41.88 | 37.88
[7 empty] | 41.88 | 37.88
[7 empty] | 41.88 | 37.81
[7 empty] | 41.88 | 37.88
[7 empty] | 41.88 | 37.88
[7 empty] | 41.88 | 37.88
[7 empty] | 41.88 | 37.94
[7 empty] | 41.94 | 37.94
[7 empty] | 41.94 | 37.94
[7 empty] | 41.94 | 37.88
[7 empty] | 41.94 | 37.94
[7 empty] | 42 | 37.94
[7 empty] | 42 | 38
[7 empty] | 42 | 38
[7 empty] | 42 | 38
[7 empty] | 42 | 38.06
[7 empty] | 42 | 38.06
[7 empty] | 42.06 | 38.06
[7 empty] | 42.06 | 38.06
[7 empty] | 42.06 | 38.06
[7 empty] | 42.06 | 38.06
[7 empty] | 42.06 | 38.06
[7 empty] | 42.13 | 38.13
[7 empty] | 42.06 | 38.13
[7 empty] | 42.13 | 38.13
[7 empty] | 42.19 | 38.13
[7 empty] | 42.13 | 38.19
[7 empty] | 42.13 | 38.19
[7 empty] | 42.13 | 38.19
[7 empty] | 42.19 | 38.25
[7 empty] | 42.19 | 38.25
[7 empty] | 42.25 | 38.25
[7 empty] | 42.25 | 38.25
[7 empty] | 42.25 | 38.31
[7 empty] | 42.25 | 38.38
[7 empty] | 42.25 | 38.31
[7 empty] | 42.25 | 38.31
[7 empty] | 42.31 | 38.31
[7 empty] | 42.31 | 38.31
[7 empty] | 42.31 | 38.38
[7 empty] | 42.31 | 38.38
[7 empty] | 42.31 | 38.44
[7 empty] | 42.31 | 38.44
[7 empty] | 42.31 | 38.44
[7 empty] | 42.38 | 38.5
[7 empty] | 42.44 | 38.5
[7 empty] | 42.44 | 38.5
[7 empty] | 42.44 | 38.56
[7 empty] | 42.5 | 38.56
[7 empty] | 42.44 | 38.56
[7 empty] | 42.44 | 38.56
[7 empty] | 42.44 | 38.63
[7 empty] | 42.44 | 38.63
[7 empty] | 42.5 | 38.69
[7 empty] | 42.5 | 38.69
[7 empty] | 42.5 | 38.69
[7 empty] | 42.44 | 38.69
[7 empty] | 42.5 | 38.75
[7 empty] | 42.5 | 38.75
[7 empty] | 42.5 | 38.75
[7 empty] | 42.56 | 38.75
[7 empty] | 42.56 | 38.75
[7 empty] | 42.56 | 38.81
[7 empty] | 42.56 | 38.81
[7 empty] | 42.56 | 38.81
[7 empty] | 42.56 | 38.88
[7 empty] | 42.56 | 38.88
[7 empty] | 42.56 | 38.88
[7 empty] | 42.63 | 38.94
[7 empty] | 42.63 | 38.94
[7 empty] | 42.69 | 38.94
[7 empty] | 42.69 | 38.94
[7 empty] | 42.69 | 38.94
[7 empty] | 42.69 | 39
[7 empty] | 42.69 | 39
[7 empty] | 42.75 | 39
[7 empty] | 42.75 | 39.06
[7 empty] | 42.75 | 39.06
[7 empty] | 42.75 | 39.06
[7 empty] | 42.75 | 39.06
[7 empty] | 42.75 | 39.13
[7 empty] | 42.81 | 39.13
[7 empty] | 42.81 | 39.13
[7 empty] | 42.81 | 39.13
[7 empty] | 42.81 | 39.19
[7 empty] | 42.81 | 39.19
[7 empty] | 42.81 | 39.25
[7 empty] | 42.81 | 39.25
[7 empty] | 42.88 | 39.25
[7 empty] | 42.88 | 39.25
[7 empty] | 42.88 | 39.31
[7 empty] | 42.94 | 39.31
[7 empty] | 42.88 | 39.31
[7 empty] | 42.88 | 39.38
[7 empty] | 42.94 | 39.38
[7 empty] | 42.94 | 39.38
[7 empty] | 42.94 | 39.38
[7 empty] | 43 | 39.44
[7 empty] | 43 | 39.44
[7 empty] | 42.94 | 39.44
[7 empty] | 43.06 | 39.5
[7 empty] | 43 | 39.5
[7 empty] | 43.06 | 39.5
[7 empty] | 43.06 | 39.5
[7 empty] | 43.06 | 39.56
[7 empty] | 43.06 | 39.56
[7 empty] | 43.06 | 39.56
[7 empty] | 43.06 | 39.56
[7 empty] | 43.13 | 39.63
[7 empty] | 43.06 | 39.63
[7 empty] | 43.13 | 39.63
[7 empty] | 43.13 | 39.63
[7 empty] | 43.19 | 39.69
[7 empty] | 43.13 | 39.69
[7 empty] | 43.13 | 39.69
[7 empty] | 43.19 | 39.69
[7 empty] | 43.13 | 39.75
[7 empty] | 43.19 | 39.75
[7 empty] | 43.19 | 39.75
[7 empty] | 43.25 | 39.81
[7 empty] | 43.25 | 39.88
[7 empty] | 43.19 | 39.88
[7 empty] | 43.25 | 39.88
[7 empty] | 43.25 | 39.88
[7 empty] | 43.25 | 39.88
[7 empty] | 43.31 | 39.94
[7 empty] | 43.31 | 39.94
[7 empty] | 43.31 | 39.94
[7 empty] | 43.31 | 39.94
[7 empty] | 43.38 | 39.94
[7 empty] | 43.38 | 40
[7 empty] | 43.38 | 40
[7 empty] | 43.38 | 40
[7 empty] | 43.38 | 40.06
[7 empty] | 43.44 | 40.06
[7 empty] | 43.44 | 40.06
[7 empty] | 43.44 | 40.06
[7 empty] | 43.44 | 40.06
[7 empty] | 43.44 | 40.06
[7 empty] | 43.44 | 40.13
[7 empty] | 43.44 | 40.13
[7 empty] | 43.5 | 40.13
[7 empty] | 43.5 | 40.19
[7 empty] | 43.5 | 40.19
[7 empty] | 43.56 | 40.19
[7 empty] | 43.5 | 40.19
[7 empty] | 43.56 | 40.25
[7 empty] | 43.56 | 40.25
[7 empty] | 43.56 | 40.31
[7 empty] | 43.56 | 40.31
[7 empty] | 43.63 | 40.31
[7 empty] | 43.63 | 40.31
[7 empty] | 43.63 | 40.31
[7 empty] | 43.69 | 40.38
[7 empty] | 43.63 | 40.38
[7 empty] | 43.69 | 40.38
[7 empty] | 43.69 | 40.38
[7 empty] | 43.69 | 40.44
[7 empty] | 43.69 | 40.44
[7 empty] | 43.75 | 40.5
[7 empty] | 43.75 | 40.44
[7 empty] | 43.75 | 40.5
[7 empty] | 43.75 | 40.5
[7 empty] | 43.75 | 40.56
[7 empty] | 43.81 | 40.56
[7 empty] | 43.75 | 40.56
[7 empty] | 43.81 | 40.56
[7 empty] | 43.81 | 40.56
[7 empty] | 43.81 | 40.63
[7 empty] | 43.88 | 40.56
[7 empty] | 43.81 | 40.63
[7 empty] | 43.81 | 40.63
[7 empty] | 43.88 | 40.63
[7 empty] | 43.88 | 40.63
[7 empty] | 43.88 | 40.63
[7 empty] | 43.88 | 40.69
[7 empty] | 43.94 | 40.69
[7 empty] | 43.94 | 40.75
[7 empty] | 43.94 | 40.69
[7 empty] | 43.94 | 40.75
[7 empty] | 43.94 | 40.75
[7 empty] | 44 | 40.75
[7 empty] | 44 | 40.81
[7 empty] | 44 | 40.81
[7 empty] | 44 | 40.81
[7 empty] | 44 | 40.88
[7 empty] | 44 | 40.81
[7 empty] | 44 | 40.81
[7 empty] | 44 | 40.88
[7 empty] | 44 | 40.88
[7 empty] | 44.06 | 40.88
[7 empty] | 44.06 | 40.94
[7 empty] | 44.06 | 40.94
[7 empty] | 44.06 | 40.94
[7 empty] | 44.13 | 41
[7 empty] | 44.06 | 41
[7 empty] | 44.13 | 41
[7 empty] | 44.13 | 41.06
[7 empty] | 44.19 | 41.06
[7 empty] | 44.13 | 41.06
[7 empty] | 44.19 | 41.06
[7 empty] | 44.19 | 41.06
[7 empty] | 44.13 | 41.06
[7 empty] | 44.25 | 41.13
[7 empty] | 44.19 | 41.13
[7 empty] | 44.19 | 41.13
[7 empty] | 44.25 | 41.19
[7 empty] | 44.25 | 41.19
[7 empty] | 44.31 | 41.19
[7 empty] | 44.31 | 41.19
[7 empty] | 44.31 | 41.25
[7 empty] | 44.31 | 41.25
[7 empty] | 44.38 | 41.25
[7 empty] | 44.31 | 41.25
[7 empty] | 44.31 | 41.25
[7 empty] | 44.38 | 41.31
[7 empty] | 44.38 | 41.31
[7 empty] | 44.38 | 41.31
[7 empty] | 44.38 | 41.31
[7 empty] | 44.38 | 41.38
[7 empty] | 44.44 | 41.38
[7 empty] | 44.44 | 41.38
[7 empty] | 44.5 | 41.38
[7 empty] | 44.5 | 41.38
[7 empty] | 44.5 | 41.44
[7 empty] | 44.5 | 41.44
[7 empty] | 44.44 | 41.44
[7 empty] | 44.5 | 41.44
[7 empty] | 44.5 | 41.5
[7 empty] | 44.5 | 41.5
[7 empty] | 44.56 | 41.5
[7 empty] | 44.5 | 41.5
[7 empty] | 44.56 | 41.5
[7 empty] | 44.56 | 41.56
[7 empty] | 44.56 | 41.56
[7 empty] | 44.56 | 41.56
[7 empty] | 44.56 | 41.56
[7 empty] | 44.63 | 41.63
[7 empty] | 44.63 | 41.63
[7 empty] | 44.63 | 41.63
[7 empty] | 44.63 | 41.63
[7 empty] | 44.63 | 41.63
[7 empty] | 44.63 | 41.63
[7 empty] | 44.69 | 41.63
[7 empty] | 44.63 | 41.69
[7 empty] | 44.63 | 41.69
[7 empty] | 44.69 | 41.69
[7 empty] | 44.69 | 41.69
[7 empty] | 44.69 | 41.69
[7 empty] | 44.75 | 41.75
[7 empty] | 44.75 | 41.75
[7 empty] | 44.75 | 41.75
[7 empty] | 44.81 | 41.75
[7 empty] | 44.75 | 41.75
[7 empty] | 44.81 | 41.75
[7 empty] | 44.81 | 41.81
[7 empty] | 44.81 | 41.81
[7 empty] | 44.81 | 41.81
[7 empty] | 44.81 | 41.81
[7 empty] | 44.81 | 41.88
[7 empty] | 44.81 | 41.88
[7 empty] | 44.88 | 41.88
[7 empty] | 44.88 | 41.88
[7 empty] | 44.88 | 41.88
[7 empty] | 44.88 | 41.94
[7 empty] | 44.94 | 41.94
[7 empty] | 44.94 | 41.94
[7 empty] | 44.94 | 41.94
[7 empty] | 45 | 41.94
[7 empty] | 45 | 41.94
[7 empty] | 45 | 41.94
[7 empty] | 45 | 41.94
[7 empty] | 45 | 41.94
[7 empty] | 45 | 41.94
[7 empty] | 45 | 42
[7 empty] | 45 | 42
[7 empty] | 45.06 | 42
[7 empty] | 45.06 | 42
[7 empty] | 45.06 | 42
[7 empty] | 45.13 | 42
[7 empty] | 45.13 | 42
[7 empty] | 45.13 | 42
[7 empty] | 45.19 | 42.06
[7 empty] | 45.25 | 42.06
[7 empty] | 45.25 | 42.06
[7 empty] | 45.25 | 42.06
[7 empty] | 45.25 | 42.06
[7 empty] | 45.31 | 42.06
[7 empty] | 45.31 | 42.06
[7 empty] | 45.25 | 42.06
[7 empty] | 45.25 | 42.06
[7 empty] | 45.31 | 42.13
[7 empty] | 45.31 | 42.06
[7 empty] | 45.38 | 42.06
[7 empty] | 45.31 | 42.06
[7 empty] | 45.38 | 42.13
[7 empty] | 45.38 | 42.13
[7 empty] | 45.38 | 42.13
[7 empty] | 45.44 | 42.06
[7 empty] | 45.44 | 42.06
[7 empty] | 45.44 | 42.13
[7 empty] | 45.44 | 42.13
[7 empty] | 45.5 | 42.13
[7 empty] | 45.5 | 42.13
[7 empty] | 45.56 | 42.13
[7 empty] | 45.44 | 42.19
[7 empty] | 45.44 | 42.19
[7 empty] | 45.44 | 42.19
[7 empty] | 45.44 | 42.19
[7 empty] | 45.44 | 42.13
[7 empty] | 45.44 | 42.13
[7 empty] | 45.44 | 42.13
[7 empty] | 45.5 | 42.13
[7 empty] | 45.5 | 42.19
[7 empty] | 45.5 | 42.13
[7 empty] | 45.56 | 42.13
[7 empty] | 45.56 | 42.13
[7 empty] | 45.5 | 42.13
[7 empty] | 45.5 | 42.13
[7 empty] | 45.56 | 42.13
[7 empty] | 45.66 | 42.13
[7 empty] | 45.56 | 42.13
[7 empty] | 45.5 | 42.13
[7 empty] | 45.5 | 42.13
[7 empty] | 45.5 | 42.13
[7 empty] | 45.5 | 42.13
[7 empty] | 45.56 | 42.06
[7 empty] | 45.66 | 42.06
[7 empty] | 45.56 | 42.06
[7 empty] | 45.56 | 42.06
[7 empty] | 45.56 | 42.06
[7 empty] | 45.56 | 42.06
[7 empty] | 45.56 | 42.19
[7 empty] | 45.56 | 42.06
[7 empty] | 45.5 | 42.13
[7 empty] | 45.56 | 42.13
[7 empty] | 45.66 | 42.06
[7 empty] | 45.66 | 42.19
[7 empty] | 45.66 | 42.13
[7 empty] | 45.56 | 42.13
[7 empty] | 45.66 | 42.06
[7 empty] | 45.66 | 42.06
[7 empty] | 45.56 | 42.13
[7 empty] | 45.66 | 42.13
[7 empty] | 45.66 | 42.13
[7 empty] | 45.56 | 42.13

## 151 (27)
Wavelength | ecoFlex + normal emittance | ecoFlex + Ag/Ppy emittance | Pure PNIPAm Ibb | Ag/PPy Ibb | Pure PNIPAm Prad | Ag/PPy Prad | Pure PNIPAm Temp | Ag/PPy Temp | Pure PNIPAm Temp (K) | Ag/PPy Temp (K) | Pure PNIPAm Prad SUM | Ag/PPy Prad SUM
7.5 | 0.943997164 | 0.841378 | 29.03341 | 30.25364 | 27.40746 | 25.45474 | 31.44 | 33.44 | 304.59 | 306.59 | 190.9515 | 176.5226
7.51 | 0.951354126 | 0.8448984 | 29.084 | 30.30471 | 27.66918 | 25.6044 | 31.44 | 33.5
7.52 | 0.953561718 | 0.846493 | 29.13429 | 30.35547 | 27.78135 | 25.69569 | 31.44 | 33.5
7.53 | 0.951024984 | 0.8466859 | 29.18428 | 30.40592 | 27.75498 | 25.74426 | 31.44 | 33.44
7.54 | 0.948565984 | 0.8453022 | 29.23397 | 30.45605 | 27.73035 | 25.74457 | 31.5 | 33.5
7.55 | 0.950639011 | 0.8424878 | 29.28336 | 30.50587 | 27.8379 | 25.70082 | 31.5 | 33.44
7.56 | 0.958979085 | 0.8396057 | 29.33245 | 30.55537 | 28.1292 | 25.65447 | 31.5 | 33.44
7.57 | 0.97097737 | 0.8382395 | 29.38123 | 30.60456 | 28.52851 | 25.65395 | 31.5 | 33.44
7.58 | 0.969833872 | 0.8396983 | 29.42972 | 30.65344 | 28.54194 | 25.73964 | 31.5 | 33.44
7.59 | 0.952261514 | 0.8406005 | 29.47791 | 30.702 | 28.07067 | 25.80812 | 31.5 | 33.44
7.6 | 0.947559606 | 0.8416135 | 29.52579 | 30.75025 | 27.97745 | 25.87983 | 31.5 | 33.44
7.61 | 0.957853495 | 0.844772 | 29.57338 | 30.79819 | 28.32696 | 26.01745 | 31.5 | 33.5
7.62 | 0.96644397 | 0.8440971 | 29.62066 | 30.84581 | 28.62671 | 26.03686 | 31.56 | 33.5
7.63 | 0.96668601 | 0.8403781 | 29.66765 | 30.89312 | 28.6793 | 25.9619 | 31.5 | 33.5
7.64 | 0.96449718 | 0.8389547 | 29.71434 | 30.94012 | 28.65939 | 25.95736 | 31.56 | 33.44
7.65 | 0.964694916 | 0.8419308 | 29.76072 | 30.9868 | 28.71002 | 26.08874 | 31.5 | 33.5
7.66 | 0.961029473 | 0.8454158 | 29.80681 | 31.03317 | 28.64522 | 26.23593 | 31.5 | 33.44
7.67 | 0.950785267 | 0.8484368 | 29.8526 | 31.07923 | 28.38341 | 26.36876 | 31.56 | 33.44
7.68 | 0.9436658 | 0.8487154 | 29.89809 | 31.12498 | 28.2138 | 26.41625 | 31.56 | 33.44
7.69 | 0.942607148 | 0.8487135 | 29.94328 | 31.17042 | 28.22475 | 26.45476 | 31.56 | 33.5
7.7 | 0.947017981 | 0.8497958 | 29.98817 | 31.21554 | 28.39934 | 26.52684 | 31.56 | 33.5
7.71 | 0.952900764 | 0.8491194 | 30.03277 | 31.26036 | 28.61825 | 26.54378 | 31.56 | 33.5
7.72 | 0.957600088 | 0.8471275 | 30.07706 | 31.30486 | 28.8018 | 26.51921 | 31.56 | 33.5
7.73 | 0.95996685 | 0.8464969 | 30.12106 | 31.34906 | 28.91522 | 26.53688 | 31.56 | 33.44
7.74 | 0.959181592 | 0.8482769 | 30.16476 | 31.39294 | 28.93349 | 26.62991 | 31.62 | 33.44
7.75 | 0.954488696 | 0.8488855 | 30.20817 | 31.43652 | 28.83336 | 26.686 | 31.56 | 33.44
7.76 | 0.947765299 | 0.8478462 | 30.25128 | 31.47979 | 28.67111 | 26.69002 | 31.62 | 33.44
7.77 | 0.942294508 | 0.8474256 | 30.29409 | 31.52274 | 28.54595 | 26.71318 | 31.56 | 33.44
7.78 | 0.941184432 | 0.8487516 | 30.3366 | 31.56539 | 28.55234 | 26.79118 | 31.56 | 33.44
7.79 | 0.94446826 | 0.8501302 | 30.37882 | 31.60773 | 28.69183 | 26.87069 | 31.56 | 33.5
7.8 | 0.950029358 | 0.8505147 | 30.42074 | 31.64976 | 28.9006 | 26.91859 | 31.56 | 33.5
7.81 | 0.954479535 | 0.8509288 | 30.46237 | 31.69149 | 29.07571 | 26.9672 | 31.62 | 33.5
7.82 | 0.953260424 | 0.8534806 | 30.5037 | 31.73291 | 29.07797 | 27.08342 | 31.62 | 33.44
7.83 | 0.953467335 | 0.8559261 | 30.54474 | 31.77402 | 29.12341 | 27.19621 | 31.62 | 33.44
7.84 | 0.955139076 | 0.8545664 | 30.58548 | 31.81482 | 29.21339 | 27.18788 | 31.62 | 33.5
7.85 | 0.953246825 | 0.8497687 | 30.62593 | 31.85532 | 29.19407 | 27.06966 | 31.69 | 33.44
7.86 | 0.952730867 | 0.845362 | 30.66608 | 31.89551 | 29.21652 | 26.96326 | 31.69 | 33.44
7.87 | 0.958565294 | 0.8445666 | 30.70594 | 31.9354 | 29.43365 | 26.97157 | 31.62 | 33.44
7.88 | 0.9657961 | 0.8463458 | 30.74551 | 31.97499 | 29.6939 | 27.0619 | 31.62 | 33.5
7.89 | 0.959601677 | 0.8477878 | 30.78479 | 32.01427 | 29.54113 | 27.1413 | 31.62 | 33.5
7.9 | 0.955268762 | 0.8506921 | 30.82377 | 32.05324 | 29.44499 | 27.26744 | 31.62 | 33.5
7.91 | 0.955302276 | 0.8535374 | 30.86246 | 32.09191 | 29.48298 | 27.39165 | 31.69 | 33.5
7.92 | 0.956669664 | 0.854341 | 30.90086 | 32.13028 | 29.56192 | 27.45022 | 31.69 | 33.5
7.93 | 0.955402774 | 0.8527858 | 30.93897 | 32.16835 | 29.55918 | 27.43271 | 31.75 | 33.44
7.94 | 0.950022288 | 0.8521559 | 30.97679 | 32.20612 | 29.42864 | 27.44463 | 31.69 | 33.5
7.95 | 0.953284596 | 0.8503727 | 31.01432 | 32.24358 | 29.56547 | 27.41906 | 31.75 | 33.5
7.96 | 0.963354027 | 0.847491 | 31.05156 | 32.28074 | 29.91364 | 27.35764 | 31.69 | 33.5
7.97 | 0.970407567 | 0.8482005 | 31.08851 | 32.31761 | 30.16852 | 27.41181 | 31.69 | 33.5
7.98 | 0.969751704 | 0.8508275 | 31.12517 | 32.35417 | 30.18369 | 27.52782 | 31.75 | 33.5
7.99 | 0.961559055 | 0.850054 | 31.16154 | 32.39043 | 29.96366 | 27.53362 | 31.75 | 33.5
8 | 0.952750167 | 0.843342 | 31.19762 | 32.4264 | 29.72354 | 27.34654 | 31.81 | 33.5
8.01 | 0.944752038 | 0.8434493 | 31.23342 | 32.46207 | 29.50784 | 27.38011 | 31.75 | 33.5
8.02 | 0.941271129 | 0.8480657 | 31.26893 | 32.49743 | 29.43254 | 27.55996 | 31.81 | 33.5
8.03 | 0.943341998 | 0.8527333 | 31.30415 | 32.53251 | 29.53052 | 27.74155 | 31.81 | 33.56
8.04 | 0.949077981 | 0.8538828 | 31.33909 | 32.56728 | 29.74324 | 27.80864 | 31.81 | 33.56
8.05 | 0.948490774 | 0.8532594 | 31.37374 | 32.60176 | 29.7577 | 27.81776 | 31.81 | 33.56
8.06 | 0.949685838 | 0.8505095 | 31.40811 | 32.63594 | 29.82783 | 27.75718 | 31.81 | 33.56
8.07 | 0.956696286 | 0.8439809 | 31.44219 | 32.66983 | 30.08063 | 27.57271 | 31.81 | 33.56
8.08 | 0.963242421 | 0.8367355 | 31.47599 | 32.70342 | 30.31901 | 27.36412 | 31.81 | 33.56
8.09 | 0.962955839 | 0.8325036 | 31.5095 | 32.73672 | 30.34226 | 27.25344 | 31.87 | 33.56
8.1 | 0.955909004 | 0.83506 | 31.54273 | 32.76973 | 30.15198 | 27.36469 | 31.94 | 33.56
8.11 | 0.955136242 | 0.8398178 | 31.57568 | 32.80244 | 30.15908 | 27.54808 | 31.87 | 33.56
8.12 | 0.956962309 | 0.8437943 | 31.60834 | 32.83486 | 30.24799 | 27.70587 | 31.87 | 33.63
8.13 | 0.957876853 | 0.8464372 | 31.64073 | 32.86699 | 30.30792 | 27.81985 | 31.94 | 33.63
8.14 | 0.954591151 | 0.8478765 | 31.67283 | 32.89883 | 30.23461 | 27.89415 | 31.87 | 33.56
8.15 | 0.952895442 | 0.8481539 | 31.70466 | 32.93038 | 30.21122 | 27.93003 | 31.94 | 33.56
8.16 | 0.955994828 | 0.8483032 | 31.7362 | 32.96164 | 30.33964 | 27.96146 | 31.94 | 33.63
8.17 | 0.959414394 | 0.8482034 | 31.76746 | 32.99261 | 30.47816 | 27.98444 | 31.94 | 33.63
8.18 | 0.960678042 | 0.8478435 | 31.79845 | 33.02329 | 30.54807 | 27.99858 | 31.94 | 33.56
8.19 | 0.958206928 | 0.8473479 | 31.82916 | 33.05368 | 30.49892 | 28.00797 | 32 | 33.56
8.2 | 0.953870068 | 0.8467226 | 31.85959 | 33.08378 | 30.38991 | 28.01279 | 32 | 33.56
8.21 | 0.951930657 | 0.847069 | 31.88974 | 33.1136 | 30.35682 | 28.04951 | 31.94 | 33.56
8.22 | 0.953555224 | 0.8485563 | 31.91962 | 33.14313 | 30.43712 | 28.12382 | 32 | 33.56
8.23 | 0.959433017 | 0.851175 | 31.94922 | 33.17238 | 30.65313 | 28.2355 | 32 | 33.56
8.24 | 0.958533543 | 0.8510714 | 31.97854 | 33.20134 | 30.6525 | 28.25671 | 32 | 33.56
8.25 | 0.953447465 | 0.8507703 | 32.00759 | 33.23002 | 30.51756 | 28.27112 | 32 | 33.56
8.26 | 0.948433619 | 0.8516872 | 32.03637 | 33.25842 | 30.38437 | 28.32577 | 32.06 | 33.56
8.27 | 0.946663129 | 0.8545742 | 32.06487 | 33.28653 | 30.35463 | 28.44581 | 32 | 33.56
8.28 | 0.945418176 | 0.8546756 | 32.0931 | 33.31436 | 30.3414 | 28.47297 | 32.06 | 33.56
8.29 | 0.943645478 | 0.849382 | 32.12106 | 33.34191 | 30.31089 | 28.32002 | 32.06 | 33.56
8.3 | 0.942249221 | 0.8447672 | 32.14874 | 33.36918 | 30.29213 | 28.18919 | 32.06 | 33.63
8.31 | 0.942016274 | 0.8443039 | 32.17616 | 33.39617 | 30.31047 | 28.19651 | 32.06 | 33.56
8.32 | 0.945756338 | 0.8493715 | 32.20331 | 33.42287 | 30.45648 | 28.38844 | 32.06 | 33.56
8.33 | 0.953484224 | 0.8484707 | 32.23018 | 33.4493 | 30.73097 | 28.38076 | 32.06 | 33.56
8.34 | 0.958923745 | 0.8450473 | 32.25679 | 33.47546 | 30.9318 | 28.28834 | 32.06 | 33.56
8.35 | 0.959148551 | 0.841206 | 32.28312 | 33.50133 | 30.96431 | 28.18152 | 32.06 | 33.56
8.36 | 0.958117982 | 0.8420731 | 32.30919 | 33.52693 | 30.95602 | 28.23212 | 32.13 | 33.56
8.37 | 0.960297525 | 0.8434455 | 32.335 | 33.55225 | 31.05122 | 28.2995 | 32.13 | 33.5
8.38 | 0.960951404 | 0.8468046 | 32.36053 | 33.5773 | 31.0969 | 28.43341 | 32.13 | 33.56
8.39 | 0.957021193 | 0.8531334 | 32.3858 | 33.60207 | 30.9939 | 28.66705 | 32.06 | 33.56
8.4 | 0.954456426 | 0.857215 | 32.41081 | 33.62657 | 30.93471 | 28.8252 | 32.13 | 33.56
8.41 | 0.95053903 | 0.8543596 | 32.43555 | 33.6508 | 30.83126 | 28.74988 | 32.13 | 33.56
8.42 | 0.945006532 | 0.8471531 | 32.46003 | 33.67475 | 30.67494 | 28.52767 | 32.13 | 33.56
8.43 | 0.937282604 | 0.838147 | 32.48424 | 33.69843 | 30.44691 | 28.24424 | 32.19 | 33.56
8.44 | 0.938021446 | 0.8348433 | 32.50819 | 33.72184 | 30.49338 | 28.15246 | 32.19 | 33.56
8.45 | 0.944030859 | 0.8370507 | 32.53188 | 33.74498 | 30.7111 | 28.24626 | 32.13 | 33.56
8.46 | 0.954273511 | 0.843556 | 32.55531 | 33.76786 | 31.06667 | 28.48508 | 32.13 | 33.56
8.47 | 0.966944492 | 0.8510238 | 32.57848 | 33.79046 | 31.50158 | 28.75649 | 32.19 | 33.56
8.48 | 0.97136101 | 0.8523606 | 32.60139 | 33.81279 | 31.66771 | 28.82069 | 32.19 | 33.56
8.49 | 0.969619264 | 0.850839 | 32.62403 | 33.83486 | 31.63289 | 28.78802 | 32.19 | 33.56
8.5 | 0.962074761 | 0.8476012 | 32.64643 | 33.85666 | 31.4083 | 28.69695 | 32.13 | 33.56
8.51 | 0.957566725 | 0.8521931 | 32.66856 | 33.8782 | 31.28232 | 28.87077 | 32.13 | 33.56
8.52 | 0.95243996 | 0.8582745 | 32.69043 | 33.89947 | 31.13568 | 29.09505 | 32.13 | 33.5
8.53 | 0.946257217 | 0.862798 | 32.71205 | 33.92048 | 30.95402 | 29.26652 | 32.19 | 33.56
8.54 | 0.937664918 | 0.8584986 | 32.73342 | 33.94122 | 30.69298 | 29.13849 | 32.19 | 33.56
8.55 | 0.937799882 | 0.8479937 | 32.75453 | 33.9617 | 30.71719 | 28.79931 | 32.25 | 33.56
8.56 | 0.942752812 | 0.837434 | 32.77538 | 33.98192 | 30.89908 | 28.45762 | 32.19 | 33.56
8.57 | 0.951863844 | 0.82888 | 32.79598 | 34.00188 | 31.21731 | 28.18348 | 32.25 | 33.5
8.58 | 0.957702655 | 0.8294081 | 32.81633 | 34.02158 | 31.42829 | 28.21777 | 32.19 | 33.56
8.59 | 0.961762149 | 0.833038 | 32.83643 | 34.04101 | 31.58083 | 28.35746 | 32.25 | 33.5
8.6 | 0.963161847 | 0.8380733 | 32.85627 | 34.06019 | 31.64591 | 28.54494 | 32.25 | 33.56
8.61 | 0.956783591 | 0.8381831 | 32.87587 | 34.07911 | 31.45509 | 28.56454 | 32.19 | 33.56
8.62 | 0.946866557 | 0.8349405 | 32.89521 | 34.09778 | 31.14738 | 28.46961 | 32.19 | 33.56
8.63 | 0.938770396 | 0.8316799 | 32.91431 | 34.11619 | 30.89898 | 28.37374 | 32.19 | 33.56
8.64 | 0.938647474 | 0.8316304 | 32.93316 | 34.13434 | 30.91262 | 28.38715 | 32.19 | 33.56
8.65 | 0.941699943 | 0.8350333 | 32.95176 | 34.15223 | 31.03067 | 28.51825 | 32.25 | 33.56
8.66 | 0.944845666 | 0.8383847 | 32.97011 | 34.16988 | 31.15166 | 28.6475 | 32.19 | 33.56
8.67 | 0.947298533 | 0.840759 | 32.98821 | 34.18727 | 31.24969 | 28.74325 | 32.25 | 33.56
8.68 | 0.950667323 | 0.8377682 | 33.00608 | 34.2044 | 31.3778 | 28.65536 | 32.25 | 33.56
8.69 | 0.951414151 | 0.8340291 | 33.02369 | 34.22129 | 31.41921 | 28.54155 | 32.25 | 33.56
8.7 | 0.949677626 | 0.8299749 | 33.04106 | 34.23792 | 31.37836 | 28.41662 | 32.25 | 33.5
8.71 | 0.950161539 | 0.829583 | 33.05819 | 34.25431 | 31.41062 | 28.41679 | 32.25 | 33.5
8.72 | 0.948358157 | 0.8284007 | 33.07508 | 34.27044 | 31.36702 | 28.38966 | 32.25 | 33.5
8.73 | 0.945088228 | 0.8269041 | 33.09173 | 34.28633 | 31.2746 | 28.3515 | 32.19 | 33.5
8.74 | 0.942877428 | 0.8271872 | 33.10813 | 34.30197 | 31.21691 | 28.37415 | 32.25 | 33.5
8.75 | 0.948646197 | 0.8318931 | 33.12429 | 34.31736 | 31.42323 | 28.54838 | 32.25 | 33.5
8.76 | 0.958356736 | 0.8384781 | 33.14022 | 34.3325 | 31.76015 | 28.78705 | 32.25 | 33.56
8.77 | 0.96614205 | 0.842512 | 33.1559 | 34.3474 | 32.03331 | 28.9381 | 32.31 | 33.5
8.78 | 0.967571025 | 0.8426667 | 33.17135 | 34.36206 | 32.09564 | 28.95576 | 32.31 | 33.56
8.79 | 0.963973137 | 0.8418848 | 33.18656 | 34.37647 | 31.99095 | 28.94103 | 32.31 | 33.56
8.8 | 0.951852802 | 0.8443246 | 33.20153 | 34.39064 | 31.60297 | 29.03687 | 32.31 | 33.56
8.81 | 0.946340352 | 0.8442237 | 33.21627 | 34.40457 | 31.4339 | 29.04515 | 32.31 | 33.56
8.82 | 0.94664187 | 0.8418373 | 33.23078 | 34.41825 | 31.45764 | 28.97457 | 32.31 | 33.63
8.83 | 0.95846064 | 0.834838 | 33.24505 | 34.4317 | 31.86407 | 28.74489 | 32.31 | 33.56
8.84 | 0.960320636 | 0.8275702 | 33.25908 | 34.44491 | 31.93938 | 28.50558 | 32.31 | 33.56
8.85 | 0.957766894 | 0.82108 | 33.27288 | 34.45787 | 31.86767 | 28.29267 | 32.31 | 33.63
8.86 | 0.953807971 | 0.8180649 | 33.28646 | 34.4706 | 31.74889 | 28.19919 | 32.31 | 33.56
8.87 | 0.959969956 | 0.8212141 | 33.2998 | 34.48309 | 31.9668 | 28.318 | 32.31 | 33.63
8.88 | 0.968990315 | 0.8264798 | 33.31291 | 34.49535 | 32.27988 | 28.50971 | 32.31 | 33.63
8.89 | 0.970034128 | 0.8286807 | 33.32579 | 34.50737 | 32.32715 | 28.59559 | 32.38 | 33.63
8.9 | 0.965116514 | 0.8315569 | 33.33844 | 34.51915 | 32.17548 | 28.70464 | 32.31 | 33.63
8.91 | 0.956999566 | 0.8351923 | 33.35086 | 34.5307 | 31.91676 | 28.83978 | 32.38 | 33.56
8.92 | 0.948925787 | 0.8416717 | 33.36306 | 34.54202 | 31.65907 | 29.07304 | 32.31 | 33.56
8.93 | 0.938130191 | 0.8408328 | 33.37503 | 34.55311 | 31.31012 | 29.05339 | 32.31 | 33.56
8.94 | 0.925942368 | 0.8345011 | 33.38677 | 34.56396 | 30.91423 | 28.84366 | 32.38 | 33.63
8.95 | 0.923355476 | 0.8209182 | 33.39829 | 34.57459 | 30.8385 | 28.38291 | 32.38 | 33.63
8.96 | 0.925986511 | 0.8112158 | 33.40959 | 34.58498 | 30.93683 | 28.05588 | 32.38 | 33.63
8.97 | 0.933705802 | 0.8052975 | 33.42066 | 34.59515 | 31.20507 | 27.85938 | 32.38 | 33.56
8.98 | 0.934047022 | 0.8101292 | 33.43151 | 34.60508 | 31.2266 | 28.03459 | 32.38 | 33.63
8.99 | 0.93486386 | 0.8160816 | 33.44214 | 34.61479 | 31.26385 | 28.2485 | 32.38 | 33.63
9 | 0.93687979 | 0.8229811 | 33.45255 | 34.62428 | 31.34102 | 28.49513 | 32.31 | 33.63
9.01 | 0.950528754 | 0.8241443 | 33.46273 | 34.63353 | 31.80729 | 28.54303 | 32.38 | 33.56
9.02 | 0.964093797 | 0.8240742 | 33.4727 | 34.64257 | 32.27082 | 28.54805 | 32.38 | 33.63
9.03 | 0.971746525 | 0.8235886 | 33.48245 | 34.65138 | 32.53645 | 28.53848 | 32.38 | 33.63
9.04 | 0.97303426 | 0.8265674 | 33.49198 | 34.65996 | 32.58885 | 28.64879 | 32.38 | 33.63
9.05 | 0.971857676 | 0.8304759 | 33.5013 | 34.66832 | 32.55849 | 28.79121 | 32.44 | 33.63
9.06 | 0.971949472 | 0.8309244 | 33.51039 | 34.67647 | 32.57041 | 28.81352 | 32.44 | 33.63
9.07 | 0.96643812 | 0.831953 | 33.51928 | 34.68439 | 32.39431 | 28.85578 | 32.38 | 33.63
9.08 | 0.956294958 | 0.8334611 | 33.52794 | 34.69209 | 32.0626 | 28.91451 | 32.44 | 33.56
9.09 | 0.948717575 | 0.8359723 | 33.5364 | 34.69957 | 31.81657 | 29.00788 | 32.44 | 33.63
9.1 | 0.944394298 | 0.8355672 | 33.54464 | 34.70684 | 31.67937 | 28.9999 | 32.44 | 33.63
9.11 | 0.9455011 | 0.8300585 | 33.55267 | 34.71388 | 31.72408 | 28.81455 | 32.44 | 33.63
9.12 | 0.947017529 | 0.8250134 | 33.56048 | 34.72071 | 31.78237 | 28.64505 | 32.44 | 33.63
9.13 | 0.948210998 | 0.8206215 | 33.56809 | 34.72733 | 31.82963 | 28.49799 | 32.44 | 33.56
9.14 | 0.947128034 | 0.8188466 | 33.57549 | 34.73373 | 31.80028 | 28.4416 | 32.44 | 33.63
9.15 | 0.94305748 | 0.8197212 | 33.58267 | 34.73991 | 31.67039 | 28.47704 | 32.44 | 33.63
9.16 | 0.936582172 | 0.8227283 | 33.58965 | 34.74589 | 31.45947 | 28.58643 | 32.44 | 33.63
9.17 | 0.933046918 | 0.8295001 | 33.59642 | 34.75165 | 31.34704 | 28.8265 | 32.5 | 33.63
9.18 | 0.928918751 | 0.8342583 | 33.60299 | 34.7572 | 31.21445 | 28.99648 | 32.5 | 33.63
9.19 | 0.923097911 | 0.8341474 | 33.60935 | 34.76254 | 31.02472 | 28.99708 | 32.5 | 33.56
9.2 | 0.91743489 | 0.8353164 | 33.6155 | 34.76766 | 30.84003 | 29.042 | 32.5 | 33.56
9.21 | 0.912737846 | 0.837305 | 33.62145 | 34.77258 | 30.68757 | 29.11526 | 32.5 | 33.56
9.22 | 0.922823398 | 0.8433312 | 33.62719 | 34.7773 | 31.03196 | 29.32878 | 32.5 | 33.56
9.23 | 0.938003872 | 0.844882 | 33.63274 | 34.7818 | 31.54764 | 29.38652 | 32.5 | 33.56
9.24 | 0.960266483 | 0.840212 | 33.63808 | 34.7861 | 32.30152 | 29.2277 | 32.5 | 33.63
9.25 | 0.97003101 | 0.8323282 | 33.64322 | 34.79019 | 32.63496 | 28.95686 | 32.5 | 33.56
9.26 | 0.974113989 | 0.8244375 | 33.64815 | 34.79408 | 32.77714 | 28.68554 | 32.5 | 33.63
9.27 | 0.963788467 | 0.8231642 | 33.65289 | 34.79776 | 32.43427 | 28.64427 | 32.56 | 33.63
9.28 | 0.959145172 | 0.8223086 | 33.65743 | 34.80124 | 32.28236 | 28.61736 | 32.56 | 33.63
9.29 | 0.960982983 | 0.8219295 | 33.66178 | 34.80452 | 32.34839 | 28.60686 | 32.56 | 33.63
9.3 | 0.961870556 | 0.8219649 | 33.66592 | 34.80759 | 32.38226 | 28.61062 | 32.63 | 33.63
9.31 | 0.960727576 | 0.823455 | 33.66987 | 34.81047 | 32.34757 | 28.66486 | 32.63 | 33.63
9.32 | 0.948215624 | 0.8334977 | 33.67362 | 34.81314 | 31.92985 | 29.01667 | 32.56 | 33.63
9.33 | 0.937208173 | 0.8443343 | 33.67718 | 34.81562 | 31.56253 | 29.39602 | 32.63 | 33.63
9.34 | 0.927949291 | 0.8560937 | 33.68054 | 34.8179 | 31.25383 | 29.80739 | 32.63 | 33.63
9.35 | 0.924657738 | 0.8566699 | 33.68371 | 34.81998 | 31.1459 | 29.82923 | 32.63 | 33.63
9.36 | 0.923023504 | 0.8531533 | 33.68669 | 34.82186 | 31.09361 | 29.70839 | 32.63 | 33.56
9.37 | 0.921352757 | 0.8404039 | 33.68947 | 34.82355 | 31.03989 | 29.26585 | 32.63 | 33.63
9.38 | 0.922544198 | 0.8314083 | 33.69207 | 34.82505 | 31.08242 | 28.95383 | 32.69 | 33.56
9.39 | 0.927966626 | 0.8279614 | 33.69447 | 34.82635 | 31.26735 | 28.83487 | 32.69 | 33.56
9.4 | 0.942921034 | 0.8302629 | 33.69669 | 34.82745 | 31.77332 | 28.91594 | 32.69 | 33.63
9.41 | 0.96186177 | 0.8349691 | 33.69872 | 34.82837 | 32.41351 | 29.08061 | 32.75 | 33.63
9.42 | 0.969860691 | 0.8362575 | 33.70055 | 34.82909 | 32.68484 | 29.12609 | 32.75 | 33.56
9.43 | 0.972507677 | 0.8366892 | 33.70221 | 34.82962 | 32.77565 | 29.14157 | 32.75 | 33.63
9.44 | 0.962010204 | 0.835017 | 33.70367 | 34.82996 | 32.42328 | 29.08361 | 32.75 | 33.56
9.45 | 0.949831142 | 0.8329496 | 33.70495 | 34.83011 | 32.01401 | 29.01173 | 32.75 | 33.56
9.46 | 0.936394901 | 0.8305866 | 33.70605 | 34.83008 | 31.56217 | 28.9294 | 32.75 | 33.63
9.47 | 0.928406217 | 0.8318847 | 33.70696 | 34.82985 | 31.29375 | 28.97442 | 32.81 | 33.56
9.48 | 0.922808407 | 0.8343452 | 33.70768 | 34.82944 | 31.10573 | 29.05978 | 32.81 | 33.56
9.49 | 0.927717842 | 0.8405798 | 33.70823 | 34.82885 | 31.27173 | 29.27643 | 32.81 | 33.63
9.5 | 0.932525864 | 0.8451655 | 33.70859 | 34.82807 | 31.43413 | 29.43548 | 32.81 | 33.63
9.51 | 0.937170545 | 0.8470956 | 33.70878 | 34.8271 | 31.59087 | 29.50189 | 32.81 | 33.63
9.52 | 0.935004714 | 0.845055 | 33.70878 | 34.82595 | 31.51787 | 29.42985 | 32.88 | 33.63
9.53 | 0.929018406 | 0.840787 | 33.7086 | 34.82462 | 31.31591 | 29.28009 | 32.81 | 33.63
9.54 | 0.936806356 | 0.8382299 | 33.70825 | 34.82311 | 31.5781 | 29.18977 | 32.88 | 33.63
9.55 | 0.947385194 | 0.8371474 | 33.70771 | 34.82141 | 31.93419 | 29.15066 | 32.88 | 33.63
9.56 | 0.965045299 | 0.8440766 | 33.707 | 34.81954 | 32.52879 | 29.39036 | 32.94 | 33.63
9.57 | 0.97315036 | 0.8488311 | 33.70612 | 34.81749 | 32.80112 | 29.55416 | 32.88 | 33.63
9.58 | 0.965316843 | 0.8499579 | 33.70506 | 34.81525 | 32.53606 | 29.5915 | 32.94 | 33.63
9.59 | 0.957925852 | 0.8450507 | 33.70382 | 34.81284 | 32.28576 | 29.41862 | 32.94 | 33.63
9.6 | 0.950821914 | 0.8362293 | 33.70241 | 34.81026 | 32.04499 | 29.10935 | 32.88 | 33.63
9.61 | 0.952991485 | 0.833705 | 33.70083 | 34.80749 | 32.1166 | 29.01918 | 32.94 | 33.63
9.62 | 0.956546656 | 0.8327527 | 33.69907 | 34.80455 | 32.23474 | 28.98358 | 33 | 33.56
9.63 | 0.950854954 | 0.8374203 | 33.69715 | 34.80144 | 32.0411 | 29.14343 | 32.94 | 33.63
9.64 | 0.94656863 | 0.841145 | 33.69505 | 34.79815 | 31.89468 | 29.27029 | 33 | 33.63
9.65 | 0.946233876 | 0.8422181 | 33.69278 | 34.79469 | 31.88125 | 29.30472 | 33 | 33.63
9.66 | 0.949999992 | 0.8426082 | 33.69034 | 34.79106 | 32.00583 | 29.31523 | 33 | 33.63
9.67 | 0.95843383 | 0.8422208 | 33.68774 | 34.78726 | 32.28747 | 29.29855 | 33 | 33.56
9.68 | 0.96252638 | 0.8406456 | 33.68497 | 34.78328 | 32.42267 | 29.24041 | 33 | 33.63
9.69 | 0.964444811 | 0.8384757 | 33.68203 | 34.77914 | 32.48445 | 29.16146 | 33 | 33.63
9.7 | 0.963535096 | 0.833409 | 33.67892 | 34.77482 | 32.45082 | 28.98165 | 33.06 | 33.63
9.71 | 0.962023636 | 0.8280064 | 33.67565 | 34.77034 | 32.39677 | 28.79007 | 33 | 33.56
9.72 | 0.957543429 | 0.8257518 | 33.67221 | 34.76569 | 32.2426 | 28.70783 | 33 | 33.63
9.73 | 0.952928358 | 0.824004 | 33.66861 | 34.76088 | 32.08377 | 28.6431 | 33.06 | 33.63
9.74 | 0.947839715 | 0.8240359 | 33.66485 | 34.7559 | 31.90888 | 28.64011 | 33.06 | 33.63
9.75 | 0.941641465 | 0.8238248 | 33.66092 | 34.75075 | 31.69652 | 28.62853 | 33.06 | 33.63
9.76 | 0.933730292 | 0.8232388 | 33.65683 | 34.74544 | 31.4264 | 28.60379 | 33.13 | 33.63
9.77 | 0.925318846 | 0.8262518 | 33.65258 | 34.73997 | 31.13937 | 28.70396 | 33.13 | 33.63
9.78 | 0.916510656 | 0.832119 | 33.64817 | 34.73433 | 30.83891 | 28.90309 | 33.13 | 33.63
9.79 | 0.917304673 | 0.8384561 | 33.6436 | 34.72853 | 30.86144 | 29.11835 | 33.13 | 33.63
9.8 | 0.921919317 | 0.8449803 | 33.63888 | 34.72257 | 31.01233 | 29.33989 | 33.13 | 33.63
9.81 | 0.9323435 | 0.8429682 | 33.63399 | 34.71645 | 31.35843 | 29.26486 | 33.13 | 33.63
9.82 | 0.943616897 | 0.8396018 | 33.62895 | 34.71017 | 31.73284 | 29.14272 | 33.13 | 33.63
9.83 | 0.949877336 | 0.8327665 | 33.62375 | 34.70373 | 31.93844 | 28.9001 | 33.19 | 33.63
9.84 | 0.954883372 | 0.8265894 | 33.6184 | 34.69714 | 32.10165 | 28.68028 | 33.19 | 33.63
9.85 | 0.952574365 | 0.8242507 | 33.61289 | 34.69038 | 32.01877 | 28.59357 | 33.19 | 33.63
9.86 | 0.948914098 | 0.8232042 | 33.60722 | 34.68347 | 31.89037 | 28.55158 | 33.13 | 33.63
9.87 | 0.941708088 | 0.8255482 | 33.6014 | 34.6764 | 31.64271 | 28.62704 | 33.13 | 33.63
9.88 | 0.936218704 | 0.8288264 | 33.59543 | 34.66918 | 31.45267 | 28.73473 | 33.19 | 33.69
9.89 | 0.933321852 | 0.8335156 | 33.58931 | 34.66181 | 31.34964 | 28.89116 | 33.19 | 33.63
9.9 | 0.932483749 | 0.8379358 | 33.58304 | 34.65428 | 31.31564 | 29.03806 | 33.25 | 33.69
9.91 | 0.933595123 | 0.8421013 | 33.57661 | 34.6466 | 31.34696 | 29.17594 | 33.25 | 33.63
9.92 | 0.936751671 | 0.8444974 | 33.57004 | 34.63876 | 31.44679 | 29.25235 | 33.25 | 33.63
9.93 | 0.941152762 | 0.8458169 | 33.56332 | 34.63078 | 31.58821 | 29.2913 | 33.25 | 33.69
9.94 | 0.9454541 | 0.843604 | 33.55644 | 34.62264 | 31.72608 | 29.2078 | 33.25 | 33.63
9.95 | 0.949717124 | 0.8400343 | 33.54942 | 34.61436 | 31.86246 | 29.07725 | 33.31 | 33.63
9.96 | 0.952267304 | 0.8361789 | 33.54226 | 34.60593 | 31.9412 | 28.93674 | 33.31 | 33.63
9.97 | 0.954431288 | 0.832259 | 33.53495 | 34.59734 | 32.0068 | 28.79395 | 33.25 | 33.63
9.98 | 0.960169193 | 0.8345055 | 33.52749 | 34.58861 | 32.19206 | 28.86439 | 33.31 | 33.69
9.99 | 0.966294528 | 0.8374205 | 33.51989 | 34.57974 | 32.39008 | 28.95778 | 33.31 | 33.69
10 | 0.971114417 | 0.8418101 | 33.51214 | 34.57072 | 32.54412 | 29.10198 | 33.31 | 33.69
10.01 | 0.975466578 | 0.8459027 | 33.50425 | 34.56155 | 32.68227 | 29.23571 | 33.38 | 33.69
10.02 | 0.97181723 | 0.8441065 | 33.49622 | 34.55224 | 32.5522 | 29.16577 | 33.38 | 33.63
10.03 | 0.967531419 | 0.842252 | 33.48804 | 34.54278 | 32.40073 | 29.09373 | 33.38 | 33.63
10.04 | 0.958410883 | 0.8399548 | 33.47973 | 34.53318 | 32.08733 | 29.00631 | 33.44 | 33.69
10.05 | 0.950429741 | 0.8386752 | 33.47127 | 34.52344 | 31.81209 | 28.95396 | 33.38 | 33.75
10.06 | 0.94790456 | 0.8422685 | 33.46267 | 34.51356 | 31.71942 | 29.06969 | 33.44 | 33.69
10.07 | 0.946984045 | 0.8454722 | 33.45394 | 34.50354 | 31.68034 | 29.17178 | 33.38 | 33.69
10.08 | 0.951698959 | 0.8473077 | 33.44506 | 34.49338 | 31.82963 | 29.2265 | 33.5 | 33.69
10.09 | 0.955008378 | 0.8483985 | 33.43605 | 34.48307 | 31.93171 | 29.25539 | 33.44 | 33.69
10.1 | 0.954377646 | 0.8474018 | 33.4269 | 34.47263 | 31.90189 | 29.21217 | 33.44 | 33.63
10.11 | 0.954206318 | 0.8466349 | 33.41762 | 34.46206 | 31.8873 | 29.17678 | 33.5 | 33.75
10.12 | 0.955124619 | 0.846413 | 33.4082 | 34.45134 | 31.90899 | 29.16006 | 33.5 | 33.69
10.13 | 0.956680852 | 0.8453952 | 33.39865 | 34.44049 | 31.95184 | 29.11583 | 33.56 | 33.69
10.14 | 0.959576966 | 0.842706 | 33.38896 | 34.4295 | 32.03927 | 29.01395 | 33.56 | 33.69
10.15 | 0.961154629 | 0.8414178 | 33.37913 | 34.41838 | 32.08251 | 28.96024 | 33.56 | 33.69
10.16 | 0.960181909 | 0.8428397 | 33.36918 | 34.40712 | 32.04048 | 28.99969 | 33.5 | 33.69
10.17 | 0.959086787 | 0.84567 | 33.35909 | 34.39573 | 31.99426 | 29.08744 | 33.56 | 33.69
10.18 | 0.957765601 | 0.8511014 | 33.34887 | 34.38421 | 31.9404 | 29.26445 | 33.56 | 33.75
10.19 | 0.956143762 | 0.854681 | 33.33852 | 34.37256 | 31.87642 | 29.37757 | 33.63 | 33.75
10.2 | 0.953973069 | 0.8548802 | 33.32804 | 34.36077 | 31.79406 | 29.37434 | 33.63 | 33.75
10.21 | 0.953375686 | 0.854144 | 33.31743 | 34.34885 | 31.76403 | 29.33887 | 33.63 | 33.75
10.22 | 0.955716849 | 0.8516609 | 33.3067 | 34.33681 | 31.83177 | 29.24331 | 33.63 | 33.75
10.23 | 0.958661664 | 0.8503516 | 33.29583 | 34.32463 | 31.91944 | 29.188 | 33.63 | 33.75
10.24 | 0.962801622 | 0.8513662 | 33.28484 | 34.31233 | 32.0467 | 29.21235 | 33.63 | 33.69
10.25 | 0.964731864 | 0.8517679 | 33.27372 | 34.29989 | 32.10022 | 29.21555 | 33.69 | 33.69
10.26 | 0.961845947 | 0.8508336 | 33.26247 | 34.28733 | 31.99338 | 29.17282 | 33.69 | 33.69
10.27 | 0.958237072 | 0.8499236 | 33.2511 | 34.27465 | 31.86244 | 29.13083 | 33.69 | 33.75
10.28 | 0.952818292 | 0.8490745 | 33.23961 | 34.26184 | 31.67131 | 29.09085 | 33.69 | 33.75
10.29 | 0.948706823 | 0.849571 | 33.22799 | 34.2489 | 31.52362 | 29.09687 | 33.69 | 33.75
10.3 | 0.948553117 | 0.8541413 | 33.21625 | 34.23584 | 31.50737 | 29.24224 | 33.75 | 33.75
10.31 | 0.949610715 | 0.858148 | 33.20438 | 34.22265 | 31.53124 | 29.3681 | 33.75 | 33.75
10.32 | 0.95542206 | 0.8599423 | 33.1924 | 34.20935 | 31.71275 | 29.41806 | 33.69 | 33.81
10.33 | 0.960973519 | 0.8612377 | 33.18029 | 34.19592 | 31.88538 | 29.45081 | 33.75 | 33.75
10.34 | 0.96504866 | 0.8596984 | 33.16806 | 34.18236 | 32.00879 | 29.38653 | 33.75 | 33.81
10.35 | 0.968577079 | 0.8582411 | 33.15571 | 34.16869 | 32.11386 | 29.32497 | 33.75 | 33.81
10.36 | 0.966447155 | 0.8576309 | 33.14324 | 34.1549 | 32.03119 | 29.2923 | 33.75 | 33.81
10.37 | 0.964275185 | 0.8570102 | 33.13066 | 34.14099 | 31.94707 | 29.25917 | 33.75 | 33.75
10.38 | 0.959845826 | 0.8558289 | 33.11795 | 34.12696 | 31.78813 | 29.20684 | 33.81 | 33.81
10.39 | 0.955416467 | 0.8546477 | 33.10513 | 34.11281 | 31.62919 | 29.15443 | 33.81 | 33.81
10.4 | 0.953988121 | 0.8537289 | 33.09219 | 34.09854 | 31.56956 | 29.11091 | 33.75 | 33.81
10.41 | 0.952750767 | 0.8528268 | 33.07914 | 34.08416 | 31.51617 | 29.06788 | 33.81 | 33.75
10.42 | 0.953519228 | 0.8553302 | 33.06597 | 34.06966 | 31.52904 | 29.14081 | 33.81 | 33.81
10.43 | 0.954631429 | 0.8584172 | 33.05268 | 34.05504 | 31.55313 | 29.23343 | 33.81 | 33.75
10.44 | 0.953532969 | 0.8595828 | 33.03928 | 34.04031 | 31.50405 | 29.26046 | 33.81 | 33.81
10.45 | 0.951731953 | 0.8601376 | 33.02577 | 34.02547 | 31.43168 | 29.26658 | 33.81 | 33.81
10.46 | 0.951275111 | 0.8579347 | 33.01215 | 34.01051 | 31.40363 | 29.17879 | 33.81 | 33.75
10.47 | 0.951524613 | 0.8542825 | 32.99841 | 33.99544 | 31.3988 | 29.04171 | 33.81 | 33.81
10.48 | 0.953253868 | 0.8524188 | 32.98456 | 33.98025 | 31.44266 | 28.96541 | 33.88 | 33.81
10.49 | 0.956224894 | 0.8520558 | 32.9706 | 33.96496 | 31.52731 | 28.94004 | 33.88 | 33.81
10.5 | 0.958684633 | 0.8522233 | 32.95653 | 33.94955 | 31.59492 | 28.9326 | 33.88 | 33.88
10.51 | 0.960447988 | 0.8531132 | 32.94235 | 33.93404 | 31.63942 | 28.94957 | 33.88 | 33.81
10.52 | 0.961632095 | 0.854485 | 32.92806 | 33.91841 | 31.66468 | 28.98277 | 33.88 | 33.88
10.53 | 0.961427939 | 0.8570115 | 32.91367 | 33.90268 | 31.64412 | 29.05499 | 33.88 | 33.81
10.54 | 0.960597579 | 0.8594303 | 32.89916 | 33.88683 | 31.60286 | 29.12337 | 33.94 | 33.75
10.55 | 0.956399619 | 0.8612694 | 32.88455 | 33.87088 | 31.45077 | 29.17196 | 33.88 | 33.81
10.56 | 0.952214268 | 0.8630601 | 32.86983 | 33.85483 | 31.29913 | 29.21875 | 33.94 | 33.88
10.57 | 0.949220266 | 0.8602821 | 32.85501 | 33.83866 | 31.18664 | 29.11079 | 33.94 | 33.81
10.58 | 0.946226263 | 0.857504 | 32.84008 | 33.82239 | 31.07415 | 29.00284 | 33.94 | 33.88
10.59 | 0.945374913 | 0.85578 | 32.82505 | 33.80602 | 31.03198 | 28.93051 | 33.94 | 33.81
10.6 | 0.944885785 | 0.8542342 | 32.80991 | 33.78954 | 31.00162 | 28.86418 | 33.94 | 33.81
10.61 | 0.943522312 | 0.8553921 | 32.79467 | 33.77295 | 30.9425 | 28.88912 | 33.94 | 33.81
10.62 | 0.941768762 | 0.8577562 | 32.77932 | 33.75627 | 30.87054 | 28.95465 | 33.94 | 33.81
10.63 | 0.940869263 | 0.8603029 | 32.76388 | 33.73948 | 30.82653 | 29.02617 | 34 | 33.81
10.64 | 0.940762123 | 0.8630189 | 32.74833 | 33.72259 | 30.80839 | 29.10323 | 33.94 | 33.88
10.65 | 0.94228261 | 0.8649484 | 32.73268 | 33.7056 | 30.84344 | 29.1536 | 33.94 | 33.81
10.66 | 0.94700453 | 0.8653307 | 32.71693 | 33.6885 | 30.98308 | 29.1517 | 33.94 | 33.81
10.67 | 0.951696083 | 0.8657113 | 32.70108 | 33.67131 | 31.12149 | 29.14963 | 33.94 | 33.81
10.68 | 0.956210551 | 0.8660816 | 32.68513 | 33.65402 | 31.25387 | 29.14712 | 34 | 33.81
10.69 | 0.96072502 | 0.8664519 | 32.66909 | 33.63662 | 31.38601 | 29.14452 | 34 | 33.81
10.7 | 0.959323098 | 0.8651148 | 32.65294 | 33.61913 | 31.32472 | 29.08441 | 34 | 33.81
10.71 | 0.957587984 | 0.8636816 | 32.6367 | 33.60155 | 31.25251 | 29.02104 | 34.06 | 33.88
10.72 | 0.955192401 | 0.8608881 | 32.62036 | 33.58386 | 31.15872 | 28.91195 | 34 | 33.88
10.73 | 0.952562217 | 0.8576113 | 32.60393 | 33.56608 | 31.05727 | 28.78665 | 34 | 33.81
10.74 | 0.952269934 | 0.8565073 | 32.58739 | 33.5482 | 31.032 | 28.73428 | 34.06 | 33.81
10.75 | 0.954136026 | 0.8574092 | 32.57077 | 33.53023 | 31.07694 | 28.74913 | 34.06 | 33.81
10.76 | 0.956278549 | 0.8587512 | 32.55405 | 33.51216 | 31.13074 | 28.77861 | 34.06 | 33.81
10.77 | 0.959088653 | 0.861156 | 32.53723 | 33.494 | 31.20609 | 28.84356 | 34.06 | 33.88
10.78 | 0.96177778 | 0.8635186 | 32.52033 | 33.47575 | 31.27733 | 28.90693 | 34.06 | 33.88
10.79 | 0.962444024 | 0.8651741 | 32.50332 | 33.4574 | 31.28263 | 28.94648 | 34.06 | 33.88
10.8 | 0.963110269 | 0.8668296 | 32.48623 | 33.43896 | 31.28782 | 28.98588 | 34.06 | 33.88
10.81 | 0.96114661 | 0.8668283 | 32.46905 | 33.42043 | 31.20752 | 28.96977 | 34.06 | 33.88
10.82 | 0.958568919 | 0.8664401 | 32.45177 | 33.40181 | 31.10726 | 28.94066 | 34.13 | 33.88
10.83 | 0.954796131 | 0.8644342 | 32.43441 | 33.38309 | 30.96825 | 28.85749 | 34.13 | 33.88
10.84 | 0.950067519 | 0.8611346 | 32.41695 | 33.36429 | 30.79829 | 28.73114 | 34.13 | 33.88
10.85 | 0.94592973 | 0.8582965 | 32.39941 | 33.3454 | 30.64756 | 28.62024 | 34.19 | 33.81
10.86 | 0.943230785 | 0.8565825 | 32.38177 | 33.32642 | 30.54348 | 28.54683 | 34.19 | 33.81
10.87 | 0.940541119 | 0.8548632 | 32.36405 | 33.30735 | 30.43972 | 28.47323 | 34.13 | 33.88
10.88 | 0.93838571 | 0.8528337 | 32.34624 | 33.28819 | 30.35325 | 28.38929 | 34.19 | 33.88
10.89 | 0.936230302 | 0.8508041 | 32.32834 | 33.26895 | 30.26678 | 28.30536 | 34.19 | 33.88
10.9 | 0.935382548 | 0.8499951 | 32.31036 | 33.24962 | 30.22255 | 28.26201 | 34.19 | 33.88
10.91 | 0.935009916 | 0.8496296 | 32.29229 | 33.2302 | 30.19361 | 28.23336 | 34.19 | 33.88
10.92 | 0.936609594 | 0.8498283 | 32.27414 | 33.2107 | 30.22827 | 28.22339 | 34.25 | 33.88
10.93 | 0.940716427 | 0.8507441 | 32.2559 | 33.19111 | 30.34365 | 28.23714 | 34.19 | 33.88
10.94 | 0.944494744 | 0.8513758 | 32.23757 | 33.17144 | 30.44822 | 28.24136 | 34.25 | 33.88
10.95 | 0.946211176 | 0.8502246 | 32.21917 | 33.15169 | 30.48614 | 28.18638 | 34.25 | 33.88
10.96 | 0.947927608 | 0.8490734 | 32.20068 | 33.13185 | 30.52391 | 28.13137 | 34.25 | 33.88
10.97 | 0.948364147 | 0.8493283 | 32.1821 | 33.11193 | 30.52035 | 28.1229 | 34.31 | 33.81
10.98 | 0.948528865 | 0.8498818 | 32.16345 | 33.09193 | 30.50796 | 28.12423 | 34.31 | 33.88
10.99 | 0.949745886 | 0.8504779 | 32.14471 | 33.07184 | 30.52931 | 28.12687 | 34.25 | 33.88
11 | 0.952005069 | 0.8511162 | 32.12589 | 33.05168 | 30.58401 | 28.13082 | 34.31 | 33.88
11.01 | 0.953735052 | 0.8517524 | 32.10699 | 33.03144 | 30.62156 | 28.1346 | 34.31 | 33.88
11.02 | 0.952884114 | 0.8523784 | 32.08801 | 33.01111 | 30.57616 | 28.13796 | 34.31 | 33.88
11.03 | 0.952033176 | 0.8530045 | 32.06896 | 32.99071 | 30.53071 | 28.14122 | 34.31 | 33.88
11.04 | 0.951008432 | 0.8529399 | 32.04982 | 32.97023 | 30.47965 | 28.12162 | 34.31 | 33.88
11.05 | 0.949947574 | 0.8527319 | 32.0306 | 32.94967 | 30.42739 | 28.09723 | 34.31 | 33.88
11.06 | 0.951259868 | 0.8524008 | 32.01131 | 32.92903 | 30.45107 | 28.06873 | 34.38 | 33.94
11.07 | 0.955186887 | 0.851934 | 31.99194 | 32.90831 | 30.55828 | 28.03571 | 34.38 | 33.94
11.08 | 0.95883478 | 0.8517104 | 31.97249 | 32.88752 | 30.65634 | 28.01064 | 34.31 | 33.94
11.09 | 0.960303666 | 0.8533845 | 31.95297 | 32.86665 | 30.68455 | 28.04789 | 34.38 | 33.88
11.1 | 0.961772552 | 0.8550585 | 31.93337 | 32.84571 | 30.71264 | 28.08501 | 34.44 | 33.88
11.11 | 0.958515024 | 0.8567651 | 31.91369 | 32.82469 | 30.58975 | 28.12305 | 34.38 | 33.88
11.12 | 0.953607244 | 0.8584829 | 31.89394 | 32.8036 | 30.4143 | 28.16133 | 34.38 | 33.94
11.13 | 0.950367654 | 0.8594752 | 31.87412 | 32.78244 | 30.29213 | 28.17569 | 34.44 | 33.94
11.14 | 0.950110853 | 0.8591702 | 31.85422 | 32.7612 | 30.26504 | 28.14744 | 34.38 | 33.94
11.15 | 0.949854052 | 0.8588651 | 31.83425 | 32.73988 | 30.23789 | 28.11914 | 34.44 | 33.94
11.16 | 0.952323731 | 0.8581291 | 31.81421 | 32.7185 | 30.29742 | 28.07669 | 34.44 | 33.94
11.17 | 0.954889671 | 0.8573778 | 31.79409 | 32.69704 | 30.35985 | 28.03372 | 34.44 | 33.94
11.18 | 0.953628807 | 0.8568713 | 31.7739 | 32.67551 | 30.30051 | 27.99871 | 34.44 | 34
11.19 | 0.949395255 | 0.8565548 | 31.75364 | 32.65392 | 30.14676 | 27.96987 | 34.44 | 33.94
11.2 | 0.945557965 | 0.8559829 | 31.73331 | 32.63225 | 30.00569 | 27.93265 | 34.44 | 33.94
11.21 | 0.943977907 | 0.8539567 | 31.71291 | 32.61051 | 29.93629 | 27.84796 | 34.5 | 33.94
11.22 | 0.942397849 | 0.8519304 | 31.69245 | 32.5887 | 29.86689 | 27.76331 | 34.5 | 33.94
11.23 | 0.944269725 | 0.8521124 | 31.67191 | 32.56682 | 29.90682 | 27.7506 | 34.5 | 34
11.24 | 0.947448219 | 0.8531303 | 31.6513 | 32.54488 | 29.98797 | 27.76502 | 34.5 | 33.94
11.25 | 0.94982121 | 0.8544714 | 31.63062 | 32.52287 | 30.04344 | 27.78986 | 34.5 | 33.94
11.26 | 0.95023148 | 0.8565999 | 31.60988 | 32.50079 | 30.0367 | 27.84017 | 34.5 | 33.94
11.27 | 0.950641749 | 0.8587284 | 31.58907 | 32.47864 | 30.02989 | 27.89033 | 34.56 | 33.94
11.28 | 0.951514328 | 0.8578308 | 31.56819 | 32.45643 | 30.03759 | 27.84212 | 34.5 | 34
11.29 | 0.952471086 | 0.8563822 | 31.54725 | 32.43415 | 30.04784 | 27.77603 | 34.56 | 33.94
11.3 | 0.954922911 | 0.8554916 | 31.52624 | 32.41181 | 30.10513 | 27.72803 | 34.56 | 34
11.31 | 0.959710336 | 0.8554727 | 31.50516 | 32.3894 | 30.23583 | 27.70825 | 34.56 | 34
11.32 | 0.964497762 | 0.8554539 | 31.48402 | 32.36693 | 30.36627 | 27.68841 | 34.56 | 34
11.33 | 0.966627171 | 0.8539097 | 31.46282 | 32.34439 | 30.41281 | 27.61919 | 34.56 | 34.06
11.34 | 0.968537621 | 0.8522399 | 31.44155 | 32.32179 | 30.45232 | 27.54592 | 34.56 | 34.06
11.35 | 0.967954291 | 0.8493386 | 31.42022 | 32.29913 | 30.41333 | 27.43289 | 34.56 | 34
11.36 | 0.96428209 | 0.8449119 | 31.39882 | 32.2764 | 30.27732 | 27.27072 | 34.56 | 34
11.37 | 0.960609888 | 0.8404852 | 31.37736 | 32.25361 | 30.14141 | 27.10869 | 34.63 | 34
11.38 | 0.958967929 | 0.8409495 | 31.35585 | 32.23077 | 30.06925 | 27.10445 | 34.69 | 34
11.39 | 0.957413551 | 0.8416248 | 31.33426 | 32.20786 | 29.99985 | 27.10693 | 34.63 | 34.06
11.4 | 0.957121882 | 0.8433881 | 31.31262 | 32.18489 | 29.97 | 27.14435 | 34.63 | 34.06
11.41 | 0.95831459 | 0.8464306 | 31.29092 | 32.16186 | 29.98654 | 27.22278 | 34.69 | 34.13
11.42 | 0.959507298 | 0.8494731 | 31.26916 | 32.13877 | 30.00298 | 27.30102 | 34.63 | 34.06
11.43 | 0.957979266 | 0.8486381 | 31.24733 | 32.11562 | 29.9343 | 27.25454 | 34.63 | 34.06
11.44 | 0.956306992 | 0.8475976 | 31.22545 | 32.09241 | 29.86112 | 27.20145 | 34.69 | 34.06
11.45 | 0.953787979 | 0.8464784 | 31.20351 | 32.06915 | 29.76153 | 27.14584 | 34.69 | 34.06
11.46 | 0.950139978 | 0.8452544 | 31.18151 | 32.04583 | 29.6268 | 27.08688 | 34.69 | 34.13
11.47 | 0.946491978 | 0.8440304 | 31.15945 | 32.02245 | 29.49217 | 27.02792 | 34.69 | 34.13
11.48 | 0.946780138 | 0.8456682 | 31.13734 | 31.99901 | 29.48021 | 27.06055 | 34.69 | 34.06
11.49 | 0.947523541 | 0.847637 | 31.11517 | 31.97552 | 29.48235 | 27.10363 | 34.69 | 34.06
11.5 | 0.949000925 | 0.8496875 | 31.09294 | 31.95197 | 29.50723 | 27.14919 | 34.75 | 34.06
11.51 | 0.951824384 | 0.8518877 | 31.07065 | 31.92837 | 29.57381 | 27.19938 | 34.75 | 34.13
11.52 | 0.954647843 | 0.8540878 | 31.04831 | 31.90471 | 29.64021 | 27.24942 | 34.75 | 34.13
11.53 | 0.955270942 | 0.8540472 | 31.02592 | 31.88099 | 29.63816 | 27.22787 | 34.75 | 34.13
11.54 | 0.955337385 | 0.8534397 | 31.00347 | 31.85723 | 29.61877 | 27.18822 | 34.75 | 34.13
11.55 | 0.955566514 | 0.8527938 | 30.98096 | 31.83341 | 29.60437 | 27.14733 | 34.75 | 34.13
11.56 | 0.956334361 | 0.8520211 | 30.9584 | 31.80953 | 29.60659 | 27.10239 | 34.75 | 34.13
11.57 | 0.957102208 | 0.8512483 | 30.93579 | 31.78561 | 29.60871 | 27.05744 | 34.81 | 34.13
11.58 | 0.958511755 | 0.8527659 | 30.91313 | 31.76163 | 29.63059 | 27.08523 | 34.75 | 34.13
11.59 | 0.960260291 | 0.8554934 | 30.89041 | 31.7376 | 29.66283 | 27.1513 | 34.81 | 34.13
11.6 | 0.961881823 | 0.8581122 | 30.86764 | 31.71351 | 29.69102 | 27.21375 | 34.81 | 34.13
11.61 | 0.961682331 | 0.8591729 | 30.84481 | 31.68938 | 29.66291 | 27.22666 | 34.81 | 34.13
11.62 | 0.961482839 | 0.8602337 | 30.82194 | 31.6652 | 29.63477 | 27.23947 | 34.81 | 34.19
11.63 | 0.960786229 | 0.8599847 | 30.79902 | 31.64096 | 29.59127 | 27.21074 | 34.88 | 34.19
11.64 | 0.959516391 | 0.8582255 | 30.77604 | 31.61668 | 29.53011 | 27.13424 | 34.81 | 34.19
11.65 | 0.958246553 | 0.8564662 | 30.75301 | 31.59235 | 29.46897 | 27.05778 | 34.88 | 34.19
11.66 | 0.960428797 | 0.8561628 | 30.72994 | 31.56797 | 29.51392 | 27.02732 | 34.88 | 34.19
11.67 | 0.963210672 | 0.8561124 | 30.70681 | 31.54354 | 29.57713 | 27.00481 | 34.94 | 34.13
11.68 | 0.9658841 | 0.8563993 | 30.68364 | 31.51906 | 29.63684 | 26.9929 | 34.88 | 34.19
11.69 | 0.968189915 | 0.8578298 | 30.66042 | 31.49453 | 29.68511 | 27.01695 | 34.94 | 34.19
11.7 | 0.970495729 | 0.8592604 | 30.63715 | 31.46996 | 29.73322 | 27.04089 | 34.94 | 34.19
11.71 | 0.969263694 | 0.8607468 | 30.61383 | 31.44534 | 29.67287 | 27.06647 | 34.88 | 34.19
11.72 | 0.965590826 | 0.8622715 | 30.59046 | 31.42067 | 29.53787 | 27.09315 | 34.94 | 34.19
11.73 | 0.961917958 | 0.8637963 | 30.56705 | 31.39596 | 29.403 | 27.11972 | 35 | 34.25
11.74 | 0.958117887 | 0.8644732 | 30.54359 | 31.37121 | 29.26436 | 27.11957 | 35 | 34.25
11.75 | 0.954310235 | 0.8650995 | 30.52009 | 31.3464 | 29.12563 | 27.11776 | 35.13 | 34.19
11.76 | 0.95188675 | 0.8649559 | 30.49654 | 31.32156 | 29.02925 | 27.09176 | 35.13 | 34.19
11.77 | 0.952956875 | 0.8628689 | 30.47294 | 31.29667 | 29.0394 | 27.00492 | 35.13 | 34.19
11.78 | 0.954027001 | 0.8607819 | 30.4493 | 31.27173 | 29.04946 | 26.91814 | 35.13 | 34.19
11.79 | 0.957795658 | 0.8577949 | 30.42562 | 31.24675 | 29.14152 | 26.80331 | 35.13 | 34.19
11.8 | 0.9632774 | 0.8542367 | 30.40189 | 31.22173 | 29.28545 | 26.67075 | 35.13 | 34.19
11.81 | 0.968759142 | 0.8506784 | 30.37811 | 31.19667 | 29.42908 | 26.53833 | 35.13 | 34.19
11.82 | 0.969669128 | 0.8505322 | 30.3543 | 31.17156 | 29.43362 | 26.51242 | 35.19 | 34.25
11.83 | 0.97022139 | 0.850653 | 30.33044 | 31.14641 | 29.42724 | 26.49479 | 35.13 | 34.19
11.84 | 0.9695709 | 0.8519451 | 30.30654 | 31.12122 | 29.38434 | 26.51357 | 35.13 | 34.19
11.85 | 0.964914622 | 0.8571382 | 30.28259 | 31.09599 | 29.22012 | 26.65356 | 35.19 | 34.19
11.86 | 0.960258343 | 0.8623313 | 30.25861 | 31.07072 | 29.05608 | 26.79325 | 35.25 | 34.19
11.87 | 0.957164805 | 0.867343 | 30.23458 | 31.04541 | 28.93947 | 26.92702 | 35.19 | 34.19
11.88 | 0.955501908 | 0.8721886 | 30.21051 | 31.02005 | 28.8662 | 27.05534 | 35.25 | 34.25
11.89 | 0.953839011 | 0.8770342 | 30.1864 | 30.99466 | 28.79297 | 27.18338 | 35.25 | 34.19
11.9 | 0.953662718 | 0.8786647 | 30.16225 | 30.96923 | 28.76461 | 27.21157 | 35.25 | 34.19
11.91 | 0.953856253 | 0.8794955 | 30.13806 | 30.94376 | 28.74738 | 27.2149 | 35.31 | 34.25
11.92 | 0.953881838 | 0.8800893 | 30.11383 | 30.91825 | 28.72504 | 27.21082 | 35.31 | 34.19
11.93 | 0.951568437 | 0.8773822 | 30.08956 | 30.89271 | 28.63228 | 27.10471 | 35.31 | 34.19
11.94 | 0.949255037 | 0.8746752 | 30.06526 | 30.86712 | 28.5396 | 26.99871 | 35.31 | 34.19
11.95 | 0.947585242 | 0.8718105 | 30.04091 | 30.8415 | 28.46633 | 26.88795 | 35.38 | 34.19
11.96 | 0.94727931 | 0.8686117 | 30.01653 | 30.81585 | 28.43404 | 26.767 | 35.38 | 34.25
11.97 | 0.946973379 | 0.8654129 | 29.99211 | 30.79015 | 28.40173 | 26.64619 | 35.38 | 34.25
11.98 | 0.949801435 | 0.8639687 | 29.96765 | 30.76442 | 28.46332 | 26.5795 | 35.38 | 34.19
11.99 | 0.95507666 | 0.8638946 | 29.94315 | 30.73865 | 28.59801 | 26.55496 | 35.38 | 34.25
12 | 0.960351885 | 0.8638204 | 29.91862 | 30.71285 | 28.7324 | 26.53039 | 35.38 | 34.25
12.01 | 0.96201861 | 0.8647217 | 29.89405 | 30.68701 | 28.75864 | 26.53573 | 35.44 | 34.25
12.02 | 0.962724274 | 0.8658828 | 29.86945 | 30.66114 | 28.75604 | 26.54896 | 35.38 | 34.25
12.03 | 0.963417265 | 0.8670348 | 29.84481 | 30.63524 | 28.753 | 26.56182 | 35.44 | 34.25
12.04 | 0.961573546 | 0.8663726 | 29.82013 | 30.6093 | 28.67425 | 26.51906 | 35.44 | 34.25
12.05 | 0.959729828 | 0.8657105 | 29.79542 | 30.58332 | 28.59556 | 26.4763 | 35.44 | 34.25
12.06 | 0.957876238 | 0.8650041 | 29.77068 | 30.55732 | 28.51663 | 26.4322 | 35.5 | 34.25
12.07 | 0.955984903 | 0.8641287 | 29.7459 | 30.53127 | 28.43663 | 26.38295 | 35.5 | 34.25
12.08 | 0.954093568 | 0.8632534 | 29.72109 | 30.5052 | 28.3567 | 26.33372 | 35.56 | 34.25
12.09 | 0.951781788 | 0.8627006 | 29.69624 | 30.4791 | 28.26434 | 26.29433 | 35.56 | 34.25
12.1 | 0.948830334 | 0.8626385 | 29.67136 | 30.45296 | 28.15309 | 26.26989 | 35.56 | 34.25
12.11 | 0.945878881 | 0.8625764 | 29.64645 | 30.42679 | 28.04195 | 26.24543 | 35.56 | 34.25
12.12 | 0.947906242 | 0.8627557 | 29.62151 | 30.40059 | 28.07841 | 26.22828 | 35.56 | 34.25
12.13 | 0.953647416 | 0.8631152 | 29.59653 | 30.37436 | 28.22465 | 26.21657 | 35.56 | 34.25
12.14 | 0.95938859 | 0.8634747 | 29.57152 | 30.3481 | 28.37058 | 26.20481 | 35.56 | 34.31
12.15 | 0.966015289 | 0.8643977 | 29.54648 | 30.32181 | 28.54235 | 26.2101 | 35.63 | 34.31
12.16 | 0.972960117 | 0.8655232 | 29.52141 | 30.29549 | 28.72315 | 26.22145 | 35.63 | 34.25
12.17 | 0.979904946 | 0.8666486 | 29.49631 | 30.26914 | 28.90358 | 26.23271 | 35.63 | 34.25
12.18 | 0.979834193 | 0.8673655 | 29.47117 | 30.24276 | 28.87686 | 26.23152 | 35.63 | 34.25
12.19 | 0.978854599 | 0.8680294 | 29.44601 | 30.21635 | 28.82336 | 26.22868 | 35.69 | 34.31
12.2 | 0.977875817 | 0.8686694 | 29.42082 | 30.18991 | 28.76991 | 26.22505 | 35.69 | 34.25
12.21 | 0.976934009 | 0.8682228 | 29.3956 | 30.16344 | 28.71756 | 26.18859 | 35.63 | 34.31
12.22 | 0.975992201 | 0.8677763 | 29.37035 | 30.13695 | 28.66523 | 26.15213 | 35.63 | 34.31
12.23 | 0.974995337 | 0.8674976 | 29.34507 | 30.11043 | 28.6113 | 26.12073 | 35.69 | 34.31
12.24 | 0.973671739 | 0.8682153 | 29.31976 | 30.08388 | 28.54782 | 26.11929 | 35.69 | 34.31
12.25 | 0.972348142 | 0.868933 | 29.29442 | 30.05731 | 28.48438 | 26.11779 | 35.75 | 34.31
12.26 | 0.969801317 | 0.8696252 | 29.26906 | 30.03071 | 28.38517 | 26.11546 | 35.75 | 34.31
12.27 | 0.963648403 | 0.8702421 | 29.24367 | 30.00408 | 28.18061 | 26.11081 | 35.75 | 34.31
12.28 | 0.95749549 | 0.870859 | 29.21825 | 29.97742 | 27.97634 | 26.10611 | 35.75 | 34.38
12.29 | 0.952992586 | 0.870543 | 29.1928 | 29.95074 | 27.82052 | 26.07341 | 35.75 | 34.31
12.3 | 0.951571846 | 0.8684845 | 29.16733 | 29.92404 | 27.75481 | 25.98857 | 35.75 | 34.31
12.31 | 0.950151106 | 0.866426 | 29.14183 | 29.89731 | 27.68914 | 25.90381 | 35.81 | 34.38
12.32 | 0.951369708 | 0.8649891 | 29.11631 | 29.87056 | 27.70037 | 25.83771 | 35.81 | 34.38
12.33 | 0.956083156 | 0.8643755 | 29.09075 | 29.84378 | 27.81318 | 25.79623 | 35.88 | 34.31
12.34 | 0.960796605 | 0.8637618 | 29.06518 | 29.81697 | 27.92572 | 25.75477 | 35.88 | 34.38
12.35 | 0.963672985 | 0.8643868 | 29.03958 | 29.79015 | 27.98466 | 25.75021 | 35.81 | 34.38
12.36 | 0.964697235 | 0.8662605 | 29.01395 | 29.7633 | 27.98968 | 25.78277 | 35.88 | 34.38
12.37 | 0.965721484 | 0.8681342 | 28.9883 | 29.73643 | 27.99462 | 25.81521 | 35.88 | 34.38
12.38 | 0.964434036 | 0.8689588 | 28.96263 | 29.70953 | 27.93254 | 25.81636 | 35.88 | 34.38
12.39 | 0.961267792 | 0.8689307 | 28.93693 | 29.68261 | 27.81614 | 25.79213 | 35.94 | 34.38
12.4 | 0.958101548 | 0.8689026 | 28.91121 | 29.65567 | 27.69987 | 25.76789 | 35.94 | 34.44
12.41 | 0.955923071 | 0.8684043 | 28.88546 | 29.62871 | 27.61228 | 25.7297 | 35.94 | 34.38
12.42 | 0.95442747 | 0.8675809 | 28.85969 | 29.60173 | 27.54448 | 25.68189 | 35.94 | 34.44
12.43 | 0.952931868 | 0.8667575 | 28.8339 | 29.57472 | 27.47674 | 25.63411 | 35.94 | 34.44
12.44 | 0.952784955 | 0.8677853 | 28.80809 | 29.54769 | 27.44791 | 25.64105 | 35.94 | 34.44
12.45 | 0.953476479 | 0.869964 | 28.78225 | 29.52065 | 27.4432 | 25.6819 | 36 | 34.44
12.46 | 0.954168003 | 0.8721426 | 28.7564 | 29.49358 | 27.43843 | 25.72261 | 35.94 | 34.44
12.47 | 0.953687244 | 0.8734841 | 28.73052 | 29.46649 | 27.39993 | 25.73851 | 36 | 34.5
12.48 | 0.952511321 | 0.8743293 | 28.70462 | 29.43938 | 27.34147 | 25.73972 | 36 | 34.5
12.49 | 0.951335399 | 0.8751744 | 28.6787 | 29.41226 | 27.28306 | 25.74085 | 36 | 34.5
12.5 | 0.951182111 | 0.8746565 | 28.65275 | 29.38511 | 27.25399 | 25.70188 | 36 | 34.44
12.51 | 0.951643872 | 0.8733189 | 28.62679 | 29.35795 | 27.24251 | 25.63885 | 36 | 34.44
12.52 | 0.952105633 | 0.8719813 | 28.60081 | 29.33076 | 27.23099 | 25.57588 | 36.06 | 34.5
12.53 | 0.954002929 | 0.8714999 | 28.57481 | 29.30356 | 27.26045 | 25.53805 | 36.06 | 34.44
12.54 | 0.956831121 | 0.8715738 | 28.54879 | 29.27634 | 27.31637 | 25.51649 | 36.06 | 34.5
12.55 | 0.959659313 | 0.8716476 | 28.52274 | 29.2491 | 27.37212 | 25.49491 | 36.06 | 34.44
12.56 | 0.961967025 | 0.8717305 | 28.49668 | 29.22185 | 27.41287 | 25.47357 | 36.06 | 34.5
12.57 | 0.963888766 | 0.8718202 | 28.47061 | 29.19457 | 27.4425 | 25.45242 | 36.06 | 34.5
12.58 | 0.965810507 | 0.8719098 | 28.44451 | 29.16728 | 27.47201 | 25.43124 | 36.13 | 34.5
12.59 | 0.965813544 | 0.8737922 | 28.41839 | 29.13998 | 27.44687 | 25.46228 | 36.13 | 34.5
12.6 | 0.964094794 | 0.8772835 | 28.39226 | 29.11265 | 27.37283 | 25.54005 | 36.13 | 34.5
12.61 | 0.962376044 | 0.8807747 | 28.36611 | 29.08531 | 27.29886 | 25.61761 | 36.13 | 34.5
12.62 | 0.958484917 | 0.8839727 | 28.33994 | 29.05796 | 27.16341 | 25.68644 | 36.19 | 34.5
12.63 | 0.952095063 | 0.8868332 | 28.31376 | 29.03059 | 26.95739 | 25.74529 | 36.13 | 34.56
12.64 | 0.945705208 | 0.8896937 | 28.28755 | 29.0032 | 26.75169 | 25.80396 | 36.19 | 34.56
12.65 | 0.94019047 | 0.8902956 | 28.26134 | 28.9758 | 26.57104 | 25.79703 | 36.19 | 34.56
12.66 | 0.936055182 | 0.8873374 | 28.2351 | 28.94838 | 26.42961 | 25.68698 | 36.19 | 34.56
12.67 | 0.931919895 | 0.8843791 | 28.20885 | 28.92095 | 26.28839 | 25.57708 | 36.19 | 34.56
12.68 | 0.929491744 | 0.8815072 | 28.18258 | 28.8935 | 26.19548 | 25.46983 | 36.19 | 34.56
12.69 | 0.931120068 | 0.8788402 | 28.1563 | 28.86605 | 26.2169 | 25.36864 | 36.19 | 34.56
12.7 | 0.932748393 | 0.8761733 | 28.13 | 28.83857 | 26.23821 | 25.26759 | 36.25 | 34.56
12.71 | 0.935197926 | 0.8739314 | 28.10369 | 28.81108 | 26.28251 | 25.17891 | 36.25 | 34.56
12.72 | 0.94116955 | 0.8735127 | 28.07736 | 28.78358 | 26.42556 | 25.14283 | 36.25 | 34.56
12.73 | 0.947141173 | 0.873094 | 28.05102 | 28.75607 | 26.56828 | 25.10675 | 36.31 | 34.56
12.74 | 0.952987149 | 0.8728213 | 28.02466 | 28.72855 | 26.70714 | 25.07489 | 36.31 | 34.56
12.75 | 0.957074689 | 0.8745916 | 27.99829 | 28.70101 | 26.79646 | 25.10166 | 36.31 | 34.56
12.76 | 0.96116223 | 0.876362 | 27.97191 | 28.67346 | 26.88554 | 25.12833 | 36.31 | 34.56
12.77 | 0.96524977 | 0.8781323 | 27.94551 | 28.64589 | 26.9744 | 25.15488 | 36.25 | 34.56
12.78 | 0.962290799 | 0.8796738 | 27.9191 | 28.61832 | 26.86629 | 25.17478 | 36.31 | 34.56
12.79 | 0.958792657 | 0.8811977 | 27.89267 | 28.59073 | 26.74329 | 25.19409 | 36.31 | 34.56
12.8 | 0.955294516 | 0.8827217 | 27.86624 | 28.56313 | 26.62046 | 25.2133 | 36.31 | 34.56
12.81 | 0.95068045 | 0.8812007 | 27.83979 | 28.53553 | 26.46674 | 25.14553 | 36.38 | 34.56
12.82 | 0.945743634 | 0.8787991 | 27.81333 | 28.50791 | 26.30428 | 25.05272 | 36.38 | 34.56
12.83 | 0.940806817 | 0.8763975 | 27.78685 | 28.48028 | 26.14206 | 24.96004 | 36.38 | 34.56
12.84 | 0.938982097 | 0.8745385 | 27.76037 | 28.45264 | 26.06649 | 24.88293 | 36.38 | 34.56
12.85 | 0.939174079 | 0.8730311 | 27.73387 | 28.42498 | 26.04693 | 24.8159 | 36.38 | 34.63
12.86 | 0.939366061 | 0.8715237 | 27.70736 | 28.39732 | 26.02736 | 24.74894 | 36.38 | 34.63
12.87 | 0.941868265 | 0.8715787 | 27.68084 | 28.36965 | 26.07171 | 24.72639 | 36.38 | 34.56
12.88 | 0.94753224 | 0.8737721 | 27.65431 | 28.34198 | 26.20335 | 24.76443 | 36.44 | 34.63
12.89 | 0.953196216 | 0.8759654 | 27.62777 | 28.31429 | 26.33469 | 24.80234 | 36.44 | 34.56
12.9 | 0.95862302 | 0.8780352 | 27.60122 | 28.28659 | 26.45916 | 24.83662 | 36.44 | 34.56
12.91 | 0.963217439 | 0.879671 | 27.57466 | 28.25888 | 26.56039 | 24.85852 | 36.5 | 34.56
12.92 | 0.967811859 | 0.8813069 | 27.54808 | 28.23117 | 26.66136 | 24.88032 | 36.5 | 34.56
12.93 | 0.972363763 | 0.8829339 | 27.5215 | 28.20345 | 26.76091 | 24.90178 | 36.5 | 34.63
12.94 | 0.969001018 | 0.8829095 | 27.49491 | 28.17572 | 26.6426 | 24.87661 | 36.5 | 34.56
12.95 | 0.965638274 | 0.8828851 | 27.46831 | 28.14798 | 26.52445 | 24.85143 | 36.56 | 34.63
12.96 | 0.96227553 | 0.8828607 | 27.4417 | 28.12023 | 26.40648 | 24.82625 | 36.5 | 34.63
12.97 | 0.95898246 | 0.8819587 | 27.41508 | 28.09248 | 26.29058 | 24.77641 | 36.56 | 34.69
12.98 | 0.955709867 | 0.8807989 | 27.38846 | 28.06472 | 26.17542 | 24.71937 | 36.56 | 34.56
12.99 | 0.952437274 | 0.8796391 | 27.36182 | 28.03695 | 26.06042 | 24.6624 | 36.56 | 34.63
13 | 0.953338487 | 0.8779119 | 27.33518 | 28.00918 | 26.05968 | 24.58959 | 36.56 | 34.63
13.01 | 0.95802864 | 0.8756697 | 27.30853 | 27.9814 | 26.16235 | 24.50246 | 36.63 | 34.63
13.02 | 0.962718793 | 0.8734274 | 27.28187 | 27.95361 | 26.26477 | 24.41545 | 36.63 | 34.63
13.03 | 0.966676346 | 0.8715139 | 27.2552 | 27.92582 | 26.34696 | 24.33774 | 36.63 | 34.63
13.04 | 0.968539588 | 0.8705399 | 27.22853 | 27.89802 | 26.37191 | 24.28634 | 36.63 | 34.63
13.05 | 0.970402829 | 0.869566 | 27.20185 | 27.87022 | 26.39675 | 24.23499 | 36.63 | 34.63
13.06 | 0.972266071 | 0.8685921 | 27.17516 | 27.84241 | 26.42149 | 24.18369 | 36.69 | 34.63
13.07 | 0.969955334 | 0.8686671 | 27.14846 | 27.81459 | 26.3328 | 24.16162 | 36.69 | 34.56
13.08 | 0.967549347 | 0.8687662 | 27.12176 | 27.78677 | 26.24164 | 24.14021 | 36.63 | 34.63
13.09 | 0.96514336 | 0.8688652 | 27.09506 | 27.75895 | 26.15061 | 24.11879 | 36.69 | 34.63
13.1 | 0.966194897 | 0.8691035 | 27.06834 | 27.73112 | 26.1533 | 24.10122 | 36.69 | 34.63
13.11 | 0.9688761 | 0.8694075 | 27.04162 | 27.70329 | 26.19998 | 24.08545 | 36.75 | 34.69
13.12 | 0.971557304 | 0.8697116 | 27.0149 | 27.67545 | 26.24652 | 24.06966 | 36.75 | 34.63
13.13 | 0.973523353 | 0.8714974 | 26.98817 | 27.64761 | 26.27361 | 24.09482 | 36.75 | 34.63
13.14 | 0.97424479 | 0.8758621 | 26.96143 | 27.61977 | 26.26704 | 24.19111 | 36.75 | 34.63
13.15 | 0.974966226 | 0.8802269 | 26.93469 | 27.59192 | 26.26042 | 24.28715 | 36.75 | 34.69
13.16 | 0.97559111 | 0.8846148 | 26.90795 | 27.56407 | 26.25116 | 24.38359 | 36.75 | 34.69
13.17 | 0.973418022 | 0.8896755 | 26.8812 | 27.53622 | 26.16664 | 24.4983 | 36.75 | 34.69
13.18 | 0.971244935 | 0.8947363 | 26.85444 | 27.50836 | 26.08224 | 24.61273 | 36.75 | 34.69
13.19 | 0.969071847 | 0.899797 | 26.82769 | 27.4805 | 25.99796 | 24.72687 | 36.81 | 34.69
13.2 | 0.969091792 | 0.9017375 | 26.80092 | 27.45264 | 25.97256 | 24.75507 | 36.75 | 34.69
13.21 | 0.970120956 | 0.9022421 | 26.77416 | 27.42477 | 25.97417 | 24.74379 | 36.75 | 34.63
13.22 | 0.971150119 | 0.9027467 | 26.74739 | 27.39691 | 25.97573 | 24.73247 | 36.81 | 34.69
13.23 | 0.971326927 | 0.9031995 | 26.72062 | 27.36904 | 25.95445 | 24.7197 | 36.81 | 34.69
13.24 | 0.969686149 | 0.9035417 | 26.69384 | 27.34117 | 25.88465 | 24.70389 | 36.81 | 34.69
13.25 | 0.968045371 | 0.9038839 | 26.66706 | 27.3133 | 25.81492 | 24.68805 | 36.88 | 34.69
13.26 | 0.966404593 | 0.9042261 | 26.64028 | 27.28543 | 25.74529 | 24.6722 | 36.81 | 34.75
13.27 | 0.963973078 | 0.9023527 | 26.61349 | 27.25755 | 25.65469 | 24.59593 | 36.81 | 34.75
13.28 | 0.96148788 | 0.9003288 | 26.5867 | 27.22968 | 25.56279 | 24.51566 | 36.88 | 34.69
13.29 | 0.959002682 | 0.8983049 | 26.55992 | 27.2018 | 25.47103 | 24.43551 | 36.88 | 34.69
13.3 | 0.957640439 | 0.8944487 | 26.53312 | 27.17393 | 25.40919 | 24.30568 | 36.88 | 34.69
13.31 | 0.957249279 | 0.889008 | 26.50633 | 27.14605 | 25.37317 | 24.13306 | 36.88 | 34.69
13.32 | 0.956858118 | 0.8835673 | 26.47953 | 27.11818 | 25.33716 | 23.96073 | 36.88 | 34.69
13.33 | 0.956844479 | 0.878846 | 26.45274 | 27.0903 | 25.31116 | 23.8082 | 36.88 | 34.75
13.34 | 0.959635964 | 0.87947 | 26.42594 | 27.06242 | 25.35928 | 23.80059 | 36.88 | 34.75
13.35 | 0.96242745 | 0.8800939 | 26.39914 | 27.03455 | 25.40726 | 23.79294 | 36.88 | 34.75
13.36 | 0.965218935 | 0.8807179 | 26.37234 | 27.00667 | 25.45508 | 23.78526 | 36.81 | 34.75
13.37 | 0.970932209 | 0.8825849 | 26.34554 | 26.9788 | 25.57973 | 23.81108 | 36.88 | 34.75
13.38 | 0.977999333 | 0.8850278 | 26.31874 | 26.95093 | 25.73971 | 23.85232 | 36.94 | 34.75
13.39 | 0.985066457 | 0.8874707 | 26.29193 | 26.92305 | 25.8993 | 23.89342 | 36.94 | 34.75
13.4 | 0.989612898 | 0.8889495 | 26.26513 | 26.89518 | 25.99231 | 23.90846 | 36.88 | 34.75
13.41 | 0.985736825 | 0.8872072 | 26.23833 | 26.86731 | 25.86409 | 23.83688 | 36.94 | 34.75
13.42 | 0.981860752 | 0.8854649 | 26.21153 | 26.83945 | 25.73607 | 23.76539 | 36.94 | 34.81
13.43 | 0.977984679 | 0.8837226 | 26.18472 | 26.81158 | 25.60826 | 23.694 | 36.94 | 34.81
13.44 | 0.969489369 | 0.8849375 | 26.15792 | 26.78372 | 25.35983 | 23.70191 | 36.94 | 34.81
13.45 | 0.959530844 | 0.887089 | 26.13112 | 26.75585 | 25.07362 | 23.73482 | 37 | 34.88
13.46 | 0.949572319 | 0.8892405 | 26.10432 | 26.728 | 24.78794 | 23.76762 | 37 | 34.88
13.47 | 0.942469947 | 0.8915339 | 26.07752 | 26.70014 | 24.57728 | 23.80408 | 37 | 34.88
13.48 | 0.943070207 | 0.8942098 | 26.05072 | 26.67228 | 24.56766 | 23.85062 | 37 | 34.81
13.49 | 0.943670466 | 0.8968857 | 26.02392 | 26.64443 | 24.55801 | 23.89701 | 37 | 34.88
13.5 | 0.944270725 | 0.8995616 | 25.99713 | 26.61658 | 24.54833 | 23.94326 | 36.94 | 34.88
13.51 | 0.946734714 | 0.8985117 | 25.97033 | 26.58874 | 24.58702 | 23.89029 | 37 | 34.88
13.52 | 0.949776351 | 0.8963069 | 25.94354 | 26.5609 | 24.64056 | 23.80671 | 37 | 34.88
13.53 | 0.952817989 | 0.894102 | 25.91675 | 26.53306 | 24.69395 | 23.72326 | 37 | 34.88
13.54 | 0.955699752 | 0.8916624 | 25.88996 | 26.50522 | 24.74303 | 23.63371 | 37 | 34.88
13.55 | 0.958069562 | 0.8884706 | 25.86318 | 26.47739 | 24.77872 | 23.52439 | 37 | 34.88
13.56 | 0.960439372 | 0.8852788 | 25.83639 | 26.44957 | 24.81429 | 23.41524 | 37 | 34.88
13.57 | 0.962809182 | 0.882087 | 25.80961 | 26.42174 | 24.84973 | 23.30628 | 37 | 34.81
13.58 | 0.964120428 | 0.8790825 | 25.78283 | 26.39393 | 24.85776 | 23.20244 | 37.06 | 34.88
13.59 | 0.964965129 | 0.8761605 | 25.75606 | 26.36611 | 24.8537 | 23.10095 | 37.06 | 34.88
13.6 | 0.96580983 | 0.8732386 | 25.72928 | 26.3383 | 24.8496 | 22.99962 | 37.06 | 34.88
13.61 | 0.966170056 | 0.8707818 | 25.70252 | 26.3105 | 24.833 | 22.9107 | 37.06 | 34.88
13.62 | 0.963333552 | 0.8713943 | 25.67575 | 26.2827 | 24.73431 | 22.90259 | 37.06 | 34.88
13.63 | 0.960497049 | 0.8720069 | 25.64899 | 26.2549 | 24.63578 | 22.89446 | 37.06 | 34.88
13.64 | 0.957660546 | 0.8726194 | 25.62223 | 26.22711 | 24.5374 | 22.88629 | 37.06 | 34.94
13.65 | 0.956726875 | 0.8755207 | 25.59547 | 26.19933 | 24.48788 | 22.93806 | 37 | 34.94
13.66 | 0.957347709 | 0.8802919 | 25.56872 | 26.17155 | 24.47816 | 23.03861 | 37 | 34.88
13.67 | 0.957968543 | 0.8850631 | 25.54198 | 26.14378 | 24.46841 | 23.1389 | 37.06 | 34.94
13.68 | 0.958589377 | 0.8898343 | 25.51523 | 26.11601 | 24.45863 | 23.23893 | 37.06 | 34.94
13.69 | 0.960563987 | 0.8928998 | 25.48849 | 26.08825 | 24.48333 | 23.2942 | 37.06 | 34.88
13.7 | 0.962609482 | 0.895876 | 25.46176 | 26.0605 | 24.50973 | 23.34698 | 37.06 | 34.94
13.71 | 0.964654977 | 0.8988522 | 25.43503 | 26.03275 | 24.53603 | 23.3996 | 37.06 | 34.94
13.72 | 0.965293816 | 0.900891 | 25.40831 | 26.00501 | 24.52648 | 23.42768 | 37.06 | 34.94
13.73 | 0.96309043 | 0.9010357 | 25.38159 | 25.97727 | 24.44477 | 23.40645 | 37.13 | 34.94
13.74 | 0.960887043 | 0.9011803 | 25.35488 | 25.94954 | 24.36317 | 23.38522 | 37.13 | 34.88
13.75 | 0.958683657 | 0.901325 | 25.32817 | 25.92182 | 24.2817 | 23.36399 | 37.13 | 34.94
13.76 | 0.954786225 | 0.9013324 | 25.30146 | 25.89411 | 24.15749 | 23.3392 | 37.13 | 34.94
13.77 | 0.95013722 | 0.901279 | 25.27477 | 25.8664 | 24.0145 | 23.31284 | 37.13 | 34.94
13.78 | 0.945488216 | 0.9012255 | 25.24808 | 25.8387 | 23.87176 | 23.2865 | 37.19 | 35
13.79 | 0.940926315 | 0.9012282 | 25.22139 | 25.81101 | 23.73147 | 23.26161 | 37.19 | 34.94
13.8 | 0.938769306 | 0.9027835 | 25.19471 | 25.78332 | 23.65202 | 23.27676 | 37.13 | 35
13.81 | 0.936612296 | 0.9043387 | 25.16804 | 25.75565 | 23.57269 | 23.29183 | 37.13 | 34.94
13.82 | 0.934455286 | 0.905894 | 25.14137 | 25.72798 | 23.49349 | 23.30682 | 37.13 | 34.94
13.83 | 0.934308475 | 0.9074256 | 25.11471 | 25.70032 | 23.46489 | 23.32112 | 37.13 | 35
13.84 | 0.937771042 | 0.9089147 | 25.08805 | 25.67266 | 23.52685 | 23.33426 | 37.13 | 35
13.85 | 0.941233609 | 0.9104038 | 25.06141 | 25.64502 | 23.58864 | 23.34732 | 37.13 | 35
13.86 | 0.944696176 | 0.911893 | 25.03477 | 25.61738 | 23.65025 | 23.36031 | 37.13 | 34.94
13.87 | 0.946418858 | 0.9109709 | 25.00813 | 25.58975 | 23.66817 | 23.31152 | 37.13 | 35
13.88 | 0.947248463 | 0.9088111 | 24.98151 | 25.56213 | 23.66369 | 23.23115 | 37.13 | 34.94
13.89 | 0.948078068 | 0.9066514 | 24.95489 | 25.53452 | 23.65918 | 23.15091 | 37.19 | 35
13.9 | 0.948907673 | 0.9044916 | 24.92827 | 25.50692 | 23.65463 | 23.0708 | 37.19 | 34.94
13.91 | 0.947406494 | 0.900923 | 24.90167 | 25.47933 | 23.592 | 22.95491 | 37.19 | 35
13.92 | 0.945767263 | 0.897271 | 24.87507 | 25.45175 | 23.52603 | 22.83711 | 37.19 | 34.94
13.93 | 0.944128031 | 0.893619 | 24.84848 | 25.42417 | 23.46015 | 22.71952 | 37.25 | 34.94
13.94 | 0.94419113 | 0.8904594 | 24.8219 | 25.39661 | 23.43662 | 22.61465 | 37.25 | 35
13.95 | 0.950760941 | 0.8891821 | 24.79533 | 25.36905 | 23.57443 | 22.55771 | 37.25 | 35
13.96 | 0.957330751 | 0.8879048 | 24.76877 | 25.34151 | 23.7119 | 22.50085 | 37.25 | 34.94
13.97 | 0.963900562 | 0.8866275 | 24.74221 | 25.31397 | 23.84903 | 22.44406 | 37.31 | 34.94
13.98 | 0.970098512 | 0.8870912 | 24.71566 | 25.28645 | 23.97662 | 22.43138 | 37.25 | 34.94
13.99 | 0.975842917 | 0.8896783 | 24.68912 | 25.25893 | 24.0927 | 22.47232 | 37.25 | 34.94
14 | 0.981587323 | 0.8922654 | 24.66259 | 25.23143 | 24.20848 | 22.51313 | 37.25 | 35
[7 empty] | 37.75 | 35.38
[7 empty] | 37.75 | 35.38
[7 empty] | 37.81 | 35.44
[7 empty] | 37.81 | 35.44
[7 empty] | 37.81 | 35.44
[7 empty] | 37.81 | 35.44
[7 empty] | 37.81 | 35.44
[7 empty] | 37.81 | 35.44
[7 empty] | 37.81 | 35.44
[7 empty] | 37.81 | 35.44
[7 empty] | 37.88 | 35.44
[7 empty] | 37.88 | 35.5
[7 empty] | 37.88 | 35.44
[7 empty] | 37.88 | 35.5
[7 empty] | 37.88 | 35.5
[7 empty] | 37.88 | 35.5
[7 empty] | 37.81 | 35.44
[7 empty] | 37.88 | 35.5
[7 empty] | 37.88 | 35.5
[7 empty] | 37.88 | 35.44
[7 empty] | 37.88 | 35.5
[7 empty] | 37.88 | 35.5
[7 empty] | 37.88 | 35.5
[7 empty] | 37.94 | 35.5
[7 empty] | 37.88 | 35.5
[7 empty] | 37.94 | 35.5
[7 empty] | 37.88 | 35.5
[7 empty] | 37.94 | 35.56
[7 empty] | 37.94 | 35.5
[7 empty] | 37.94 | 35.56
[7 empty] | 37.94 | 35.5
[7 empty] | 37.94 | 35.5
[7 empty] | 37.94 | 35.56
[7 empty] | 37.94 | 35.5
[7 empty] | 38 | 35.56
[7 empty] | 38 | 35.5
[7 empty] | 38 | 35.56
[7 empty] | 38 | 35.56
[7 empty] | 38 | 35.56
[7 empty] | 38 | 35.56
[7 empty] | 38 | 35.56
[7 empty] | 38 | 35.56
[7 empty] | 38.06 | 35.56
[7 empty] | 38 | 35.63
[7 empty] | 38 | 35.63
[7 empty] | 38.06 | 35.63
[7 empty] | 38.06 | 35.56
[7 empty] | 38.06 | 35.63
[7 empty] | 38.06 | 35.63
[7 empty] | 38.06 | 35.63
[7 empty] | 38.13 | 35.63
[7 empty] | 38.13 | 35.63
[7 empty] | 38.06 | 35.63
[7 empty] | 38.13 | 35.63
[7 empty] | 38.13 | 35.69
[7 empty] | 38.13 | 35.69
[7 empty] | 38.13 | 35.63
[7 empty] | 38.13 | 35.69
[7 empty] | 38.13 | 35.69
[7 empty] | 38.19 | 35.69
[7 empty] | 38.19 | 35.69
[7 empty] | 38.13 | 35.75
[7 empty] | 38.19 | 35.69
[7 empty] | 38.19 | 35.75
[7 empty] | 38.19 | 35.75
[7 empty] | 38.19 | 35.69
[7 empty] | 38.19 | 35.69
[7 empty] | 38.25 | 35.69
[7 empty] | 38.25 | 35.75
[7 empty] | 38.25 | 35.69
[7 empty] | 38.25 | 35.75
[7 empty] | 38.25 | 35.75
[7 empty] | 38.25 | 35.81
[7 empty] | 38.25 | 35.81
[7 empty] | 38.25 | 35.81
[7 empty] | 38.31 | 35.81
[7 empty] | 38.25 | 35.81
[7 empty] | 38.25 | 35.81
[7 empty] | 38.31 | 35.81
[7 empty] | 38.31 | 35.81
[7 empty] | 38.31 | 35.81
[7 empty] | 38.31 | 35.81
[7 empty] | 38.31 | 35.81
[7 empty] | 38.31 | 35.81
[7 empty] | 38.31 | 35.81
[7 empty] | 38.31 | 35.81
[7 empty] | 38.31 | 35.81
[7 empty] | 38.38 | 35.81
[7 empty] | 38.38 | 35.81
[7 empty] | 38.38 | 35.81
[7 empty] | 38.38 | 35.81
[7 empty] | 38.38 | 35.88
[7 empty] | 38.38 | 35.81
[7 empty] | 38.38 | 35.81
[7 empty] | 38.38 | 35.81
[7 empty] | 38.44 | 35.81
[7 empty] | 38.38 | 35.81
[7 empty] | 38.44 | 35.88
[7 empty] | 38.44 | 35.88
[7 empty] | 38.44 | 35.88
[7 empty] | 38.44 | 35.88
[7 empty] | 38.5 | 35.88
[7 empty] | 38.44 | 35.88
[7 empty] | 38.5 | 35.88
[7 empty] | 38.44 | 35.81
[7 empty] | 38.5 | 35.88
[7 empty] | 38.56 | 35.88
[7 empty] | 38.5 | 35.88
[7 empty] | 38.5 | 35.88
[7 empty] | 38.5 | 35.81
[7 empty] | 38.5 | 35.88
[7 empty] | 38.56 | 35.88
[7 empty] | 38.56 | 35.88
[7 empty] | 38.5 | 35.88
[7 empty] | 38.56 | 35.88
[7 empty] | 38.56 | 35.88
[7 empty] | 38.56 | 35.88
[7 empty] | 38.56 | 35.88
[7 empty] | 38.63 | 35.81
[7 empty] | 38.56 | 35.81
[7 empty] | 38.63 | 35.88
[7 empty] | 38.69 | 35.88
[7 empty] | 38.63 | 35.88
[7 empty] | 38.63 | 35.88
[7 empty] | 38.63 | 35.88
[7 empty] | 38.63 | 35.88
[7 empty] | 38.63 | 35.88
[7 empty] | 38.69 | 35.88
[7 empty] | 38.63 | 35.94
[7 empty] | 38.69 | 35.94
[7 empty] | 38.69 | 35.94
[7 empty] | 38.69 | 35.94
[7 empty] | 38.69 | 35.94
[7 empty] | 38.69 | 35.94
[7 empty] | 38.75 | 36
[7 empty] | 38.69 | 36
[7 empty] | 38.75 | 35.94
[7 empty] | 38.81 | 36
[7 empty] | 38.75 | 36
[7 empty] | 38.81 | 36
[7 empty] | 38.75 | 36
[7 empty] | 38.75 | 36
[7 empty] | 38.81 | 36
[7 empty] | 38.81 | 36.06
[7 empty] | 38.81 | 36.06
[7 empty] | 38.88 | 36.06
[7 empty] | 38.88 | 36
[7 empty] | 38.88 | 36.06
[7 empty] | 38.94 | 36
[7 empty] | 38.88 | 36
[7 empty] | 38.88 | 36.06
[7 empty] | 38.88 | 36.06
[7 empty] | 38.94 | 36.06
[7 empty] | 38.94 | 36.06
[7 empty] | 38.94 | 36.13
[7 empty] | 38.94 | 36.06
[7 empty] | 38.94 | 36.06
[7 empty] | 39 | 36.06
[7 empty] | 38.94 | 36.13
[7 empty] | 39 | 36.13
[7 empty] | 39 | 36.06
[7 empty] | 39 | 36.13
[7 empty] | 39 | 36.13
[7 empty] | 39.06 | 36.13
[7 empty] | 39 | 36.13
[7 empty] | 39.06 | 36.13
[7 empty] | 39.13 | 36.19
[7 empty] | 39.06 | 36.19
[7 empty] | 39.06 | 36.19
[7 empty] | 39.06 | 36.19
[7 empty] | 39.06 | 36.19
[7 empty] | 39.06 | 36.19
[7 empty] | 39.06 | 36.19
[7 empty] | 39.06 | 36.19
[7 empty] | 39.06 | 36.19
[7 empty] | 39.13 | 36.19
[7 empty] | 39.13 | 36.19
[7 empty] | 39.13 | 36.25
[7 empty] | 39.13 | 36.19
[7 empty] | 39.13 | 36.19
[7 empty] | 39.13 | 36.25
[7 empty] | 39.13 | 36.25
[7 empty] | 39.13 | 36.25
[7 empty] | 39.13 | 36.25
[7 empty] | 39.19 | 36.25
[7 empty] | 39.19 | 36.25
[7 empty] | 39.19 | 36.25
[7 empty] | 39.19 | 36.25
[7 empty] | 39.19 | 36.25
[7 empty] | 39.19 | 36.25
[7 empty] | 39.25 | 36.31
[7 empty] | 39.19 | 36.25
[7 empty] | 39.19 | 36.25
[7 empty] | 39.25 | 36.31
[7 empty] | 39.25 | 36.31
[7 empty] | 39.25 | 36.31
[7 empty] | 39.25 | 36.31
[7 empty] | 39.25 | 36.31
[7 empty] | 39.25 | 36.31
[7 empty] | 39.31 | 36.38
[7 empty] | 39.31 | 36.31
[7 empty] | 39.31 | 36.31
[7 empty] | 39.38 | 36.31
[7 empty] | 39.38 | 36.38
[7 empty] | 39.38 | 36.38
[7 empty] | 39.38 | 36.31
[7 empty] | 39.38 | 36.38
[7 empty] | 39.38 | 36.38
[7 empty] | 39.44 | 36.38
[7 empty] | 39.44 | 36.38
[7 empty] | 39.44 | 36.31
[7 empty] | 39.44 | 36.31
[7 empty] | 39.44 | 36.38
[7 empty] | 39.5 | 36.38
[7 empty] | 39.44 | 36.38
[7 empty] | 39.44 | 36.38
[7 empty] | 39.5 | 36.38
[7 empty] | 39.5 | 36.38
[7 empty] | 39.5 | 36.38
[7 empty] | 39.5 | 36.38
[7 empty] | 39.5 | 36.38
[7 empty] | 39.5 | 36.38
[7 empty] | 39.56 | 36.38
[7 empty] | 39.56 | 36.38
[7 empty] | 39.5 | 36.44
[7 empty] | 39.56 | 36.38
[7 empty] | 39.56 | 36.44
[7 empty] | 39.56 | 36.38
[7 empty] | 39.56 | 36.38
[7 empty] | 39.56 | 36.38
[7 empty] | 39.56 | 36.38
[7 empty] | 39.56 | 36.44
[7 empty] | 39.63 | 36.38
[7 empty] | 39.63 | 36.44
[7 empty] | 39.63 | 36.38
[7 empty] | 39.63 | 36.44
[7 empty] | 39.69 | 36.44
[7 empty] | 39.69 | 36.44
[7 empty] | 39.69 | 36.44
[7 empty] | 39.69 | 36.44
[7 empty] | 39.69 | 36.44
[7 empty] | 39.69 | 36.5
[7 empty] | 39.75 | 36.44
[7 empty] | 39.75 | 36.5
[7 empty] | 39.75 | 36.44
[7 empty] | 39.75 | 36.44
[7 empty] | 39.75 | 36.5
[7 empty] | 39.75 | 36.44
[7 empty] | 39.81 | 36.5
[7 empty] | 39.81 | 36.5
[7 empty] | 39.75 | 36.5
[7 empty] | 39.81 | 36.5
[7 empty] | 39.88 | 36.5
[7 empty] | 39.88 | 36.5
[7 empty] | 39.88 | 36.5
[7 empty] | 39.88 | 36.56
[7 empty] | 39.88 | 36.56
[7 empty] | 39.94 | 36.56
[7 empty] | 39.88 | 36.56
[7 empty] | 39.88 | 36.56
[7 empty] | 39.88 | 36.56
[7 empty] | 39.94 | 36.56
[7 empty] | 40 | 36.63
[7 empty] | 39.94 | 36.56
[7 empty] | 39.94 | 36.63
[7 empty] | 40 | 36.69
[7 empty] | 40 | 36.69
[7 empty] | 39.94 | 36.63
[7 empty] | 40 | 36.63
[7 empty] | 40 | 36.69
[7 empty] | 40 | 36.69
[7 empty] | 40.06 | 36.69
[7 empty] | 40.13 | 36.69
[7 empty] | 40.06 | 36.69
[7 empty] | 40.13 | 36.69
[7 empty] | 40.13 | 36.69
[7 empty] | 40.06 | 36.69
[7 empty] | 40.13 | 36.75
[7 empty] | 40.06 | 36.69
[7 empty] | 40.19 | 36.69
[7 empty] | 40.19 | 36.75
[7 empty] | 40.13 | 36.75
[7 empty] | 40.19 | 36.75
[7 empty] | 40.19 | 36.75
[7 empty] | 40.19 | 36.75
[7 empty] | 40.19 | 36.75
[7 empty] | 40.19 | 36.75
[7 empty] | 40.19 | 36.75
[7 empty] | 40.19 | 36.75
[7 empty] | 40.25 | 36.75
[7 empty] | 40.19 | 36.81
[7 empty] | 40.19 | 36.81
[7 empty] | 40.25 | 36.81
[7 empty] | 40.25 | 36.81
[7 empty] | 40.31 | 36.81
[7 empty] | 40.25 | 36.81
[7 empty] | 40.25 | 36.81
[7 empty] | 40.31 | 36.81
[7 empty] | 40.31 | 36.81
[7 empty] | 40.31 | 36.81
[7 empty] | 40.31 | 36.81
[7 empty] | 40.38 | 36.81
[7 empty] | 40.38 | 36.88
[7 empty] | 40.38 | 36.88
[7 empty] | 40.38 | 36.81
[7 empty] | 40.44 | 36.88
[7 empty] | 40.44 | 36.88
[7 empty] | 40.44 | 36.88
[7 empty] | 40.44 | 36.81
[7 empty] | 40.44 | 36.88
[7 empty] | 40.44 | 36.88
[7 empty] | 40.44 | 36.88
[7 empty] | 40.44 | 36.88
[7 empty] | 40.44 | 36.94
[7 empty] | 40.5 | 36.88
[7 empty] | 40.5 | 36.94
[7 empty] | 40.5 | 36.94
[7 empty] | 40.5 | 36.94
[7 empty] | 40.5 | 36.88
[7 empty] | 40.56 | 36.94
[7 empty] | 40.5 | 36.94
[7 empty] | 40.56 | 36.94
[7 empty] | 40.56 | 36.94
[7 empty] | 40.56 | 37
[7 empty] | 40.56 | 36.94
[7 empty] | 40.56 | 36.94
[7 empty] | 40.56 | 36.94
[7 empty] | 40.63 | 36.94
[7 empty] | 40.63 | 36.94
[7 empty] | 40.63 | 36.94
[7 empty] | 40.63 | 37
[7 empty] | 40.63 | 37
[7 empty] | 40.63 | 37
[7 empty] | 40.63 | 37
[7 empty] | 40.69 | 37
[7 empty] | 40.69 | 37.06
[7 empty] | 40.75 | 37
[7 empty] | 40.69 | 37
[7 empty] | 40.75 | 37
[7 empty] | 40.75 | 37.06
[7 empty] | 40.75 | 37.06
[7 empty] | 40.81 | 37
[7 empty] | 40.75 | 37.06
[7 empty] | 40.75 | 37.06
[7 empty] | 40.81 | 37.06
[7 empty] | 40.81 | 37.06
[7 empty] | 40.81 | 37.06
[7 empty] | 40.81 | 37.13
[7 empty] | 40.81 | 37.13
[7 empty] | 40.81 | 37.13
[7 empty] | 40.88 | 37.13
[7 empty] | 40.88 | 37.13
[7 empty] | 40.88 | 37.19
[7 empty] | 40.88 | 37.19
[7 empty] | 40.88 | 37.13
[7 empty] | 40.88 | 37.13
[7 empty] | 40.94 | 37.19
[7 empty] | 40.94 | 37.19
[7 empty] | 40.94 | 37.19
[7 empty] | 40.94 | 37.19
[7 empty] | 40.94 | 37.19
[7 empty] | 40.94 | 37.19
[7 empty] | 40.94 | 37.19
[7 empty] | 41 | 37.19
[7 empty] | 41 | 37.25
[7 empty] | 41 | 37.25
[7 empty] | 41 | 37.31
[7 empty] | 41.06 | 37.31
[7 empty] | 41.06 | 37.31
[7 empty] | 41.06 | 37.31
[7 empty] | 41.06 | 37.31
[7 empty] | 41.06 | 37.31
[7 empty] | 41.13 | 37.31
[7 empty] | 41.13 | 37.31
[7 empty] | 41.13 | 37.31
[7 empty] | 41.13 | 37.31
[7 empty] | 41.19 | 37.38
[7 empty] | 41.19 | 37.38
[7 empty] | 41.19 | 37.38
[7 empty] | 41.19 | 37.31
[7 empty] | 41.19 | 37.38
[7 empty] | 41.19 | 37.38
[7 empty] | 41.19 | 37.44
[7 empty] | 41.19 | 37.44
[7 empty] | 41.25 | 37.44
[7 empty] | 41.25 | 37.44
[7 empty] | 41.25 | 37.44
[7 empty] | 41.25 | 37.44
[7 empty] | 41.31 | 37.44
[7 empty] | 41.31 | 37.5
[7 empty] | 41.31 | 37.5
[7 empty] | 41.31 | 37.5
[7 empty] | 41.31 | 37.44
[7 empty] | 41.31 | 37.56
[7 empty] | 41.38 | 37.5
[7 empty] | 41.38 | 37.5
[7 empty] | 41.38 | 37.5
[7 empty] | 41.38 | 37.56
[7 empty] | 41.38 | 37.56
[7 empty] | 41.38 | 37.56
[7 empty] | 41.44 | 37.56
[7 empty] | 41.44 | 37.56
[7 empty] | 41.44 | 37.56
[7 empty] | 41.44 | 37.63
[7 empty] | 41.5 | 37.63
[7 empty] | 41.5 | 37.63
[7 empty] | 41.44 | 37.63
[7 empty] | 41.44 | 37.63
[7 empty] | 41.5 | 37.63
[7 empty] | 41.5 | 37.69
[7 empty] | 41.5 | 37.69
[7 empty] | 41.5 | 37.69
[7 empty] | 41.56 | 37.69
[7 empty] | 41.56 | 37.69
[7 empty] | 41.5 | 37.69
[7 empty] | 41.56 | 37.69
[7 empty] | 41.63 | 37.75
[7 empty] | 41.63 | 37.75
[7 empty] | 41.63 | 37.75
[7 empty] | 41.63 | 37.75
[7 empty] | 41.63 | 37.75
[7 empty] | 41.63 | 37.75
[7 empty] | 41.63 | 37.75
[7 empty] | 41.69 | 37.75
[7 empty] | 41.69 | 37.75
[7 empty] | 41.69 | 37.75
[7 empty] | 41.69 | 37.81
[7 empty] | 41.69 | 37.81
[7 empty] | 41.69 | 37.81
[7 empty] | 41.75 | 37.81
[7 empty] | 41.75 | 37.81
[7 empty] | 41.75 | 37.81
[7 empty] | 41.75 | 37.81
[7 empty] | 41.81 | 37.81
[7 empty] | 41.81 | 37.81
[7 empty] | 41.81 | 37.81
[7 empty] | 41.81 | 37.81
[7 empty] | 41.81 | 37.88
[7 empty] | 41.88 | 37.88
[7 empty] | 41.88 | 37.88
[7 empty] | 41.88 | 37.81
[7 empty] | 41.88 | 37.88
[7 empty] | 41.88 | 37.88
[7 empty] | 41.88 | 37.88
[7 empty] | 41.88 | 37.94
[7 empty] | 41.94 | 37.94
[7 empty] | 41.94 | 37.94
[7 empty] | 41.94 | 37.88
[7 empty] | 41.94 | 37.94
[7 empty] | 42 | 37.94
[7 empty] | 42 | 38
[7 empty] | 42 | 38
[7 empty] | 42 | 38
[7 empty] | 42 | 38.06
[7 empty] | 42 | 38.06
[7 empty] | 42.06 | 38.06
[7 empty] | 42.06 | 38.06
[7 empty] | 42.06 | 38.06
[7 empty] | 42.06 | 38.06
[7 empty] | 42.06 | 38.06
[7 empty] | 42.13 | 38.13
[7 empty] | 42.06 | 38.13
[7 empty] | 42.13 | 38.13
[7 empty] | 42.19 | 38.13
[7 empty] | 42.13 | 38.19
[7 empty] | 42.13 | 38.19
[7 empty] | 42.13 | 38.19
[7 empty] | 42.19 | 38.25
[7 empty] | 42.19 | 38.25
[7 empty] | 42.25 | 38.25
[7 empty] | 42.25 | 38.25
[7 empty] | 42.25 | 38.31
[7 empty] | 42.25 | 38.38
[7 empty] | 42.25 | 38.31
[7 empty] | 42.25 | 38.31
[7 empty] | 42.31 | 38.31
[7 empty] | 42.31 | 38.31
[7 empty] | 42.31 | 38.38
[7 empty] | 42.31 | 38.38
[7 empty] | 42.31 | 38.44
[7 empty] | 42.31 | 38.44
[7 empty] | 42.31 | 38.44
[7 empty] | 42.38 | 38.5
[7 empty] | 42.44 | 38.5
[7 empty] | 42.44 | 38.5
[7 empty] | 42.44 | 38.56
[7 empty] | 42.5 | 38.56
[7 empty] | 42.44 | 38.56
[7 empty] | 42.44 | 38.56
[7 empty] | 42.44 | 38.63
[7 empty] | 42.44 | 38.63
[7 empty] | 42.5 | 38.69
[7 empty] | 42.5 | 38.69
[7 empty] | 42.5 | 38.69
[7 empty] | 42.44 | 38.69
[7 empty] | 42.5 | 38.75
[7 empty] | 42.5 | 38.75
[7 empty] | 42.5 | 38.75
[7 empty] | 42.56 | 38.75
[7 empty] | 42.56 | 38.75
[7 empty] | 42.56 | 38.81
[7 empty] | 42.56 | 38.81
[7 empty] | 42.56 | 38.81
[7 empty] | 42.56 | 38.88
[7 empty] | 42.56 | 38.88
[7 empty] | 42.56 | 38.88
[7 empty] | 42.63 | 38.94
[7 empty] | 42.63 | 38.94
[7 empty] | 42.69 | 38.94
[7 empty] | 42.69 | 38.94
[7 empty] | 42.69 | 38.94
[7 empty] | 42.69 | 39
[7 empty] | 42.69 | 39
[7 empty] | 42.75 | 39
[7 empty] | 42.75 | 39.06
[7 empty] | 42.75 | 39.06
[7 empty] | 42.75 | 39.06
[7 empty] | 42.75 | 39.06
[7 empty] | 42.75 | 39.13
[7 empty] | 42.81 | 39.13
[7 empty] | 42.81 | 39.13
[7 empty] | 42.81 | 39.13
[7 empty] | 42.81 | 39.19
[7 empty] | 42.81 | 39.19
[7 empty] | 42.81 | 39.25
[7 empty] | 42.81 | 39.25
[7 empty] | 42.88 | 39.25
[7 empty] | 42.88 | 39.25
[7 empty] | 42.88 | 39.31
[7 empty] | 42.94 | 39.31
[7 empty] | 42.88 | 39.31
[7 empty] | 42.88 | 39.38
[7 empty] | 42.94 | 39.38
[7 empty] | 42.94 | 39.38
[7 empty] | 42.94 | 39.38
[7 empty] | 43 | 39.44
[7 empty] | 43 | 39.44
[7 empty] | 42.94 | 39.44
[7 empty] | 43.06 | 39.5
[7 empty] | 43 | 39.5
[7 empty] | 43.06 | 39.5
[7 empty] | 43.06 | 39.5
[7 empty] | 43.06 | 39.56
[7 empty] | 43.06 | 39.56
[7 empty] | 43.06 | 39.56
[7 empty] | 43.06 | 39.56
[7 empty] | 43.13 | 39.63
[7 empty] | 43.06 | 39.63
[7 empty] | 43.13 | 39.63
[7 empty] | 43.13 | 39.63
[7 empty] | 43.19 | 39.69
[7 empty] | 43.13 | 39.69
[7 empty] | 43.13 | 39.69
[7 empty] | 43.19 | 39.69
[7 empty] | 43.13 | 39.75
[7 empty] | 43.19 | 39.75
[7 empty] | 43.19 | 39.75
[7 empty] | 43.25 | 39.81
[7 empty] | 43.25 | 39.88
[7 empty] | 43.19 | 39.88
[7 empty] | 43.25 | 39.88
[7 empty] | 43.25 | 39.88
[7 empty] | 43.25 | 39.88
[7 empty] | 43.31 | 39.94
[7 empty] | 43.31 | 39.94
[7 empty] | 43.31 | 39.94
[7 empty] | 43.31 | 39.94
[7 empty] | 43.38 | 39.94
[7 empty] | 43.38 | 40
[7 empty] | 43.38 | 40
[7 empty] | 43.38 | 40
[7 empty] | 43.38 | 40.06
[7 empty] | 43.44 | 40.06
[7 empty] | 43.44 | 40.06
[7 empty] | 43.44 | 40.06
[7 empty] | 43.44 | 40.06
[7 empty] | 43.44 | 40.06
[7 empty] | 43.44 | 40.13
[7 empty] | 43.44 | 40.13
[7 empty] | 43.5 | 40.13
[7 empty] | 43.5 | 40.19
[7 empty] | 43.5 | 40.19
[7 empty] | 43.56 | 40.19
[7 empty] | 43.5 | 40.19
[7 empty] | 43.56 | 40.25
[7 empty] | 43.56 | 40.25
[7 empty] | 43.56 | 40.31
[7 empty] | 43.56 | 40.31
[7 empty] | 43.63 | 40.31
[7 empty] | 43.63 | 40.31
[7 empty] | 43.63 | 40.31
[7 empty] | 43.69 | 40.38
[7 empty] | 43.63 | 40.38
[7 empty] | 43.69 | 40.38
[7 empty] | 43.69 | 40.38
[7 empty] | 43.69 | 40.44
[7 empty] | 43.69 | 40.44
[7 empty] | 43.75 | 40.5
[7 empty] | 43.75 | 40.44
[7 empty] | 43.75 | 40.5
[7 empty] | 43.75 | 40.5
[7 empty] | 43.75 | 40.56
[7 empty] | 43.81 | 40.56
[7 empty] | 43.75 | 40.56
[7 empty] | 43.81 | 40.56
[7 empty] | 43.81 | 40.56
[7 empty] | 43.81 | 40.63
[7 empty] | 43.88 | 40.56
[7 empty] | 43.81 | 40.63
[7 empty] | 43.81 | 40.63
[7 empty] | 43.88 | 40.63
[7 empty] | 43.88 | 40.63
[7 empty] | 43.88 | 40.63
[7 empty] | 43.88 | 40.69
[7 empty] | 43.94 | 40.69
[7 empty] | 43.94 | 40.75
[7 empty] | 43.94 | 40.69
[7 empty] | 43.94 | 40.75
[7 empty] | 43.94 | 40.75
[7 empty] | 44 | 40.75
[7 empty] | 44 | 40.81
[7 empty] | 44 | 40.81
[7 empty] | 44 | 40.81
[7 empty] | 44 | 40.88
[7 empty] | 44 | 40.81
[7 empty] | 44 | 40.81
[7 empty] | 44 | 40.88
[7 empty] | 44 | 40.88
[7 empty] | 44.06 | 40.88
[7 empty] | 44.06 | 40.94
[7 empty] | 44.06 | 40.94
[7 empty] | 44.06 | 40.94
[7 empty] | 44.13 | 41
[7 empty] | 44.06 | 41
[7 empty] | 44.13 | 41
[7 empty] | 44.13 | 41.06
[7 empty] | 44.19 | 41.06
[7 empty] | 44.13 | 41.06
[7 empty] | 44.19 | 41.06
[7 empty] | 44.19 | 41.06
[7 empty] | 44.13 | 41.06
[7 empty] | 44.25 | 41.13
[7 empty] | 44.19 | 41.13
[7 empty] | 44.19 | 41.13
[7 empty] | 44.25 | 41.19
[7 empty] | 44.25 | 41.19
[7 empty] | 44.31 | 41.19
[7 empty] | 44.31 | 41.19
[7 empty] | 44.31 | 41.25
[7 empty] | 44.31 | 41.25
[7 empty] | 44.38 | 41.25
[7 empty] | 44.31 | 41.25
[7 empty] | 44.31 | 41.25
[7 empty] | 44.38 | 41.31
[7 empty] | 44.38 | 41.31
[7 empty] | 44.38 | 41.31
[7 empty] | 44.38 | 41.31
[7 empty] | 44.38 | 41.38
[7 empty] | 44.44 | 41.38
[7 empty] | 44.44 | 41.38
[7 empty] | 44.5 | 41.38
[7 empty] | 44.5 | 41.38
[7 empty] | 44.5 | 41.44
[7 empty] | 44.5 | 41.44
[7 empty] | 44.44 | 41.44
[7 empty] | 44.5 | 41.44
[7 empty] | 44.5 | 41.5
[7 empty] | 44.5 | 41.5
[7 empty] | 44.56 | 41.5
[7 empty] | 44.5 | 41.5
[7 empty] | 44.56 | 41.5
[7 empty] | 44.56 | 41.56
[7 empty] | 44.56 | 41.56
[7 empty] | 44.56 | 41.56
[7 empty] | 44.56 | 41.56
[7 empty] | 44.63 | 41.63
[7 empty] | 44.63 | 41.63
[7 empty] | 44.63 | 41.63
[7 empty] | 44.63 | 41.63
[7 empty] | 44.63 | 41.63
[7 empty] | 44.63 | 41.63
[7 empty] | 44.69 | 41.63
[7 empty] | 44.63 | 41.69
[7 empty] | 44.63 | 41.69
[7 empty] | 44.69 | 41.69
[7 empty] | 44.69 | 41.69
[7 empty] | 44.69 | 41.69
[7 empty] | 44.75 | 41.75
[7 empty] | 44.75 | 41.75
[7 empty] | 44.75 | 41.75
[7 empty] | 44.81 | 41.75
[7 empty] | 44.75 | 41.75
[7 empty] | 44.81 | 41.75
[7 empty] | 44.81 | 41.81
[7 empty] | 44.81 | 41.81
[7 empty] | 44.81 | 41.81
[7 empty] | 44.81 | 41.81
[7 empty] | 44.81 | 41.88
[7 empty] | 44.81 | 41.88
[7 empty] | 44.88 | 41.88
[7 empty] | 44.88 | 41.88
[7 empty] | 44.88 | 41.88
[7 empty] | 44.88 | 41.94
[7 empty] | 44.94 | 41.94
[7 empty] | 44.94 | 41.94
[7 empty] | 44.94 | 41.94
[7 empty] | 45 | 41.94
[7 empty] | 45 | 41.94
[7 empty] | 45 | 41.94
[7 empty] | 45 | 41.94
[7 empty] | 45 | 41.94
[7 empty] | 45 | 41.94
[7 empty] | 45 | 42
[7 empty] | 45 | 42
[7 empty] | 45.06 | 42
[7 empty] | 45.06 | 42
[7 empty] | 45.06 | 42
[7 empty] | 45.13 | 42
[7 empty] | 45.13 | 42
[7 empty] | 45.13 | 42
[7 empty] | 45.19 | 42.06
[7 empty] | 45.25 | 42.06
[7 empty] | 45.25 | 42.06
[7 empty] | 45.25 | 42.06
[7 empty] | 45.25 | 42.06
[7 empty] | 45.31 | 42.06
[7 empty] | 45.31 | 42.06
[7 empty] | 45.25 | 42.06
[7 empty] | 45.25 | 42.06
[7 empty] | 45.31 | 42.13
[7 empty] | 45.31 | 42.06
[7 empty] | 45.38 | 42.06
[7 empty] | 45.31 | 42.06
[7 empty] | 45.38 | 42.13
[7 empty] | 45.38 | 42.13
[7 empty] | 45.38 | 42.13
[7 empty] | 45.44 | 42.06
[7 empty] | 45.44 | 42.06
[7 empty] | 45.44 | 42.13
[7 empty] | 45.44 | 42.13
[7 empty] | 45.5 | 42.13
[7 empty] | 45.5 | 42.13
[7 empty] | 45.56 | 42.13
[7 empty] | 45.44 | 42.19
[7 empty] | 45.44 | 42.19
[7 empty] | 45.44 | 42.19
[7 empty] | 45.44 | 42.19
[7 empty] | 45.44 | 42.13
[7 empty] | 45.44 | 42.13
[7 empty] | 45.44 | 42.13
[7 empty] | 45.5 | 42.13
[7 empty] | 45.5 | 42.19
[7 empty] | 45.5 | 42.13
[7 empty] | 45.56 | 42.13
[7 empty] | 45.56 | 42.13
[7 empty] | 45.5 | 42.13
[7 empty] | 45.5 | 42.13
[7 empty] | 45.56 | 42.13
[7 empty] | 45.66 | 42.13
[7 empty] | 45.56 | 42.13
[7 empty] | 45.5 | 42.13
[7 empty] | 45.5 | 42.13
[7 empty] | 45.5 | 42.13
[7 empty] | 45.5 | 42.13
[7 empty] | 45.56 | 42.06
[7 empty] | 45.66 | 42.06
[7 empty] | 45.56 | 42.06
[7 empty] | 45.56 | 42.06
[7 empty] | 45.56 | 42.06
[7 empty] | 45.56 | 42.06
[7 empty] | 45.56 | 42.19
[7 empty] | 45.56 | 42.06
[7 empty] | 45.5 | 42.13
[7 empty] | 45.56 | 42.13
[7 empty] | 45.66 | 42.06
[7 empty] | 45.66 | 42.19
[7 empty] | 45.66 | 42.13
[7 empty] | 45.56 | 42.13
[7 empty] | 45.66 | 42.06
[7 empty] | 45.66 | 42.06
[7 empty] | 45.56 | 42.13
[7 empty] | 45.66 | 42.13
[7 empty] | 45.66 | 42.13
[7 empty] | 45.56 | 42.13

## 151 (28)
Wavelength | ecoFlex + normal emittance | ecoFlex + Ag/Ppy emittance | Pure PNIPAm Ibb | Ag/PPy Ibb | Pure PNIPAm Prad | Ag/PPy Prad | Pure PNIPAm Temp | Ag/PPy Temp | Pure PNIPAm Temp (K) | Ag/PPy Temp (K) | Pure PNIPAm Prad SUM | Ag/PPy Prad SUM
7.5 | 0.943997164 | 0.841378 | 29.03341 | 30.25364 | 27.40746 | 25.45474 | 31.44 | 33.44 | 304.59 | 306.59 | 190.9515 | 176.5226
7.51 | 0.951354126 | 0.8448984 | 29.084 | 30.30471 | 27.66918 | 25.6044 | 31.44 | 33.5
7.52 | 0.953561718 | 0.846493 | 29.13429 | 30.35547 | 27.78135 | 25.69569 | 31.44 | 33.5
7.53 | 0.951024984 | 0.8466859 | 29.18428 | 30.40592 | 27.75498 | 25.74426 | 31.44 | 33.44
7.54 | 0.948565984 | 0.8453022 | 29.23397 | 30.45605 | 27.73035 | 25.74457 | 31.5 | 33.5
7.55 | 0.950639011 | 0.8424878 | 29.28336 | 30.50587 | 27.8379 | 25.70082 | 31.5 | 33.44
7.56 | 0.958979085 | 0.8396057 | 29.33245 | 30.55537 | 28.1292 | 25.65447 | 31.5 | 33.44
7.57 | 0.97097737 | 0.8382395 | 29.38123 | 30.60456 | 28.52851 | 25.65395 | 31.5 | 33.44
7.58 | 0.969833872 | 0.8396983 | 29.42972 | 30.65344 | 28.54194 | 25.73964 | 31.5 | 33.44
7.59 | 0.952261514 | 0.8406005 | 29.47791 | 30.702 | 28.07067 | 25.80812 | 31.5 | 33.44
7.6 | 0.947559606 | 0.8416135 | 29.52579 | 30.75025 | 27.97745 | 25.87983 | 31.5 | 33.44
7.61 | 0.957853495 | 0.844772 | 29.57338 | 30.79819 | 28.32696 | 26.01745 | 31.5 | 33.5
7.62 | 0.96644397 | 0.8440971 | 29.62066 | 30.84581 | 28.62671 | 26.03686 | 31.56 | 33.5
7.63 | 0.96668601 | 0.8403781 | 29.66765 | 30.89312 | 28.6793 | 25.9619 | 31.5 | 33.5
7.64 | 0.96449718 | 0.8389547 | 29.71434 | 30.94012 | 28.65939 | 25.95736 | 31.56 | 33.44
7.65 | 0.964694916 | 0.8419308 | 29.76072 | 30.9868 | 28.71002 | 26.08874 | 31.5 | 33.5
7.66 | 0.961029473 | 0.8454158 | 29.80681 | 31.03317 | 28.64522 | 26.23593 | 31.5 | 33.44
7.67 | 0.950785267 | 0.8484368 | 29.8526 | 31.07923 | 28.38341 | 26.36876 | 31.56 | 33.44
7.68 | 0.9436658 | 0.8487154 | 29.89809 | 31.12498 | 28.2138 | 26.41625 | 31.56 | 33.44
7.69 | 0.942607148 | 0.8487135 | 29.94328 | 31.17042 | 28.22475 | 26.45476 | 31.56 | 33.5
7.7 | 0.947017981 | 0.8497958 | 29.98817 | 31.21554 | 28.39934 | 26.52684 | 31.56 | 33.5
7.71 | 0.952900764 | 0.8491194 | 30.03277 | 31.26036 | 28.61825 | 26.54378 | 31.56 | 33.5
7.72 | 0.957600088 | 0.8471275 | 30.07706 | 31.30486 | 28.8018 | 26.51921 | 31.56 | 33.5
7.73 | 0.95996685 | 0.8464969 | 30.12106 | 31.34906 | 28.91522 | 26.53688 | 31.56 | 33.44
7.74 | 0.959181592 | 0.8482769 | 30.16476 | 31.39294 | 28.93349 | 26.62991 | 31.62 | 33.44
7.75 | 0.954488696 | 0.8488855 | 30.20817 | 31.43652 | 28.83336 | 26.686 | 31.56 | 33.44
7.76 | 0.947765299 | 0.8478462 | 30.25128 | 31.47979 | 28.67111 | 26.69002 | 31.62 | 33.44
7.77 | 0.942294508 | 0.8474256 | 30.29409 | 31.52274 | 28.54595 | 26.71318 | 31.56 | 33.44
7.78 | 0.941184432 | 0.8487516 | 30.3366 | 31.56539 | 28.55234 | 26.79118 | 31.56 | 33.44
7.79 | 0.94446826 | 0.8501302 | 30.37882 | 31.60773 | 28.69183 | 26.87069 | 31.56 | 33.5
7.8 | 0.950029358 | 0.8505147 | 30.42074 | 31.64976 | 28.9006 | 26.91859 | 31.56 | 33.5
7.81 | 0.954479535 | 0.8509288 | 30.46237 | 31.69149 | 29.07571 | 26.9672 | 31.62 | 33.5
7.82 | 0.953260424 | 0.8534806 | 30.5037 | 31.73291 | 29.07797 | 27.08342 | 31.62 | 33.44
7.83 | 0.953467335 | 0.8559261 | 30.54474 | 31.77402 | 29.12341 | 27.19621 | 31.62 | 33.44
7.84 | 0.955139076 | 0.8545664 | 30.58548 | 31.81482 | 29.21339 | 27.18788 | 31.62 | 33.5
7.85 | 0.953246825 | 0.8497687 | 30.62593 | 31.85532 | 29.19407 | 27.06966 | 31.69 | 33.44
7.86 | 0.952730867 | 0.845362 | 30.66608 | 31.89551 | 29.21652 | 26.96326 | 31.69 | 33.44
7.87 | 0.958565294 | 0.8445666 | 30.70594 | 31.9354 | 29.43365 | 26.97157 | 31.62 | 33.44
7.88 | 0.9657961 | 0.8463458 | 30.74551 | 31.97499 | 29.6939 | 27.0619 | 31.62 | 33.5
7.89 | 0.959601677 | 0.8477878 | 30.78479 | 32.01427 | 29.54113 | 27.1413 | 31.62 | 33.5
7.9 | 0.955268762 | 0.8506921 | 30.82377 | 32.05324 | 29.44499 | 27.26744 | 31.62 | 33.5
7.91 | 0.955302276 | 0.8535374 | 30.86246 | 32.09191 | 29.48298 | 27.39165 | 31.69 | 33.5
7.92 | 0.956669664 | 0.854341 | 30.90086 | 32.13028 | 29.56192 | 27.45022 | 31.69 | 33.5
7.93 | 0.955402774 | 0.8527858 | 30.93897 | 32.16835 | 29.55918 | 27.43271 | 31.75 | 33.44
7.94 | 0.950022288 | 0.8521559 | 30.97679 | 32.20612 | 29.42864 | 27.44463 | 31.69 | 33.5
7.95 | 0.953284596 | 0.8503727 | 31.01432 | 32.24358 | 29.56547 | 27.41906 | 31.75 | 33.5
7.96 | 0.963354027 | 0.847491 | 31.05156 | 32.28074 | 29.91364 | 27.35764 | 31.69 | 33.5
7.97 | 0.970407567 | 0.8482005 | 31.08851 | 32.31761 | 30.16852 | 27.41181 | 31.69 | 33.5
7.98 | 0.969751704 | 0.8508275 | 31.12517 | 32.35417 | 30.18369 | 27.52782 | 31.75 | 33.5
7.99 | 0.961559055 | 0.850054 | 31.16154 | 32.39043 | 29.96366 | 27.53362 | 31.75 | 33.5
8 | 0.952750167 | 0.843342 | 31.19762 | 32.4264 | 29.72354 | 27.34654 | 31.81 | 33.5
8.01 | 0.944752038 | 0.8434493 | 31.23342 | 32.46207 | 29.50784 | 27.38011 | 31.75 | 33.5
8.02 | 0.941271129 | 0.8480657 | 31.26893 | 32.49743 | 29.43254 | 27.55996 | 31.81 | 33.5
8.03 | 0.943341998 | 0.8527333 | 31.30415 | 32.53251 | 29.53052 | 27.74155 | 31.81 | 33.56
8.04 | 0.949077981 | 0.8538828 | 31.33909 | 32.56728 | 29.74324 | 27.80864 | 31.81 | 33.56
8.05 | 0.948490774 | 0.8532594 | 31.37374 | 32.60176 | 29.7577 | 27.81776 | 31.81 | 33.56
8.06 | 0.949685838 | 0.8505095 | 31.40811 | 32.63594 | 29.82783 | 27.75718 | 31.81 | 33.56
8.07 | 0.956696286 | 0.8439809 | 31.44219 | 32.66983 | 30.08063 | 27.57271 | 31.81 | 33.56
8.08 | 0.963242421 | 0.8367355 | 31.47599 | 32.70342 | 30.31901 | 27.36412 | 31.81 | 33.56
8.09 | 0.962955839 | 0.8325036 | 31.5095 | 32.73672 | 30.34226 | 27.25344 | 31.87 | 33.56
8.1 | 0.955909004 | 0.83506 | 31.54273 | 32.76973 | 30.15198 | 27.36469 | 31.94 | 33.56
8.11 | 0.955136242 | 0.8398178 | 31.57568 | 32.80244 | 30.15908 | 27.54808 | 31.87 | 33.56
8.12 | 0.956962309 | 0.8437943 | 31.60834 | 32.83486 | 30.24799 | 27.70587 | 31.87 | 33.63
8.13 | 0.957876853 | 0.8464372 | 31.64073 | 32.86699 | 30.30792 | 27.81985 | 31.94 | 33.63
8.14 | 0.954591151 | 0.8478765 | 31.67283 | 32.89883 | 30.23461 | 27.89415 | 31.87 | 33.56
8.15 | 0.952895442 | 0.8481539 | 31.70466 | 32.93038 | 30.21122 | 27.93003 | 31.94 | 33.56
8.16 | 0.955994828 | 0.8483032 | 31.7362 | 32.96164 | 30.33964 | 27.96146 | 31.94 | 33.63
8.17 | 0.959414394 | 0.8482034 | 31.76746 | 32.99261 | 30.47816 | 27.98444 | 31.94 | 33.63
8.18 | 0.960678042 | 0.8478435 | 31.79845 | 33.02329 | 30.54807 | 27.99858 | 31.94 | 33.56
8.19 | 0.958206928 | 0.8473479 | 31.82916 | 33.05368 | 30.49892 | 28.00797 | 32 | 33.56
8.2 | 0.953870068 | 0.8467226 | 31.85959 | 33.08378 | 30.38991 | 28.01279 | 32 | 33.56
8.21 | 0.951930657 | 0.847069 | 31.88974 | 33.1136 | 30.35682 | 28.04951 | 31.94 | 33.56
8.22 | 0.953555224 | 0.8485563 | 31.91962 | 33.14313 | 30.43712 | 28.12382 | 32 | 33.56
8.23 | 0.959433017 | 0.851175 | 31.94922 | 33.17238 | 30.65313 | 28.2355 | 32 | 33.56
8.24 | 0.958533543 | 0.8510714 | 31.97854 | 33.20134 | 30.6525 | 28.25671 | 32 | 33.56
8.25 | 0.953447465 | 0.8507703 | 32.00759 | 33.23002 | 30.51756 | 28.27112 | 32 | 33.56
8.26 | 0.948433619 | 0.8516872 | 32.03637 | 33.25842 | 30.38437 | 28.32577 | 32.06 | 33.56
8.27 | 0.946663129 | 0.8545742 | 32.06487 | 33.28653 | 30.35463 | 28.44581 | 32 | 33.56
8.28 | 0.945418176 | 0.8546756 | 32.0931 | 33.31436 | 30.3414 | 28.47297 | 32.06 | 33.56
8.29 | 0.943645478 | 0.849382 | 32.12106 | 33.34191 | 30.31089 | 28.32002 | 32.06 | 33.56
8.3 | 0.942249221 | 0.8447672 | 32.14874 | 33.36918 | 30.29213 | 28.18919 | 32.06 | 33.63
8.31 | 0.942016274 | 0.8443039 | 32.17616 | 33.39617 | 30.31047 | 28.19651 | 32.06 | 33.56
8.32 | 0.945756338 | 0.8493715 | 32.20331 | 33.42287 | 30.45648 | 28.38844 | 32.06 | 33.56
8.33 | 0.953484224 | 0.8484707 | 32.23018 | 33.4493 | 30.73097 | 28.38076 | 32.06 | 33.56
8.34 | 0.958923745 | 0.8450473 | 32.25679 | 33.47546 | 30.9318 | 28.28834 | 32.06 | 33.56
8.35 | 0.959148551 | 0.841206 | 32.28312 | 33.50133 | 30.96431 | 28.18152 | 32.06 | 33.56
8.36 | 0.958117982 | 0.8420731 | 32.30919 | 33.52693 | 30.95602 | 28.23212 | 32.13 | 33.56
8.37 | 0.960297525 | 0.8434455 | 32.335 | 33.55225 | 31.05122 | 28.2995 | 32.13 | 33.5
8.38 | 0.960951404 | 0.8468046 | 32.36053 | 33.5773 | 31.0969 | 28.43341 | 32.13 | 33.56
8.39 | 0.957021193 | 0.8531334 | 32.3858 | 33.60207 | 30.9939 | 28.66705 | 32.06 | 33.56
8.4 | 0.954456426 | 0.857215 | 32.41081 | 33.62657 | 30.93471 | 28.8252 | 32.13 | 33.56
8.41 | 0.95053903 | 0.8543596 | 32.43555 | 33.6508 | 30.83126 | 28.74988 | 32.13 | 33.56
8.42 | 0.945006532 | 0.8471531 | 32.46003 | 33.67475 | 30.67494 | 28.52767 | 32.13 | 33.56
8.43 | 0.937282604 | 0.838147 | 32.48424 | 33.69843 | 30.44691 | 28.24424 | 32.19 | 33.56
8.44 | 0.938021446 | 0.8348433 | 32.50819 | 33.72184 | 30.49338 | 28.15246 | 32.19 | 33.56
8.45 | 0.944030859 | 0.8370507 | 32.53188 | 33.74498 | 30.7111 | 28.24626 | 32.13 | 33.56
8.46 | 0.954273511 | 0.843556 | 32.55531 | 33.76786 | 31.06667 | 28.48508 | 32.13 | 33.56
8.47 | 0.966944492 | 0.8510238 | 32.57848 | 33.79046 | 31.50158 | 28.75649 | 32.19 | 33.56
8.48 | 0.97136101 | 0.8523606 | 32.60139 | 33.81279 | 31.66771 | 28.82069 | 32.19 | 33.56
8.49 | 0.969619264 | 0.850839 | 32.62403 | 33.83486 | 31.63289 | 28.78802 | 32.19 | 33.56
8.5 | 0.962074761 | 0.8476012 | 32.64643 | 33.85666 | 31.4083 | 28.69695 | 32.13 | 33.56
8.51 | 0.957566725 | 0.8521931 | 32.66856 | 33.8782 | 31.28232 | 28.87077 | 32.13 | 33.56
8.52 | 0.95243996 | 0.8582745 | 32.69043 | 33.89947 | 31.13568 | 29.09505 | 32.13 | 33.5
8.53 | 0.946257217 | 0.862798 | 32.71205 | 33.92048 | 30.95402 | 29.26652 | 32.19 | 33.56
8.54 | 0.937664918 | 0.8584986 | 32.73342 | 33.94122 | 30.69298 | 29.13849 | 32.19 | 33.56
8.55 | 0.937799882 | 0.8479937 | 32.75453 | 33.9617 | 30.71719 | 28.79931 | 32.25 | 33.56
8.56 | 0.942752812 | 0.837434 | 32.77538 | 33.98192 | 30.89908 | 28.45762 | 32.19 | 33.56
8.57 | 0.951863844 | 0.82888 | 32.79598 | 34.00188 | 31.21731 | 28.18348 | 32.25 | 33.5
8.58 | 0.957702655 | 0.8294081 | 32.81633 | 34.02158 | 31.42829 | 28.21777 | 32.19 | 33.56
8.59 | 0.961762149 | 0.833038 | 32.83643 | 34.04101 | 31.58083 | 28.35746 | 32.25 | 33.5
8.6 | 0.963161847 | 0.8380733 | 32.85627 | 34.06019 | 31.64591 | 28.54494 | 32.25 | 33.56
8.61 | 0.956783591 | 0.8381831 | 32.87587 | 34.07911 | 31.45509 | 28.56454 | 32.19 | 33.56
8.62 | 0.946866557 | 0.8349405 | 32.89521 | 34.09778 | 31.14738 | 28.46961 | 32.19 | 33.56
8.63 | 0.938770396 | 0.8316799 | 32.91431 | 34.11619 | 30.89898 | 28.37374 | 32.19 | 33.56
8.64 | 0.938647474 | 0.8316304 | 32.93316 | 34.13434 | 30.91262 | 28.38715 | 32.19 | 33.56
8.65 | 0.941699943 | 0.8350333 | 32.95176 | 34.15223 | 31.03067 | 28.51825 | 32.25 | 33.56
8.66 | 0.944845666 | 0.8383847 | 32.97011 | 34.16988 | 31.15166 | 28.6475 | 32.19 | 33.56
8.67 | 0.947298533 | 0.840759 | 32.98821 | 34.18727 | 31.24969 | 28.74325 | 32.25 | 33.56
8.68 | 0.950667323 | 0.8377682 | 33.00608 | 34.2044 | 31.3778 | 28.65536 | 32.25 | 33.56
8.69 | 0.951414151 | 0.8340291 | 33.02369 | 34.22129 | 31.41921 | 28.54155 | 32.25 | 33.56
8.7 | 0.949677626 | 0.8299749 | 33.04106 | 34.23792 | 31.37836 | 28.41662 | 32.25 | 33.5
8.71 | 0.950161539 | 0.829583 | 33.05819 | 34.25431 | 31.41062 | 28.41679 | 32.25 | 33.5
8.72 | 0.948358157 | 0.8284007 | 33.07508 | 34.27044 | 31.36702 | 28.38966 | 32.25 | 33.5
8.73 | 0.945088228 | 0.8269041 | 33.09173 | 34.28633 | 31.2746 | 28.3515 | 32.19 | 33.5
8.74 | 0.942877428 | 0.8271872 | 33.10813 | 34.30197 | 31.21691 | 28.37415 | 32.25 | 33.5
8.75 | 0.948646197 | 0.8318931 | 33.12429 | 34.31736 | 31.42323 | 28.54838 | 32.25 | 33.5
8.76 | 0.958356736 | 0.8384781 | 33.14022 | 34.3325 | 31.76015 | 28.78705 | 32.25 | 33.56
8.77 | 0.96614205 | 0.842512 | 33.1559 | 34.3474 | 32.03331 | 28.9381 | 32.31 | 33.5
8.78 | 0.967571025 | 0.8426667 | 33.17135 | 34.36206 | 32.09564 | 28.95576 | 32.31 | 33.56
8.79 | 0.963973137 | 0.8418848 | 33.18656 | 34.37647 | 31.99095 | 28.94103 | 32.31 | 33.56
8.8 | 0.951852802 | 0.8443246 | 33.20153 | 34.39064 | 31.60297 | 29.03687 | 32.31 | 33.56
8.81 | 0.946340352 | 0.8442237 | 33.21627 | 34.40457 | 31.4339 | 29.04515 | 32.31 | 33.56
8.82 | 0.94664187 | 0.8418373 | 33.23078 | 34.41825 | 31.45764 | 28.97457 | 32.31 | 33.63
8.83 | 0.95846064 | 0.834838 | 33.24505 | 34.4317 | 31.86407 | 28.74489 | 32.31 | 33.56
8.84 | 0.960320636 | 0.8275702 | 33.25908 | 34.44491 | 31.93938 | 28.50558 | 32.31 | 33.56
8.85 | 0.957766894 | 0.82108 | 33.27288 | 34.45787 | 31.86767 | 28.29267 | 32.31 | 33.63
8.86 | 0.953807971 | 0.8180649 | 33.28646 | 34.4706 | 31.74889 | 28.19919 | 32.31 | 33.56
8.87 | 0.959969956 | 0.8212141 | 33.2998 | 34.48309 | 31.9668 | 28.318 | 32.31 | 33.63
8.88 | 0.968990315 | 0.8264798 | 33.31291 | 34.49535 | 32.27988 | 28.50971 | 32.31 | 33.63
8.89 | 0.970034128 | 0.8286807 | 33.32579 | 34.50737 | 32.32715 | 28.59559 | 32.38 | 33.63
8.9 | 0.965116514 | 0.8315569 | 33.33844 | 34.51915 | 32.17548 | 28.70464 | 32.31 | 33.63
8.91 | 0.956999566 | 0.8351923 | 33.35086 | 34.5307 | 31.91676 | 28.83978 | 32.38 | 33.56
8.92 | 0.948925787 | 0.8416717 | 33.36306 | 34.54202 | 31.65907 | 29.07304 | 32.31 | 33.56
8.93 | 0.938130191 | 0.8408328 | 33.37503 | 34.55311 | 31.31012 | 29.05339 | 32.31 | 33.56
8.94 | 0.925942368 | 0.8345011 | 33.38677 | 34.56396 | 30.91423 | 28.84366 | 32.38 | 33.63
8.95 | 0.923355476 | 0.8209182 | 33.39829 | 34.57459 | 30.8385 | 28.38291 | 32.38 | 33.63
8.96 | 0.925986511 | 0.8112158 | 33.40959 | 34.58498 | 30.93683 | 28.05588 | 32.38 | 33.63
8.97 | 0.933705802 | 0.8052975 | 33.42066 | 34.59515 | 31.20507 | 27.85938 | 32.38 | 33.56
8.98 | 0.934047022 | 0.8101292 | 33.43151 | 34.60508 | 31.2266 | 28.03459 | 32.38 | 33.63
8.99 | 0.93486386 | 0.8160816 | 33.44214 | 34.61479 | 31.26385 | 28.2485 | 32.38 | 33.63
9 | 0.93687979 | 0.8229811 | 33.45255 | 34.62428 | 31.34102 | 28.49513 | 32.31 | 33.63
9.01 | 0.950528754 | 0.8241443 | 33.46273 | 34.63353 | 31.80729 | 28.54303 | 32.38 | 33.56
9.02 | 0.964093797 | 0.8240742 | 33.4727 | 34.64257 | 32.27082 | 28.54805 | 32.38 | 33.63
9.03 | 0.971746525 | 0.8235886 | 33.48245 | 34.65138 | 32.53645 | 28.53848 | 32.38 | 33.63
9.04 | 0.97303426 | 0.8265674 | 33.49198 | 34.65996 | 32.58885 | 28.64879 | 32.38 | 33.63
9.05 | 0.971857676 | 0.8304759 | 33.5013 | 34.66832 | 32.55849 | 28.79121 | 32.44 | 33.63
9.06 | 0.971949472 | 0.8309244 | 33.51039 | 34.67647 | 32.57041 | 28.81352 | 32.44 | 33.63
9.07 | 0.96643812 | 0.831953 | 33.51928 | 34.68439 | 32.39431 | 28.85578 | 32.38 | 33.63
9.08 | 0.956294958 | 0.8334611 | 33.52794 | 34.69209 | 32.0626 | 28.91451 | 32.44 | 33.56
9.09 | 0.948717575 | 0.8359723 | 33.5364 | 34.69957 | 31.81657 | 29.00788 | 32.44 | 33.63
9.1 | 0.944394298 | 0.8355672 | 33.54464 | 34.70684 | 31.67937 | 28.9999 | 32.44 | 33.63
9.11 | 0.9455011 | 0.8300585 | 33.55267 | 34.71388 | 31.72408 | 28.81455 | 32.44 | 33.63
9.12 | 0.947017529 | 0.8250134 | 33.56048 | 34.72071 | 31.78237 | 28.64505 | 32.44 | 33.63
9.13 | 0.948210998 | 0.8206215 | 33.56809 | 34.72733 | 31.82963 | 28.49799 | 32.44 | 33.56
9.14 | 0.947128034 | 0.8188466 | 33.57549 | 34.73373 | 31.80028 | 28.4416 | 32.44 | 33.63
9.15 | 0.94305748 | 0.8197212 | 33.58267 | 34.73991 | 31.67039 | 28.47704 | 32.44 | 33.63
9.16 | 0.936582172 | 0.8227283 | 33.58965 | 34.74589 | 31.45947 | 28.58643 | 32.44 | 33.63
9.17 | 0.933046918 | 0.8295001 | 33.59642 | 34.75165 | 31.34704 | 28.8265 | 32.5 | 33.63
9.18 | 0.928918751 | 0.8342583 | 33.60299 | 34.7572 | 31.21445 | 28.99648 | 32.5 | 33.63
9.19 | 0.923097911 | 0.8341474 | 33.60935 | 34.76254 | 31.02472 | 28.99708 | 32.5 | 33.56
9.2 | 0.91743489 | 0.8353164 | 33.6155 | 34.76766 | 30.84003 | 29.042 | 32.5 | 33.56
9.21 | 0.912737846 | 0.837305 | 33.62145 | 34.77258 | 30.68757 | 29.11526 | 32.5 | 33.56
9.22 | 0.922823398 | 0.8433312 | 33.62719 | 34.7773 | 31.03196 | 29.32878 | 32.5 | 33.56
9.23 | 0.938003872 | 0.844882 | 33.63274 | 34.7818 | 31.54764 | 29.38652 | 32.5 | 33.56
9.24 | 0.960266483 | 0.840212 | 33.63808 | 34.7861 | 32.30152 | 29.2277 | 32.5 | 33.63
9.25 | 0.97003101 | 0.8323282 | 33.64322 | 34.79019 | 32.63496 | 28.95686 | 32.5 | 33.56
9.26 | 0.974113989 | 0.8244375 | 33.64815 | 34.79408 | 32.77714 | 28.68554 | 32.5 | 33.63
9.27 | 0.963788467 | 0.8231642 | 33.65289 | 34.79776 | 32.43427 | 28.64427 | 32.56 | 33.63
9.28 | 0.959145172 | 0.8223086 | 33.65743 | 34.80124 | 32.28236 | 28.61736 | 32.56 | 33.63
9.29 | 0.960982983 | 0.8219295 | 33.66178 | 34.80452 | 32.34839 | 28.60686 | 32.56 | 33.63
9.3 | 0.961870556 | 0.8219649 | 33.66592 | 34.80759 | 32.38226 | 28.61062 | 32.63 | 33.63
9.31 | 0.960727576 | 0.823455 | 33.66987 | 34.81047 | 32.34757 | 28.66486 | 32.63 | 33.63
9.32 | 0.948215624 | 0.8334977 | 33.67362 | 34.81314 | 31.92985 | 29.01667 | 32.56 | 33.63
9.33 | 0.937208173 | 0.8443343 | 33.67718 | 34.81562 | 31.56253 | 29.39602 | 32.63 | 33.63
9.34 | 0.927949291 | 0.8560937 | 33.68054 | 34.8179 | 31.25383 | 29.80739 | 32.63 | 33.63
9.35 | 0.924657738 | 0.8566699 | 33.68371 | 34.81998 | 31.1459 | 29.82923 | 32.63 | 33.63
9.36 | 0.923023504 | 0.8531533 | 33.68669 | 34.82186 | 31.09361 | 29.70839 | 32.63 | 33.56
9.37 | 0.921352757 | 0.8404039 | 33.68947 | 34.82355 | 31.03989 | 29.26585 | 32.63 | 33.63
9.38 | 0.922544198 | 0.8314083 | 33.69207 | 34.82505 | 31.08242 | 28.95383 | 32.69 | 33.56
9.39 | 0.927966626 | 0.8279614 | 33.69447 | 34.82635 | 31.26735 | 28.83487 | 32.69 | 33.56
9.4 | 0.942921034 | 0.8302629 | 33.69669 | 34.82745 | 31.77332 | 28.91594 | 32.69 | 33.63
9.41 | 0.96186177 | 0.8349691 | 33.69872 | 34.82837 | 32.41351 | 29.08061 | 32.75 | 33.63
9.42 | 0.969860691 | 0.8362575 | 33.70055 | 34.82909 | 32.68484 | 29.12609 | 32.75 | 33.56
9.43 | 0.972507677 | 0.8366892 | 33.70221 | 34.82962 | 32.77565 | 29.14157 | 32.75 | 33.63
9.44 | 0.962010204 | 0.835017 | 33.70367 | 34.82996 | 32.42328 | 29.08361 | 32.75 | 33.56
9.45 | 0.949831142 | 0.8329496 | 33.70495 | 34.83011 | 32.01401 | 29.01173 | 32.75 | 33.56
9.46 | 0.936394901 | 0.8305866 | 33.70605 | 34.83008 | 31.56217 | 28.9294 | 32.75 | 33.63
9.47 | 0.928406217 | 0.8318847 | 33.70696 | 34.82985 | 31.29375 | 28.97442 | 32.81 | 33.56
9.48 | 0.922808407 | 0.8343452 | 33.70768 | 34.82944 | 31.10573 | 29.05978 | 32.81 | 33.56
9.49 | 0.927717842 | 0.8405798 | 33.70823 | 34.82885 | 31.27173 | 29.27643 | 32.81 | 33.63
9.5 | 0.932525864 | 0.8451655 | 33.70859 | 34.82807 | 31.43413 | 29.43548 | 32.81 | 33.63
9.51 | 0.937170545 | 0.8470956 | 33.70878 | 34.8271 | 31.59087 | 29.50189 | 32.81 | 33.63
9.52 | 0.935004714 | 0.845055 | 33.70878 | 34.82595 | 31.51787 | 29.42985 | 32.88 | 33.63
9.53 | 0.929018406 | 0.840787 | 33.7086 | 34.82462 | 31.31591 | 29.28009 | 32.81 | 33.63
9.54 | 0.936806356 | 0.8382299 | 33.70825 | 34.82311 | 31.5781 | 29.18977 | 32.88 | 33.63
9.55 | 0.947385194 | 0.8371474 | 33.70771 | 34.82141 | 31.93419 | 29.15066 | 32.88 | 33.63
9.56 | 0.965045299 | 0.8440766 | 33.707 | 34.81954 | 32.52879 | 29.39036 | 32.94 | 33.63
9.57 | 0.97315036 | 0.8488311 | 33.70612 | 34.81749 | 32.80112 | 29.55416 | 32.88 | 33.63
9.58 | 0.965316843 | 0.8499579 | 33.70506 | 34.81525 | 32.53606 | 29.5915 | 32.94 | 33.63
9.59 | 0.957925852 | 0.8450507 | 33.70382 | 34.81284 | 32.28576 | 29.41862 | 32.94 | 33.63
9.6 | 0.950821914 | 0.8362293 | 33.70241 | 34.81026 | 32.04499 | 29.10935 | 32.88 | 33.63
9.61 | 0.952991485 | 0.833705 | 33.70083 | 34.80749 | 32.1166 | 29.01918 | 32.94 | 33.63
9.62 | 0.956546656 | 0.8327527 | 33.69907 | 34.80455 | 32.23474 | 28.98358 | 33 | 33.56
9.63 | 0.950854954 | 0.8374203 | 33.69715 | 34.80144 | 32.0411 | 29.14343 | 32.94 | 33.63
9.64 | 0.94656863 | 0.841145 | 33.69505 | 34.79815 | 31.89468 | 29.27029 | 33 | 33.63
9.65 | 0.946233876 | 0.8422181 | 33.69278 | 34.79469 | 31.88125 | 29.30472 | 33 | 33.63
9.66 | 0.949999992 | 0.8426082 | 33.69034 | 34.79106 | 32.00583 | 29.31523 | 33 | 33.63
9.67 | 0.95843383 | 0.8422208 | 33.68774 | 34.78726 | 32.28747 | 29.29855 | 33 | 33.56
9.68 | 0.96252638 | 0.8406456 | 33.68497 | 34.78328 | 32.42267 | 29.24041 | 33 | 33.63
9.69 | 0.964444811 | 0.8384757 | 33.68203 | 34.77914 | 32.48445 | 29.16146 | 33 | 33.63
9.7 | 0.963535096 | 0.833409 | 33.67892 | 34.77482 | 32.45082 | 28.98165 | 33.06 | 33.63
9.71 | 0.962023636 | 0.8280064 | 33.67565 | 34.77034 | 32.39677 | 28.79007 | 33 | 33.56
9.72 | 0.957543429 | 0.8257518 | 33.67221 | 34.76569 | 32.2426 | 28.70783 | 33 | 33.63
9.73 | 0.952928358 | 0.824004 | 33.66861 | 34.76088 | 32.08377 | 28.6431 | 33.06 | 33.63
9.74 | 0.947839715 | 0.8240359 | 33.66485 | 34.7559 | 31.90888 | 28.64011 | 33.06 | 33.63
9.75 | 0.941641465 | 0.8238248 | 33.66092 | 34.75075 | 31.69652 | 28.62853 | 33.06 | 33.63
9.76 | 0.933730292 | 0.8232388 | 33.65683 | 34.74544 | 31.4264 | 28.60379 | 33.13 | 33.63
9.77 | 0.925318846 | 0.8262518 | 33.65258 | 34.73997 | 31.13937 | 28.70396 | 33.13 | 33.63
9.78 | 0.916510656 | 0.832119 | 33.64817 | 34.73433 | 30.83891 | 28.90309 | 33.13 | 33.63
9.79 | 0.917304673 | 0.8384561 | 33.6436 | 34.72853 | 30.86144 | 29.11835 | 33.13 | 33.63
9.8 | 0.921919317 | 0.8449803 | 33.63888 | 34.72257 | 31.01233 | 29.33989 | 33.13 | 33.63
9.81 | 0.9323435 | 0.8429682 | 33.63399 | 34.71645 | 31.35843 | 29.26486 | 33.13 | 33.63
9.82 | 0.943616897 | 0.8396018 | 33.62895 | 34.71017 | 31.73284 | 29.14272 | 33.13 | 33.63
9.83 | 0.949877336 | 0.8327665 | 33.62375 | 34.70373 | 31.93844 | 28.9001 | 33.19 | 33.63
9.84 | 0.954883372 | 0.8265894 | 33.6184 | 34.69714 | 32.10165 | 28.68028 | 33.19 | 33.63
9.85 | 0.952574365 | 0.8242507 | 33.61289 | 34.69038 | 32.01877 | 28.59357 | 33.19 | 33.63
9.86 | 0.948914098 | 0.8232042 | 33.60722 | 34.68347 | 31.89037 | 28.55158 | 33.13 | 33.63
9.87 | 0.941708088 | 0.8255482 | 33.6014 | 34.6764 | 31.64271 | 28.62704 | 33.13 | 33.63
9.88 | 0.936218704 | 0.8288264 | 33.59543 | 34.66918 | 31.45267 | 28.73473 | 33.19 | 33.69
9.89 | 0.933321852 | 0.8335156 | 33.58931 | 34.66181 | 31.34964 | 28.89116 | 33.19 | 33.63
9.9 | 0.932483749 | 0.8379358 | 33.58304 | 34.65428 | 31.31564 | 29.03806 | 33.25 | 33.69
9.91 | 0.933595123 | 0.8421013 | 33.57661 | 34.6466 | 31.34696 | 29.17594 | 33.25 | 33.63
9.92 | 0.936751671 | 0.8444974 | 33.57004 | 34.63876 | 31.44679 | 29.25235 | 33.25 | 33.63
9.93 | 0.941152762 | 0.8458169 | 33.56332 | 34.63078 | 31.58821 | 29.2913 | 33.25 | 33.69
9.94 | 0.9454541 | 0.843604 | 33.55644 | 34.62264 | 31.72608 | 29.2078 | 33.25 | 33.63
9.95 | 0.949717124 | 0.8400343 | 33.54942 | 34.61436 | 31.86246 | 29.07725 | 33.31 | 33.63
9.96 | 0.952267304 | 0.8361789 | 33.54226 | 34.60593 | 31.9412 | 28.93674 | 33.31 | 33.63
9.97 | 0.954431288 | 0.832259 | 33.53495 | 34.59734 | 32.0068 | 28.79395 | 33.25 | 33.63
9.98 | 0.960169193 | 0.8345055 | 33.52749 | 34.58861 | 32.19206 | 28.86439 | 33.31 | 33.69
9.99 | 0.966294528 | 0.8374205 | 33.51989 | 34.57974 | 32.39008 | 28.95778 | 33.31 | 33.69
10 | 0.971114417 | 0.8418101 | 33.51214 | 34.57072 | 32.54412 | 29.10198 | 33.31 | 33.69
10.01 | 0.975466578 | 0.8459027 | 33.50425 | 34.56155 | 32.68227 | 29.23571 | 33.38 | 33.69
10.02 | 0.97181723 | 0.8441065 | 33.49622 | 34.55224 | 32.5522 | 29.16577 | 33.38 | 33.63
10.03 | 0.967531419 | 0.842252 | 33.48804 | 34.54278 | 32.40073 | 29.09373 | 33.38 | 33.63
10.04 | 0.958410883 | 0.8399548 | 33.47973 | 34.53318 | 32.08733 | 29.00631 | 33.44 | 33.69
10.05 | 0.950429741 | 0.8386752 | 33.47127 | 34.52344 | 31.81209 | 28.95396 | 33.38 | 33.75
10.06 | 0.94790456 | 0.8422685 | 33.46267 | 34.51356 | 31.71942 | 29.06969 | 33.44 | 33.69
10.07 | 0.946984045 | 0.8454722 | 33.45394 | 34.50354 | 31.68034 | 29.17178 | 33.38 | 33.69
10.08 | 0.951698959 | 0.8473077 | 33.44506 | 34.49338 | 31.82963 | 29.2265 | 33.5 | 33.69
10.09 | 0.955008378 | 0.8483985 | 33.43605 | 34.48307 | 31.93171 | 29.25539 | 33.44 | 33.69
10.1 | 0.954377646 | 0.8474018 | 33.4269 | 34.47263 | 31.90189 | 29.21217 | 33.44 | 33.63
10.11 | 0.954206318 | 0.8466349 | 33.41762 | 34.46206 | 31.8873 | 29.17678 | 33.5 | 33.75
10.12 | 0.955124619 | 0.846413 | 33.4082 | 34.45134 | 31.90899 | 29.16006 | 33.5 | 33.69
10.13 | 0.956680852 | 0.8453952 | 33.39865 | 34.44049 | 31.95184 | 29.11583 | 33.56 | 33.69
10.14 | 0.959576966 | 0.842706 | 33.38896 | 34.4295 | 32.03927 | 29.01395 | 33.56 | 33.69
10.15 | 0.961154629 | 0.8414178 | 33.37913 | 34.41838 | 32.08251 | 28.96024 | 33.56 | 33.69
10.16 | 0.960181909 | 0.8428397 | 33.36918 | 34.40712 | 32.04048 | 28.99969 | 33.5 | 33.69
10.17 | 0.959086787 | 0.84567 | 33.35909 | 34.39573 | 31.99426 | 29.08744 | 33.56 | 33.69
10.18 | 0.957765601 | 0.8511014 | 33.34887 | 34.38421 | 31.9404 | 29.26445 | 33.56 | 33.75
10.19 | 0.956143762 | 0.854681 | 33.33852 | 34.37256 | 31.87642 | 29.37757 | 33.63 | 33.75
10.2 | 0.953973069 | 0.8548802 | 33.32804 | 34.36077 | 31.79406 | 29.37434 | 33.63 | 33.75
10.21 | 0.953375686 | 0.854144 | 33.31743 | 34.34885 | 31.76403 | 29.33887 | 33.63 | 33.75
10.22 | 0.955716849 | 0.8516609 | 33.3067 | 34.33681 | 31.83177 | 29.24331 | 33.63 | 33.75
10.23 | 0.958661664 | 0.8503516 | 33.29583 | 34.32463 | 31.91944 | 29.188 | 33.63 | 33.75
10.24 | 0.962801622 | 0.8513662 | 33.28484 | 34.31233 | 32.0467 | 29.21235 | 33.63 | 33.69
10.25 | 0.964731864 | 0.8517679 | 33.27372 | 34.29989 | 32.10022 | 29.21555 | 33.69 | 33.69
10.26 | 0.961845947 | 0.8508336 | 33.26247 | 34.28733 | 31.99338 | 29.17282 | 33.69 | 33.69
10.27 | 0.958237072 | 0.8499236 | 33.2511 | 34.27465 | 31.86244 | 29.13083 | 33.69 | 33.75
10.28 | 0.952818292 | 0.8490745 | 33.23961 | 34.26184 | 31.67131 | 29.09085 | 33.69 | 33.75
10.29 | 0.948706823 | 0.849571 | 33.22799 | 34.2489 | 31.52362 | 29.09687 | 33.69 | 33.75
10.3 | 0.948553117 | 0.8541413 | 33.21625 | 34.23584 | 31.50737 | 29.24224 | 33.75 | 33.75
10.31 | 0.949610715 | 0.858148 | 33.20438 | 34.22265 | 31.53124 | 29.3681 | 33.75 | 33.75
10.32 | 0.95542206 | 0.8599423 | 33.1924 | 34.20935 | 31.71275 | 29.41806 | 33.69 | 33.81
10.33 | 0.960973519 | 0.8612377 | 33.18029 | 34.19592 | 31.88538 | 29.45081 | 33.75 | 33.75
10.34 | 0.96504866 | 0.8596984 | 33.16806 | 34.18236 | 32.00879 | 29.38653 | 33.75 | 33.81
10.35 | 0.968577079 | 0.8582411 | 33.15571 | 34.16869 | 32.11386 | 29.32497 | 33.75 | 33.81
10.36 | 0.966447155 | 0.8576309 | 33.14324 | 34.1549 | 32.03119 | 29.2923 | 33.75 | 33.81
10.37 | 0.964275185 | 0.8570102 | 33.13066 | 34.14099 | 31.94707 | 29.25917 | 33.75 | 33.75
10.38 | 0.959845826 | 0.8558289 | 33.11795 | 34.12696 | 31.78813 | 29.20684 | 33.81 | 33.81
10.39 | 0.955416467 | 0.8546477 | 33.10513 | 34.11281 | 31.62919 | 29.15443 | 33.81 | 33.81
10.4 | 0.953988121 | 0.8537289 | 33.09219 | 34.09854 | 31.56956 | 29.11091 | 33.75 | 33.81
10.41 | 0.952750767 | 0.8528268 | 33.07914 | 34.08416 | 31.51617 | 29.06788 | 33.81 | 33.75
10.42 | 0.953519228 | 0.8553302 | 33.06597 | 34.06966 | 31.52904 | 29.14081 | 33.81 | 33.81
10.43 | 0.954631429 | 0.8584172 | 33.05268 | 34.05504 | 31.55313 | 29.23343 | 33.81 | 33.75
10.44 | 0.953532969 | 0.8595828 | 33.03928 | 34.04031 | 31.50405 | 29.26046 | 33.81 | 33.81
10.45 | 0.951731953 | 0.8601376 | 33.02577 | 34.02547 | 31.43168 | 29.26658 | 33.81 | 33.81
10.46 | 0.951275111 | 0.8579347 | 33.01215 | 34.01051 | 31.40363 | 29.17879 | 33.81 | 33.75
10.47 | 0.951524613 | 0.8542825 | 32.99841 | 33.99544 | 31.3988 | 29.04171 | 33.81 | 33.81
10.48 | 0.953253868 | 0.8524188 | 32.98456 | 33.98025 | 31.44266 | 28.96541 | 33.88 | 33.81
10.49 | 0.956224894 | 0.8520558 | 32.9706 | 33.96496 | 31.52731 | 28.94004 | 33.88 | 33.81
10.5 | 0.958684633 | 0.8522233 | 32.95653 | 33.94955 | 31.59492 | 28.9326 | 33.88 | 33.88
10.51 | 0.960447988 | 0.8531132 | 32.94235 | 33.93404 | 31.63942 | 28.94957 | 33.88 | 33.81
10.52 | 0.961632095 | 0.854485 | 32.92806 | 33.91841 | 31.66468 | 28.98277 | 33.88 | 33.88
10.53 | 0.961427939 | 0.8570115 | 32.91367 | 33.90268 | 31.64412 | 29.05499 | 33.88 | 33.81
10.54 | 0.960597579 | 0.8594303 | 32.89916 | 33.88683 | 31.60286 | 29.12337 | 33.94 | 33.75
10.55 | 0.956399619 | 0.8612694 | 32.88455 | 33.87088 | 31.45077 | 29.17196 | 33.88 | 33.81
10.56 | 0.952214268 | 0.8630601 | 32.86983 | 33.85483 | 31.29913 | 29.21875 | 33.94 | 33.88
10.57 | 0.949220266 | 0.8602821 | 32.85501 | 33.83866 | 31.18664 | 29.11079 | 33.94 | 33.81
10.58 | 0.946226263 | 0.857504 | 32.84008 | 33.82239 | 31.07415 | 29.00284 | 33.94 | 33.88
10.59 | 0.945374913 | 0.85578 | 32.82505 | 33.80602 | 31.03198 | 28.93051 | 33.94 | 33.81
10.6 | 0.944885785 | 0.8542342 | 32.80991 | 33.78954 | 31.00162 | 28.86418 | 33.94 | 33.81
10.61 | 0.943522312 | 0.8553921 | 32.79467 | 33.77295 | 30.9425 | 28.88912 | 33.94 | 33.81
10.62 | 0.941768762 | 0.8577562 | 32.77932 | 33.75627 | 30.87054 | 28.95465 | 33.94 | 33.81
10.63 | 0.940869263 | 0.8603029 | 32.76388 | 33.73948 | 30.82653 | 29.02617 | 34 | 33.81
10.64 | 0.940762123 | 0.8630189 | 32.74833 | 33.72259 | 30.80839 | 29.10323 | 33.94 | 33.88
10.65 | 0.94228261 | 0.8649484 | 32.73268 | 33.7056 | 30.84344 | 29.1536 | 33.94 | 33.81
10.66 | 0.94700453 | 0.8653307 | 32.71693 | 33.6885 | 30.98308 | 29.1517 | 33.94 | 33.81
10.67 | 0.951696083 | 0.8657113 | 32.70108 | 33.67131 | 31.12149 | 29.14963 | 33.94 | 33.81
10.68 | 0.956210551 | 0.8660816 | 32.68513 | 33.65402 | 31.25387 | 29.14712 | 34 | 33.81
10.69 | 0.96072502 | 0.8664519 | 32.66909 | 33.63662 | 31.38601 | 29.14452 | 34 | 33.81
10.7 | 0.959323098 | 0.8651148 | 32.65294 | 33.61913 | 31.32472 | 29.08441 | 34 | 33.81
10.71 | 0.957587984 | 0.8636816 | 32.6367 | 33.60155 | 31.25251 | 29.02104 | 34.06 | 33.88
10.72 | 0.955192401 | 0.8608881 | 32.62036 | 33.58386 | 31.15872 | 28.91195 | 34 | 33.88
10.73 | 0.952562217 | 0.8576113 | 32.60393 | 33.56608 | 31.05727 | 28.78665 | 34 | 33.81
10.74 | 0.952269934 | 0.8565073 | 32.58739 | 33.5482 | 31.032 | 28.73428 | 34.06 | 33.81
10.75 | 0.954136026 | 0.8574092 | 32.57077 | 33.53023 | 31.07694 | 28.74913 | 34.06 | 33.81
10.76 | 0.956278549 | 0.8587512 | 32.55405 | 33.51216 | 31.13074 | 28.77861 | 34.06 | 33.81
10.77 | 0.959088653 | 0.861156 | 32.53723 | 33.494 | 31.20609 | 28.84356 | 34.06 | 33.88
10.78 | 0.96177778 | 0.8635186 | 32.52033 | 33.47575 | 31.27733 | 28.90693 | 34.06 | 33.88
10.79 | 0.962444024 | 0.8651741 | 32.50332 | 33.4574 | 31.28263 | 28.94648 | 34.06 | 33.88
10.8 | 0.963110269 | 0.8668296 | 32.48623 | 33.43896 | 31.28782 | 28.98588 | 34.06 | 33.88
10.81 | 0.96114661 | 0.8668283 | 32.46905 | 33.42043 | 31.20752 | 28.96977 | 34.06 | 33.88
10.82 | 0.958568919 | 0.8664401 | 32.45177 | 33.40181 | 31.10726 | 28.94066 | 34.13 | 33.88
10.83 | 0.954796131 | 0.8644342 | 32.43441 | 33.38309 | 30.96825 | 28.85749 | 34.13 | 33.88
10.84 | 0.950067519 | 0.8611346 | 32.41695 | 33.36429 | 30.79829 | 28.73114 | 34.13 | 33.88
10.85 | 0.94592973 | 0.8582965 | 32.39941 | 33.3454 | 30.64756 | 28.62024 | 34.19 | 33.81
10.86 | 0.943230785 | 0.8565825 | 32.38177 | 33.32642 | 30.54348 | 28.54683 | 34.19 | 33.81
10.87 | 0.940541119 | 0.8548632 | 32.36405 | 33.30735 | 30.43972 | 28.47323 | 34.13 | 33.88
10.88 | 0.93838571 | 0.8528337 | 32.34624 | 33.28819 | 30.35325 | 28.38929 | 34.19 | 33.88
10.89 | 0.936230302 | 0.8508041 | 32.32834 | 33.26895 | 30.26678 | 28.30536 | 34.19 | 33.88
10.9 | 0.935382548 | 0.8499951 | 32.31036 | 33.24962 | 30.22255 | 28.26201 | 34.19 | 33.88
10.91 | 0.935009916 | 0.8496296 | 32.29229 | 33.2302 | 30.19361 | 28.23336 | 34.19 | 33.88
10.92 | 0.936609594 | 0.8498283 | 32.27414 | 33.2107 | 30.22827 | 28.22339 | 34.25 | 33.88
10.93 | 0.940716427 | 0.8507441 | 32.2559 | 33.19111 | 30.34365 | 28.23714 | 34.19 | 33.88
10.94 | 0.944494744 | 0.8513758 | 32.23757 | 33.17144 | 30.44822 | 28.24136 | 34.25 | 33.88
10.95 | 0.946211176 | 0.8502246 | 32.21917 | 33.15169 | 30.48614 | 28.18638 | 34.25 | 33.88
10.96 | 0.947927608 | 0.8490734 | 32.20068 | 33.13185 | 30.52391 | 28.13137 | 34.25 | 33.88
10.97 | 0.948364147 | 0.8493283 | 32.1821 | 33.11193 | 30.52035 | 28.1229 | 34.31 | 33.81
10.98 | 0.948528865 | 0.8498818 | 32.16345 | 33.09193 | 30.50796 | 28.12423 | 34.31 | 33.88
10.99 | 0.949745886 | 0.8504779 | 32.14471 | 33.07184 | 30.52931 | 28.12687 | 34.25 | 33.88
11 | 0.952005069 | 0.8511162 | 32.12589 | 33.05168 | 30.58401 | 28.13082 | 34.31 | 33.88
11.01 | 0.953735052 | 0.8517524 | 32.10699 | 33.03144 | 30.62156 | 28.1346 | 34.31 | 33.88
11.02 | 0.952884114 | 0.8523784 | 32.08801 | 33.01111 | 30.57616 | 28.13796 | 34.31 | 33.88
11.03 | 0.952033176 | 0.8530045 | 32.06896 | 32.99071 | 30.53071 | 28.14122 | 34.31 | 33.88
11.04 | 0.951008432 | 0.8529399 | 32.04982 | 32.97023 | 30.47965 | 28.12162 | 34.31 | 33.88
11.05 | 0.949947574 | 0.8527319 | 32.0306 | 32.94967 | 30.42739 | 28.09723 | 34.31 | 33.88
11.06 | 0.951259868 | 0.8524008 | 32.01131 | 32.92903 | 30.45107 | 28.06873 | 34.38 | 33.94
11.07 | 0.955186887 | 0.851934 | 31.99194 | 32.90831 | 30.55828 | 28.03571 | 34.38 | 33.94
11.08 | 0.95883478 | 0.8517104 | 31.97249 | 32.88752 | 30.65634 | 28.01064 | 34.31 | 33.94
11.09 | 0.960303666 | 0.8533845 | 31.95297 | 32.86665 | 30.68455 | 28.04789 | 34.38 | 33.88
11.1 | 0.961772552 | 0.8550585 | 31.93337 | 32.84571 | 30.71264 | 28.08501 | 34.44 | 33.88
11.11 | 0.958515024 | 0.8567651 | 31.91369 | 32.82469 | 30.58975 | 28.12305 | 34.38 | 33.88
11.12 | 0.953607244 | 0.8584829 | 31.89394 | 32.8036 | 30.4143 | 28.16133 | 34.38 | 33.94
11.13 | 0.950367654 | 0.8594752 | 31.87412 | 32.78244 | 30.29213 | 28.17569 | 34.44 | 33.94
11.14 | 0.950110853 | 0.8591702 | 31.85422 | 32.7612 | 30.26504 | 28.14744 | 34.38 | 33.94
11.15 | 0.949854052 | 0.8588651 | 31.83425 | 32.73988 | 30.23789 | 28.11914 | 34.44 | 33.94
11.16 | 0.952323731 | 0.8581291 | 31.81421 | 32.7185 | 30.29742 | 28.07669 | 34.44 | 33.94
11.17 | 0.954889671 | 0.8573778 | 31.79409 | 32.69704 | 30.35985 | 28.03372 | 34.44 | 33.94
11.18 | 0.953628807 | 0.8568713 | 31.7739 | 32.67551 | 30.30051 | 27.99871 | 34.44 | 34
11.19 | 0.949395255 | 0.8565548 | 31.75364 | 32.65392 | 30.14676 | 27.96987 | 34.44 | 33.94
11.2 | 0.945557965 | 0.8559829 | 31.73331 | 32.63225 | 30.00569 | 27.93265 | 34.44 | 33.94
11.21 | 0.943977907 | 0.8539567 | 31.71291 | 32.61051 | 29.93629 | 27.84796 | 34.5 | 33.94
11.22 | 0.942397849 | 0.8519304 | 31.69245 | 32.5887 | 29.86689 | 27.76331 | 34.5 | 33.94
11.23 | 0.944269725 | 0.8521124 | 31.67191 | 32.56682 | 29.90682 | 27.7506 | 34.5 | 34
11.24 | 0.947448219 | 0.8531303 | 31.6513 | 32.54488 | 29.98797 | 27.76502 | 34.5 | 33.94
11.25 | 0.94982121 | 0.8544714 | 31.63062 | 32.52287 | 30.04344 | 27.78986 | 34.5 | 33.94
11.26 | 0.95023148 | 0.8565999 | 31.60988 | 32.50079 | 30.0367 | 27.84017 | 34.5 | 33.94
11.27 | 0.950641749 | 0.8587284 | 31.58907 | 32.47864 | 30.02989 | 27.89033 | 34.56 | 33.94
11.28 | 0.951514328 | 0.8578308 | 31.56819 | 32.45643 | 30.03759 | 27.84212 | 34.5 | 34
11.29 | 0.952471086 | 0.8563822 | 31.54725 | 32.43415 | 30.04784 | 27.77603 | 34.56 | 33.94
11.3 | 0.954922911 | 0.8554916 | 31.52624 | 32.41181 | 30.10513 | 27.72803 | 34.56 | 34
11.31 | 0.959710336 | 0.8554727 | 31.50516 | 32.3894 | 30.23583 | 27.70825 | 34.56 | 34
11.32 | 0.964497762 | 0.8554539 | 31.48402 | 32.36693 | 30.36627 | 27.68841 | 34.56 | 34
11.33 | 0.966627171 | 0.8539097 | 31.46282 | 32.34439 | 30.41281 | 27.61919 | 34.56 | 34.06
11.34 | 0.968537621 | 0.8522399 | 31.44155 | 32.32179 | 30.45232 | 27.54592 | 34.56 | 34.06
11.35 | 0.967954291 | 0.8493386 | 31.42022 | 32.29913 | 30.41333 | 27.43289 | 34.56 | 34
11.36 | 0.96428209 | 0.8449119 | 31.39882 | 32.2764 | 30.27732 | 27.27072 | 34.56 | 34
11.37 | 0.960609888 | 0.8404852 | 31.37736 | 32.25361 | 30.14141 | 27.10869 | 34.63 | 34
11.38 | 0.958967929 | 0.8409495 | 31.35585 | 32.23077 | 30.06925 | 27.10445 | 34.69 | 34
11.39 | 0.957413551 | 0.8416248 | 31.33426 | 32.20786 | 29.99985 | 27.10693 | 34.63 | 34.06
11.4 | 0.957121882 | 0.8433881 | 31.31262 | 32.18489 | 29.97 | 27.14435 | 34.63 | 34.06
11.41 | 0.95831459 | 0.8464306 | 31.29092 | 32.16186 | 29.98654 | 27.22278 | 34.69 | 34.13
11.42 | 0.959507298 | 0.8494731 | 31.26916 | 32.13877 | 30.00298 | 27.30102 | 34.63 | 34.06
11.43 | 0.957979266 | 0.8486381 | 31.24733 | 32.11562 | 29.9343 | 27.25454 | 34.63 | 34.06
11.44 | 0.956306992 | 0.8475976 | 31.22545 | 32.09241 | 29.86112 | 27.20145 | 34.69 | 34.06
11.45 | 0.953787979 | 0.8464784 | 31.20351 | 32.06915 | 29.76153 | 27.14584 | 34.69 | 34.06
11.46 | 0.950139978 | 0.8452544 | 31.18151 | 32.04583 | 29.6268 | 27.08688 | 34.69 | 34.13
11.47 | 0.946491978 | 0.8440304 | 31.15945 | 32.02245 | 29.49217 | 27.02792 | 34.69 | 34.13
11.48 | 0.946780138 | 0.8456682 | 31.13734 | 31.99901 | 29.48021 | 27.06055 | 34.69 | 34.06
11.49 | 0.947523541 | 0.847637 | 31.11517 | 31.97552 | 29.48235 | 27.10363 | 34.69 | 34.06
11.5 | 0.949000925 | 0.8496875 | 31.09294 | 31.95197 | 29.50723 | 27.14919 | 34.75 | 34.06
11.51 | 0.951824384 | 0.8518877 | 31.07065 | 31.92837 | 29.57381 | 27.19938 | 34.75 | 34.13
11.52 | 0.954647843 | 0.8540878 | 31.04831 | 31.90471 | 29.64021 | 27.24942 | 34.75 | 34.13
11.53 | 0.955270942 | 0.8540472 | 31.02592 | 31.88099 | 29.63816 | 27.22787 | 34.75 | 34.13
11.54 | 0.955337385 | 0.8534397 | 31.00347 | 31.85723 | 29.61877 | 27.18822 | 34.75 | 34.13
11.55 | 0.955566514 | 0.8527938 | 30.98096 | 31.83341 | 29.60437 | 27.14733 | 34.75 | 34.13
11.56 | 0.956334361 | 0.8520211 | 30.9584 | 31.80953 | 29.60659 | 27.10239 | 34.75 | 34.13
11.57 | 0.957102208 | 0.8512483 | 30.93579 | 31.78561 | 29.60871 | 27.05744 | 34.81 | 34.13
11.58 | 0.958511755 | 0.8527659 | 30.91313 | 31.76163 | 29.63059 | 27.08523 | 34.75 | 34.13
11.59 | 0.960260291 | 0.8554934 | 30.89041 | 31.7376 | 29.66283 | 27.1513 | 34.81 | 34.13
11.6 | 0.961881823 | 0.8581122 | 30.86764 | 31.71351 | 29.69102 | 27.21375 | 34.81 | 34.13
11.61 | 0.961682331 | 0.8591729 | 30.84481 | 31.68938 | 29.66291 | 27.22666 | 34.81 | 34.13
11.62 | 0.961482839 | 0.8602337 | 30.82194 | 31.6652 | 29.63477 | 27.23947 | 34.81 | 34.19
11.63 | 0.960786229 | 0.8599847 | 30.79902 | 31.64096 | 29.59127 | 27.21074 | 34.88 | 34.19
11.64 | 0.959516391 | 0.8582255 | 30.77604 | 31.61668 | 29.53011 | 27.13424 | 34.81 | 34.19
11.65 | 0.958246553 | 0.8564662 | 30.75301 | 31.59235 | 29.46897 | 27.05778 | 34.88 | 34.19
11.66 | 0.960428797 | 0.8561628 | 30.72994 | 31.56797 | 29.51392 | 27.02732 | 34.88 | 34.19
11.67 | 0.963210672 | 0.8561124 | 30.70681 | 31.54354 | 29.57713 | 27.00481 | 34.94 | 34.13
11.68 | 0.9658841 | 0.8563993 | 30.68364 | 31.51906 | 29.63684 | 26.9929 | 34.88 | 34.19
11.69 | 0.968189915 | 0.8578298 | 30.66042 | 31.49453 | 29.68511 | 27.01695 | 34.94 | 34.19
11.7 | 0.970495729 | 0.8592604 | 30.63715 | 31.46996 | 29.73322 | 27.04089 | 34.94 | 34.19
11.71 | 0.969263694 | 0.8607468 | 30.61383 | 31.44534 | 29.67287 | 27.06647 | 34.88 | 34.19
11.72 | 0.965590826 | 0.8622715 | 30.59046 | 31.42067 | 29.53787 | 27.09315 | 34.94 | 34.19
11.73 | 0.961917958 | 0.8637963 | 30.56705 | 31.39596 | 29.403 | 27.11972 | 35 | 34.25
11.74 | 0.958117887 | 0.8644732 | 30.54359 | 31.37121 | 29.26436 | 27.11957 | 35 | 34.25
11.75 | 0.954310235 | 0.8650995 | 30.52009 | 31.3464 | 29.12563 | 27.11776 | 35.13 | 34.19
11.76 | 0.95188675 | 0.8649559 | 30.49654 | 31.32156 | 29.02925 | 27.09176 | 35.13 | 34.19
11.77 | 0.952956875 | 0.8628689 | 30.47294 | 31.29667 | 29.0394 | 27.00492 | 35.13 | 34.19
11.78 | 0.954027001 | 0.8607819 | 30.4493 | 31.27173 | 29.04946 | 26.91814 | 35.13 | 34.19
11.79 | 0.957795658 | 0.8577949 | 30.42562 | 31.24675 | 29.14152 | 26.80331 | 35.13 | 34.19
11.8 | 0.9632774 | 0.8542367 | 30.40189 | 31.22173 | 29.28545 | 26.67075 | 35.13 | 34.19
11.81 | 0.968759142 | 0.8506784 | 30.37811 | 31.19667 | 29.42908 | 26.53833 | 35.13 | 34.19
11.82 | 0.969669128 | 0.8505322 | 30.3543 | 31.17156 | 29.43362 | 26.51242 | 35.19 | 34.25
11.83 | 0.97022139 | 0.850653 | 30.33044 | 31.14641 | 29.42724 | 26.49479 | 35.13 | 34.19
11.84 | 0.9695709 | 0.8519451 | 30.30654 | 31.12122 | 29.38434 | 26.51357 | 35.13 | 34.19
11.85 | 0.964914622 | 0.8571382 | 30.28259 | 31.09599 | 29.22012 | 26.65356 | 35.19 | 34.19
11.86 | 0.960258343 | 0.8623313 | 30.25861 | 31.07072 | 29.05608 | 26.79325 | 35.25 | 34.19
11.87 | 0.957164805 | 0.867343 | 30.23458 | 31.04541 | 28.93947 | 26.92702 | 35.19 | 34.19
11.88 | 0.955501908 | 0.8721886 | 30.21051 | 31.02005 | 28.8662 | 27.05534 | 35.25 | 34.25
11.89 | 0.953839011 | 0.8770342 | 30.1864 | 30.99466 | 28.79297 | 27.18338 | 35.25 | 34.19
11.9 | 0.953662718 | 0.8786647 | 30.16225 | 30.96923 | 28.76461 | 27.21157 | 35.25 | 34.19
11.91 | 0.953856253 | 0.8794955 | 30.13806 | 30.94376 | 28.74738 | 27.2149 | 35.31 | 34.25
11.92 | 0.953881838 | 0.8800893 | 30.11383 | 30.91825 | 28.72504 | 27.21082 | 35.31 | 34.19
11.93 | 0.951568437 | 0.8773822 | 30.08956 | 30.89271 | 28.63228 | 27.10471 | 35.31 | 34.19
11.94 | 0.949255037 | 0.8746752 | 30.06526 | 30.86712 | 28.5396 | 26.99871 | 35.31 | 34.19
11.95 | 0.947585242 | 0.8718105 | 30.04091 | 30.8415 | 28.46633 | 26.88795 | 35.38 | 34.19
11.96 | 0.94727931 | 0.8686117 | 30.01653 | 30.81585 | 28.43404 | 26.767 | 35.38 | 34.25
11.97 | 0.946973379 | 0.8654129 | 29.99211 | 30.79015 | 28.40173 | 26.64619 | 35.38 | 34.25
11.98 | 0.949801435 | 0.8639687 | 29.96765 | 30.76442 | 28.46332 | 26.5795 | 35.38 | 34.19
11.99 | 0.95507666 | 0.8638946 | 29.94315 | 30.73865 | 28.59801 | 26.55496 | 35.38 | 34.25
12 | 0.960351885 | 0.8638204 | 29.91862 | 30.71285 | 28.7324 | 26.53039 | 35.38 | 34.25
12.01 | 0.96201861 | 0.8647217 | 29.89405 | 30.68701 | 28.75864 | 26.53573 | 35.44 | 34.25
12.02 | 0.962724274 | 0.8658828 | 29.86945 | 30.66114 | 28.75604 | 26.54896 | 35.38 | 34.25
12.03 | 0.963417265 | 0.8670348 | 29.84481 | 30.63524 | 28.753 | 26.56182 | 35.44 | 34.25
12.04 | 0.961573546 | 0.8663726 | 29.82013 | 30.6093 | 28.67425 | 26.51906 | 35.44 | 34.25
12.05 | 0.959729828 | 0.8657105 | 29.79542 | 30.58332 | 28.59556 | 26.4763 | 35.44 | 34.25
12.06 | 0.957876238 | 0.8650041 | 29.77068 | 30.55732 | 28.51663 | 26.4322 | 35.5 | 34.25
12.07 | 0.955984903 | 0.8641287 | 29.7459 | 30.53127 | 28.43663 | 26.38295 | 35.5 | 34.25
12.08 | 0.954093568 | 0.8632534 | 29.72109 | 30.5052 | 28.3567 | 26.33372 | 35.56 | 34.25
12.09 | 0.951781788 | 0.8627006 | 29.69624 | 30.4791 | 28.26434 | 26.29433 | 35.56 | 34.25
12.1 | 0.948830334 | 0.8626385 | 29.67136 | 30.45296 | 28.15309 | 26.26989 | 35.56 | 34.25
12.11 | 0.945878881 | 0.8625764 | 29.64645 | 30.42679 | 28.04195 | 26.24543 | 35.56 | 34.25
12.12 | 0.947906242 | 0.8627557 | 29.62151 | 30.40059 | 28.07841 | 26.22828 | 35.56 | 34.25
12.13 | 0.953647416 | 0.8631152 | 29.59653 | 30.37436 | 28.22465 | 26.21657 | 35.56 | 34.25
12.14 | 0.95938859 | 0.8634747 | 29.57152 | 30.3481 | 28.37058 | 26.20481 | 35.56 | 34.31
12.15 | 0.966015289 | 0.8643977 | 29.54648 | 30.32181 | 28.54235 | 26.2101 | 35.63 | 34.31
12.16 | 0.972960117 | 0.8655232 | 29.52141 | 30.29549 | 28.72315 | 26.22145 | 35.63 | 34.25
12.17 | 0.979904946 | 0.8666486 | 29.49631 | 30.26914 | 28.90358 | 26.23271 | 35.63 | 34.25
12.18 | 0.979834193 | 0.8673655 | 29.47117 | 30.24276 | 28.87686 | 26.23152 | 35.63 | 34.25
12.19 | 0.978854599 | 0.8680294 | 29.44601 | 30.21635 | 28.82336 | 26.22868 | 35.69 | 34.31
12.2 | 0.977875817 | 0.8686694 | 29.42082 | 30.18991 | 28.76991 | 26.22505 | 35.69 | 34.25
12.21 | 0.976934009 | 0.8682228 | 29.3956 | 30.16344 | 28.71756 | 26.18859 | 35.63 | 34.31
12.22 | 0.975992201 | 0.8677763 | 29.37035 | 30.13695 | 28.66523 | 26.15213 | 35.63 | 34.31
12.23 | 0.974995337 | 0.8674976 | 29.34507 | 30.11043 | 28.6113 | 26.12073 | 35.69 | 34.31
12.24 | 0.973671739 | 0.8682153 | 29.31976 | 30.08388 | 28.54782 | 26.11929 | 35.69 | 34.31
12.25 | 0.972348142 | 0.868933 | 29.29442 | 30.05731 | 28.48438 | 26.11779 | 35.75 | 34.31
12.26 | 0.969801317 | 0.8696252 | 29.26906 | 30.03071 | 28.38517 | 26.11546 | 35.75 | 34.31
12.27 | 0.963648403 | 0.8702421 | 29.24367 | 30.00408 | 28.18061 | 26.11081 | 35.75 | 34.31
12.28 | 0.95749549 | 0.870859 | 29.21825 | 29.97742 | 27.97634 | 26.10611 | 35.75 | 34.38
12.29 | 0.952992586 | 0.870543 | 29.1928 | 29.95074 | 27.82052 | 26.07341 | 35.75 | 34.31
12.3 | 0.951571846 | 0.8684845 | 29.16733 | 29.92404 | 27.75481 | 25.98857 | 35.75 | 34.31
12.31 | 0.950151106 | 0.866426 | 29.14183 | 29.89731 | 27.68914 | 25.90381 | 35.81 | 34.38
12.32 | 0.951369708 | 0.8649891 | 29.11631 | 29.87056 | 27.70037 | 25.83771 | 35.81 | 34.38
12.33 | 0.956083156 | 0.8643755 | 29.09075 | 29.84378 | 27.81318 | 25.79623 | 35.88 | 34.31
12.34 | 0.960796605 | 0.8637618 | 29.06518 | 29.81697 | 27.92572 | 25.75477 | 35.88 | 34.38
12.35 | 0.963672985 | 0.8643868 | 29.03958 | 29.79015 | 27.98466 | 25.75021 | 35.81 | 34.38
12.36 | 0.964697235 | 0.8662605 | 29.01395 | 29.7633 | 27.98968 | 25.78277 | 35.88 | 34.38
12.37 | 0.965721484 | 0.8681342 | 28.9883 | 29.73643 | 27.99462 | 25.81521 | 35.88 | 34.38
12.38 | 0.964434036 | 0.8689588 | 28.96263 | 29.70953 | 27.93254 | 25.81636 | 35.88 | 34.38
12.39 | 0.961267792 | 0.8689307 | 28.93693 | 29.68261 | 27.81614 | 25.79213 | 35.94 | 34.38
12.4 | 0.958101548 | 0.8689026 | 28.91121 | 29.65567 | 27.69987 | 25.76789 | 35.94 | 34.44
12.41 | 0.955923071 | 0.8684043 | 28.88546 | 29.62871 | 27.61228 | 25.7297 | 35.94 | 34.38
12.42 | 0.95442747 | 0.8675809 | 28.85969 | 29.60173 | 27.54448 | 25.68189 | 35.94 | 34.44
12.43 | 0.952931868 | 0.8667575 | 28.8339 | 29.57472 | 27.47674 | 25.63411 | 35.94 | 34.44
12.44 | 0.952784955 | 0.8677853 | 28.80809 | 29.54769 | 27.44791 | 25.64105 | 35.94 | 34.44
12.45 | 0.953476479 | 0.869964 | 28.78225 | 29.52065 | 27.4432 | 25.6819 | 36 | 34.44
12.46 | 0.954168003 | 0.8721426 | 28.7564 | 29.49358 | 27.43843 | 25.72261 | 35.94 | 34.44
12.47 | 0.953687244 | 0.8734841 | 28.73052 | 29.46649 | 27.39993 | 25.73851 | 36 | 34.5
12.48 | 0.952511321 | 0.8743293 | 28.70462 | 29.43938 | 27.34147 | 25.73972 | 36 | 34.5
12.49 | 0.951335399 | 0.8751744 | 28.6787 | 29.41226 | 27.28306 | 25.74085 | 36 | 34.5
12.5 | 0.951182111 | 0.8746565 | 28.65275 | 29.38511 | 27.25399 | 25.70188 | 36 | 34.44
12.51 | 0.951643872 | 0.8733189 | 28.62679 | 29.35795 | 27.24251 | 25.63885 | 36 | 34.44
12.52 | 0.952105633 | 0.8719813 | 28.60081 | 29.33076 | 27.23099 | 25.57588 | 36.06 | 34.5
12.53 | 0.954002929 | 0.8714999 | 28.57481 | 29.30356 | 27.26045 | 25.53805 | 36.06 | 34.44
12.54 | 0.956831121 | 0.8715738 | 28.54879 | 29.27634 | 27.31637 | 25.51649 | 36.06 | 34.5
12.55 | 0.959659313 | 0.8716476 | 28.52274 | 29.2491 | 27.37212 | 25.49491 | 36.06 | 34.44
12.56 | 0.961967025 | 0.8717305 | 28.49668 | 29.22185 | 27.41287 | 25.47357 | 36.06 | 34.5
12.57 | 0.963888766 | 0.8718202 | 28.47061 | 29.19457 | 27.4425 | 25.45242 | 36.06 | 34.5
12.58 | 0.965810507 | 0.8719098 | 28.44451 | 29.16728 | 27.47201 | 25.43124 | 36.13 | 34.5
12.59 | 0.965813544 | 0.8737922 | 28.41839 | 29.13998 | 27.44687 | 25.46228 | 36.13 | 34.5
12.6 | 0.964094794 | 0.8772835 | 28.39226 | 29.11265 | 27.37283 | 25.54005 | 36.13 | 34.5
12.61 | 0.962376044 | 0.8807747 | 28.36611 | 29.08531 | 27.29886 | 25.61761 | 36.13 | 34.5
12.62 | 0.958484917 | 0.8839727 | 28.33994 | 29.05796 | 27.16341 | 25.68644 | 36.19 | 34.5
12.63 | 0.952095063 | 0.8868332 | 28.31376 | 29.03059 | 26.95739 | 25.74529 | 36.13 | 34.56
12.64 | 0.945705208 | 0.8896937 | 28.28755 | 29.0032 | 26.75169 | 25.80396 | 36.19 | 34.56
12.65 | 0.94019047 | 0.8902956 | 28.26134 | 28.9758 | 26.57104 | 25.79703 | 36.19 | 34.56
12.66 | 0.936055182 | 0.8873374 | 28.2351 | 28.94838 | 26.42961 | 25.68698 | 36.19 | 34.56
12.67 | 0.931919895 | 0.8843791 | 28.20885 | 28.92095 | 26.28839 | 25.57708 | 36.19 | 34.56
12.68 | 0.929491744 | 0.8815072 | 28.18258 | 28.8935 | 26.19548 | 25.46983 | 36.19 | 34.56
12.69 | 0.931120068 | 0.8788402 | 28.1563 | 28.86605 | 26.2169 | 25.36864 | 36.19 | 34.56
12.7 | 0.932748393 | 0.8761733 | 28.13 | 28.83857 | 26.23821 | 25.26759 | 36.25 | 34.56
12.71 | 0.935197926 | 0.8739314 | 28.10369 | 28.81108 | 26.28251 | 25.17891 | 36.25 | 34.56
12.72 | 0.94116955 | 0.8735127 | 28.07736 | 28.78358 | 26.42556 | 25.14283 | 36.25 | 34.56
12.73 | 0.947141173 | 0.873094 | 28.05102 | 28.75607 | 26.56828 | 25.10675 | 36.31 | 34.56
12.74 | 0.952987149 | 0.8728213 | 28.02466 | 28.72855 | 26.70714 | 25.07489 | 36.31 | 34.56
12.75 | 0.957074689 | 0.8745916 | 27.99829 | 28.70101 | 26.79646 | 25.10166 | 36.31 | 34.56
12.76 | 0.96116223 | 0.876362 | 27.97191 | 28.67346 | 26.88554 | 25.12833 | 36.31 | 34.56
12.77 | 0.96524977 | 0.8781323 | 27.94551 | 28.64589 | 26.9744 | 25.15488 | 36.25 | 34.56
12.78 | 0.962290799 | 0.8796738 | 27.9191 | 28.61832 | 26.86629 | 25.17478 | 36.31 | 34.56
12.79 | 0.958792657 | 0.8811977 | 27.89267 | 28.59073 | 26.74329 | 25.19409 | 36.31 | 34.56
12.8 | 0.955294516 | 0.8827217 | 27.86624 | 28.56313 | 26.62046 | 25.2133 | 36.31 | 34.56
12.81 | 0.95068045 | 0.8812007 | 27.83979 | 28.53553 | 26.46674 | 25.14553 | 36.38 | 34.56
12.82 | 0.945743634 | 0.8787991 | 27.81333 | 28.50791 | 26.30428 | 25.05272 | 36.38 | 34.56
12.83 | 0.940806817 | 0.8763975 | 27.78685 | 28.48028 | 26.14206 | 24.96004 | 36.38 | 34.56
12.84 | 0.938982097 | 0.8745385 | 27.76037 | 28.45264 | 26.06649 | 24.88293 | 36.38 | 34.56
12.85 | 0.939174079 | 0.8730311 | 27.73387 | 28.42498 | 26.04693 | 24.8159 | 36.38 | 34.63
12.86 | 0.939366061 | 0.8715237 | 27.70736 | 28.39732 | 26.02736 | 24.74894 | 36.38 | 34.63
12.87 | 0.941868265 | 0.8715787 | 27.68084 | 28.36965 | 26.07171 | 24.72639 | 36.38 | 34.56
12.88 | 0.94753224 | 0.8737721 | 27.65431 | 28.34198 | 26.20335 | 24.76443 | 36.44 | 34.63
12.89 | 0.953196216 | 0.8759654 | 27.62777 | 28.31429 | 26.33469 | 24.80234 | 36.44 | 34.56
12.9 | 0.95862302 | 0.8780352 | 27.60122 | 28.28659 | 26.45916 | 24.83662 | 36.44 | 34.56
12.91 | 0.963217439 | 0.879671 | 27.57466 | 28.25888 | 26.56039 | 24.85852 | 36.5 | 34.56
12.92 | 0.967811859 | 0.8813069 | 27.54808 | 28.23117 | 26.66136 | 24.88032 | 36.5 | 34.56
12.93 | 0.972363763 | 0.8829339 | 27.5215 | 28.20345 | 26.76091 | 24.90178 | 36.5 | 34.63
12.94 | 0.969001018 | 0.8829095 | 27.49491 | 28.17572 | 26.6426 | 24.87661 | 36.5 | 34.56
12.95 | 0.965638274 | 0.8828851 | 27.46831 | 28.14798 | 26.52445 | 24.85143 | 36.56 | 34.63
12.96 | 0.96227553 | 0.8828607 | 27.4417 | 28.12023 | 26.40648 | 24.82625 | 36.5 | 34.63
12.97 | 0.95898246 | 0.8819587 | 27.41508 | 28.09248 | 26.29058 | 24.77641 | 36.56 | 34.69
12.98 | 0.955709867 | 0.8807989 | 27.38846 | 28.06472 | 26.17542 | 24.71937 | 36.56 | 34.56
12.99 | 0.952437274 | 0.8796391 | 27.36182 | 28.03695 | 26.06042 | 24.6624 | 36.56 | 34.63
13 | 0.953338487 | 0.8779119 | 27.33518 | 28.00918 | 26.05968 | 24.58959 | 36.56 | 34.63
13.01 | 0.95802864 | 0.8756697 | 27.30853 | 27.9814 | 26.16235 | 24.50246 | 36.63 | 34.63
13.02 | 0.962718793 | 0.8734274 | 27.28187 | 27.95361 | 26.26477 | 24.41545 | 36.63 | 34.63
13.03 | 0.966676346 | 0.8715139 | 27.2552 | 27.92582 | 26.34696 | 24.33774 | 36.63 | 34.63
13.04 | 0.968539588 | 0.8705399 | 27.22853 | 27.89802 | 26.37191 | 24.28634 | 36.63 | 34.63
13.05 | 0.970402829 | 0.869566 | 27.20185 | 27.87022 | 26.39675 | 24.23499 | 36.63 | 34.63
13.06 | 0.972266071 | 0.8685921 | 27.17516 | 27.84241 | 26.42149 | 24.18369 | 36.69 | 34.63
13.07 | 0.969955334 | 0.8686671 | 27.14846 | 27.81459 | 26.3328 | 24.16162 | 36.69 | 34.56
13.08 | 0.967549347 | 0.8687662 | 27.12176 | 27.78677 | 26.24164 | 24.14021 | 36.63 | 34.63
13.09 | 0.96514336 | 0.8688652 | 27.09506 | 27.75895 | 26.15061 | 24.11879 | 36.69 | 34.63
13.1 | 0.966194897 | 0.8691035 | 27.06834 | 27.73112 | 26.1533 | 24.10122 | 36.69 | 34.63
13.11 | 0.9688761 | 0.8694075 | 27.04162 | 27.70329 | 26.19998 | 24.08545 | 36.75 | 34.69
13.12 | 0.971557304 | 0.8697116 | 27.0149 | 27.67545 | 26.24652 | 24.06966 | 36.75 | 34.63
13.13 | 0.973523353 | 0.8714974 | 26.98817 | 27.64761 | 26.27361 | 24.09482 | 36.75 | 34.63
13.14 | 0.97424479 | 0.8758621 | 26.96143 | 27.61977 | 26.26704 | 24.19111 | 36.75 | 34.63
13.15 | 0.974966226 | 0.8802269 | 26.93469 | 27.59192 | 26.26042 | 24.28715 | 36.75 | 34.69
13.16 | 0.97559111 | 0.8846148 | 26.90795 | 27.56407 | 26.25116 | 24.38359 | 36.75 | 34.69
13.17 | 0.973418022 | 0.8896755 | 26.8812 | 27.53622 | 26.16664 | 24.4983 | 36.75 | 34.69
13.18 | 0.971244935 | 0.8947363 | 26.85444 | 27.50836 | 26.08224 | 24.61273 | 36.75 | 34.69
13.19 | 0.969071847 | 0.899797 | 26.82769 | 27.4805 | 25.99796 | 24.72687 | 36.81 | 34.69
13.2 | 0.969091792 | 0.9017375 | 26.80092 | 27.45264 | 25.97256 | 24.75507 | 36.75 | 34.69
13.21 | 0.970120956 | 0.9022421 | 26.77416 | 27.42477 | 25.97417 | 24.74379 | 36.75 | 34.63
13.22 | 0.971150119 | 0.9027467 | 26.74739 | 27.39691 | 25.97573 | 24.73247 | 36.81 | 34.69
13.23 | 0.971326927 | 0.9031995 | 26.72062 | 27.36904 | 25.95445 | 24.7197 | 36.81 | 34.69
13.24 | 0.969686149 | 0.9035417 | 26.69384 | 27.34117 | 25.88465 | 24.70389 | 36.81 | 34.69
13.25 | 0.968045371 | 0.9038839 | 26.66706 | 27.3133 | 25.81492 | 24.68805 | 36.88 | 34.69
13.26 | 0.966404593 | 0.9042261 | 26.64028 | 27.28543 | 25.74529 | 24.6722 | 36.81 | 34.75
13.27 | 0.963973078 | 0.9023527 | 26.61349 | 27.25755 | 25.65469 | 24.59593 | 36.81 | 34.75
13.28 | 0.96148788 | 0.9003288 | 26.5867 | 27.22968 | 25.56279 | 24.51566 | 36.88 | 34.69
13.29 | 0.959002682 | 0.8983049 | 26.55992 | 27.2018 | 25.47103 | 24.43551 | 36.88 | 34.69
13.3 | 0.957640439 | 0.8944487 | 26.53312 | 27.17393 | 25.40919 | 24.30568 | 36.88 | 34.69
13.31 | 0.957249279 | 0.889008 | 26.50633 | 27.14605 | 25.37317 | 24.13306 | 36.88 | 34.69
13.32 | 0.956858118 | 0.8835673 | 26.47953 | 27.11818 | 25.33716 | 23.96073 | 36.88 | 34.69
13.33 | 0.956844479 | 0.878846 | 26.45274 | 27.0903 | 25.31116 | 23.8082 | 36.88 | 34.75
13.34 | 0.959635964 | 0.87947 | 26.42594 | 27.06242 | 25.35928 | 23.80059 | 36.88 | 34.75
13.35 | 0.96242745 | 0.8800939 | 26.39914 | 27.03455 | 25.40726 | 23.79294 | 36.88 | 34.75
13.36 | 0.965218935 | 0.8807179 | 26.37234 | 27.00667 | 25.45508 | 23.78526 | 36.81 | 34.75
13.37 | 0.970932209 | 0.8825849 | 26.34554 | 26.9788 | 25.57973 | 23.81108 | 36.88 | 34.75
13.38 | 0.977999333 | 0.8850278 | 26.31874 | 26.95093 | 25.73971 | 23.85232 | 36.94 | 34.75
13.39 | 0.985066457 | 0.8874707 | 26.29193 | 26.92305 | 25.8993 | 23.89342 | 36.94 | 34.75
13.4 | 0.989612898 | 0.8889495 | 26.26513 | 26.89518 | 25.99231 | 23.90846 | 36.88 | 34.75
13.41 | 0.985736825 | 0.8872072 | 26.23833 | 26.86731 | 25.86409 | 23.83688 | 36.94 | 34.75
13.42 | 0.981860752 | 0.8854649 | 26.21153 | 26.83945 | 25.73607 | 23.76539 | 36.94 | 34.81
13.43 | 0.977984679 | 0.8837226 | 26.18472 | 26.81158 | 25.60826 | 23.694 | 36.94 | 34.81
13.44 | 0.969489369 | 0.8849375 | 26.15792 | 26.78372 | 25.35983 | 23.70191 | 36.94 | 34.81
13.45 | 0.959530844 | 0.887089 | 26.13112 | 26.75585 | 25.07362 | 23.73482 | 37 | 34.88
13.46 | 0.949572319 | 0.8892405 | 26.10432 | 26.728 | 24.78794 | 23.76762 | 37 | 34.88
13.47 | 0.942469947 | 0.8915339 | 26.07752 | 26.70014 | 24.57728 | 23.80408 | 37 | 34.88
13.48 | 0.943070207 | 0.8942098 | 26.05072 | 26.67228 | 24.56766 | 23.85062 | 37 | 34.81
13.49 | 0.943670466 | 0.8968857 | 26.02392 | 26.64443 | 24.55801 | 23.89701 | 37 | 34.88
13.5 | 0.944270725 | 0.8995616 | 25.99713 | 26.61658 | 24.54833 | 23.94326 | 36.94 | 34.88
13.51 | 0.946734714 | 0.8985117 | 25.97033 | 26.58874 | 24.58702 | 23.89029 | 37 | 34.88
13.52 | 0.949776351 | 0.8963069 | 25.94354 | 26.5609 | 24.64056 | 23.80671 | 37 | 34.88
13.53 | 0.952817989 | 0.894102 | 25.91675 | 26.53306 | 24.69395 | 23.72326 | 37 | 34.88
13.54 | 0.955699752 | 0.8916624 | 25.88996 | 26.50522 | 24.74303 | 23.63371 | 37 | 34.88
13.55 | 0.958069562 | 0.8884706 | 25.86318 | 26.47739 | 24.77872 | 23.52439 | 37 | 34.88
13.56 | 0.960439372 | 0.8852788 | 25.83639 | 26.44957 | 24.81429 | 23.41524 | 37 | 34.88
13.57 | 0.962809182 | 0.882087 | 25.80961 | 26.42174 | 24.84973 | 23.30628 | 37 | 34.81
13.58 | 0.964120428 | 0.8790825 | 25.78283 | 26.39393 | 24.85776 | 23.20244 | 37.06 | 34.88
13.59 | 0.964965129 | 0.8761605 | 25.75606 | 26.36611 | 24.8537 | 23.10095 | 37.06 | 34.88
13.6 | 0.96580983 | 0.8732386 | 25.72928 | 26.3383 | 24.8496 | 22.99962 | 37.06 | 34.88
13.61 | 0.966170056 | 0.8707818 | 25.70252 | 26.3105 | 24.833 | 22.9107 | 37.06 | 34.88
13.62 | 0.963333552 | 0.8713943 | 25.67575 | 26.2827 | 24.73431 | 22.90259 | 37.06 | 34.88
13.63 | 0.960497049 | 0.8720069 | 25.64899 | 26.2549 | 24.63578 | 22.89446 | 37.06 | 34.88
13.64 | 0.957660546 | 0.8726194 | 25.62223 | 26.22711 | 24.5374 | 22.88629 | 37.06 | 34.94
13.65 | 0.956726875 | 0.8755207 | 25.59547 | 26.19933 | 24.48788 | 22.93806 | 37 | 34.94
13.66 | 0.957347709 | 0.8802919 | 25.56872 | 26.17155 | 24.47816 | 23.03861 | 37 | 34.88
13.67 | 0.957968543 | 0.8850631 | 25.54198 | 26.14378 | 24.46841 | 23.1389 | 37.06 | 34.94
13.68 | 0.958589377 | 0.8898343 | 25.51523 | 26.11601 | 24.45863 | 23.23893 | 37.06 | 34.94
13.69 | 0.960563987 | 0.8928998 | 25.48849 | 26.08825 | 24.48333 | 23.2942 | 37.06 | 34.88
13.7 | 0.962609482 | 0.895876 | 25.46176 | 26.0605 | 24.50973 | 23.34698 | 37.06 | 34.94
13.71 | 0.964654977 | 0.8988522 | 25.43503 | 26.03275 | 24.53603 | 23.3996 | 37.06 | 34.94
13.72 | 0.965293816 | 0.900891 | 25.40831 | 26.00501 | 24.52648 | 23.42768 | 37.06 | 34.94
13.73 | 0.96309043 | 0.9010357 | 25.38159 | 25.97727 | 24.44477 | 23.40645 | 37.13 | 34.94
13.74 | 0.960887043 | 0.9011803 | 25.35488 | 25.94954 | 24.36317 | 23.38522 | 37.13 | 34.88
13.75 | 0.958683657 | 0.901325 | 25.32817 | 25.92182 | 24.2817 | 23.36399 | 37.13 | 34.94
13.76 | 0.954786225 | 0.9013324 | 25.30146 | 25.89411 | 24.15749 | 23.3392 | 37.13 | 34.94
13.77 | 0.95013722 | 0.901279 | 25.27477 | 25.8664 | 24.0145 | 23.31284 | 37.13 | 34.94
13.78 | 0.945488216 | 0.9012255 | 25.24808 | 25.8387 | 23.87176 | 23.2865 | 37.19 | 35
13.79 | 0.940926315 | 0.9012282 | 25.22139 | 25.81101 | 23.73147 | 23.26161 | 37.19 | 34.94
13.8 | 0.938769306 | 0.9027835 | 25.19471 | 25.78332 | 23.65202 | 23.27676 | 37.13 | 35
13.81 | 0.936612296 | 0.9043387 | 25.16804 | 25.75565 | 23.57269 | 23.29183 | 37.13 | 34.94
13.82 | 0.934455286 | 0.905894 | 25.14137 | 25.72798 | 23.49349 | 23.30682 | 37.13 | 34.94
13.83 | 0.934308475 | 0.9074256 | 25.11471 | 25.70032 | 23.46489 | 23.32112 | 37.13 | 35
13.84 | 0.937771042 | 0.9089147 | 25.08805 | 25.67266 | 23.52685 | 23.33426 | 37.13 | 35
13.85 | 0.941233609 | 0.9104038 | 25.06141 | 25.64502 | 23.58864 | 23.34732 | 37.13 | 35
13.86 | 0.944696176 | 0.911893 | 25.03477 | 25.61738 | 23.65025 | 23.36031 | 37.13 | 34.94
13.87 | 0.946418858 | 0.9109709 | 25.00813 | 25.58975 | 23.66817 | 23.31152 | 37.13 | 35
13.88 | 0.947248463 | 0.9088111 | 24.98151 | 25.56213 | 23.66369 | 23.23115 | 37.13 | 34.94
13.89 | 0.948078068 | 0.9066514 | 24.95489 | 25.53452 | 23.65918 | 23.15091 | 37.19 | 35
13.9 | 0.948907673 | 0.9044916 | 24.92827 | 25.50692 | 23.65463 | 23.0708 | 37.19 | 34.94
13.91 | 0.947406494 | 0.900923 | 24.90167 | 25.47933 | 23.592 | 22.95491 | 37.19 | 35
13.92 | 0.945767263 | 0.897271 | 24.87507 | 25.45175 | 23.52603 | 22.83711 | 37.19 | 34.94
13.93 | 0.944128031 | 0.893619 | 24.84848 | 25.42417 | 23.46015 | 22.71952 | 37.25 | 34.94
13.94 | 0.94419113 | 0.8904594 | 24.8219 | 25.39661 | 23.43662 | 22.61465 | 37.25 | 35
13.95 | 0.950760941 | 0.8891821 | 24.79533 | 25.36905 | 23.57443 | 22.55771 | 37.25 | 35
13.96 | 0.957330751 | 0.8879048 | 24.76877 | 25.34151 | 23.7119 | 22.50085 | 37.25 | 34.94
13.97 | 0.963900562 | 0.8866275 | 24.74221 | 25.31397 | 23.84903 | 22.44406 | 37.31 | 34.94
13.98 | 0.970098512 | 0.8870912 | 24.71566 | 25.28645 | 23.97662 | 22.43138 | 37.25 | 34.94
13.99 | 0.975842917 | 0.8896783 | 24.68912 | 25.25893 | 24.0927 | 22.47232 | 37.25 | 34.94
14 | 0.981587323 | 0.8922654 | 24.66259 | 25.23143 | 24.20848 | 22.51313 | 37.25 | 35
[7 empty] | 37.75 | 35.38
[7 empty] | 37.75 | 35.38
[7 empty] | 37.81 | 35.44
[7 empty] | 37.81 | 35.44
[7 empty] | 37.81 | 35.44
[7 empty] | 37.81 | 35.44
[7 empty] | 37.81 | 35.44
[7 empty] | 37.81 | 35.44
[7 empty] | 37.81 | 35.44
[7 empty] | 37.81 | 35.44
[7 empty] | 37.88 | 35.44
[7 empty] | 37.88 | 35.5
[7 empty] | 37.88 | 35.44
[7 empty] | 37.88 | 35.5
[7 empty] | 37.88 | 35.5
[7 empty] | 37.88 | 35.5
[7 empty] | 37.81 | 35.44
[7 empty] | 37.88 | 35.5
[7 empty] | 37.88 | 35.5
[7 empty] | 37.88 | 35.44
[7 empty] | 37.88 | 35.5
[7 empty] | 37.88 | 35.5
[7 empty] | 37.88 | 35.5
[7 empty] | 37.94 | 35.5
[7 empty] | 37.88 | 35.5
[7 empty] | 37.94 | 35.5
[7 empty] | 37.88 | 35.5
[7 empty] | 37.94 | 35.56
[7 empty] | 37.94 | 35.5
[7 empty] | 37.94 | 35.56
[7 empty] | 37.94 | 35.5
[7 empty] | 37.94 | 35.5
[7 empty] | 37.94 | 35.56
[7 empty] | 37.94 | 35.5
[7 empty] | 38 | 35.56
[7 empty] | 38 | 35.5
[7 empty] | 38 | 35.56
[7 empty] | 38 | 35.56
[7 empty] | 38 | 35.56
[7 empty] | 38 | 35.56
[7 empty] | 38 | 35.56
[7 empty] | 38 | 35.56
[7 empty] | 38.06 | 35.56
[7 empty] | 38 | 35.63
[7 empty] | 38 | 35.63
[7 empty] | 38.06 | 35.63
[7 empty] | 38.06 | 35.56
[7 empty] | 38.06 | 35.63
[7 empty] | 38.06 | 35.63
[7 empty] | 38.06 | 35.63
[7 empty] | 38.13 | 35.63
[7 empty] | 38.13 | 35.63
[7 empty] | 38.06 | 35.63
[7 empty] | 38.13 | 35.63
[7 empty] | 38.13 | 35.69
[7 empty] | 38.13 | 35.69
[7 empty] | 38.13 | 35.63
[7 empty] | 38.13 | 35.69
[7 empty] | 38.13 | 35.69
[7 empty] | 38.19 | 35.69
[7 empty] | 38.19 | 35.69
[7 empty] | 38.13 | 35.75
[7 empty] | 38.19 | 35.69
[7 empty] | 38.19 | 35.75
[7 empty] | 38.19 | 35.75
[7 empty] | 38.19 | 35.69
[7 empty] | 38.19 | 35.69
[7 empty] | 38.25 | 35.69
[7 empty] | 38.25 | 35.75
[7 empty] | 38.25 | 35.69
[7 empty] | 38.25 | 35.75
[7 empty] | 38.25 | 35.75
[7 empty] | 38.25 | 35.81
[7 empty] | 38.25 | 35.81
[7 empty] | 38.25 | 35.81
[7 empty] | 38.31 | 35.81
[7 empty] | 38.25 | 35.81
[7 empty] | 38.25 | 35.81
[7 empty] | 38.31 | 35.81
[7 empty] | 38.31 | 35.81
[7 empty] | 38.31 | 35.81
[7 empty] | 38.31 | 35.81
[7 empty] | 38.31 | 35.81
[7 empty] | 38.31 | 35.81
[7 empty] | 38.31 | 35.81
[7 empty] | 38.31 | 35.81
[7 empty] | 38.31 | 35.81
[7 empty] | 38.38 | 35.81
[7 empty] | 38.38 | 35.81
[7 empty] | 38.38 | 35.81
[7 empty] | 38.38 | 35.81
[7 empty] | 38.38 | 35.88
[7 empty] | 38.38 | 35.81
[7 empty] | 38.38 | 35.81
[7 empty] | 38.38 | 35.81
[7 empty] | 38.44 | 35.81
[7 empty] | 38.38 | 35.81
[7 empty] | 38.44 | 35.88
[7 empty] | 38.44 | 35.88
[7 empty] | 38.44 | 35.88
[7 empty] | 38.44 | 35.88
[7 empty] | 38.5 | 35.88
[7 empty] | 38.44 | 35.88
[7 empty] | 38.5 | 35.88
[7 empty] | 38.44 | 35.81
[7 empty] | 38.5 | 35.88
[7 empty] | 38.56 | 35.88
[7 empty] | 38.5 | 35.88
[7 empty] | 38.5 | 35.88
[7 empty] | 38.5 | 35.81
[7 empty] | 38.5 | 35.88
[7 empty] | 38.56 | 35.88
[7 empty] | 38.56 | 35.88
[7 empty] | 38.5 | 35.88
[7 empty] | 38.56 | 35.88
[7 empty] | 38.56 | 35.88
[7 empty] | 38.56 | 35.88
[7 empty] | 38.56 | 35.88
[7 empty] | 38.63 | 35.81
[7 empty] | 38.56 | 35.81
[7 empty] | 38.63 | 35.88
[7 empty] | 38.69 | 35.88
[7 empty] | 38.63 | 35.88
[7 empty] | 38.63 | 35.88
[7 empty] | 38.63 | 35.88
[7 empty] | 38.63 | 35.88
[7 empty] | 38.63 | 35.88
[7 empty] | 38.69 | 35.88
[7 empty] | 38.63 | 35.94
[7 empty] | 38.69 | 35.94
[7 empty] | 38.69 | 35.94
[7 empty] | 38.69 | 35.94
[7 empty] | 38.69 | 35.94
[7 empty] | 38.69 | 35.94
[7 empty] | 38.75 | 36
[7 empty] | 38.69 | 36
[7 empty] | 38.75 | 35.94
[7 empty] | 38.81 | 36
[7 empty] | 38.75 | 36
[7 empty] | 38.81 | 36
[7 empty] | 38.75 | 36
[7 empty] | 38.75 | 36
[7 empty] | 38.81 | 36
[7 empty] | 38.81 | 36.06
[7 empty] | 38.81 | 36.06
[7 empty] | 38.88 | 36.06
[7 empty] | 38.88 | 36
[7 empty] | 38.88 | 36.06
[7 empty] | 38.94 | 36
[7 empty] | 38.88 | 36
[7 empty] | 38.88 | 36.06
[7 empty] | 38.88 | 36.06
[7 empty] | 38.94 | 36.06
[7 empty] | 38.94 | 36.06
[7 empty] | 38.94 | 36.13
[7 empty] | 38.94 | 36.06
[7 empty] | 38.94 | 36.06
[7 empty] | 39 | 36.06
[7 empty] | 38.94 | 36.13
[7 empty] | 39 | 36.13
[7 empty] | 39 | 36.06
[7 empty] | 39 | 36.13
[7 empty] | 39 | 36.13
[7 empty] | 39.06 | 36.13
[7 empty] | 39 | 36.13
[7 empty] | 39.06 | 36.13
[7 empty] | 39.13 | 36.19
[7 empty] | 39.06 | 36.19
[7 empty] | 39.06 | 36.19
[7 empty] | 39.06 | 36.19
[7 empty] | 39.06 | 36.19
[7 empty] | 39.06 | 36.19
[7 empty] | 39.06 | 36.19
[7 empty] | 39.06 | 36.19
[7 empty] | 39.06 | 36.19
[7 empty] | 39.13 | 36.19
[7 empty] | 39.13 | 36.19
[7 empty] | 39.13 | 36.25
[7 empty] | 39.13 | 36.19
[7 empty] | 39.13 | 36.19
[7 empty] | 39.13 | 36.25
[7 empty] | 39.13 | 36.25
[7 empty] | 39.13 | 36.25
[7 empty] | 39.13 | 36.25
[7 empty] | 39.19 | 36.25
[7 empty] | 39.19 | 36.25
[7 empty] | 39.19 | 36.25
[7 empty] | 39.19 | 36.25
[7 empty] | 39.19 | 36.25
[7 empty] | 39.19 | 36.25
[7 empty] | 39.25 | 36.31
[7 empty] | 39.19 | 36.25
[7 empty] | 39.19 | 36.25
[7 empty] | 39.25 | 36.31
[7 empty] | 39.25 | 36.31
[7 empty] | 39.25 | 36.31
[7 empty] | 39.25 | 36.31
[7 empty] | 39.25 | 36.31
[7 empty] | 39.25 | 36.31
[7 empty] | 39.31 | 36.38
[7 empty] | 39.31 | 36.31
[7 empty] | 39.31 | 36.31
[7 empty] | 39.38 | 36.31
[7 empty] | 39.38 | 36.38
[7 empty] | 39.38 | 36.38
[7 empty] | 39.38 | 36.31
[7 empty] | 39.38 | 36.38
[7 empty] | 39.38 | 36.38
[7 empty] | 39.44 | 36.38
[7 empty] | 39.44 | 36.38
[7 empty] | 39.44 | 36.31
[7 empty] | 39.44 | 36.31
[7 empty] | 39.44 | 36.38
[7 empty] | 39.5 | 36.38
[7 empty] | 39.44 | 36.38
[7 empty] | 39.44 | 36.38
[7 empty] | 39.5 | 36.38
[7 empty] | 39.5 | 36.38
[7 empty] | 39.5 | 36.38
[7 empty] | 39.5 | 36.38
[7 empty] | 39.5 | 36.38
[7 empty] | 39.5 | 36.38
[7 empty] | 39.56 | 36.38
[7 empty] | 39.56 | 36.38
[7 empty] | 39.5 | 36.44
[7 empty] | 39.56 | 36.38
[7 empty] | 39.56 | 36.44
[7 empty] | 39.56 | 36.38
[7 empty] | 39.56 | 36.38
[7 empty] | 39.56 | 36.38
[7 empty] | 39.56 | 36.38
[7 empty] | 39.56 | 36.44
[7 empty] | 39.63 | 36.38
[7 empty] | 39.63 | 36.44
[7 empty] | 39.63 | 36.38
[7 empty] | 39.63 | 36.44
[7 empty] | 39.69 | 36.44
[7 empty] | 39.69 | 36.44
[7 empty] | 39.69 | 36.44
[7 empty] | 39.69 | 36.44
[7 empty] | 39.69 | 36.44
[7 empty] | 39.69 | 36.5
[7 empty] | 39.75 | 36.44
[7 empty] | 39.75 | 36.5
[7 empty] | 39.75 | 36.44
[7 empty] | 39.75 | 36.44
[7 empty] | 39.75 | 36.5
[7 empty] | 39.75 | 36.44
[7 empty] | 39.81 | 36.5
[7 empty] | 39.81 | 36.5
[7 empty] | 39.75 | 36.5
[7 empty] | 39.81 | 36.5
[7 empty] | 39.88 | 36.5
[7 empty] | 39.88 | 36.5
[7 empty] | 39.88 | 36.5
[7 empty] | 39.88 | 36.56
[7 empty] | 39.88 | 36.56
[7 empty] | 39.94 | 36.56
[7 empty] | 39.88 | 36.56
[7 empty] | 39.88 | 36.56
[7 empty] | 39.88 | 36.56
[7 empty] | 39.94 | 36.56
[7 empty] | 40 | 36.63
[7 empty] | 39.94 | 36.56
[7 empty] | 39.94 | 36.63
[7 empty] | 40 | 36.69
[7 empty] | 40 | 36.69
[7 empty] | 39.94 | 36.63
[7 empty] | 40 | 36.63
[7 empty] | 40 | 36.69
[7 empty] | 40 | 36.69
[7 empty] | 40.06 | 36.69
[7 empty] | 40.13 | 36.69
[7 empty] | 40.06 | 36.69
[7 empty] | 40.13 | 36.69
[7 empty] | 40.13 | 36.69
[7 empty] | 40.06 | 36.69
[7 empty] | 40.13 | 36.75
[7 empty] | 40.06 | 36.69
[7 empty] | 40.19 | 36.69
[7 empty] | 40.19 | 36.75
[7 empty] | 40.13 | 36.75
[7 empty] | 40.19 | 36.75
[7 empty] | 40.19 | 36.75
[7 empty] | 40.19 | 36.75
[7 empty] | 40.19 | 36.75
[7 empty] | 40.19 | 36.75
[7 empty] | 40.19 | 36.75
[7 empty] | 40.19 | 36.75
[7 empty] | 40.25 | 36.75
[7 empty] | 40.19 | 36.81
[7 empty] | 40.19 | 36.81
[7 empty] | 40.25 | 36.81
[7 empty] | 40.25 | 36.81
[7 empty] | 40.31 | 36.81
[7 empty] | 40.25 | 36.81
[7 empty] | 40.25 | 36.81
[7 empty] | 40.31 | 36.81
[7 empty] | 40.31 | 36.81
[7 empty] | 40.31 | 36.81
[7 empty] | 40.31 | 36.81
[7 empty] | 40.38 | 36.81
[7 empty] | 40.38 | 36.88
[7 empty] | 40.38 | 36.88
[7 empty] | 40.38 | 36.81
[7 empty] | 40.44 | 36.88
[7 empty] | 40.44 | 36.88
[7 empty] | 40.44 | 36.88
[7 empty] | 40.44 | 36.81
[7 empty] | 40.44 | 36.88
[7 empty] | 40.44 | 36.88
[7 empty] | 40.44 | 36.88
[7 empty] | 40.44 | 36.88
[7 empty] | 40.44 | 36.94
[7 empty] | 40.5 | 36.88
[7 empty] | 40.5 | 36.94
[7 empty] | 40.5 | 36.94
[7 empty] | 40.5 | 36.94
[7 empty] | 40.5 | 36.88
[7 empty] | 40.56 | 36.94
[7 empty] | 40.5 | 36.94
[7 empty] | 40.56 | 36.94
[7 empty] | 40.56 | 36.94
[7 empty] | 40.56 | 37
[7 empty] | 40.56 | 36.94
[7 empty] | 40.56 | 36.94
[7 empty] | 40.56 | 36.94
[7 empty] | 40.63 | 36.94
[7 empty] | 40.63 | 36.94
[7 empty] | 40.63 | 36.94
[7 empty] | 40.63 | 37
[7 empty] | 40.63 | 37
[7 empty] | 40.63 | 37
[7 empty] | 40.63 | 37
[7 empty] | 40.69 | 37
[7 empty] | 40.69 | 37.06
[7 empty] | 40.75 | 37
[7 empty] | 40.69 | 37
[7 empty] | 40.75 | 37
[7 empty] | 40.75 | 37.06
[7 empty] | 40.75 | 37.06
[7 empty] | 40.81 | 37
[7 empty] | 40.75 | 37.06
[7 empty] | 40.75 | 37.06
[7 empty] | 40.81 | 37.06
[7 empty] | 40.81 | 37.06
[7 empty] | 40.81 | 37.06
[7 empty] | 40.81 | 37.13
[7 empty] | 40.81 | 37.13
[7 empty] | 40.81 | 37.13
[7 empty] | 40.88 | 37.13
[7 empty] | 40.88 | 37.13
[7 empty] | 40.88 | 37.19
[7 empty] | 40.88 | 37.19
[7 empty] | 40.88 | 37.13
[7 empty] | 40.88 | 37.13
[7 empty] | 40.94 | 37.19
[7 empty] | 40.94 | 37.19
[7 empty] | 40.94 | 37.19
[7 empty] | 40.94 | 37.19
[7 empty] | 40.94 | 37.19
[7 empty] | 40.94 | 37.19
[7 empty] | 40.94 | 37.19
[7 empty] | 41 | 37.19
[7 empty] | 41 | 37.25
[7 empty] | 41 | 37.25
[7 empty] | 41 | 37.31
[7 empty] | 41.06 | 37.31
[7 empty] | 41.06 | 37.31
[7 empty] | 41.06 | 37.31
[7 empty] | 41.06 | 37.31
[7 empty] | 41.06 | 37.31
[7 empty] | 41.13 | 37.31
[7 empty] | 41.13 | 37.31
[7 empty] | 41.13 | 37.31
[7 empty] | 41.13 | 37.31
[7 empty] | 41.19 | 37.38
[7 empty] | 41.19 | 37.38
[7 empty] | 41.19 | 37.38
[7 empty] | 41.19 | 37.31
[7 empty] | 41.19 | 37.38
[7 empty] | 41.19 | 37.38
[7 empty] | 41.19 | 37.44
[7 empty] | 41.19 | 37.44
[7 empty] | 41.25 | 37.44
[7 empty] | 41.25 | 37.44
[7 empty] | 41.25 | 37.44
[7 empty] | 41.25 | 37.44
[7 empty] | 41.31 | 37.44
[7 empty] | 41.31 | 37.5
[7 empty] | 41.31 | 37.5
[7 empty] | 41.31 | 37.5
[7 empty] | 41.31 | 37.44
[7 empty] | 41.31 | 37.56
[7 empty] | 41.38 | 37.5
[7 empty] | 41.38 | 37.5
[7 empty] | 41.38 | 37.5
[7 empty] | 41.38 | 37.56
[7 empty] | 41.38 | 37.56
[7 empty] | 41.38 | 37.56
[7 empty] | 41.44 | 37.56
[7 empty] | 41.44 | 37.56
[7 empty] | 41.44 | 37.56
[7 empty] | 41.44 | 37.63
[7 empty] | 41.5 | 37.63
[7 empty] | 41.5 | 37.63
[7 empty] | 41.44 | 37.63
[7 empty] | 41.44 | 37.63
[7 empty] | 41.5 | 37.63
[7 empty] | 41.5 | 37.69
[7 empty] | 41.5 | 37.69
[7 empty] | 41.5 | 37.69
[7 empty] | 41.56 | 37.69
[7 empty] | 41.56 | 37.69
[7 empty] | 41.5 | 37.69
[7 empty] | 41.56 | 37.69
[7 empty] | 41.63 | 37.75
[7 empty] | 41.63 | 37.75
[7 empty] | 41.63 | 37.75
[7 empty] | 41.63 | 37.75
[7 empty] | 41.63 | 37.75
[7 empty] | 41.63 | 37.75
[7 empty] | 41.63 | 37.75
[7 empty] | 41.69 | 37.75
[7 empty] | 41.69 | 37.75
[7 empty] | 41.69 | 37.75
[7 empty] | 41.69 | 37.81
[7 empty] | 41.69 | 37.81
[7 empty] | 41.69 | 37.81
[7 empty] | 41.75 | 37.81
[7 empty] | 41.75 | 37.81
[7 empty] | 41.75 | 37.81
[7 empty] | 41.75 | 37.81
[7 empty] | 41.81 | 37.81
[7 empty] | 41.81 | 37.81
[7 empty] | 41.81 | 37.81
[7 empty] | 41.81 | 37.81
[7 empty] | 41.81 | 37.88
[7 empty] | 41.88 | 37.88
[7 empty] | 41.88 | 37.88
[7 empty] | 41.88 | 37.81
[7 empty] | 41.88 | 37.88
[7 empty] | 41.88 | 37.88
[7 empty] | 41.88 | 37.88
[7 empty] | 41.88 | 37.94
[7 empty] | 41.94 | 37.94
[7 empty] | 41.94 | 37.94
[7 empty] | 41.94 | 37.88
[7 empty] | 41.94 | 37.94
[7 empty] | 42 | 37.94
[7 empty] | 42 | 38
[7 empty] | 42 | 38
[7 empty] | 42 | 38
[7 empty] | 42 | 38.06
[7 empty] | 42 | 38.06
[7 empty] | 42.06 | 38.06
[7 empty] | 42.06 | 38.06
[7 empty] | 42.06 | 38.06
[7 empty] | 42.06 | 38.06
[7 empty] | 42.06 | 38.06
[7 empty] | 42.13 | 38.13
[7 empty] | 42.06 | 38.13
[7 empty] | 42.13 | 38.13
[7 empty] | 42.19 | 38.13
[7 empty] | 42.13 | 38.19
[7 empty] | 42.13 | 38.19
[7 empty] | 42.13 | 38.19
[7 empty] | 42.19 | 38.25
[7 empty] | 42.19 | 38.25
[7 empty] | 42.25 | 38.25
[7 empty] | 42.25 | 38.25
[7 empty] | 42.25 | 38.31
[7 empty] | 42.25 | 38.38
[7 empty] | 42.25 | 38.31
[7 empty] | 42.25 | 38.31
[7 empty] | 42.31 | 38.31
[7 empty] | 42.31 | 38.31
[7 empty] | 42.31 | 38.38
[7 empty] | 42.31 | 38.38
[7 empty] | 42.31 | 38.44
[7 empty] | 42.31 | 38.44
[7 empty] | 42.31 | 38.44
[7 empty] | 42.38 | 38.5
[7 empty] | 42.44 | 38.5
[7 empty] | 42.44 | 38.5
[7 empty] | 42.44 | 38.56
[7 empty] | 42.5 | 38.56
[7 empty] | 42.44 | 38.56
[7 empty] | 42.44 | 38.56
[7 empty] | 42.44 | 38.63
[7 empty] | 42.44 | 38.63
[7 empty] | 42.5 | 38.69
[7 empty] | 42.5 | 38.69
[7 empty] | 42.5 | 38.69
[7 empty] | 42.44 | 38.69
[7 empty] | 42.5 | 38.75
[7 empty] | 42.5 | 38.75
[7 empty] | 42.5 | 38.75
[7 empty] | 42.56 | 38.75
[7 empty] | 42.56 | 38.75
[7 empty] | 42.56 | 38.81
[7 empty] | 42.56 | 38.81
[7 empty] | 42.56 | 38.81
[7 empty] | 42.56 | 38.88
[7 empty] | 42.56 | 38.88
[7 empty] | 42.56 | 38.88
[7 empty] | 42.63 | 38.94
[7 empty] | 42.63 | 38.94
[7 empty] | 42.69 | 38.94
[7 empty] | 42.69 | 38.94
[7 empty] | 42.69 | 38.94
[7 empty] | 42.69 | 39
[7 empty] | 42.69 | 39
[7 empty] | 42.75 | 39
[7 empty] | 42.75 | 39.06
[7 empty] | 42.75 | 39.06
[7 empty] | 42.75 | 39.06
[7 empty] | 42.75 | 39.06
[7 empty] | 42.75 | 39.13
[7 empty] | 42.81 | 39.13
[7 empty] | 42.81 | 39.13
[7 empty] | 42.81 | 39.13
[7 empty] | 42.81 | 39.19
[7 empty] | 42.81 | 39.19
[7 empty] | 42.81 | 39.25
[7 empty] | 42.81 | 39.25
[7 empty] | 42.88 | 39.25
[7 empty] | 42.88 | 39.25
[7 empty] | 42.88 | 39.31
[7 empty] | 42.94 | 39.31
[7 empty] | 42.88 | 39.31
[7 empty] | 42.88 | 39.38
[7 empty] | 42.94 | 39.38
[7 empty] | 42.94 | 39.38
[7 empty] | 42.94 | 39.38
[7 empty] | 43 | 39.44
[7 empty] | 43 | 39.44
[7 empty] | 42.94 | 39.44
[7 empty] | 43.06 | 39.5
[7 empty] | 43 | 39.5
[7 empty] | 43.06 | 39.5
[7 empty] | 43.06 | 39.5
[7 empty] | 43.06 | 39.56
[7 empty] | 43.06 | 39.56
[7 empty] | 43.06 | 39.56
[7 empty] | 43.06 | 39.56
[7 empty] | 43.13 | 39.63
[7 empty] | 43.06 | 39.63
[7 empty] | 43.13 | 39.63
[7 empty] | 43.13 | 39.63
[7 empty] | 43.19 | 39.69
[7 empty] | 43.13 | 39.69
[7 empty] | 43.13 | 39.69
[7 empty] | 43.19 | 39.69
[7 empty] | 43.13 | 39.75
[7 empty] | 43.19 | 39.75
[7 empty] | 43.19 | 39.75
[7 empty] | 43.25 | 39.81
[7 empty] | 43.25 | 39.88
[7 empty] | 43.19 | 39.88
[7 empty] | 43.25 | 39.88
[7 empty] | 43.25 | 39.88
[7 empty] | 43.25 | 39.88
[7 empty] | 43.31 | 39.94
[7 empty] | 43.31 | 39.94
[7 empty] | 43.31 | 39.94
[7 empty] | 43.31 | 39.94
[7 empty] | 43.38 | 39.94
[7 empty] | 43.38 | 40
[7 empty] | 43.38 | 40
[7 empty] | 43.38 | 40
[7 empty] | 43.38 | 40.06
[7 empty] | 43.44 | 40.06
[7 empty] | 43.44 | 40.06
[7 empty] | 43.44 | 40.06
[7 empty] | 43.44 | 40.06
[7 empty] | 43.44 | 40.06
[7 empty] | 43.44 | 40.13
[7 empty] | 43.44 | 40.13
[7 empty] | 43.5 | 40.13
[7 empty] | 43.5 | 40.19
[7 empty] | 43.5 | 40.19
[7 empty] | 43.56 | 40.19
[7 empty] | 43.5 | 40.19
[7 empty] | 43.56 | 40.25
[7 empty] | 43.56 | 40.25
[7 empty] | 43.56 | 40.31
[7 empty] | 43.56 | 40.31
[7 empty] | 43.63 | 40.31
[7 empty] | 43.63 | 40.31
[7 empty] | 43.63 | 40.31
[7 empty] | 43.69 | 40.38
[7 empty] | 43.63 | 40.38
[7 empty] | 43.69 | 40.38
[7 empty] | 43.69 | 40.38
[7 empty] | 43.69 | 40.44
[7 empty] | 43.69 | 40.44
[7 empty] | 43.75 | 40.5
[7 empty] | 43.75 | 40.44
[7 empty] | 43.75 | 40.5
[7 empty] | 43.75 | 40.5
[7 empty] | 43.75 | 40.56
[7 empty] | 43.81 | 40.56
[7 empty] | 43.75 | 40.56
[7 empty] | 43.81 | 40.56
[7 empty] | 43.81 | 40.56
[7 empty] | 43.81 | 40.63
[7 empty] | 43.88 | 40.56
[7 empty] | 43.81 | 40.63
[7 empty] | 43.81 | 40.63
[7 empty] | 43.88 | 40.63
[7 empty] | 43.88 | 40.63
[7 empty] | 43.88 | 40.63
[7 empty] | 43.88 | 40.69
[7 empty] | 43.94 | 40.69
[7 empty] | 43.94 | 40.75
[7 empty] | 43.94 | 40.69
[7 empty] | 43.94 | 40.75
[7 empty] | 43.94 | 40.75
[7 empty] | 44 | 40.75
[7 empty] | 44 | 40.81
[7 empty] | 44 | 40.81
[7 empty] | 44 | 40.81
[7 empty] | 44 | 40.88
[7 empty] | 44 | 40.81
[7 empty] | 44 | 40.81
[7 empty] | 44 | 40.88
[7 empty] | 44 | 40.88
[7 empty] | 44.06 | 40.88
[7 empty] | 44.06 | 40.94
[7 empty] | 44.06 | 40.94
[7 empty] | 44.06 | 40.94
[7 empty] | 44.13 | 41
[7 empty] | 44.06 | 41
[7 empty] | 44.13 | 41
[7 empty] | 44.13 | 41.06
[7 empty] | 44.19 | 41.06
[7 empty] | 44.13 | 41.06
[7 empty] | 44.19 | 41.06
[7 empty] | 44.19 | 41.06
[7 empty] | 44.13 | 41.06
[7 empty] | 44.25 | 41.13
[7 empty] | 44.19 | 41.13
[7 empty] | 44.19 | 41.13
[7 empty] | 44.25 | 41.19
[7 empty] | 44.25 | 41.19
[7 empty] | 44.31 | 41.19
[7 empty] | 44.31 | 41.19
[7 empty] | 44.31 | 41.25
[7 empty] | 44.31 | 41.25
[7 empty] | 44.38 | 41.25
[7 empty] | 44.31 | 41.25
[7 empty] | 44.31 | 41.25
[7 empty] | 44.38 | 41.31
[7 empty] | 44.38 | 41.31
[7 empty] | 44.38 | 41.31
[7 empty] | 44.38 | 41.31
[7 empty] | 44.38 | 41.38
[7 empty] | 44.44 | 41.38
[7 empty] | 44.44 | 41.38
[7 empty] | 44.5 | 41.38
[7 empty] | 44.5 | 41.38
[7 empty] | 44.5 | 41.44
[7 empty] | 44.5 | 41.44
[7 empty] | 44.44 | 41.44
[7 empty] | 44.5 | 41.44
[7 empty] | 44.5 | 41.5
[7 empty] | 44.5 | 41.5
[7 empty] | 44.56 | 41.5
[7 empty] | 44.5 | 41.5
[7 empty] | 44.56 | 41.5
[7 empty] | 44.56 | 41.56
[7 empty] | 44.56 | 41.56
[7 empty] | 44.56 | 41.56
[7 empty] | 44.56 | 41.56
[7 empty] | 44.63 | 41.63
[7 empty] | 44.63 | 41.63
[7 empty] | 44.63 | 41.63
[7 empty] | 44.63 | 41.63
[7 empty] | 44.63 | 41.63
[7 empty] | 44.63 | 41.63
[7 empty] | 44.69 | 41.63
[7 empty] | 44.63 | 41.69
[7 empty] | 44.63 | 41.69
[7 empty] | 44.69 | 41.69
[7 empty] | 44.69 | 41.69
[7 empty] | 44.69 | 41.69
[7 empty] | 44.75 | 41.75
[7 empty] | 44.75 | 41.75
[7 empty] | 44.75 | 41.75
[7 empty] | 44.81 | 41.75
[7 empty] | 44.75 | 41.75
[7 empty] | 44.81 | 41.75
[7 empty] | 44.81 | 41.81
[7 empty] | 44.81 | 41.81
[7 empty] | 44.81 | 41.81
[7 empty] | 44.81 | 41.81
[7 empty] | 44.81 | 41.88
[7 empty] | 44.81 | 41.88
[7 empty] | 44.88 | 41.88
[7 empty] | 44.88 | 41.88
[7 empty] | 44.88 | 41.88
[7 empty] | 44.88 | 41.94
[7 empty] | 44.94 | 41.94
[7 empty] | 44.94 | 41.94
[7 empty] | 44.94 | 41.94
[7 empty] | 45 | 41.94
[7 empty] | 45 | 41.94
[7 empty] | 45 | 41.94
[7 empty] | 45 | 41.94
[7 empty] | 45 | 41.94
[7 empty] | 45 | 41.94
[7 empty] | 45 | 42
[7 empty] | 45 | 42
[7 empty] | 45.06 | 42
[7 empty] | 45.06 | 42
[7 empty] | 45.06 | 42
[7 empty] | 45.13 | 42
[7 empty] | 45.13 | 42
[7 empty] | 45.13 | 42
[7 empty] | 45.19 | 42.06
[7 empty] | 45.25 | 42.06
[7 empty] | 45.25 | 42.06
[7 empty] | 45.25 | 42.06
[7 empty] | 45.25 | 42.06
[7 empty] | 45.31 | 42.06
[7 empty] | 45.31 | 42.06
[7 empty] | 45.25 | 42.06
[7 empty] | 45.25 | 42.06
[7 empty] | 45.31 | 42.13
[7 empty] | 45.31 | 42.06
[7 empty] | 45.38 | 42.06
[7 empty] | 45.31 | 42.06
[7 empty] | 45.38 | 42.13
[7 empty] | 45.38 | 42.13
[7 empty] | 45.38 | 42.13
[7 empty] | 45.44 | 42.06
[7 empty] | 45.44 | 42.06
[7 empty] | 45.44 | 42.13
[7 empty] | 45.44 | 42.13
[7 empty] | 45.5 | 42.13
[7 empty] | 45.5 | 42.13
[7 empty] | 45.56 | 42.13
[7 empty] | 45.44 | 42.19
[7 empty] | 45.44 | 42.19
[7 empty] | 45.44 | 42.19
[7 empty] | 45.44 | 42.19
[7 empty] | 45.44 | 42.13
[7 empty] | 45.44 | 42.13
[7 empty] | 45.44 | 42.13
[7 empty] | 45.5 | 42.13
[7 empty] | 45.5 | 42.19
[7 empty] | 45.5 | 42.13
[7 empty] | 45.56 | 42.13
[7 empty] | 45.56 | 42.13
[7 empty] | 45.5 | 42.13
[7 empty] | 45.5 | 42.13
[7 empty] | 45.56 | 42.13
[7 empty] | 45.66 | 42.13
[7 empty] | 45.56 | 42.13
[7 empty] | 45.5 | 42.13
[7 empty] | 45.5 | 42.13
[7 empty] | 45.5 | 42.13
[7 empty] | 45.5 | 42.13
[7 empty] | 45.56 | 42.06
[7 empty] | 45.66 | 42.06
[7 empty] | 45.56 | 42.06
[7 empty] | 45.56 | 42.06
[7 empty] | 45.56 | 42.06
[7 empty] | 45.56 | 42.06
[7 empty] | 45.56 | 42.19
[7 empty] | 45.56 | 42.06
[7 empty] | 45.5 | 42.13
[7 empty] | 45.56 | 42.13
[7 empty] | 45.66 | 42.06
[7 empty] | 45.66 | 42.19
[7 empty] | 45.66 | 42.13
[7 empty] | 45.56 | 42.13
[7 empty] | 45.66 | 42.06
[7 empty] | 45.66 | 42.06
[7 empty] | 45.56 | 42.13
[7 empty] | 45.66 | 42.13
[7 empty] | 45.66 | 42.13
[7 empty] | 45.56 | 42.13

## 151 (29)
Wavelength | ecoFlex + normal emittance | ecoFlex + Ag/Ppy emittance | Pure PNIPAm Ibb | Ag/PPy Ibb | Pure PNIPAm Prad | Ag/PPy Prad | Pure PNIPAm Temp | Ag/PPy Temp | Pure PNIPAm Temp (K) | Ag/PPy Temp (K) | Pure PNIPAm Prad SUM | Ag/PPy Prad SUM
7.5 | 0.943997164 | 0.841378 | 29.03341 | 30.25364 | 27.40746 | 25.45474 | 31.44 | 33.44 | 304.59 | 306.59 | 190.9515 | 176.5226
7.51 | 0.951354126 | 0.8448984 | 29.084 | 30.30471 | 27.66918 | 25.6044 | 31.44 | 33.5
7.52 | 0.953561718 | 0.846493 | 29.13429 | 30.35547 | 27.78135 | 25.69569 | 31.44 | 33.5
7.53 | 0.951024984 | 0.8466859 | 29.18428 | 30.40592 | 27.75498 | 25.74426 | 31.44 | 33.44
7.54 | 0.948565984 | 0.8453022 | 29.23397 | 30.45605 | 27.73035 | 25.74457 | 31.5 | 33.5
7.55 | 0.950639011 | 0.8424878 | 29.28336 | 30.50587 | 27.8379 | 25.70082 | 31.5 | 33.44
7.56 | 0.958979085 | 0.8396057 | 29.33245 | 30.55537 | 28.1292 | 25.65447 | 31.5 | 33.44
7.57 | 0.97097737 | 0.8382395 | 29.38123 | 30.60456 | 28.52851 | 25.65395 | 31.5 | 33.44
7.58 | 0.969833872 | 0.8396983 | 29.42972 | 30.65344 | 28.54194 | 25.73964 | 31.5 | 33.44
7.59 | 0.952261514 | 0.8406005 | 29.47791 | 30.702 | 28.07067 | 25.80812 | 31.5 | 33.44
7.6 | 0.947559606 | 0.8416135 | 29.52579 | 30.75025 | 27.97745 | 25.87983 | 31.5 | 33.44
7.61 | 0.957853495 | 0.844772 | 29.57338 | 30.79819 | 28.32696 | 26.01745 | 31.5 | 33.5
7.62 | 0.96644397 | 0.8440971 | 29.62066 | 30.84581 | 28.62671 | 26.03686 | 31.56 | 33.5
7.63 | 0.96668601 | 0.8403781 | 29.66765 | 30.89312 | 28.6793 | 25.9619 | 31.5 | 33.5
7.64 | 0.96449718 | 0.8389547 | 29.71434 | 30.94012 | 28.65939 | 25.95736 | 31.56 | 33.44
7.65 | 0.964694916 | 0.8419308 | 29.76072 | 30.9868 | 28.71002 | 26.08874 | 31.5 | 33.5
7.66 | 0.961029473 | 0.8454158 | 29.80681 | 31.03317 | 28.64522 | 26.23593 | 31.5 | 33.44
7.67 | 0.950785267 | 0.8484368 | 29.8526 | 31.07923 | 28.38341 | 26.36876 | 31.56 | 33.44
7.68 | 0.9436658 | 0.8487154 | 29.89809 | 31.12498 | 28.2138 | 26.41625 | 31.56 | 33.44
7.69 | 0.942607148 | 0.8487135 | 29.94328 | 31.17042 | 28.22475 | 26.45476 | 31.56 | 33.5
7.7 | 0.947017981 | 0.8497958 | 29.98817 | 31.21554 | 28.39934 | 26.52684 | 31.56 | 33.5
7.71 | 0.952900764 | 0.8491194 | 30.03277 | 31.26036 | 28.61825 | 26.54378 | 31.56 | 33.5
7.72 | 0.957600088 | 0.8471275 | 30.07706 | 31.30486 | 28.8018 | 26.51921 | 31.56 | 33.5
7.73 | 0.95996685 | 0.8464969 | 30.12106 | 31.34906 | 28.91522 | 26.53688 | 31.56 | 33.44
7.74 | 0.959181592 | 0.8482769 | 30.16476 | 31.39294 | 28.93349 | 26.62991 | 31.62 | 33.44
7.75 | 0.954488696 | 0.8488855 | 30.20817 | 31.43652 | 28.83336 | 26.686 | 31.56 | 33.44
7.76 | 0.947765299 | 0.8478462 | 30.25128 | 31.47979 | 28.67111 | 26.69002 | 31.62 | 33.44
7.77 | 0.942294508 | 0.8474256 | 30.29409 | 31.52274 | 28.54595 | 26.71318 | 31.56 | 33.44
7.78 | 0.941184432 | 0.8487516 | 30.3366 | 31.56539 | 28.55234 | 26.79118 | 31.56 | 33.44
7.79 | 0.94446826 | 0.8501302 | 30.37882 | 31.60773 | 28.69183 | 26.87069 | 31.56 | 33.5
7.8 | 0.950029358 | 0.8505147 | 30.42074 | 31.64976 | 28.9006 | 26.91859 | 31.56 | 33.5
7.81 | 0.954479535 | 0.8509288 | 30.46237 | 31.69149 | 29.07571 | 26.9672 | 31.62 | 33.5
7.82 | 0.953260424 | 0.8534806 | 30.5037 | 31.73291 | 29.07797 | 27.08342 | 31.62 | 33.44
7.83 | 0.953467335 | 0.8559261 | 30.54474 | 31.77402 | 29.12341 | 27.19621 | 31.62 | 33.44
7.84 | 0.955139076 | 0.8545664 | 30.58548 | 31.81482 | 29.21339 | 27.18788 | 31.62 | 33.5
7.85 | 0.953246825 | 0.8497687 | 30.62593 | 31.85532 | 29.19407 | 27.06966 | 31.69 | 33.44
7.86 | 0.952730867 | 0.845362 | 30.66608 | 31.89551 | 29.21652 | 26.96326 | 31.69 | 33.44
7.87 | 0.958565294 | 0.8445666 | 30.70594 | 31.9354 | 29.43365 | 26.97157 | 31.62 | 33.44
7.88 | 0.9657961 | 0.8463458 | 30.74551 | 31.97499 | 29.6939 | 27.0619 | 31.62 | 33.5
7.89 | 0.959601677 | 0.8477878 | 30.78479 | 32.01427 | 29.54113 | 27.1413 | 31.62 | 33.5
7.9 | 0.955268762 | 0.8506921 | 30.82377 | 32.05324 | 29.44499 | 27.26744 | 31.62 | 33.5
7.91 | 0.955302276 | 0.8535374 | 30.86246 | 32.09191 | 29.48298 | 27.39165 | 31.69 | 33.5
7.92 | 0.956669664 | 0.854341 | 30.90086 | 32.13028 | 29.56192 | 27.45022 | 31.69 | 33.5
7.93 | 0.955402774 | 0.8527858 | 30.93897 | 32.16835 | 29.55918 | 27.43271 | 31.75 | 33.44
7.94 | 0.950022288 | 0.8521559 | 30.97679 | 32.20612 | 29.42864 | 27.44463 | 31.69 | 33.5
7.95 | 0.953284596 | 0.8503727 | 31.01432 | 32.24358 | 29.56547 | 27.41906 | 31.75 | 33.5
7.96 | 0.963354027 | 0.847491 | 31.05156 | 32.28074 | 29.91364 | 27.35764 | 31.69 | 33.5
7.97 | 0.970407567 | 0.8482005 | 31.08851 | 32.31761 | 30.16852 | 27.41181 | 31.69 | 33.5
7.98 | 0.969751704 | 0.8508275 | 31.12517 | 32.35417 | 30.18369 | 27.52782 | 31.75 | 33.5
7.99 | 0.961559055 | 0.850054 | 31.16154 | 32.39043 | 29.96366 | 27.53362 | 31.75 | 33.5
8 | 0.952750167 | 0.843342 | 31.19762 | 32.4264 | 29.72354 | 27.34654 | 31.81 | 33.5
8.01 | 0.944752038 | 0.8434493 | 31.23342 | 32.46207 | 29.50784 | 27.38011 | 31.75 | 33.5
8.02 | 0.941271129 | 0.8480657 | 31.26893 | 32.49743 | 29.43254 | 27.55996 | 31.81 | 33.5
8.03 | 0.943341998 | 0.8527333 | 31.30415 | 32.53251 | 29.53052 | 27.74155 | 31.81 | 33.56
8.04 | 0.949077981 | 0.8538828 | 31.33909 | 32.56728 | 29.74324 | 27.80864 | 31.81 | 33.56
8.05 | 0.948490774 | 0.8532594 | 31.37374 | 32.60176 | 29.7577 | 27.81776 | 31.81 | 33.56
8.06 | 0.949685838 | 0.8505095 | 31.40811 | 32.63594 | 29.82783 | 27.75718 | 31.81 | 33.56
8.07 | 0.956696286 | 0.8439809 | 31.44219 | 32.66983 | 30.08063 | 27.57271 | 31.81 | 33.56
8.08 | 0.963242421 | 0.8367355 | 31.47599 | 32.70342 | 30.31901 | 27.36412 | 31.81 | 33.56
8.09 | 0.962955839 | 0.8325036 | 31.5095 | 32.73672 | 30.34226 | 27.25344 | 31.87 | 33.56
8.1 | 0.955909004 | 0.83506 | 31.54273 | 32.76973 | 30.15198 | 27.36469 | 31.94 | 33.56
8.11 | 0.955136242 | 0.8398178 | 31.57568 | 32.80244 | 30.15908 | 27.54808 | 31.87 | 33.56
8.12 | 0.956962309 | 0.8437943 | 31.60834 | 32.83486 | 30.24799 | 27.70587 | 31.87 | 33.63
8.13 | 0.957876853 | 0.8464372 | 31.64073 | 32.86699 | 30.30792 | 27.81985 | 31.94 | 33.63
8.14 | 0.954591151 | 0.8478765 | 31.67283 | 32.89883 | 30.23461 | 27.89415 | 31.87 | 33.56
8.15 | 0.952895442 | 0.8481539 | 31.70466 | 32.93038 | 30.21122 | 27.93003 | 31.94 | 33.56
8.16 | 0.955994828 | 0.8483032 | 31.7362 | 32.96164 | 30.33964 | 27.96146 | 31.94 | 33.63
8.17 | 0.959414394 | 0.8482034 | 31.76746 | 32.99261 | 30.47816 | 27.98444 | 31.94 | 33.63
8.18 | 0.960678042 | 0.8478435 | 31.79845 | 33.02329 | 30.54807 | 27.99858 | 31.94 | 33.56
8.19 | 0.958206928 | 0.8473479 | 31.82916 | 33.05368 | 30.49892 | 28.00797 | 32 | 33.56
8.2 | 0.953870068 | 0.8467226 | 31.85959 | 33.08378 | 30.38991 | 28.01279 | 32 | 33.56
8.21 | 0.951930657 | 0.847069 | 31.88974 | 33.1136 | 30.35682 | 28.04951 | 31.94 | 33.56
8.22 | 0.953555224 | 0.8485563 | 31.91962 | 33.14313 | 30.43712 | 28.12382 | 32 | 33.56
8.23 | 0.959433017 | 0.851175 | 31.94922 | 33.17238 | 30.65313 | 28.2355 | 32 | 33.56
8.24 | 0.958533543 | 0.8510714 | 31.97854 | 33.20134 | 30.6525 | 28.25671 | 32 | 33.56
8.25 | 0.953447465 | 0.8507703 | 32.00759 | 33.23002 | 30.51756 | 28.27112 | 32 | 33.56
8.26 | 0.948433619 | 0.8516872 | 32.03637 | 33.25842 | 30.38437 | 28.32577 | 32.06 | 33.56
8.27 | 0.946663129 | 0.8545742 | 32.06487 | 33.28653 | 30.35463 | 28.44581 | 32 | 33.56
8.28 | 0.945418176 | 0.8546756 | 32.0931 | 33.31436 | 30.3414 | 28.47297 | 32.06 | 33.56
8.29 | 0.943645478 | 0.849382 | 32.12106 | 33.34191 | 30.31089 | 28.32002 | 32.06 | 33.56
8.3 | 0.942249221 | 0.8447672 | 32.14874 | 33.36918 | 30.29213 | 28.18919 | 32.06 | 33.63
8.31 | 0.942016274 | 0.8443039 | 32.17616 | 33.39617 | 30.31047 | 28.19651 | 32.06 | 33.56
8.32 | 0.945756338 | 0.8493715 | 32.20331 | 33.42287 | 30.45648 | 28.38844 | 32.06 | 33.56
8.33 | 0.953484224 | 0.8484707 | 32.23018 | 33.4493 | 30.73097 | 28.38076 | 32.06 | 33.56
8.34 | 0.958923745 | 0.8450473 | 32.25679 | 33.47546 | 30.9318 | 28.28834 | 32.06 | 33.56
8.35 | 0.959148551 | 0.841206 | 32.28312 | 33.50133 | 30.96431 | 28.18152 | 32.06 | 33.56
8.36 | 0.958117982 | 0.8420731 | 32.30919 | 33.52693 | 30.95602 | 28.23212 | 32.13 | 33.56
8.37 | 0.960297525 | 0.8434455 | 32.335 | 33.55225 | 31.05122 | 28.2995 | 32.13 | 33.5
8.38 | 0.960951404 | 0.8468046 | 32.36053 | 33.5773 | 31.0969 | 28.43341 | 32.13 | 33.56
8.39 | 0.957021193 | 0.8531334 | 32.3858 | 33.60207 | 30.9939 | 28.66705 | 32.06 | 33.56
8.4 | 0.954456426 | 0.857215 | 32.41081 | 33.62657 | 30.93471 | 28.8252 | 32.13 | 33.56
8.41 | 0.95053903 | 0.8543596 | 32.43555 | 33.6508 | 30.83126 | 28.74988 | 32.13 | 33.56
8.42 | 0.945006532 | 0.8471531 | 32.46003 | 33.67475 | 30.67494 | 28.52767 | 32.13 | 33.56
8.43 | 0.937282604 | 0.838147 | 32.48424 | 33.69843 | 30.44691 | 28.24424 | 32.19 | 33.56
8.44 | 0.938021446 | 0.8348433 | 32.50819 | 33.72184 | 30.49338 | 28.15246 | 32.19 | 33.56
8.45 | 0.944030859 | 0.8370507 | 32.53188 | 33.74498 | 30.7111 | 28.24626 | 32.13 | 33.56
8.46 | 0.954273511 | 0.843556 | 32.55531 | 33.76786 | 31.06667 | 28.48508 | 32.13 | 33.56
8.47 | 0.966944492 | 0.8510238 | 32.57848 | 33.79046 | 31.50158 | 28.75649 | 32.19 | 33.56
8.48 | 0.97136101 | 0.8523606 | 32.60139 | 33.81279 | 31.66771 | 28.82069 | 32.19 | 33.56
8.49 | 0.969619264 | 0.850839 | 32.62403 | 33.83486 | 31.63289 | 28.78802 | 32.19 | 33.56
8.5 | 0.962074761 | 0.8476012 | 32.64643 | 33.85666 | 31.4083 | 28.69695 | 32.13 | 33.56
8.51 | 0.957566725 | 0.8521931 | 32.66856 | 33.8782 | 31.28232 | 28.87077 | 32.13 | 33.56
8.52 | 0.95243996 | 0.8582745 | 32.69043 | 33.89947 | 31.13568 | 29.09505 | 32.13 | 33.5
8.53 | 0.946257217 | 0.862798 | 32.71205 | 33.92048 | 30.95402 | 29.26652 | 32.19 | 33.56
8.54 | 0.937664918 | 0.8584986 | 32.73342 | 33.94122 | 30.69298 | 29.13849 | 32.19 | 33.56
8.55 | 0.937799882 | 0.8479937 | 32.75453 | 33.9617 | 30.71719 | 28.79931 | 32.25 | 33.56
8.56 | 0.942752812 | 0.837434 | 32.77538 | 33.98192 | 30.89908 | 28.45762 | 32.19 | 33.56
8.57 | 0.951863844 | 0.82888 | 32.79598 | 34.00188 | 31.21731 | 28.18348 | 32.25 | 33.5
8.58 | 0.957702655 | 0.8294081 | 32.81633 | 34.02158 | 31.42829 | 28.21777 | 32.19 | 33.56
8.59 | 0.961762149 | 0.833038 | 32.83643 | 34.04101 | 31.58083 | 28.35746 | 32.25 | 33.5
8.6 | 0.963161847 | 0.8380733 | 32.85627 | 34.06019 | 31.64591 | 28.54494 | 32.25 | 33.56
8.61 | 0.956783591 | 0.8381831 | 32.87587 | 34.07911 | 31.45509 | 28.56454 | 32.19 | 33.56
8.62 | 0.946866557 | 0.8349405 | 32.89521 | 34.09778 | 31.14738 | 28.46961 | 32.19 | 33.56
8.63 | 0.938770396 | 0.8316799 | 32.91431 | 34.11619 | 30.89898 | 28.37374 | 32.19 | 33.56
8.64 | 0.938647474 | 0.8316304 | 32.93316 | 34.13434 | 30.91262 | 28.38715 | 32.19 | 33.56
8.65 | 0.941699943 | 0.8350333 | 32.95176 | 34.15223 | 31.03067 | 28.51825 | 32.25 | 33.56
8.66 | 0.944845666 | 0.8383847 | 32.97011 | 34.16988 | 31.15166 | 28.6475 | 32.19 | 33.56
8.67 | 0.947298533 | 0.840759 | 32.98821 | 34.18727 | 31.24969 | 28.74325 | 32.25 | 33.56
8.68 | 0.950667323 | 0.8377682 | 33.00608 | 34.2044 | 31.3778 | 28.65536 | 32.25 | 33.56
8.69 | 0.951414151 | 0.8340291 | 33.02369 | 34.22129 | 31.41921 | 28.54155 | 32.25 | 33.56
8.7 | 0.949677626 | 0.8299749 | 33.04106 | 34.23792 | 31.37836 | 28.41662 | 32.25 | 33.5
8.71 | 0.950161539 | 0.829583 | 33.05819 | 34.25431 | 31.41062 | 28.41679 | 32.25 | 33.5
8.72 | 0.948358157 | 0.8284007 | 33.07508 | 34.27044 | 31.36702 | 28.38966 | 32.25 | 33.5
8.73 | 0.945088228 | 0.8269041 | 33.09173 | 34.28633 | 31.2746 | 28.3515 | 32.19 | 33.5
8.74 | 0.942877428 | 0.8271872 | 33.10813 | 34.30197 | 31.21691 | 28.37415 | 32.25 | 33.5
8.75 | 0.948646197 | 0.8318931 | 33.12429 | 34.31736 | 31.42323 | 28.54838 | 32.25 | 33.5
8.76 | 0.958356736 | 0.8384781 | 33.14022 | 34.3325 | 31.76015 | 28.78705 | 32.25 | 33.56
8.77 | 0.96614205 | 0.842512 | 33.1559 | 34.3474 | 32.03331 | 28.9381 | 32.31 | 33.5
8.78 | 0.967571025 | 0.8426667 | 33.17135 | 34.36206 | 32.09564 | 28.95576 | 32.31 | 33.56
8.79 | 0.963973137 | 0.8418848 | 33.18656 | 34.37647 | 31.99095 | 28.94103 | 32.31 | 33.56
8.8 | 0.951852802 | 0.8443246 | 33.20153 | 34.39064 | 31.60297 | 29.03687 | 32.31 | 33.56
8.81 | 0.946340352 | 0.8442237 | 33.21627 | 34.40457 | 31.4339 | 29.04515 | 32.31 | 33.56
8.82 | 0.94664187 | 0.8418373 | 33.23078 | 34.41825 | 31.45764 | 28.97457 | 32.31 | 33.63
8.83 | 0.95846064 | 0.834838 | 33.24505 | 34.4317 | 31.86407 | 28.74489 | 32.31 | 33.56
8.84 | 0.960320636 | 0.8275702 | 33.25908 | 34.44491 | 31.93938 | 28.50558 | 32.31 | 33.56
8.85 | 0.957766894 | 0.82108 | 33.27288 | 34.45787 | 31.86767 | 28.29267 | 32.31 | 33.63
8.86 | 0.953807971 | 0.8180649 | 33.28646 | 34.4706 | 31.74889 | 28.19919 | 32.31 | 33.56
8.87 | 0.959969956 | 0.8212141 | 33.2998 | 34.48309 | 31.9668 | 28.318 | 32.31 | 33.63
8.88 | 0.968990315 | 0.8264798 | 33.31291 | 34.49535 | 32.27988 | 28.50971 | 32.31 | 33.63
8.89 | 0.970034128 | 0.8286807 | 33.32579 | 34.50737 | 32.32715 | 28.59559 | 32.38 | 33.63
8.9 | 0.965116514 | 0.8315569 | 33.33844 | 34.51915 | 32.17548 | 28.70464 | 32.31 | 33.63
8.91 | 0.956999566 | 0.8351923 | 33.35086 | 34.5307 | 31.91676 | 28.83978 | 32.38 | 33.56
8.92 | 0.948925787 | 0.8416717 | 33.36306 | 34.54202 | 31.65907 | 29.07304 | 32.31 | 33.56
8.93 | 0.938130191 | 0.8408328 | 33.37503 | 34.55311 | 31.31012 | 29.05339 | 32.31 | 33.56
8.94 | 0.925942368 | 0.8345011 | 33.38677 | 34.56396 | 30.91423 | 28.84366 | 32.38 | 33.63
8.95 | 0.923355476 | 0.8209182 | 33.39829 | 34.57459 | 30.8385 | 28.38291 | 32.38 | 33.63
8.96 | 0.925986511 | 0.8112158 | 33.40959 | 34.58498 | 30.93683 | 28.05588 | 32.38 | 33.63
8.97 | 0.933705802 | 0.8052975 | 33.42066 | 34.59515 | 31.20507 | 27.85938 | 32.38 | 33.56
8.98 | 0.934047022 | 0.8101292 | 33.43151 | 34.60508 | 31.2266 | 28.03459 | 32.38 | 33.63
8.99 | 0.93486386 | 0.8160816 | 33.44214 | 34.61479 | 31.26385 | 28.2485 | 32.38 | 33.63
9 | 0.93687979 | 0.8229811 | 33.45255 | 34.62428 | 31.34102 | 28.49513 | 32.31 | 33.63
9.01 | 0.950528754 | 0.8241443 | 33.46273 | 34.63353 | 31.80729 | 28.54303 | 32.38 | 33.56
9.02 | 0.964093797 | 0.8240742 | 33.4727 | 34.64257 | 32.27082 | 28.54805 | 32.38 | 33.63
9.03 | 0.971746525 | 0.8235886 | 33.48245 | 34.65138 | 32.53645 | 28.53848 | 32.38 | 33.63
9.04 | 0.97303426 | 0.8265674 | 33.49198 | 34.65996 | 32.58885 | 28.64879 | 32.38 | 33.63
9.05 | 0.971857676 | 0.8304759 | 33.5013 | 34.66832 | 32.55849 | 28.79121 | 32.44 | 33.63
9.06 | 0.971949472 | 0.8309244 | 33.51039 | 34.67647 | 32.57041 | 28.81352 | 32.44 | 33.63
9.07 | 0.96643812 | 0.831953 | 33.51928 | 34.68439 | 32.39431 | 28.85578 | 32.38 | 33.63
9.08 | 0.956294958 | 0.8334611 | 33.52794 | 34.69209 | 32.0626 | 28.91451 | 32.44 | 33.56
9.09 | 0.948717575 | 0.8359723 | 33.5364 | 34.69957 | 31.81657 | 29.00788 | 32.44 | 33.63
9.1 | 0.944394298 | 0.8355672 | 33.54464 | 34.70684 | 31.67937 | 28.9999 | 32.44 | 33.63
9.11 | 0.9455011 | 0.8300585 | 33.55267 | 34.71388 | 31.72408 | 28.81455 | 32.44 | 33.63
9.12 | 0.947017529 | 0.8250134 | 33.56048 | 34.72071 | 31.78237 | 28.64505 | 32.44 | 33.63
9.13 | 0.948210998 | 0.8206215 | 33.56809 | 34.72733 | 31.82963 | 28.49799 | 32.44 | 33.56
9.14 | 0.947128034 | 0.8188466 | 33.57549 | 34.73373 | 31.80028 | 28.4416 | 32.44 | 33.63
9.15 | 0.94305748 | 0.8197212 | 33.58267 | 34.73991 | 31.67039 | 28.47704 | 32.44 | 33.63
9.16 | 0.936582172 | 0.8227283 | 33.58965 | 34.74589 | 31.45947 | 28.58643 | 32.44 | 33.63
9.17 | 0.933046918 | 0.8295001 | 33.59642 | 34.75165 | 31.34704 | 28.8265 | 32.5 | 33.63
9.18 | 0.928918751 | 0.8342583 | 33.60299 | 34.7572 | 31.21445 | 28.99648 | 32.5 | 33.63
9.19 | 0.923097911 | 0.8341474 | 33.60935 | 34.76254 | 31.02472 | 28.99708 | 32.5 | 33.56
9.2 | 0.91743489 | 0.8353164 | 33.6155 | 34.76766 | 30.84003 | 29.042 | 32.5 | 33.56
9.21 | 0.912737846 | 0.837305 | 33.62145 | 34.77258 | 30.68757 | 29.11526 | 32.5 | 33.56
9.22 | 0.922823398 | 0.8433312 | 33.62719 | 34.7773 | 31.03196 | 29.32878 | 32.5 | 33.56
9.23 | 0.938003872 | 0.844882 | 33.63274 | 34.7818 | 31.54764 | 29.38652 | 32.5 | 33.56
9.24 | 0.960266483 | 0.840212 | 33.63808 | 34.7861 | 32.30152 | 29.2277 | 32.5 | 33.63
9.25 | 0.97003101 | 0.8323282 | 33.64322 | 34.79019 | 32.63496 | 28.95686 | 32.5 | 33.56
9.26 | 0.974113989 | 0.8244375 | 33.64815 | 34.79408 | 32.77714 | 28.68554 | 32.5 | 33.63
9.27 | 0.963788467 | 0.8231642 | 33.65289 | 34.79776 | 32.43427 | 28.64427 | 32.56 | 33.63
9.28 | 0.959145172 | 0.8223086 | 33.65743 | 34.80124 | 32.28236 | 28.61736 | 32.56 | 33.63
9.29 | 0.960982983 | 0.8219295 | 33.66178 | 34.80452 | 32.34839 | 28.60686 | 32.56 | 33.63
9.3 | 0.961870556 | 0.8219649 | 33.66592 | 34.80759 | 32.38226 | 28.61062 | 32.63 | 33.63
9.31 | 0.960727576 | 0.823455 | 33.66987 | 34.81047 | 32.34757 | 28.66486 | 32.63 | 33.63
9.32 | 0.948215624 | 0.8334977 | 33.67362 | 34.81314 | 31.92985 | 29.01667 | 32.56 | 33.63
9.33 | 0.937208173 | 0.8443343 | 33.67718 | 34.81562 | 31.56253 | 29.39602 | 32.63 | 33.63
9.34 | 0.927949291 | 0.8560937 | 33.68054 | 34.8179 | 31.25383 | 29.80739 | 32.63 | 33.63
9.35 | 0.924657738 | 0.8566699 | 33.68371 | 34.81998 | 31.1459 | 29.82923 | 32.63 | 33.63
9.36 | 0.923023504 | 0.8531533 | 33.68669 | 34.82186 | 31.09361 | 29.70839 | 32.63 | 33.56
9.37 | 0.921352757 | 0.8404039 | 33.68947 | 34.82355 | 31.03989 | 29.26585 | 32.63 | 33.63
9.38 | 0.922544198 | 0.8314083 | 33.69207 | 34.82505 | 31.08242 | 28.95383 | 32.69 | 33.56
9.39 | 0.927966626 | 0.8279614 | 33.69447 | 34.82635 | 31.26735 | 28.83487 | 32.69 | 33.56
9.4 | 0.942921034 | 0.8302629 | 33.69669 | 34.82745 | 31.77332 | 28.91594 | 32.69 | 33.63
9.41 | 0.96186177 | 0.8349691 | 33.69872 | 34.82837 | 32.41351 | 29.08061 | 32.75 | 33.63
9.42 | 0.969860691 | 0.8362575 | 33.70055 | 34.82909 | 32.68484 | 29.12609 | 32.75 | 33.56
9.43 | 0.972507677 | 0.8366892 | 33.70221 | 34.82962 | 32.77565 | 29.14157 | 32.75 | 33.63
9.44 | 0.962010204 | 0.835017 | 33.70367 | 34.82996 | 32.42328 | 29.08361 | 32.75 | 33.56
9.45 | 0.949831142 | 0.8329496 | 33.70495 | 34.83011 | 32.01401 | 29.01173 | 32.75 | 33.56
9.46 | 0.936394901 | 0.8305866 | 33.70605 | 34.83008 | 31.56217 | 28.9294 | 32.75 | 33.63
9.47 | 0.928406217 | 0.8318847 | 33.70696 | 34.82985 | 31.29375 | 28.97442 | 32.81 | 33.56
9.48 | 0.922808407 | 0.8343452 | 33.70768 | 34.82944 | 31.10573 | 29.05978 | 32.81 | 33.56
9.49 | 0.927717842 | 0.8405798 | 33.70823 | 34.82885 | 31.27173 | 29.27643 | 32.81 | 33.63
9.5 | 0.932525864 | 0.8451655 | 33.70859 | 34.82807 | 31.43413 | 29.43548 | 32.81 | 33.63
9.51 | 0.937170545 | 0.8470956 | 33.70878 | 34.8271 | 31.59087 | 29.50189 | 32.81 | 33.63
9.52 | 0.935004714 | 0.845055 | 33.70878 | 34.82595 | 31.51787 | 29.42985 | 32.88 | 33.63
9.53 | 0.929018406 | 0.840787 | 33.7086 | 34.82462 | 31.31591 | 29.28009 | 32.81 | 33.63
9.54 | 0.936806356 | 0.8382299 | 33.70825 | 34.82311 | 31.5781 | 29.18977 | 32.88 | 33.63
9.55 | 0.947385194 | 0.8371474 | 33.70771 | 34.82141 | 31.93419 | 29.15066 | 32.88 | 33.63
9.56 | 0.965045299 | 0.8440766 | 33.707 | 34.81954 | 32.52879 | 29.39036 | 32.94 | 33.63
9.57 | 0.97315036 | 0.8488311 | 33.70612 | 34.81749 | 32.80112 | 29.55416 | 32.88 | 33.63
9.58 | 0.965316843 | 0.8499579 | 33.70506 | 34.81525 | 32.53606 | 29.5915 | 32.94 | 33.63
9.59 | 0.957925852 | 0.8450507 | 33.70382 | 34.81284 | 32.28576 | 29.41862 | 32.94 | 33.63
9.6 | 0.950821914 | 0.8362293 | 33.70241 | 34.81026 | 32.04499 | 29.10935 | 32.88 | 33.63
9.61 | 0.952991485 | 0.833705 | 33.70083 | 34.80749 | 32.1166 | 29.01918 | 32.94 | 33.63
9.62 | 0.956546656 | 0.8327527 | 33.69907 | 34.80455 | 32.23474 | 28.98358 | 33 | 33.56
9.63 | 0.950854954 | 0.8374203 | 33.69715 | 34.80144 | 32.0411 | 29.14343 | 32.94 | 33.63
9.64 | 0.94656863 | 0.841145 | 33.69505 | 34.79815 | 31.89468 | 29.27029 | 33 | 33.63
9.65 | 0.946233876 | 0.8422181 | 33.69278 | 34.79469 | 31.88125 | 29.30472 | 33 | 33.63
9.66 | 0.949999992 | 0.8426082 | 33.69034 | 34.79106 | 32.00583 | 29.31523 | 33 | 33.63
9.67 | 0.95843383 | 0.8422208 | 33.68774 | 34.78726 | 32.28747 | 29.29855 | 33 | 33.56
9.68 | 0.96252638 | 0.8406456 | 33.68497 | 34.78328 | 32.42267 | 29.24041 | 33 | 33.63
9.69 | 0.964444811 | 0.8384757 | 33.68203 | 34.77914 | 32.48445 | 29.16146 | 33 | 33.63
9.7 | 0.963535096 | 0.833409 | 33.67892 | 34.77482 | 32.45082 | 28.98165 | 33.06 | 33.63
9.71 | 0.962023636 | 0.8280064 | 33.67565 | 34.77034 | 32.39677 | 28.79007 | 33 | 33.56
9.72 | 0.957543429 | 0.8257518 | 33.67221 | 34.76569 | 32.2426 | 28.70783 | 33 | 33.63
9.73 | 0.952928358 | 0.824004 | 33.66861 | 34.76088 | 32.08377 | 28.6431 | 33.06 | 33.63
9.74 | 0.947839715 | 0.8240359 | 33.66485 | 34.7559 | 31.90888 | 28.64011 | 33.06 | 33.63
9.75 | 0.941641465 | 0.8238248 | 33.66092 | 34.75075 | 31.69652 | 28.62853 | 33.06 | 33.63
9.76 | 0.933730292 | 0.8232388 | 33.65683 | 34.74544 | 31.4264 | 28.60379 | 33.13 | 33.63
9.77 | 0.925318846 | 0.8262518 | 33.65258 | 34.73997 | 31.13937 | 28.70396 | 33.13 | 33.63
9.78 | 0.916510656 | 0.832119 | 33.64817 | 34.73433 | 30.83891 | 28.90309 | 33.13 | 33.63
9.79 | 0.917304673 | 0.8384561 | 33.6436 | 34.72853 | 30.86144 | 29.11835 | 33.13 | 33.63
9.8 | 0.921919317 | 0.8449803 | 33.63888 | 34.72257 | 31.01233 | 29.33989 | 33.13 | 33.63
9.81 | 0.9323435 | 0.8429682 | 33.63399 | 34.71645 | 31.35843 | 29.26486 | 33.13 | 33.63
9.82 | 0.943616897 | 0.8396018 | 33.62895 | 34.71017 | 31.73284 | 29.14272 | 33.13 | 33.63
9.83 | 0.949877336 | 0.8327665 | 33.62375 | 34.70373 | 31.93844 | 28.9001 | 33.19 | 33.63
9.84 | 0.954883372 | 0.8265894 | 33.6184 | 34.69714 | 32.10165 | 28.68028 | 33.19 | 33.63
9.85 | 0.952574365 | 0.8242507 | 33.61289 | 34.69038 | 32.01877 | 28.59357 | 33.19 | 33.63
9.86 | 0.948914098 | 0.8232042 | 33.60722 | 34.68347 | 31.89037 | 28.55158 | 33.13 | 33.63
9.87 | 0.941708088 | 0.8255482 | 33.6014 | 34.6764 | 31.64271 | 28.62704 | 33.13 | 33.63
9.88 | 0.936218704 | 0.8288264 | 33.59543 | 34.66918 | 31.45267 | 28.73473 | 33.19 | 33.69
9.89 | 0.933321852 | 0.8335156 | 33.58931 | 34.66181 | 31.34964 | 28.89116 | 33.19 | 33.63
9.9 | 0.932483749 | 0.8379358 | 33.58304 | 34.65428 | 31.31564 | 29.03806 | 33.25 | 33.69
9.91 | 0.933595123 | 0.8421013 | 33.57661 | 34.6466 | 31.34696 | 29.17594 | 33.25 | 33.63
9.92 | 0.936751671 | 0.8444974 | 33.57004 | 34.63876 | 31.44679 | 29.25235 | 33.25 | 33.63
9.93 | 0.941152762 | 0.8458169 | 33.56332 | 34.63078 | 31.58821 | 29.2913 | 33.25 | 33.69
9.94 | 0.9454541 | 0.843604 | 33.55644 | 34.62264 | 31.72608 | 29.2078 | 33.25 | 33.63
9.95 | 0.949717124 | 0.8400343 | 33.54942 | 34.61436 | 31.86246 | 29.07725 | 33.31 | 33.63
9.96 | 0.952267304 | 0.8361789 | 33.54226 | 34.60593 | 31.9412 | 28.93674 | 33.31 | 33.63
9.97 | 0.954431288 | 0.832259 | 33.53495 | 34.59734 | 32.0068 | 28.79395 | 33.25 | 33.63
9.98 | 0.960169193 | 0.8345055 | 33.52749 | 34.58861 | 32.19206 | 28.86439 | 33.31 | 33.69
9.99 | 0.966294528 | 0.8374205 | 33.51989 | 34.57974 | 32.39008 | 28.95778 | 33.31 | 33.69
10 | 0.971114417 | 0.8418101 | 33.51214 | 34.57072 | 32.54412 | 29.10198 | 33.31 | 33.69
10.01 | 0.975466578 | 0.8459027 | 33.50425 | 34.56155 | 32.68227 | 29.23571 | 33.38 | 33.69
10.02 | 0.97181723 | 0.8441065 | 33.49622 | 34.55224 | 32.5522 | 29.16577 | 33.38 | 33.63
10.03 | 0.967531419 | 0.842252 | 33.48804 | 34.54278 | 32.40073 | 29.09373 | 33.38 | 33.63
10.04 | 0.958410883 | 0.8399548 | 33.47973 | 34.53318 | 32.08733 | 29.00631 | 33.44 | 33.69
10.05 | 0.950429741 | 0.8386752 | 33.47127 | 34.52344 | 31.81209 | 28.95396 | 33.38 | 33.75
10.06 | 0.94790456 | 0.8422685 | 33.46267 | 34.51356 | 31.71942 | 29.06969 | 33.44 | 33.69
10.07 | 0.946984045 | 0.8454722 | 33.45394 | 34.50354 | 31.68034 | 29.17178 | 33.38 | 33.69
10.08 | 0.951698959 | 0.8473077 | 33.44506 | 34.49338 | 31.82963 | 29.2265 | 33.5 | 33.69
10.09 | 0.955008378 | 0.8483985 | 33.43605 | 34.48307 | 31.93171 | 29.25539 | 33.44 | 33.69
10.1 | 0.954377646 | 0.8474018 | 33.4269 | 34.47263 | 31.90189 | 29.21217 | 33.44 | 33.63
10.11 | 0.954206318 | 0.8466349 | 33.41762 | 34.46206 | 31.8873 | 29.17678 | 33.5 | 33.75
10.12 | 0.955124619 | 0.846413 | 33.4082 | 34.45134 | 31.90899 | 29.16006 | 33.5 | 33.69
10.13 | 0.956680852 | 0.8453952 | 33.39865 | 34.44049 | 31.95184 | 29.11583 | 33.56 | 33.69
10.14 | 0.959576966 | 0.842706 | 33.38896 | 34.4295 | 32.03927 | 29.01395 | 33.56 | 33.69
10.15 | 0.961154629 | 0.8414178 | 33.37913 | 34.41838 | 32.08251 | 28.96024 | 33.56 | 33.69
10.16 | 0.960181909 | 0.8428397 | 33.36918 | 34.40712 | 32.04048 | 28.99969 | 33.5 | 33.69
10.17 | 0.959086787 | 0.84567 | 33.35909 | 34.39573 | 31.99426 | 29.08744 | 33.56 | 33.69
10.18 | 0.957765601 | 0.8511014 | 33.34887 | 34.38421 | 31.9404 | 29.26445 | 33.56 | 33.75
10.19 | 0.956143762 | 0.854681 | 33.33852 | 34.37256 | 31.87642 | 29.37757 | 33.63 | 33.75
10.2 | 0.953973069 | 0.8548802 | 33.32804 | 34.36077 | 31.79406 | 29.37434 | 33.63 | 33.75
10.21 | 0.953375686 | 0.854144 | 33.31743 | 34.34885 | 31.76403 | 29.33887 | 33.63 | 33.75
10.22 | 0.955716849 | 0.8516609 | 33.3067 | 34.33681 | 31.83177 | 29.24331 | 33.63 | 33.75
10.23 | 0.958661664 | 0.8503516 | 33.29583 | 34.32463 | 31.91944 | 29.188 | 33.63 | 33.75
10.24 | 0.962801622 | 0.8513662 | 33.28484 | 34.31233 | 32.0467 | 29.21235 | 33.63 | 33.69
10.25 | 0.964731864 | 0.8517679 | 33.27372 | 34.29989 | 32.10022 | 29.21555 | 33.69 | 33.69
10.26 | 0.961845947 | 0.8508336 | 33.26247 | 34.28733 | 31.99338 | 29.17282 | 33.69 | 33.69
10.27 | 0.958237072 | 0.8499236 | 33.2511 | 34.27465 | 31.86244 | 29.13083 | 33.69 | 33.75
10.28 | 0.952818292 | 0.8490745 | 33.23961 | 34.26184 | 31.67131 | 29.09085 | 33.69 | 33.75
10.29 | 0.948706823 | 0.849571 | 33.22799 | 34.2489 | 31.52362 | 29.09687 | 33.69 | 33.75
10.3 | 0.948553117 | 0.8541413 | 33.21625 | 34.23584 | 31.50737 | 29.24224 | 33.75 | 33.75
10.31 | 0.949610715 | 0.858148 | 33.20438 | 34.22265 | 31.53124 | 29.3681 | 33.75 | 33.75
10.32 | 0.95542206 | 0.8599423 | 33.1924 | 34.20935 | 31.71275 | 29.41806 | 33.69 | 33.81
10.33 | 0.960973519 | 0.8612377 | 33.18029 | 34.19592 | 31.88538 | 29.45081 | 33.75 | 33.75
10.34 | 0.96504866 | 0.8596984 | 33.16806 | 34.18236 | 32.00879 | 29.38653 | 33.75 | 33.81
10.35 | 0.968577079 | 0.8582411 | 33.15571 | 34.16869 | 32.11386 | 29.32497 | 33.75 | 33.81
10.36 | 0.966447155 | 0.8576309 | 33.14324 | 34.1549 | 32.03119 | 29.2923 | 33.75 | 33.81
10.37 | 0.964275185 | 0.8570102 | 33.13066 | 34.14099 | 31.94707 | 29.25917 | 33.75 | 33.75
10.38 | 0.959845826 | 0.8558289 | 33.11795 | 34.12696 | 31.78813 | 29.20684 | 33.81 | 33.81
10.39 | 0.955416467 | 0.8546477 | 33.10513 | 34.11281 | 31.62919 | 29.15443 | 33.81 | 33.81
10.4 | 0.953988121 | 0.8537289 | 33.09219 | 34.09854 | 31.56956 | 29.11091 | 33.75 | 33.81
10.41 | 0.952750767 | 0.8528268 | 33.07914 | 34.08416 | 31.51617 | 29.06788 | 33.81 | 33.75
10.42 | 0.953519228 | 0.8553302 | 33.06597 | 34.06966 | 31.52904 | 29.14081 | 33.81 | 33.81
10.43 | 0.954631429 | 0.8584172 | 33.05268 | 34.05504 | 31.55313 | 29.23343 | 33.81 | 33.75
10.44 | 0.953532969 | 0.8595828 | 33.03928 | 34.04031 | 31.50405 | 29.26046 | 33.81 | 33.81
10.45 | 0.951731953 | 0.8601376 | 33.02577 | 34.02547 | 31.43168 | 29.26658 | 33.81 | 33.81
10.46 | 0.951275111 | 0.8579347 | 33.01215 | 34.01051 | 31.40363 | 29.17879 | 33.81 | 33.75
10.47 | 0.951524613 | 0.8542825 | 32.99841 | 33.99544 | 31.3988 | 29.04171 | 33.81 | 33.81
10.48 | 0.953253868 | 0.8524188 | 32.98456 | 33.98025 | 31.44266 | 28.96541 | 33.88 | 33.81
10.49 | 0.956224894 | 0.8520558 | 32.9706 | 33.96496 | 31.52731 | 28.94004 | 33.88 | 33.81
10.5 | 0.958684633 | 0.8522233 | 32.95653 | 33.94955 | 31.59492 | 28.9326 | 33.88 | 33.88
10.51 | 0.960447988 | 0.8531132 | 32.94235 | 33.93404 | 31.63942 | 28.94957 | 33.88 | 33.81
10.52 | 0.961632095 | 0.854485 | 32.92806 | 33.91841 | 31.66468 | 28.98277 | 33.88 | 33.88
10.53 | 0.961427939 | 0.8570115 | 32.91367 | 33.90268 | 31.64412 | 29.05499 | 33.88 | 33.81
10.54 | 0.960597579 | 0.8594303 | 32.89916 | 33.88683 | 31.60286 | 29.12337 | 33.94 | 33.75
10.55 | 0.956399619 | 0.8612694 | 32.88455 | 33.87088 | 31.45077 | 29.17196 | 33.88 | 33.81
10.56 | 0.952214268 | 0.8630601 | 32.86983 | 33.85483 | 31.29913 | 29.21875 | 33.94 | 33.88
10.57 | 0.949220266 | 0.8602821 | 32.85501 | 33.83866 | 31.18664 | 29.11079 | 33.94 | 33.81
10.58 | 0.946226263 | 0.857504 | 32.84008 | 33.82239 | 31.07415 | 29.00284 | 33.94 | 33.88
10.59 | 0.945374913 | 0.85578 | 32.82505 | 33.80602 | 31.03198 | 28.93051 | 33.94 | 33.81
10.6 | 0.944885785 | 0.8542342 | 32.80991 | 33.78954 | 31.00162 | 28.86418 | 33.94 | 33.81
10.61 | 0.943522312 | 0.8553921 | 32.79467 | 33.77295 | 30.9425 | 28.88912 | 33.94 | 33.81
10.62 | 0.941768762 | 0.8577562 | 32.77932 | 33.75627 | 30.87054 | 28.95465 | 33.94 | 33.81
10.63 | 0.940869263 | 0.8603029 | 32.76388 | 33.73948 | 30.82653 | 29.02617 | 34 | 33.81
10.64 | 0.940762123 | 0.8630189 | 32.74833 | 33.72259 | 30.80839 | 29.10323 | 33.94 | 33.88
10.65 | 0.94228261 | 0.8649484 | 32.73268 | 33.7056 | 30.84344 | 29.1536 | 33.94 | 33.81
10.66 | 0.94700453 | 0.8653307 | 32.71693 | 33.6885 | 30.98308 | 29.1517 | 33.94 | 33.81
10.67 | 0.951696083 | 0.8657113 | 32.70108 | 33.67131 | 31.12149 | 29.14963 | 33.94 | 33.81
10.68 | 0.956210551 | 0.8660816 | 32.68513 | 33.65402 | 31.25387 | 29.14712 | 34 | 33.81
10.69 | 0.96072502 | 0.8664519 | 32.66909 | 33.63662 | 31.38601 | 29.14452 | 34 | 33.81
10.7 | 0.959323098 | 0.8651148 | 32.65294 | 33.61913 | 31.32472 | 29.08441 | 34 | 33.81
10.71 | 0.957587984 | 0.8636816 | 32.6367 | 33.60155 | 31.25251 | 29.02104 | 34.06 | 33.88
10.72 | 0.955192401 | 0.8608881 | 32.62036 | 33.58386 | 31.15872 | 28.91195 | 34 | 33.88
10.73 | 0.952562217 | 0.8576113 | 32.60393 | 33.56608 | 31.05727 | 28.78665 | 34 | 33.81
10.74 | 0.952269934 | 0.8565073 | 32.58739 | 33.5482 | 31.032 | 28.73428 | 34.06 | 33.81
10.75 | 0.954136026 | 0.8574092 | 32.57077 | 33.53023 | 31.07694 | 28.74913 | 34.06 | 33.81
10.76 | 0.956278549 | 0.8587512 | 32.55405 | 33.51216 | 31.13074 | 28.77861 | 34.06 | 33.81
10.77 | 0.959088653 | 0.861156 | 32.53723 | 33.494 | 31.20609 | 28.84356 | 34.06 | 33.88
10.78 | 0.96177778 | 0.8635186 | 32.52033 | 33.47575 | 31.27733 | 28.90693 | 34.06 | 33.88
10.79 | 0.962444024 | 0.8651741 | 32.50332 | 33.4574 | 31.28263 | 28.94648 | 34.06 | 33.88
10.8 | 0.963110269 | 0.8668296 | 32.48623 | 33.43896 | 31.28782 | 28.98588 | 34.06 | 33.88
10.81 | 0.96114661 | 0.8668283 | 32.46905 | 33.42043 | 31.20752 | 28.96977 | 34.06 | 33.88
10.82 | 0.958568919 | 0.8664401 | 32.45177 | 33.40181 | 31.10726 | 28.94066 | 34.13 | 33.88
10.83 | 0.954796131 | 0.8644342 | 32.43441 | 33.38309 | 30.96825 | 28.85749 | 34.13 | 33.88
10.84 | 0.950067519 | 0.8611346 | 32.41695 | 33.36429 | 30.79829 | 28.73114 | 34.13 | 33.88
10.85 | 0.94592973 | 0.8582965 | 32.39941 | 33.3454 | 30.64756 | 28.62024 | 34.19 | 33.81
10.86 | 0.943230785 | 0.8565825 | 32.38177 | 33.32642 | 30.54348 | 28.54683 | 34.19 | 33.81
10.87 | 0.940541119 | 0.8548632 | 32.36405 | 33.30735 | 30.43972 | 28.47323 | 34.13 | 33.88
10.88 | 0.93838571 | 0.8528337 | 32.34624 | 33.28819 | 30.35325 | 28.38929 | 34.19 | 33.88
10.89 | 0.936230302 | 0.8508041 | 32.32834 | 33.26895 | 30.26678 | 28.30536 | 34.19 | 33.88
10.9 | 0.935382548 | 0.8499951 | 32.31036 | 33.24962 | 30.22255 | 28.26201 | 34.19 | 33.88
10.91 | 0.935009916 | 0.8496296 | 32.29229 | 33.2302 | 30.19361 | 28.23336 | 34.19 | 33.88
10.92 | 0.936609594 | 0.8498283 | 32.27414 | 33.2107 | 30.22827 | 28.22339 | 34.25 | 33.88
10.93 | 0.940716427 | 0.8507441 | 32.2559 | 33.19111 | 30.34365 | 28.23714 | 34.19 | 33.88
10.94 | 0.944494744 | 0.8513758 | 32.23757 | 33.17144 | 30.44822 | 28.24136 | 34.25 | 33.88
10.95 | 0.946211176 | 0.8502246 | 32.21917 | 33.15169 | 30.48614 | 28.18638 | 34.25 | 33.88
10.96 | 0.947927608 | 0.8490734 | 32.20068 | 33.13185 | 30.52391 | 28.13137 | 34.25 | 33.88
10.97 | 0.948364147 | 0.8493283 | 32.1821 | 33.11193 | 30.52035 | 28.1229 | 34.31 | 33.81
10.98 | 0.948528865 | 0.8498818 | 32.16345 | 33.09193 | 30.50796 | 28.12423 | 34.31 | 33.88
10.99 | 0.949745886 | 0.8504779 | 32.14471 | 33.07184 | 30.52931 | 28.12687 | 34.25 | 33.88
11 | 0.952005069 | 0.8511162 | 32.12589 | 33.05168 | 30.58401 | 28.13082 | 34.31 | 33.88
11.01 | 0.953735052 | 0.8517524 | 32.10699 | 33.03144 | 30.62156 | 28.1346 | 34.31 | 33.88
11.02 | 0.952884114 | 0.8523784 | 32.08801 | 33.01111 | 30.57616 | 28.13796 | 34.31 | 33.88
11.03 | 0.952033176 | 0.8530045 | 32.06896 | 32.99071 | 30.53071 | 28.14122 | 34.31 | 33.88
11.04 | 0.951008432 | 0.8529399 | 32.04982 | 32.97023 | 30.47965 | 28.12162 | 34.31 | 33.88
11.05 | 0.949947574 | 0.8527319 | 32.0306 | 32.94967 | 30.42739 | 28.09723 | 34.31 | 33.88
11.06 | 0.951259868 | 0.8524008 | 32.01131 | 32.92903 | 30.45107 | 28.06873 | 34.38 | 33.94
11.07 | 0.955186887 | 0.851934 | 31.99194 | 32.90831 | 30.55828 | 28.03571 | 34.38 | 33.94
11.08 | 0.95883478 | 0.8517104 | 31.97249 | 32.88752 | 30.65634 | 28.01064 | 34.31 | 33.94
11.09 | 0.960303666 | 0.8533845 | 31.95297 | 32.86665 | 30.68455 | 28.04789 | 34.38 | 33.88
11.1 | 0.961772552 | 0.8550585 | 31.93337 | 32.84571 | 30.71264 | 28.08501 | 34.44 | 33.88
11.11 | 0.958515024 | 0.8567651 | 31.91369 | 32.82469 | 30.58975 | 28.12305 | 34.38 | 33.88
11.12 | 0.953607244 | 0.8584829 | 31.89394 | 32.8036 | 30.4143 | 28.16133 | 34.38 | 33.94
11.13 | 0.950367654 | 0.8594752 | 31.87412 | 32.78244 | 30.29213 | 28.17569 | 34.44 | 33.94
11.14 | 0.950110853 | 0.8591702 | 31.85422 | 32.7612 | 30.26504 | 28.14744 | 34.38 | 33.94
11.15 | 0.949854052 | 0.8588651 | 31.83425 | 32.73988 | 30.23789 | 28.11914 | 34.44 | 33.94
11.16 | 0.952323731 | 0.8581291 | 31.81421 | 32.7185 | 30.29742 | 28.07669 | 34.44 | 33.94
11.17 | 0.954889671 | 0.8573778 | 31.79409 | 32.69704 | 30.35985 | 28.03372 | 34.44 | 33.94
11.18 | 0.953628807 | 0.8568713 | 31.7739 | 32.67551 | 30.30051 | 27.99871 | 34.44 | 34
11.19 | 0.949395255 | 0.8565548 | 31.75364 | 32.65392 | 30.14676 | 27.96987 | 34.44 | 33.94
11.2 | 0.945557965 | 0.8559829 | 31.73331 | 32.63225 | 30.00569 | 27.93265 | 34.44 | 33.94
11.21 | 0.943977907 | 0.8539567 | 31.71291 | 32.61051 | 29.93629 | 27.84796 | 34.5 | 33.94
11.22 | 0.942397849 | 0.8519304 | 31.69245 | 32.5887 | 29.86689 | 27.76331 | 34.5 | 33.94
11.23 | 0.944269725 | 0.8521124 | 31.67191 | 32.56682 | 29.90682 | 27.7506 | 34.5 | 34
11.24 | 0.947448219 | 0.8531303 | 31.6513 | 32.54488 | 29.98797 | 27.76502 | 34.5 | 33.94
11.25 | 0.94982121 | 0.8544714 | 31.63062 | 32.52287 | 30.04344 | 27.78986 | 34.5 | 33.94
11.26 | 0.95023148 | 0.8565999 | 31.60988 | 32.50079 | 30.0367 | 27.84017 | 34.5 | 33.94
11.27 | 0.950641749 | 0.8587284 | 31.58907 | 32.47864 | 30.02989 | 27.89033 | 34.56 | 33.94
11.28 | 0.951514328 | 0.8578308 | 31.56819 | 32.45643 | 30.03759 | 27.84212 | 34.5 | 34
11.29 | 0.952471086 | 0.8563822 | 31.54725 | 32.43415 | 30.04784 | 27.77603 | 34.56 | 33.94
11.3 | 0.954922911 | 0.8554916 | 31.52624 | 32.41181 | 30.10513 | 27.72803 | 34.56 | 34
11.31 | 0.959710336 | 0.8554727 | 31.50516 | 32.3894 | 30.23583 | 27.70825 | 34.56 | 34
11.32 | 0.964497762 | 0.8554539 | 31.48402 | 32.36693 | 30.36627 | 27.68841 | 34.56 | 34
11.33 | 0.966627171 | 0.8539097 | 31.46282 | 32.34439 | 30.41281 | 27.61919 | 34.56 | 34.06
11.34 | 0.968537621 | 0.8522399 | 31.44155 | 32.32179 | 30.45232 | 27.54592 | 34.56 | 34.06
11.35 | 0.967954291 | 0.8493386 | 31.42022 | 32.29913 | 30.41333 | 27.43289 | 34.56 | 34
11.36 | 0.96428209 | 0.8449119 | 31.39882 | 32.2764 | 30.27732 | 27.27072 | 34.56 | 34
11.37 | 0.960609888 | 0.8404852 | 31.37736 | 32.25361 | 30.14141 | 27.10869 | 34.63 | 34
11.38 | 0.958967929 | 0.8409495 | 31.35585 | 32.23077 | 30.06925 | 27.10445 | 34.69 | 34
11.39 | 0.957413551 | 0.8416248 | 31.33426 | 32.20786 | 29.99985 | 27.10693 | 34.63 | 34.06
11.4 | 0.957121882 | 0.8433881 | 31.31262 | 32.18489 | 29.97 | 27.14435 | 34.63 | 34.06
11.41 | 0.95831459 | 0.8464306 | 31.29092 | 32.16186 | 29.98654 | 27.22278 | 34.69 | 34.13
11.42 | 0.959507298 | 0.8494731 | 31.26916 | 32.13877 | 30.00298 | 27.30102 | 34.63 | 34.06
11.43 | 0.957979266 | 0.8486381 | 31.24733 | 32.11562 | 29.9343 | 27.25454 | 34.63 | 34.06
11.44 | 0.956306992 | 0.8475976 | 31.22545 | 32.09241 | 29.86112 | 27.20145 | 34.69 | 34.06
11.45 | 0.953787979 | 0.8464784 | 31.20351 | 32.06915 | 29.76153 | 27.14584 | 34.69 | 34.06
11.46 | 0.950139978 | 0.8452544 | 31.18151 | 32.04583 | 29.6268 | 27.08688 | 34.69 | 34.13
11.47 | 0.946491978 | 0.8440304 | 31.15945 | 32.02245 | 29.49217 | 27.02792 | 34.69 | 34.13
11.48 | 0.946780138 | 0.8456682 | 31.13734 | 31.99901 | 29.48021 | 27.06055 | 34.69 | 34.06
11.49 | 0.947523541 | 0.847637 | 31.11517 | 31.97552 | 29.48235 | 27.10363 | 34.69 | 34.06
11.5 | 0.949000925 | 0.8496875 | 31.09294 | 31.95197 | 29.50723 | 27.14919 | 34.75 | 34.06
11.51 | 0.951824384 | 0.8518877 | 31.07065 | 31.92837 | 29.57381 | 27.19938 | 34.75 | 34.13
11.52 | 0.954647843 | 0.8540878 | 31.04831 | 31.90471 | 29.64021 | 27.24942 | 34.75 | 34.13
11.53 | 0.955270942 | 0.8540472 | 31.02592 | 31.88099 | 29.63816 | 27.22787 | 34.75 | 34.13
11.54 | 0.955337385 | 0.8534397 | 31.00347 | 31.85723 | 29.61877 | 27.18822 | 34.75 | 34.13
11.55 | 0.955566514 | 0.8527938 | 30.98096 | 31.83341 | 29.60437 | 27.14733 | 34.75 | 34.13
11.56 | 0.956334361 | 0.8520211 | 30.9584 | 31.80953 | 29.60659 | 27.10239 | 34.75 | 34.13
11.57 | 0.957102208 | 0.8512483 | 30.93579 | 31.78561 | 29.60871 | 27.05744 | 34.81 | 34.13
11.58 | 0.958511755 | 0.8527659 | 30.91313 | 31.76163 | 29.63059 | 27.08523 | 34.75 | 34.13
11.59 | 0.960260291 | 0.8554934 | 30.89041 | 31.7376 | 29.66283 | 27.1513 | 34.81 | 34.13
11.6 | 0.961881823 | 0.8581122 | 30.86764 | 31.71351 | 29.69102 | 27.21375 | 34.81 | 34.13
11.61 | 0.961682331 | 0.8591729 | 30.84481 | 31.68938 | 29.66291 | 27.22666 | 34.81 | 34.13
11.62 | 0.961482839 | 0.8602337 | 30.82194 | 31.6652 | 29.63477 | 27.23947 | 34.81 | 34.19
11.63 | 0.960786229 | 0.8599847 | 30.79902 | 31.64096 | 29.59127 | 27.21074 | 34.88 | 34.19
11.64 | 0.959516391 | 0.8582255 | 30.77604 | 31.61668 | 29.53011 | 27.13424 | 34.81 | 34.19
11.65 | 0.958246553 | 0.8564662 | 30.75301 | 31.59235 | 29.46897 | 27.05778 | 34.88 | 34.19
11.66 | 0.960428797 | 0.8561628 | 30.72994 | 31.56797 | 29.51392 | 27.02732 | 34.88 | 34.19
11.67 | 0.963210672 | 0.8561124 | 30.70681 | 31.54354 | 29.57713 | 27.00481 | 34.94 | 34.13
11.68 | 0.9658841 | 0.8563993 | 30.68364 | 31.51906 | 29.63684 | 26.9929 | 34.88 | 34.19
11.69 | 0.968189915 | 0.8578298 | 30.66042 | 31.49453 | 29.68511 | 27.01695 | 34.94 | 34.19
11.7 | 0.970495729 | 0.8592604 | 30.63715 | 31.46996 | 29.73322 | 27.04089 | 34.94 | 34.19
11.71 | 0.969263694 | 0.8607468 | 30.61383 | 31.44534 | 29.67287 | 27.06647 | 34.88 | 34.19
11.72 | 0.965590826 | 0.8622715 | 30.59046 | 31.42067 | 29.53787 | 27.09315 | 34.94 | 34.19
11.73 | 0.961917958 | 0.8637963 | 30.56705 | 31.39596 | 29.403 | 27.11972 | 35 | 34.25
11.74 | 0.958117887 | 0.8644732 | 30.54359 | 31.37121 | 29.26436 | 27.11957 | 35 | 34.25
11.75 | 0.954310235 | 0.8650995 | 30.52009 | 31.3464 | 29.12563 | 27.11776 | 35.13 | 34.19
11.76 | 0.95188675 | 0.8649559 | 30.49654 | 31.32156 | 29.02925 | 27.09176 | 35.13 | 34.19
11.77 | 0.952956875 | 0.8628689 | 30.47294 | 31.29667 | 29.0394 | 27.00492 | 35.13 | 34.19
11.78 | 0.954027001 | 0.8607819 | 30.4493 | 31.27173 | 29.04946 | 26.91814 | 35.13 | 34.19
11.79 | 0.957795658 | 0.8577949 | 30.42562 | 31.24675 | 29.14152 | 26.80331 | 35.13 | 34.19
11.8 | 0.9632774 | 0.8542367 | 30.40189 | 31.22173 | 29.28545 | 26.67075 | 35.13 | 34.19
11.81 | 0.968759142 | 0.8506784 | 30.37811 | 31.19667 | 29.42908 | 26.53833 | 35.13 | 34.19
11.82 | 0.969669128 | 0.8505322 | 30.3543 | 31.17156 | 29.43362 | 26.51242 | 35.19 | 34.25
11.83 | 0.97022139 | 0.850653 | 30.33044 | 31.14641 | 29.42724 | 26.49479 | 35.13 | 34.19
11.84 | 0.9695709 | 0.8519451 | 30.30654 | 31.12122 | 29.38434 | 26.51357 | 35.13 | 34.19
11.85 | 0.964914622 | 0.8571382 | 30.28259 | 31.09599 | 29.22012 | 26.65356 | 35.19 | 34.19
11.86 | 0.960258343 | 0.8623313 | 30.25861 | 31.07072 | 29.05608 | 26.79325 | 35.25 | 34.19
11.87 | 0.957164805 | 0.867343 | 30.23458 | 31.04541 | 28.93947 | 26.92702 | 35.19 | 34.19
11.88 | 0.955501908 | 0.8721886 | 30.21051 | 31.02005 | 28.8662 | 27.05534 | 35.25 | 34.25
11.89 | 0.953839011 | 0.8770342 | 30.1864 | 30.99466 | 28.79297 | 27.18338 | 35.25 | 34.19
11.9 | 0.953662718 | 0.8786647 | 30.16225 | 30.96923 | 28.76461 | 27.21157 | 35.25 | 34.19
11.91 | 0.953856253 | 0.8794955 | 30.13806 | 30.94376 | 28.74738 | 27.2149 | 35.31 | 34.25
11.92 | 0.953881838 | 0.8800893 | 30.11383 | 30.91825 | 28.72504 | 27.21082 | 35.31 | 34.19
11.93 | 0.951568437 | 0.8773822 | 30.08956 | 30.89271 | 28.63228 | 27.10471 | 35.31 | 34.19
11.94 | 0.949255037 | 0.8746752 | 30.06526 | 30.86712 | 28.5396 | 26.99871 | 35.31 | 34.19
11.95 | 0.947585242 | 0.8718105 | 30.04091 | 30.8415 | 28.46633 | 26.88795 | 35.38 | 34.19
11.96 | 0.94727931 | 0.8686117 | 30.01653 | 30.81585 | 28.43404 | 26.767 | 35.38 | 34.25
11.97 | 0.946973379 | 0.8654129 | 29.99211 | 30.79015 | 28.40173 | 26.64619 | 35.38 | 34.25
11.98 | 0.949801435 | 0.8639687 | 29.96765 | 30.76442 | 28.46332 | 26.5795 | 35.38 | 34.19
11.99 | 0.95507666 | 0.8638946 | 29.94315 | 30.73865 | 28.59801 | 26.55496 | 35.38 | 34.25
12 | 0.960351885 | 0.8638204 | 29.91862 | 30.71285 | 28.7324 | 26.53039 | 35.38 | 34.25
12.01 | 0.96201861 | 0.8647217 | 29.89405 | 30.68701 | 28.75864 | 26.53573 | 35.44 | 34.25
12.02 | 0.962724274 | 0.8658828 | 29.86945 | 30.66114 | 28.75604 | 26.54896 | 35.38 | 34.25
12.03 | 0.963417265 | 0.8670348 | 29.84481 | 30.63524 | 28.753 | 26.56182 | 35.44 | 34.25
12.04 | 0.961573546 | 0.8663726 | 29.82013 | 30.6093 | 28.67425 | 26.51906 | 35.44 | 34.25
12.05 | 0.959729828 | 0.8657105 | 29.79542 | 30.58332 | 28.59556 | 26.4763 | 35.44 | 34.25
12.06 | 0.957876238 | 0.8650041 | 29.77068 | 30.55732 | 28.51663 | 26.4322 | 35.5 | 34.25
12.07 | 0.955984903 | 0.8641287 | 29.7459 | 30.53127 | 28.43663 | 26.38295 | 35.5 | 34.25
12.08 | 0.954093568 | 0.8632534 | 29.72109 | 30.5052 | 28.3567 | 26.33372 | 35.56 | 34.25
12.09 | 0.951781788 | 0.8627006 | 29.69624 | 30.4791 | 28.26434 | 26.29433 | 35.56 | 34.25
12.1 | 0.948830334 | 0.8626385 | 29.67136 | 30.45296 | 28.15309 | 26.26989 | 35.56 | 34.25
12.11 | 0.945878881 | 0.8625764 | 29.64645 | 30.42679 | 28.04195 | 26.24543 | 35.56 | 34.25
12.12 | 0.947906242 | 0.8627557 | 29.62151 | 30.40059 | 28.07841 | 26.22828 | 35.56 | 34.25
12.13 | 0.953647416 | 0.8631152 | 29.59653 | 30.37436 | 28.22465 | 26.21657 | 35.56 | 34.25
12.14 | 0.95938859 | 0.8634747 | 29.57152 | 30.3481 | 28.37058 | 26.20481 | 35.56 | 34.31
12.15 | 0.966015289 | 0.8643977 | 29.54648 | 30.32181 | 28.54235 | 26.2101 | 35.63 | 34.31
12.16 | 0.972960117 | 0.8655232 | 29.52141 | 30.29549 | 28.72315 | 26.22145 | 35.63 | 34.25
12.17 | 0.979904946 | 0.8666486 | 29.49631 | 30.26914 | 28.90358 | 26.23271 | 35.63 | 34.25
12.18 | 0.979834193 | 0.8673655 | 29.47117 | 30.24276 | 28.87686 | 26.23152 | 35.63 | 34.25
12.19 | 0.978854599 | 0.8680294 | 29.44601 | 30.21635 | 28.82336 | 26.22868 | 35.69 | 34.31
12.2 | 0.977875817 | 0.8686694 | 29.42082 | 30.18991 | 28.76991 | 26.22505 | 35.69 | 34.25
12.21 | 0.976934009 | 0.8682228 | 29.3956 | 30.16344 | 28.71756 | 26.18859 | 35.63 | 34.31
12.22 | 0.975992201 | 0.8677763 | 29.37035 | 30.13695 | 28.66523 | 26.15213 | 35.63 | 34.31
12.23 | 0.974995337 | 0.8674976 | 29.34507 | 30.11043 | 28.6113 | 26.12073 | 35.69 | 34.31
12.24 | 0.973671739 | 0.8682153 | 29.31976 | 30.08388 | 28.54782 | 26.11929 | 35.69 | 34.31
12.25 | 0.972348142 | 0.868933 | 29.29442 | 30.05731 | 28.48438 | 26.11779 | 35.75 | 34.31
12.26 | 0.969801317 | 0.8696252 | 29.26906 | 30.03071 | 28.38517 | 26.11546 | 35.75 | 34.31
12.27 | 0.963648403 | 0.8702421 | 29.24367 | 30.00408 | 28.18061 | 26.11081 | 35.75 | 34.31
12.28 | 0.95749549 | 0.870859 | 29.21825 | 29.97742 | 27.97634 | 26.10611 | 35.75 | 34.38
12.29 | 0.952992586 | 0.870543 | 29.1928 | 29.95074 | 27.82052 | 26.07341 | 35.75 | 34.31
12.3 | 0.951571846 | 0.8684845 | 29.16733 | 29.92404 | 27.75481 | 25.98857 | 35.75 | 34.31
12.31 | 0.950151106 | 0.866426 | 29.14183 | 29.89731 | 27.68914 | 25.90381 | 35.81 | 34.38
12.32 | 0.951369708 | 0.8649891 | 29.11631 | 29.87056 | 27.70037 | 25.83771 | 35.81 | 34.38
12.33 | 0.956083156 | 0.8643755 | 29.09075 | 29.84378 | 27.81318 | 25.79623 | 35.88 | 34.31
12.34 | 0.960796605 | 0.8637618 | 29.06518 | 29.81697 | 27.92572 | 25.75477 | 35.88 | 34.38
12.35 | 0.963672985 | 0.8643868 | 29.03958 | 29.79015 | 27.98466 | 25.75021 | 35.81 | 34.38
12.36 | 0.964697235 | 0.8662605 | 29.01395 | 29.7633 | 27.98968 | 25.78277 | 35.88 | 34.38
12.37 | 0.965721484 | 0.8681342 | 28.9883 | 29.73643 | 27.99462 | 25.81521 | 35.88 | 34.38
12.38 | 0.964434036 | 0.8689588 | 28.96263 | 29.70953 | 27.93254 | 25.81636 | 35.88 | 34.38
12.39 | 0.961267792 | 0.8689307 | 28.93693 | 29.68261 | 27.81614 | 25.79213 | 35.94 | 34.38
12.4 | 0.958101548 | 0.8689026 | 28.91121 | 29.65567 | 27.69987 | 25.76789 | 35.94 | 34.44
12.41 | 0.955923071 | 0.8684043 | 28.88546 | 29.62871 | 27.61228 | 25.7297 | 35.94 | 34.38
12.42 | 0.95442747 | 0.8675809 | 28.85969 | 29.60173 | 27.54448 | 25.68189 | 35.94 | 34.44
12.43 | 0.952931868 | 0.8667575 | 28.8339 | 29.57472 | 27.47674 | 25.63411 | 35.94 | 34.44
12.44 | 0.952784955 | 0.8677853 | 28.80809 | 29.54769 | 27.44791 | 25.64105 | 35.94 | 34.44
12.45 | 0.953476479 | 0.869964 | 28.78225 | 29.52065 | 27.4432 | 25.6819 | 36 | 34.44
12.46 | 0.954168003 | 0.8721426 | 28.7564 | 29.49358 | 27.43843 | 25.72261 | 35.94 | 34.44
12.47 | 0.953687244 | 0.8734841 | 28.73052 | 29.46649 | 27.39993 | 25.73851 | 36 | 34.5
12.48 | 0.952511321 | 0.8743293 | 28.70462 | 29.43938 | 27.34147 | 25.73972 | 36 | 34.5
12.49 | 0.951335399 | 0.8751744 | 28.6787 | 29.41226 | 27.28306 | 25.74085 | 36 | 34.5
12.5 | 0.951182111 | 0.8746565 | 28.65275 | 29.38511 | 27.25399 | 25.70188 | 36 | 34.44
12.51 | 0.951643872 | 0.8733189 | 28.62679 | 29.35795 | 27.24251 | 25.63885 | 36 | 34.44
12.52 | 0.952105633 | 0.8719813 | 28.60081 | 29.33076 | 27.23099 | 25.57588 | 36.06 | 34.5
12.53 | 0.954002929 | 0.8714999 | 28.57481 | 29.30356 | 27.26045 | 25.53805 | 36.06 | 34.44
12.54 | 0.956831121 | 0.8715738 | 28.54879 | 29.27634 | 27.31637 | 25.51649 | 36.06 | 34.5
12.55 | 0.959659313 | 0.8716476 | 28.52274 | 29.2491 | 27.37212 | 25.49491 | 36.06 | 34.44
12.56 | 0.961967025 | 0.8717305 | 28.49668 | 29.22185 | 27.41287 | 25.47357 | 36.06 | 34.5
12.57 | 0.963888766 | 0.8718202 | 28.47061 | 29.19457 | 27.4425 | 25.45242 | 36.06 | 34.5
12.58 | 0.965810507 | 0.8719098 | 28.44451 | 29.16728 | 27.47201 | 25.43124 | 36.13 | 34.5
12.59 | 0.965813544 | 0.8737922 | 28.41839 | 29.13998 | 27.44687 | 25.46228 | 36.13 | 34.5
12.6 | 0.964094794 | 0.8772835 | 28.39226 | 29.11265 | 27.37283 | 25.54005 | 36.13 | 34.5
12.61 | 0.962376044 | 0.8807747 | 28.36611 | 29.08531 | 27.29886 | 25.61761 | 36.13 | 34.5
12.62 | 0.958484917 | 0.8839727 | 28.33994 | 29.05796 | 27.16341 | 25.68644 | 36.19 | 34.5
12.63 | 0.952095063 | 0.8868332 | 28.31376 | 29.03059 | 26.95739 | 25.74529 | 36.13 | 34.56
12.64 | 0.945705208 | 0.8896937 | 28.28755 | 29.0032 | 26.75169 | 25.80396 | 36.19 | 34.56
12.65 | 0.94019047 | 0.8902956 | 28.26134 | 28.9758 | 26.57104 | 25.79703 | 36.19 | 34.56
12.66 | 0.936055182 | 0.8873374 | 28.2351 | 28.94838 | 26.42961 | 25.68698 | 36.19 | 34.56
12.67 | 0.931919895 | 0.8843791 | 28.20885 | 28.92095 | 26.28839 | 25.57708 | 36.19 | 34.56
12.68 | 0.929491744 | 0.8815072 | 28.18258 | 28.8935 | 26.19548 | 25.46983 | 36.19 | 34.56
12.69 | 0.931120068 | 0.8788402 | 28.1563 | 28.86605 | 26.2169 | 25.36864 | 36.19 | 34.56
12.7 | 0.932748393 | 0.8761733 | 28.13 | 28.83857 | 26.23821 | 25.26759 | 36.25 | 34.56
12.71 | 0.935197926 | 0.8739314 | 28.10369 | 28.81108 | 26.28251 | 25.17891 | 36.25 | 34.56
12.72 | 0.94116955 | 0.8735127 | 28.07736 | 28.78358 | 26.42556 | 25.14283 | 36.25 | 34.56
12.73 | 0.947141173 | 0.873094 | 28.05102 | 28.75607 | 26.56828 | 25.10675 | 36.31 | 34.56
12.74 | 0.952987149 | 0.8728213 | 28.02466 | 28.72855 | 26.70714 | 25.07489 | 36.31 | 34.56
12.75 | 0.957074689 | 0.8745916 | 27.99829 | 28.70101 | 26.79646 | 25.10166 | 36.31 | 34.56
12.76 | 0.96116223 | 0.876362 | 27.97191 | 28.67346 | 26.88554 | 25.12833 | 36.31 | 34.56
12.77 | 0.96524977 | 0.8781323 | 27.94551 | 28.64589 | 26.9744 | 25.15488 | 36.25 | 34.56
12.78 | 0.962290799 | 0.8796738 | 27.9191 | 28.61832 | 26.86629 | 25.17478 | 36.31 | 34.56
12.79 | 0.958792657 | 0.8811977 | 27.89267 | 28.59073 | 26.74329 | 25.19409 | 36.31 | 34.56
12.8 | 0.955294516 | 0.8827217 | 27.86624 | 28.56313 | 26.62046 | 25.2133 | 36.31 | 34.56
12.81 | 0.95068045 | 0.8812007 | 27.83979 | 28.53553 | 26.46674 | 25.14553 | 36.38 | 34.56
12.82 | 0.945743634 | 0.8787991 | 27.81333 | 28.50791 | 26.30428 | 25.05272 | 36.38 | 34.56
12.83 | 0.940806817 | 0.8763975 | 27.78685 | 28.48028 | 26.14206 | 24.96004 | 36.38 | 34.56
12.84 | 0.938982097 | 0.8745385 | 27.76037 | 28.45264 | 26.06649 | 24.88293 | 36.38 | 34.56
12.85 | 0.939174079 | 0.8730311 | 27.73387 | 28.42498 | 26.04693 | 24.8159 | 36.38 | 34.63
12.86 | 0.939366061 | 0.8715237 | 27.70736 | 28.39732 | 26.02736 | 24.74894 | 36.38 | 34.63
12.87 | 0.941868265 | 0.8715787 | 27.68084 | 28.36965 | 26.07171 | 24.72639 | 36.38 | 34.56
12.88 | 0.94753224 | 0.8737721 | 27.65431 | 28.34198 | 26.20335 | 24.76443 | 36.44 | 34.63
12.89 | 0.953196216 | 0.8759654 | 27.62777 | 28.31429 | 26.33469 | 24.80234 | 36.44 | 34.56
12.9 | 0.95862302 | 0.8780352 | 27.60122 | 28.28659 | 26.45916 | 24.83662 | 36.44 | 34.56
12.91 | 0.963217439 | 0.879671 | 27.57466 | 28.25888 | 26.56039 | 24.85852 | 36.5 | 34.56
12.92 | 0.967811859 | 0.8813069 | 27.54808 | 28.23117 | 26.66136 | 24.88032 | 36.5 | 34.56
12.93 | 0.972363763 | 0.8829339 | 27.5215 | 28.20345 | 26.76091 | 24.90178 | 36.5 | 34.63
12.94 | 0.969001018 | 0.8829095 | 27.49491 | 28.17572 | 26.6426 | 24.87661 | 36.5 | 34.56
12.95 | 0.965638274 | 0.8828851 | 27.46831 | 28.14798 | 26.52445 | 24.85143 | 36.56 | 34.63
12.96 | 0.96227553 | 0.8828607 | 27.4417 | 28.12023 | 26.40648 | 24.82625 | 36.5 | 34.63
12.97 | 0.95898246 | 0.8819587 | 27.41508 | 28.09248 | 26.29058 | 24.77641 | 36.56 | 34.69
12.98 | 0.955709867 | 0.8807989 | 27.38846 | 28.06472 | 26.17542 | 24.71937 | 36.56 | 34.56
12.99 | 0.952437274 | 0.8796391 | 27.36182 | 28.03695 | 26.06042 | 24.6624 | 36.56 | 34.63
13 | 0.953338487 | 0.8779119 | 27.33518 | 28.00918 | 26.05968 | 24.58959 | 36.56 | 34.63
13.01 | 0.95802864 | 0.8756697 | 27.30853 | 27.9814 | 26.16235 | 24.50246 | 36.63 | 34.63
13.02 | 0.962718793 | 0.8734274 | 27.28187 | 27.95361 | 26.26477 | 24.41545 | 36.63 | 34.63
13.03 | 0.966676346 | 0.8715139 | 27.2552 | 27.92582 | 26.34696 | 24.33774 | 36.63 | 34.63
13.04 | 0.968539588 | 0.8705399 | 27.22853 | 27.89802 | 26.37191 | 24.28634 | 36.63 | 34.63
13.05 | 0.970402829 | 0.869566 | 27.20185 | 27.87022 | 26.39675 | 24.23499 | 36.63 | 34.63
13.06 | 0.972266071 | 0.8685921 | 27.17516 | 27.84241 | 26.42149 | 24.18369 | 36.69 | 34.63
13.07 | 0.969955334 | 0.8686671 | 27.14846 | 27.81459 | 26.3328 | 24.16162 | 36.69 | 34.56
13.08 | 0.967549347 | 0.8687662 | 27.12176 | 27.78677 | 26.24164 | 24.14021 | 36.63 | 34.63
13.09 | 0.96514336 | 0.8688652 | 27.09506 | 27.75895 | 26.15061 | 24.11879 | 36.69 | 34.63
13.1 | 0.966194897 | 0.8691035 | 27.06834 | 27.73112 | 26.1533 | 24.10122 | 36.69 | 34.63
13.11 | 0.9688761 | 0.8694075 | 27.04162 | 27.70329 | 26.19998 | 24.08545 | 36.75 | 34.69
13.12 | 0.971557304 | 0.8697116 | 27.0149 | 27.67545 | 26.24652 | 24.06966 | 36.75 | 34.63
13.13 | 0.973523353 | 0.8714974 | 26.98817 | 27.64761 | 26.27361 | 24.09482 | 36.75 | 34.63
13.14 | 0.97424479 | 0.8758621 | 26.96143 | 27.61977 | 26.26704 | 24.19111 | 36.75 | 34.63
13.15 | 0.974966226 | 0.8802269 | 26.93469 | 27.59192 | 26.26042 | 24.28715 | 36.75 | 34.69
13.16 | 0.97559111 | 0.8846148 | 26.90795 | 27.56407 | 26.25116 | 24.38359 | 36.75 | 34.69
13.17 | 0.973418022 | 0.8896755 | 26.8812 | 27.53622 | 26.16664 | 24.4983 | 36.75 | 34.69
13.18 | 0.971244935 | 0.8947363 | 26.85444 | 27.50836 | 26.08224 | 24.61273 | 36.75 | 34.69
13.19 | 0.969071847 | 0.899797 | 26.82769 | 27.4805 | 25.99796 | 24.72687 | 36.81 | 34.69
13.2 | 0.969091792 | 0.9017375 | 26.80092 | 27.45264 | 25.97256 | 24.75507 | 36.75 | 34.69
13.21 | 0.970120956 | 0.9022421 | 26.77416 | 27.42477 | 25.97417 | 24.74379 | 36.75 | 34.63
13.22 | 0.971150119 | 0.9027467 | 26.74739 | 27.39691 | 25.97573 | 24.73247 | 36.81 | 34.69
13.23 | 0.971326927 | 0.9031995 | 26.72062 | 27.36904 | 25.95445 | 24.7197 | 36.81 | 34.69
13.24 | 0.969686149 | 0.9035417 | 26.69384 | 27.34117 | 25.88465 | 24.70389 | 36.81 | 34.69
13.25 | 0.968045371 | 0.9038839 | 26.66706 | 27.3133 | 25.81492 | 24.68805 | 36.88 | 34.69
13.26 | 0.966404593 | 0.9042261 | 26.64028 | 27.28543 | 25.74529 | 24.6722 | 36.81 | 34.75
13.27 | 0.963973078 | 0.9023527 | 26.61349 | 27.25755 | 25.65469 | 24.59593 | 36.81 | 34.75
13.28 | 0.96148788 | 0.9003288 | 26.5867 | 27.22968 | 25.56279 | 24.51566 | 36.88 | 34.69
13.29 | 0.959002682 | 0.8983049 | 26.55992 | 27.2018 | 25.47103 | 24.43551 | 36.88 | 34.69
13.3 | 0.957640439 | 0.8944487 | 26.53312 | 27.17393 | 25.40919 | 24.30568 | 36.88 | 34.69
13.31 | 0.957249279 | 0.889008 | 26.50633 | 27.14605 | 25.37317 | 24.13306 | 36.88 | 34.69
13.32 | 0.956858118 | 0.8835673 | 26.47953 | 27.11818 | 25.33716 | 23.96073 | 36.88 | 34.69
13.33 | 0.956844479 | 0.878846 | 26.45274 | 27.0903 | 25.31116 | 23.8082 | 36.88 | 34.75
13.34 | 0.959635964 | 0.87947 | 26.42594 | 27.06242 | 25.35928 | 23.80059 | 36.88 | 34.75
13.35 | 0.96242745 | 0.8800939 | 26.39914 | 27.03455 | 25.40726 | 23.79294 | 36.88 | 34.75
13.36 | 0.965218935 | 0.8807179 | 26.37234 | 27.00667 | 25.45508 | 23.78526 | 36.81 | 34.75
13.37 | 0.970932209 | 0.8825849 | 26.34554 | 26.9788 | 25.57973 | 23.81108 | 36.88 | 34.75
13.38 | 0.977999333 | 0.8850278 | 26.31874 | 26.95093 | 25.73971 | 23.85232 | 36.94 | 34.75
13.39 | 0.985066457 | 0.8874707 | 26.29193 | 26.92305 | 25.8993 | 23.89342 | 36.94 | 34.75
13.4 | 0.989612898 | 0.8889495 | 26.26513 | 26.89518 | 25.99231 | 23.90846 | 36.88 | 34.75
13.41 | 0.985736825 | 0.8872072 | 26.23833 | 26.86731 | 25.86409 | 23.83688 | 36.94 | 34.75
13.42 | 0.981860752 | 0.8854649 | 26.21153 | 26.83945 | 25.73607 | 23.76539 | 36.94 | 34.81
13.43 | 0.977984679 | 0.8837226 | 26.18472 | 26.81158 | 25.60826 | 23.694 | 36.94 | 34.81
13.44 | 0.969489369 | 0.8849375 | 26.15792 | 26.78372 | 25.35983 | 23.70191 | 36.94 | 34.81
13.45 | 0.959530844 | 0.887089 | 26.13112 | 26.75585 | 25.07362 | 23.73482 | 37 | 34.88
13.46 | 0.949572319 | 0.8892405 | 26.10432 | 26.728 | 24.78794 | 23.76762 | 37 | 34.88
13.47 | 0.942469947 | 0.8915339 | 26.07752 | 26.70014 | 24.57728 | 23.80408 | 37 | 34.88
13.48 | 0.943070207 | 0.8942098 | 26.05072 | 26.67228 | 24.56766 | 23.85062 | 37 | 34.81
13.49 | 0.943670466 | 0.8968857 | 26.02392 | 26.64443 | 24.55801 | 23.89701 | 37 | 34.88
13.5 | 0.944270725 | 0.8995616 | 25.99713 | 26.61658 | 24.54833 | 23.94326 | 36.94 | 34.88
13.51 | 0.946734714 | 0.8985117 | 25.97033 | 26.58874 | 24.58702 | 23.89029 | 37 | 34.88
13.52 | 0.949776351 | 0.8963069 | 25.94354 | 26.5609 | 24.64056 | 23.80671 | 37 | 34.88
13.53 | 0.952817989 | 0.894102 | 25.91675 | 26.53306 | 24.69395 | 23.72326 | 37 | 34.88
13.54 | 0.955699752 | 0.8916624 | 25.88996 | 26.50522 | 24.74303 | 23.63371 | 37 | 34.88
13.55 | 0.958069562 | 0.8884706 | 25.86318 | 26.47739 | 24.77872 | 23.52439 | 37 | 34.88
13.56 | 0.960439372 | 0.8852788 | 25.83639 | 26.44957 | 24.81429 | 23.41524 | 37 | 34.88
13.57 | 0.962809182 | 0.882087 | 25.80961 | 26.42174 | 24.84973 | 23.30628 | 37 | 34.81
13.58 | 0.964120428 | 0.8790825 | 25.78283 | 26.39393 | 24.85776 | 23.20244 | 37.06 | 34.88
13.59 | 0.964965129 | 0.8761605 | 25.75606 | 26.36611 | 24.8537 | 23.10095 | 37.06 | 34.88
13.6 | 0.96580983 | 0.8732386 | 25.72928 | 26.3383 | 24.8496 | 22.99962 | 37.06 | 34.88
13.61 | 0.966170056 | 0.8707818 | 25.70252 | 26.3105 | 24.833 | 22.9107 | 37.06 | 34.88
13.62 | 0.963333552 | 0.8713943 | 25.67575 | 26.2827 | 24.73431 | 22.90259 | 37.06 | 34.88
13.63 | 0.960497049 | 0.8720069 | 25.64899 | 26.2549 | 24.63578 | 22.89446 | 37.06 | 34.88
13.64 | 0.957660546 | 0.8726194 | 25.62223 | 26.22711 | 24.5374 | 22.88629 | 37.06 | 34.94
13.65 | 0.956726875 | 0.8755207 | 25.59547 | 26.19933 | 24.48788 | 22.93806 | 37 | 34.94
13.66 | 0.957347709 | 0.8802919 | 25.56872 | 26.17155 | 24.47816 | 23.03861 | 37 | 34.88
13.67 | 0.957968543 | 0.8850631 | 25.54198 | 26.14378 | 24.46841 | 23.1389 | 37.06 | 34.94
13.68 | 0.958589377 | 0.8898343 | 25.51523 | 26.11601 | 24.45863 | 23.23893 | 37.06 | 34.94
13.69 | 0.960563987 | 0.8928998 | 25.48849 | 26.08825 | 24.48333 | 23.2942 | 37.06 | 34.88
13.7 | 0.962609482 | 0.895876 | 25.46176 | 26.0605 | 24.50973 | 23.34698 | 37.06 | 34.94
13.71 | 0.964654977 | 0.8988522 | 25.43503 | 26.03275 | 24.53603 | 23.3996 | 37.06 | 34.94
13.72 | 0.965293816 | 0.900891 | 25.40831 | 26.00501 | 24.52648 | 23.42768 | 37.06 | 34.94
13.73 | 0.96309043 | 0.9010357 | 25.38159 | 25.97727 | 24.44477 | 23.40645 | 37.13 | 34.94
13.74 | 0.960887043 | 0.9011803 | 25.35488 | 25.94954 | 24.36317 | 23.38522 | 37.13 | 34.88
13.75 | 0.958683657 | 0.901325 | 25.32817 | 25.92182 | 24.2817 | 23.36399 | 37.13 | 34.94
13.76 | 0.954786225 | 0.9013324 | 25.30146 | 25.89411 | 24.15749 | 23.3392 | 37.13 | 34.94
13.77 | 0.95013722 | 0.901279 | 25.27477 | 25.8664 | 24.0145 | 23.31284 | 37.13 | 34.94
13.78 | 0.945488216 | 0.9012255 | 25.24808 | 25.8387 | 23.87176 | 23.2865 | 37.19 | 35
13.79 | 0.940926315 | 0.9012282 | 25.22139 | 25.81101 | 23.73147 | 23.26161 | 37.19 | 34.94
13.8 | 0.938769306 | 0.9027835 | 25.19471 | 25.78332 | 23.65202 | 23.27676 | 37.13 | 35
13.81 | 0.936612296 | 0.9043387 | 25.16804 | 25.75565 | 23.57269 | 23.29183 | 37.13 | 34.94
13.82 | 0.934455286 | 0.905894 | 25.14137 | 25.72798 | 23.49349 | 23.30682 | 37.13 | 34.94
13.83 | 0.934308475 | 0.9074256 | 25.11471 | 25.70032 | 23.46489 | 23.32112 | 37.13 | 35
13.84 | 0.937771042 | 0.9089147 | 25.08805 | 25.67266 | 23.52685 | 23.33426 | 37.13 | 35
13.85 | 0.941233609 | 0.9104038 | 25.06141 | 25.64502 | 23.58864 | 23.34732 | 37.13 | 35
13.86 | 0.944696176 | 0.911893 | 25.03477 | 25.61738 | 23.65025 | 23.36031 | 37.13 | 34.94
13.87 | 0.946418858 | 0.9109709 | 25.00813 | 25.58975 | 23.66817 | 23.31152 | 37.13 | 35
13.88 | 0.947248463 | 0.9088111 | 24.98151 | 25.56213 | 23.66369 | 23.23115 | 37.13 | 34.94
13.89 | 0.948078068 | 0.9066514 | 24.95489 | 25.53452 | 23.65918 | 23.15091 | 37.19 | 35
13.9 | 0.948907673 | 0.9044916 | 24.92827 | 25.50692 | 23.65463 | 23.0708 | 37.19 | 34.94
13.91 | 0.947406494 | 0.900923 | 24.90167 | 25.47933 | 23.592 | 22.95491 | 37.19 | 35
13.92 | 0.945767263 | 0.897271 | 24.87507 | 25.45175 | 23.52603 | 22.83711 | 37.19 | 34.94
13.93 | 0.944128031 | 0.893619 | 24.84848 | 25.42417 | 23.46015 | 22.71952 | 37.25 | 34.94
13.94 | 0.94419113 | 0.8904594 | 24.8219 | 25.39661 | 23.43662 | 22.61465 | 37.25 | 35
13.95 | 0.950760941 | 0.8891821 | 24.79533 | 25.36905 | 23.57443 | 22.55771 | 37.25 | 35
13.96 | 0.957330751 | 0.8879048 | 24.76877 | 25.34151 | 23.7119 | 22.50085 | 37.25 | 34.94
13.97 | 0.963900562 | 0.8866275 | 24.74221 | 25.31397 | 23.84903 | 22.44406 | 37.31 | 34.94
13.98 | 0.970098512 | 0.8870912 | 24.71566 | 25.28645 | 23.97662 | 22.43138 | 37.25 | 34.94
13.99 | 0.975842917 | 0.8896783 | 24.68912 | 25.25893 | 24.0927 | 22.47232 | 37.25 | 34.94
14 | 0.981587323 | 0.8922654 | 24.66259 | 25.23143 | 24.20848 | 22.51313 | 37.25 | 35
[7 empty] | 37.75 | 35.38
[7 empty] | 37.75 | 35.38
[7 empty] | 37.81 | 35.44
[7 empty] | 37.81 | 35.44
[7 empty] | 37.81 | 35.44
[7 empty] | 37.81 | 35.44
[7 empty] | 37.81 | 35.44
[7 empty] | 37.81 | 35.44
[7 empty] | 37.81 | 35.44
[7 empty] | 37.81 | 35.44
[7 empty] | 37.88 | 35.44
[7 empty] | 37.88 | 35.5
[7 empty] | 37.88 | 35.44
[7 empty] | 37.88 | 35.5
[7 empty] | 37.88 | 35.5
[7 empty] | 37.88 | 35.5
[7 empty] | 37.81 | 35.44
[7 empty] | 37.88 | 35.5
[7 empty] | 37.88 | 35.5
[7 empty] | 37.88 | 35.44
[7 empty] | 37.88 | 35.5
[7 empty] | 37.88 | 35.5
[7 empty] | 37.88 | 35.5
[7 empty] | 37.94 | 35.5
[7 empty] | 37.88 | 35.5
[7 empty] | 37.94 | 35.5
[7 empty] | 37.88 | 35.5
[7 empty] | 37.94 | 35.56
[7 empty] | 37.94 | 35.5
[7 empty] | 37.94 | 35.56
[7 empty] | 37.94 | 35.5
[7 empty] | 37.94 | 35.5
[7 empty] | 37.94 | 35.56
[7 empty] | 37.94 | 35.5
[7 empty] | 38 | 35.56
[7 empty] | 38 | 35.5
[7 empty] | 38 | 35.56
[7 empty] | 38 | 35.56
[7 empty] | 38 | 35.56
[7 empty] | 38 | 35.56
[7 empty] | 38 | 35.56
[7 empty] | 38 | 35.56
[7 empty] | 38.06 | 35.56
[7 empty] | 38 | 35.63
[7 empty] | 38 | 35.63
[7 empty] | 38.06 | 35.63
[7 empty] | 38.06 | 35.56
[7 empty] | 38.06 | 35.63
[7 empty] | 38.06 | 35.63
[7 empty] | 38.06 | 35.63
[7 empty] | 38.13 | 35.63
[7 empty] | 38.13 | 35.63
[7 empty] | 38.06 | 35.63
[7 empty] | 38.13 | 35.63
[7 empty] | 38.13 | 35.69
[7 empty] | 38.13 | 35.69
[7 empty] | 38.13 | 35.63
[7 empty] | 38.13 | 35.69
[7 empty] | 38.13 | 35.69
[7 empty] | 38.19 | 35.69
[7 empty] | 38.19 | 35.69
[7 empty] | 38.13 | 35.75
[7 empty] | 38.19 | 35.69
[7 empty] | 38.19 | 35.75
[7 empty] | 38.19 | 35.75
[7 empty] | 38.19 | 35.69
[7 empty] | 38.19 | 35.69
[7 empty] | 38.25 | 35.69
[7 empty] | 38.25 | 35.75
[7 empty] | 38.25 | 35.69
[7 empty] | 38.25 | 35.75
[7 empty] | 38.25 | 35.75
[7 empty] | 38.25 | 35.81
[7 empty] | 38.25 | 35.81
[7 empty] | 38.25 | 35.81
[7 empty] | 38.31 | 35.81
[7 empty] | 38.25 | 35.81
[7 empty] | 38.25 | 35.81
[7 empty] | 38.31 | 35.81
[7 empty] | 38.31 | 35.81
[7 empty] | 38.31 | 35.81
[7 empty] | 38.31 | 35.81
[7 empty] | 38.31 | 35.81
[7 empty] | 38.31 | 35.81
[7 empty] | 38.31 | 35.81
[7 empty] | 38.31 | 35.81
[7 empty] | 38.31 | 35.81
[7 empty] | 38.38 | 35.81
[7 empty] | 38.38 | 35.81
[7 empty] | 38.38 | 35.81
[7 empty] | 38.38 | 35.81
[7 empty] | 38.38 | 35.88
[7 empty] | 38.38 | 35.81
[7 empty] | 38.38 | 35.81
[7 empty] | 38.38 | 35.81
[7 empty] | 38.44 | 35.81
[7 empty] | 38.38 | 35.81
[7 empty] | 38.44 | 35.88
[7 empty] | 38.44 | 35.88
[7 empty] | 38.44 | 35.88
[7 empty] | 38.44 | 35.88
[7 empty] | 38.5 | 35.88
[7 empty] | 38.44 | 35.88
[7 empty] | 38.5 | 35.88
[7 empty] | 38.44 | 35.81
[7 empty] | 38.5 | 35.88
[7 empty] | 38.56 | 35.88
[7 empty] | 38.5 | 35.88
[7 empty] | 38.5 | 35.88
[7 empty] | 38.5 | 35.81
[7 empty] | 38.5 | 35.88
[7 empty] | 38.56 | 35.88
[7 empty] | 38.56 | 35.88
[7 empty] | 38.5 | 35.88
[7 empty] | 38.56 | 35.88
[7 empty] | 38.56 | 35.88
[7 empty] | 38.56 | 35.88
[7 empty] | 38.56 | 35.88
[7 empty] | 38.63 | 35.81
[7 empty] | 38.56 | 35.81
[7 empty] | 38.63 | 35.88
[7 empty] | 38.69 | 35.88
[7 empty] | 38.63 | 35.88
[7 empty] | 38.63 | 35.88
[7 empty] | 38.63 | 35.88
[7 empty] | 38.63 | 35.88
[7 empty] | 38.63 | 35.88
[7 empty] | 38.69 | 35.88
[7 empty] | 38.63 | 35.94
[7 empty] | 38.69 | 35.94
[7 empty] | 38.69 | 35.94
[7 empty] | 38.69 | 35.94
[7 empty] | 38.69 | 35.94
[7 empty] | 38.69 | 35.94
[7 empty] | 38.75 | 36
[7 empty] | 38.69 | 36
[7 empty] | 38.75 | 35.94
[7 empty] | 38.81 | 36
[7 empty] | 38.75 | 36
[7 empty] | 38.81 | 36
[7 empty] | 38.75 | 36
[7 empty] | 38.75 | 36
[7 empty] | 38.81 | 36
[7 empty] | 38.81 | 36.06
[7 empty] | 38.81 | 36.06
[7 empty] | 38.88 | 36.06
[7 empty] | 38.88 | 36
[7 empty] | 38.88 | 36.06
[7 empty] | 38.94 | 36
[7 empty] | 38.88 | 36
[7 empty] | 38.88 | 36.06
[7 empty] | 38.88 | 36.06
[7 empty] | 38.94 | 36.06
[7 empty] | 38.94 | 36.06
[7 empty] | 38.94 | 36.13
[7 empty] | 38.94 | 36.06
[7 empty] | 38.94 | 36.06
[7 empty] | 39 | 36.06
[7 empty] | 38.94 | 36.13
[7 empty] | 39 | 36.13
[7 empty] | 39 | 36.06
[7 empty] | 39 | 36.13
[7 empty] | 39 | 36.13
[7 empty] | 39.06 | 36.13
[7 empty] | 39 | 36.13
[7 empty] | 39.06 | 36.13
[7 empty] | 39.13 | 36.19
[7 empty] | 39.06 | 36.19
[7 empty] | 39.06 | 36.19
[7 empty] | 39.06 | 36.19
[7 empty] | 39.06 | 36.19
[7 empty] | 39.06 | 36.19
[7 empty] | 39.06 | 36.19
[7 empty] | 39.06 | 36.19
[7 empty] | 39.06 | 36.19
[7 empty] | 39.13 | 36.19
[7 empty] | 39.13 | 36.19
[7 empty] | 39.13 | 36.25
[7 empty] | 39.13 | 36.19
[7 empty] | 39.13 | 36.19
[7 empty] | 39.13 | 36.25
[7 empty] | 39.13 | 36.25
[7 empty] | 39.13 | 36.25
[7 empty] | 39.13 | 36.25
[7 empty] | 39.19 | 36.25
[7 empty] | 39.19 | 36.25
[7 empty] | 39.19 | 36.25
[7 empty] | 39.19 | 36.25
[7 empty] | 39.19 | 36.25
[7 empty] | 39.19 | 36.25
[7 empty] | 39.25 | 36.31
[7 empty] | 39.19 | 36.25
[7 empty] | 39.19 | 36.25
[7 empty] | 39.25 | 36.31
[7 empty] | 39.25 | 36.31
[7 empty] | 39.25 | 36.31
[7 empty] | 39.25 | 36.31
[7 empty] | 39.25 | 36.31
[7 empty] | 39.25 | 36.31
[7 empty] | 39.31 | 36.38
[7 empty] | 39.31 | 36.31
[7 empty] | 39.31 | 36.31
[7 empty] | 39.38 | 36.31
[7 empty] | 39.38 | 36.38
[7 empty] | 39.38 | 36.38
[7 empty] | 39.38 | 36.31
[7 empty] | 39.38 | 36.38
[7 empty] | 39.38 | 36.38
[7 empty] | 39.44 | 36.38
[7 empty] | 39.44 | 36.38
[7 empty] | 39.44 | 36.31
[7 empty] | 39.44 | 36.31
[7 empty] | 39.44 | 36.38
[7 empty] | 39.5 | 36.38
[7 empty] | 39.44 | 36.38
[7 empty] | 39.44 | 36.38
[7 empty] | 39.5 | 36.38
[7 empty] | 39.5 | 36.38
[7 empty] | 39.5 | 36.38
[7 empty] | 39.5 | 36.38
[7 empty] | 39.5 | 36.38
[7 empty] | 39.5 | 36.38
[7 empty] | 39.56 | 36.38
[7 empty] | 39.56 | 36.38
[7 empty] | 39.5 | 36.44
[7 empty] | 39.56 | 36.38
[7 empty] | 39.56 | 36.44
[7 empty] | 39.56 | 36.38
[7 empty] | 39.56 | 36.38
[7 empty] | 39.56 | 36.38
[7 empty] | 39.56 | 36.38
[7 empty] | 39.56 | 36.44
[7 empty] | 39.63 | 36.38
[7 empty] | 39.63 | 36.44
[7 empty] | 39.63 | 36.38
[7 empty] | 39.63 | 36.44
[7 empty] | 39.69 | 36.44
[7 empty] | 39.69 | 36.44
[7 empty] | 39.69 | 36.44
[7 empty] | 39.69 | 36.44
[7 empty] | 39.69 | 36.44
[7 empty] | 39.69 | 36.5
[7 empty] | 39.75 | 36.44
[7 empty] | 39.75 | 36.5
[7 empty] | 39.75 | 36.44
[7 empty] | 39.75 | 36.44
[7 empty] | 39.75 | 36.5
[7 empty] | 39.75 | 36.44
[7 empty] | 39.81 | 36.5
[7 empty] | 39.81 | 36.5
[7 empty] | 39.75 | 36.5
[7 empty] | 39.81 | 36.5
[7 empty] | 39.88 | 36.5
[7 empty] | 39.88 | 36.5
[7 empty] | 39.88 | 36.5
[7 empty] | 39.88 | 36.56
[7 empty] | 39.88 | 36.56
[7 empty] | 39.94 | 36.56
[7 empty] | 39.88 | 36.56
[7 empty] | 39.88 | 36.56
[7 empty] | 39.88 | 36.56
[7 empty] | 39.94 | 36.56
[7 empty] | 40 | 36.63
[7 empty] | 39.94 | 36.56
[7 empty] | 39.94 | 36.63
[7 empty] | 40 | 36.69
[7 empty] | 40 | 36.69
[7 empty] | 39.94 | 36.63
[7 empty] | 40 | 36.63
[7 empty] | 40 | 36.69
[7 empty] | 40 | 36.69
[7 empty] | 40.06 | 36.69
[7 empty] | 40.13 | 36.69
[7 empty] | 40.06 | 36.69
[7 empty] | 40.13 | 36.69
[7 empty] | 40.13 | 36.69
[7 empty] | 40.06 | 36.69
[7 empty] | 40.13 | 36.75
[7 empty] | 40.06 | 36.69
[7 empty] | 40.19 | 36.69
[7 empty] | 40.19 | 36.75
[7 empty] | 40.13 | 36.75
[7 empty] | 40.19 | 36.75
[7 empty] | 40.19 | 36.75
[7 empty] | 40.19 | 36.75
[7 empty] | 40.19 | 36.75
[7 empty] | 40.19 | 36.75
[7 empty] | 40.19 | 36.75
[7 empty] | 40.19 | 36.75
[7 empty] | 40.25 | 36.75
[7 empty] | 40.19 | 36.81
[7 empty] | 40.19 | 36.81
[7 empty] | 40.25 | 36.81
[7 empty] | 40.25 | 36.81
[7 empty] | 40.31 | 36.81
[7 empty] | 40.25 | 36.81
[7 empty] | 40.25 | 36.81
[7 empty] | 40.31 | 36.81
[7 empty] | 40.31 | 36.81
[7 empty] | 40.31 | 36.81
[7 empty] | 40.31 | 36.81
[7 empty] | 40.38 | 36.81
[7 empty] | 40.38 | 36.88
[7 empty] | 40.38 | 36.88
[7 empty] | 40.38 | 36.81
[7 empty] | 40.44 | 36.88
[7 empty] | 40.44 | 36.88
[7 empty] | 40.44 | 36.88
[7 empty] | 40.44 | 36.81
[7 empty] | 40.44 | 36.88
[7 empty] | 40.44 | 36.88
[7 empty] | 40.44 | 36.88
[7 empty] | 40.44 | 36.88
[7 empty] | 40.44 | 36.94
[7 empty] | 40.5 | 36.88
[7 empty] | 40.5 | 36.94
[7 empty] | 40.5 | 36.94
[7 empty] | 40.5 | 36.94
[7 empty] | 40.5 | 36.88
[7 empty] | 40.56 | 36.94
[7 empty] | 40.5 | 36.94
[7 empty] | 40.56 | 36.94
[7 empty] | 40.56 | 36.94
[7 empty] | 40.56 | 37
[7 empty] | 40.56 | 36.94
[7 empty] | 40.56 | 36.94
[7 empty] | 40.56 | 36.94
[7 empty] | 40.63 | 36.94
[7 empty] | 40.63 | 36.94
[7 empty] | 40.63 | 36.94
[7 empty] | 40.63 | 37
[7 empty] | 40.63 | 37
[7 empty] | 40.63 | 37
[7 empty] | 40.63 | 37
[7 empty] | 40.69 | 37
[7 empty] | 40.69 | 37.06
[7 empty] | 40.75 | 37
[7 empty] | 40.69 | 37
[7 empty] | 40.75 | 37
[7 empty] | 40.75 | 37.06
[7 empty] | 40.75 | 37.06
[7 empty] | 40.81 | 37
[7 empty] | 40.75 | 37.06
[7 empty] | 40.75 | 37.06
[7 empty] | 40.81 | 37.06
[7 empty] | 40.81 | 37.06
[7 empty] | 40.81 | 37.06
[7 empty] | 40.81 | 37.13
[7 empty] | 40.81 | 37.13
[7 empty] | 40.81 | 37.13
[7 empty] | 40.88 | 37.13
[7 empty] | 40.88 | 37.13
[7 empty] | 40.88 | 37.19
[7 empty] | 40.88 | 37.19
[7 empty] | 40.88 | 37.13
[7 empty] | 40.88 | 37.13
[7 empty] | 40.94 | 37.19
[7 empty] | 40.94 | 37.19
[7 empty] | 40.94 | 37.19
[7 empty] | 40.94 | 37.19
[7 empty] | 40.94 | 37.19
[7 empty] | 40.94 | 37.19
[7 empty] | 40.94 | 37.19
[7 empty] | 41 | 37.19
[7 empty] | 41 | 37.25
[7 empty] | 41 | 37.25
[7 empty] | 41 | 37.31
[7 empty] | 41.06 | 37.31
[7 empty] | 41.06 | 37.31
[7 empty] | 41.06 | 37.31
[7 empty] | 41.06 | 37.31
[7 empty] | 41.06 | 37.31
[7 empty] | 41.13 | 37.31
[7 empty] | 41.13 | 37.31
[7 empty] | 41.13 | 37.31
[7 empty] | 41.13 | 37.31
[7 empty] | 41.19 | 37.38
[7 empty] | 41.19 | 37.38
[7 empty] | 41.19 | 37.38
[7 empty] | 41.19 | 37.31
[7 empty] | 41.19 | 37.38
[7 empty] | 41.19 | 37.38
[7 empty] | 41.19 | 37.44
[7 empty] | 41.19 | 37.44
[7 empty] | 41.25 | 37.44
[7 empty] | 41.25 | 37.44
[7 empty] | 41.25 | 37.44
[7 empty] | 41.25 | 37.44
[7 empty] | 41.31 | 37.44
[7 empty] | 41.31 | 37.5
[7 empty] | 41.31 | 37.5
[7 empty] | 41.31 | 37.5
[7 empty] | 41.31 | 37.44
[7 empty] | 41.31 | 37.56
[7 empty] | 41.38 | 37.5
[7 empty] | 41.38 | 37.5
[7 empty] | 41.38 | 37.5
[7 empty] | 41.38 | 37.56
[7 empty] | 41.38 | 37.56
[7 empty] | 41.38 | 37.56
[7 empty] | 41.44 | 37.56
[7 empty] | 41.44 | 37.56
[7 empty] | 41.44 | 37.56
[7 empty] | 41.44 | 37.63
[7 empty] | 41.5 | 37.63
[7 empty] | 41.5 | 37.63
[7 empty] | 41.44 | 37.63
[7 empty] | 41.44 | 37.63
[7 empty] | 41.5 | 37.63
[7 empty] | 41.5 | 37.69
[7 empty] | 41.5 | 37.69
[7 empty] | 41.5 | 37.69
[7 empty] | 41.56 | 37.69
[7 empty] | 41.56 | 37.69
[7 empty] | 41.5 | 37.69
[7 empty] | 41.56 | 37.69
[7 empty] | 41.63 | 37.75
[7 empty] | 41.63 | 37.75
[7 empty] | 41.63 | 37.75
[7 empty] | 41.63 | 37.75
[7 empty] | 41.63 | 37.75
[7 empty] | 41.63 | 37.75
[7 empty] | 41.63 | 37.75
[7 empty] | 41.69 | 37.75
[7 empty] | 41.69 | 37.75
[7 empty] | 41.69 | 37.75
[7 empty] | 41.69 | 37.81
[7 empty] | 41.69 | 37.81
[7 empty] | 41.69 | 37.81
[7 empty] | 41.75 | 37.81
[7 empty] | 41.75 | 37.81
[7 empty] | 41.75 | 37.81
[7 empty] | 41.75 | 37.81
[7 empty] | 41.81 | 37.81
[7 empty] | 41.81 | 37.81
[7 empty] | 41.81 | 37.81
[7 empty] | 41.81 | 37.81
[7 empty] | 41.81 | 37.88
[7 empty] | 41.88 | 37.88
[7 empty] | 41.88 | 37.88
[7 empty] | 41.88 | 37.81
[7 empty] | 41.88 | 37.88
[7 empty] | 41.88 | 37.88
[7 empty] | 41.88 | 37.88
[7 empty] | 41.88 | 37.94
[7 empty] | 41.94 | 37.94
[7 empty] | 41.94 | 37.94
[7 empty] | 41.94 | 37.88
[7 empty] | 41.94 | 37.94
[7 empty] | 42 | 37.94
[7 empty] | 42 | 38
[7 empty] | 42 | 38
[7 empty] | 42 | 38
[7 empty] | 42 | 38.06
[7 empty] | 42 | 38.06
[7 empty] | 42.06 | 38.06
[7 empty] | 42.06 | 38.06
[7 empty] | 42.06 | 38.06
[7 empty] | 42.06 | 38.06
[7 empty] | 42.06 | 38.06
[7 empty] | 42.13 | 38.13
[7 empty] | 42.06 | 38.13
[7 empty] | 42.13 | 38.13
[7 empty] | 42.19 | 38.13
[7 empty] | 42.13 | 38.19
[7 empty] | 42.13 | 38.19
[7 empty] | 42.13 | 38.19
[7 empty] | 42.19 | 38.25
[7 empty] | 42.19 | 38.25
[7 empty] | 42.25 | 38.25
[7 empty] | 42.25 | 38.25
[7 empty] | 42.25 | 38.31
[7 empty] | 42.25 | 38.38
[7 empty] | 42.25 | 38.31
[7 empty] | 42.25 | 38.31
[7 empty] | 42.31 | 38.31
[7 empty] | 42.31 | 38.31
[7 empty] | 42.31 | 38.38
[7 empty] | 42.31 | 38.38
[7 empty] | 42.31 | 38.44
[7 empty] | 42.31 | 38.44
[7 empty] | 42.31 | 38.44
[7 empty] | 42.38 | 38.5
[7 empty] | 42.44 | 38.5
[7 empty] | 42.44 | 38.5
[7 empty] | 42.44 | 38.56
[7 empty] | 42.5 | 38.56
[7 empty] | 42.44 | 38.56
[7 empty] | 42.44 | 38.56
[7 empty] | 42.44 | 38.63
[7 empty] | 42.44 | 38.63
[7 empty] | 42.5 | 38.69
[7 empty] | 42.5 | 38.69
[7 empty] | 42.5 | 38.69
[7 empty] | 42.44 | 38.69
[7 empty] | 42.5 | 38.75
[7 empty] | 42.5 | 38.75
[7 empty] | 42.5 | 38.75
[7 empty] | 42.56 | 38.75
[7 empty] | 42.56 | 38.75
[7 empty] | 42.56 | 38.81
[7 empty] | 42.56 | 38.81
[7 empty] | 42.56 | 38.81
[7 empty] | 42.56 | 38.88
[7 empty] | 42.56 | 38.88
[7 empty] | 42.56 | 38.88
[7 empty] | 42.63 | 38.94
[7 empty] | 42.63 | 38.94
[7 empty] | 42.69 | 38.94
[7 empty] | 42.69 | 38.94
[7 empty] | 42.69 | 38.94
[7 empty] | 42.69 | 39
[7 empty] | 42.69 | 39
[7 empty] | 42.75 | 39
[7 empty] | 42.75 | 39.06
[7 empty] | 42.75 | 39.06
[7 empty] | 42.75 | 39.06
[7 empty] | 42.75 | 39.06
[7 empty] | 42.75 | 39.13
[7 empty] | 42.81 | 39.13
[7 empty] | 42.81 | 39.13
[7 empty] | 42.81 | 39.13
[7 empty] | 42.81 | 39.19
[7 empty] | 42.81 | 39.19
[7 empty] | 42.81 | 39.25
[7 empty] | 42.81 | 39.25
[7 empty] | 42.88 | 39.25
[7 empty] | 42.88 | 39.25
[7 empty] | 42.88 | 39.31
[7 empty] | 42.94 | 39.31
[7 empty] | 42.88 | 39.31
[7 empty] | 42.88 | 39.38
[7 empty] | 42.94 | 39.38
[7 empty] | 42.94 | 39.38
[7 empty] | 42.94 | 39.38
[7 empty] | 43 | 39.44
[7 empty] | 43 | 39.44
[7 empty] | 42.94 | 39.44
[7 empty] | 43.06 | 39.5
[7 empty] | 43 | 39.5
[7 empty] | 43.06 | 39.5
[7 empty] | 43.06 | 39.5
[7 empty] | 43.06 | 39.56
[7 empty] | 43.06 | 39.56
[7 empty] | 43.06 | 39.56
[7 empty] | 43.06 | 39.56
[7 empty] | 43.13 | 39.63
[7 empty] | 43.06 | 39.63
[7 empty] | 43.13 | 39.63
[7 empty] | 43.13 | 39.63
[7 empty] | 43.19 | 39.69
[7 empty] | 43.13 | 39.69
[7 empty] | 43.13 | 39.69
[7 empty] | 43.19 | 39.69
[7 empty] | 43.13 | 39.75
[7 empty] | 43.19 | 39.75
[7 empty] | 43.19 | 39.75
[7 empty] | 43.25 | 39.81
[7 empty] | 43.25 | 39.88
[7 empty] | 43.19 | 39.88
[7 empty] | 43.25 | 39.88
[7 empty] | 43.25 | 39.88
[7 empty] | 43.25 | 39.88
[7 empty] | 43.31 | 39.94
[7 empty] | 43.31 | 39.94
[7 empty] | 43.31 | 39.94
[7 empty] | 43.31 | 39.94
[7 empty] | 43.38 | 39.94
[7 empty] | 43.38 | 40
[7 empty] | 43.38 | 40
[7 empty] | 43.38 | 40
[7 empty] | 43.38 | 40.06
[7 empty] | 43.44 | 40.06
[7 empty] | 43.44 | 40.06
[7 empty] | 43.44 | 40.06
[7 empty] | 43.44 | 40.06
[7 empty] | 43.44 | 40.06
[7 empty] | 43.44 | 40.13
[7 empty] | 43.44 | 40.13
[7 empty] | 43.5 | 40.13
[7 empty] | 43.5 | 40.19
[7 empty] | 43.5 | 40.19
[7 empty] | 43.56 | 40.19
[7 empty] | 43.5 | 40.19
[7 empty] | 43.56 | 40.25
[7 empty] | 43.56 | 40.25
[7 empty] | 43.56 | 40.31
[7 empty] | 43.56 | 40.31
[7 empty] | 43.63 | 40.31
[7 empty] | 43.63 | 40.31
[7 empty] | 43.63 | 40.31
[7 empty] | 43.69 | 40.38
[7 empty] | 43.63 | 40.38
[7 empty] | 43.69 | 40.38
[7 empty] | 43.69 | 40.38
[7 empty] | 43.69 | 40.44
[7 empty] | 43.69 | 40.44
[7 empty] | 43.75 | 40.5
[7 empty] | 43.75 | 40.44
[7 empty] | 43.75 | 40.5
[7 empty] | 43.75 | 40.5
[7 empty] | 43.75 | 40.56
[7 empty] | 43.81 | 40.56
[7 empty] | 43.75 | 40.56
[7 empty] | 43.81 | 40.56
[7 empty] | 43.81 | 40.56
[7 empty] | 43.81 | 40.63
[7 empty] | 43.88 | 40.56
[7 empty] | 43.81 | 40.63
[7 empty] | 43.81 | 40.63
[7 empty] | 43.88 | 40.63
[7 empty] | 43.88 | 40.63
[7 empty] | 43.88 | 40.63
[7 empty] | 43.88 | 40.69
[7 empty] | 43.94 | 40.69
[7 empty] | 43.94 | 40.75
[7 empty] | 43.94 | 40.69
[7 empty] | 43.94 | 40.75
[7 empty] | 43.94 | 40.75
[7 empty] | 44 | 40.75
[7 empty] | 44 | 40.81
[7 empty] | 44 | 40.81
[7 empty] | 44 | 40.81
[7 empty] | 44 | 40.88
[7 empty] | 44 | 40.81
[7 empty] | 44 | 40.81
[7 empty] | 44 | 40.88
[7 empty] | 44 | 40.88
[7 empty] | 44.06 | 40.88
[7 empty] | 44.06 | 40.94
[7 empty] | 44.06 | 40.94
[7 empty] | 44.06 | 40.94
[7 empty] | 44.13 | 41
[7 empty] | 44.06 | 41
[7 empty] | 44.13 | 41
[7 empty] | 44.13 | 41.06
[7 empty] | 44.19 | 41.06
[7 empty] | 44.13 | 41.06
[7 empty] | 44.19 | 41.06
[7 empty] | 44.19 | 41.06
[7 empty] | 44.13 | 41.06
[7 empty] | 44.25 | 41.13
[7 empty] | 44.19 | 41.13
[7 empty] | 44.19 | 41.13
[7 empty] | 44.25 | 41.19
[7 empty] | 44.25 | 41.19
[7 empty] | 44.31 | 41.19
[7 empty] | 44.31 | 41.19
[7 empty] | 44.31 | 41.25
[7 empty] | 44.31 | 41.25
[7 empty] | 44.38 | 41.25
[7 empty] | 44.31 | 41.25
[7 empty] | 44.31 | 41.25
[7 empty] | 44.38 | 41.31
[7 empty] | 44.38 | 41.31
[7 empty] | 44.38 | 41.31
[7 empty] | 44.38 | 41.31
[7 empty] | 44.38 | 41.38
[7 empty] | 44.44 | 41.38
[7 empty] | 44.44 | 41.38
[7 empty] | 44.5 | 41.38
[7 empty] | 44.5 | 41.38
[7 empty] | 44.5 | 41.44
[7 empty] | 44.5 | 41.44
[7 empty] | 44.44 | 41.44
[7 empty] | 44.5 | 41.44
[7 empty] | 44.5 | 41.5
[7 empty] | 44.5 | 41.5
[7 empty] | 44.56 | 41.5
[7 empty] | 44.5 | 41.5
[7 empty] | 44.56 | 41.5
[7 empty] | 44.56 | 41.56
[7 empty] | 44.56 | 41.56
[7 empty] | 44.56 | 41.56
[7 empty] | 44.56 | 41.56
[7 empty] | 44.63 | 41.63
[7 empty] | 44.63 | 41.63
[7 empty] | 44.63 | 41.63
[7 empty] | 44.63 | 41.63
[7 empty] | 44.63 | 41.63
[7 empty] | 44.63 | 41.63
[7 empty] | 44.69 | 41.63
[7 empty] | 44.63 | 41.69
[7 empty] | 44.63 | 41.69
[7 empty] | 44.69 | 41.69
[7 empty] | 44.69 | 41.69
[7 empty] | 44.69 | 41.69
[7 empty] | 44.75 | 41.75
[7 empty] | 44.75 | 41.75
[7 empty] | 44.75 | 41.75
[7 empty] | 44.81 | 41.75
[7 empty] | 44.75 | 41.75
[7 empty] | 44.81 | 41.75
[7 empty] | 44.81 | 41.81
[7 empty] | 44.81 | 41.81
[7 empty] | 44.81 | 41.81
[7 empty] | 44.81 | 41.81
[7 empty] | 44.81 | 41.88
[7 empty] | 44.81 | 41.88
[7 empty] | 44.88 | 41.88
[7 empty] | 44.88 | 41.88
[7 empty] | 44.88 | 41.88
[7 empty] | 44.88 | 41.94
[7 empty] | 44.94 | 41.94
[7 empty] | 44.94 | 41.94
[7 empty] | 44.94 | 41.94
[7 empty] | 45 | 41.94
[7 empty] | 45 | 41.94
[7 empty] | 45 | 41.94
[7 empty] | 45 | 41.94
[7 empty] | 45 | 41.94
[7 empty] | 45 | 41.94
[7 empty] | 45 | 42
[7 empty] | 45 | 42
[7 empty] | 45.06 | 42
[7 empty] | 45.06 | 42
[7 empty] | 45.06 | 42
[7 empty] | 45.13 | 42
[7 empty] | 45.13 | 42
[7 empty] | 45.13 | 42
[7 empty] | 45.19 | 42.06
[7 empty] | 45.25 | 42.06
[7 empty] | 45.25 | 42.06
[7 empty] | 45.25 | 42.06
[7 empty] | 45.25 | 42.06
[7 empty] | 45.31 | 42.06
[7 empty] | 45.31 | 42.06
[7 empty] | 45.25 | 42.06
[7 empty] | 45.25 | 42.06
[7 empty] | 45.31 | 42.13
[7 empty] | 45.31 | 42.06
[7 empty] | 45.38 | 42.06
[7 empty] | 45.31 | 42.06
[7 empty] | 45.38 | 42.13
[7 empty] | 45.38 | 42.13
[7 empty] | 45.38 | 42.13
[7 empty] | 45.44 | 42.06
[7 empty] | 45.44 | 42.06
[7 empty] | 45.44 | 42.13
[7 empty] | 45.44 | 42.13
[7 empty] | 45.5 | 42.13
[7 empty] | 45.5 | 42.13
[7 empty] | 45.56 | 42.13
[7 empty] | 45.44 | 42.19
[7 empty] | 45.44 | 42.19
[7 empty] | 45.44 | 42.19
[7 empty] | 45.44 | 42.19
[7 empty] | 45.44 | 42.13
[7 empty] | 45.44 | 42.13
[7 empty] | 45.44 | 42.13
[7 empty] | 45.5 | 42.13
[7 empty] | 45.5 | 42.19
[7 empty] | 45.5 | 42.13
[7 empty] | 45.56 | 42.13
[7 empty] | 45.56 | 42.13
[7 empty] | 45.5 | 42.13
[7 empty] | 45.5 | 42.13
[7 empty] | 45.56 | 42.13
[7 empty] | 45.66 | 42.13
[7 empty] | 45.56 | 42.13
[7 empty] | 45.5 | 42.13
[7 empty] | 45.5 | 42.13
[7 empty] | 45.5 | 42.13
[7 empty] | 45.5 | 42.13
[7 empty] | 45.56 | 42.06
[7 empty] | 45.66 | 42.06
[7 empty] | 45.56 | 42.06
[7 empty] | 45.56 | 42.06
[7 empty] | 45.56 | 42.06
[7 empty] | 45.56 | 42.06
[7 empty] | 45.56 | 42.19
[7 empty] | 45.56 | 42.06
[7 empty] | 45.5 | 42.13
[7 empty] | 45.56 | 42.13
[7 empty] | 45.66 | 42.06
[7 empty] | 45.66 | 42.19
[7 empty] | 45.66 | 42.13
[7 empty] | 45.56 | 42.13
[7 empty] | 45.66 | 42.06
[7 empty] | 45.66 | 42.06
[7 empty] | 45.56 | 42.13
[7 empty] | 45.66 | 42.13
[7 empty] | 45.66 | 42.13
[7 empty] | 45.56 | 42.13

## 151 (30)
Wavelength | ecoFlex + normal emittance | ecoFlex + Ag/Ppy emittance | Pure PNIPAm Ibb | Ag/PPy Ibb | Pure PNIPAm Prad | Ag/PPy Prad | Pure PNIPAm Temp | Ag/PPy Temp | Pure PNIPAm Temp (K) | Ag/PPy Temp (K) | Pure PNIPAm Prad SUM | Ag/PPy Prad SUM
7.5 | 0.943997164 | 0.841378 | 29.03341 | 30.25364 | 27.40746 | 25.45474 | 31.44 | 33.44 | 304.59 | 306.59 | 190.9515 | 176.5226
7.51 | 0.951354126 | 0.8448984 | 29.084 | 30.30471 | 27.66918 | 25.6044 | 31.44 | 33.5
7.52 | 0.953561718 | 0.846493 | 29.13429 | 30.35547 | 27.78135 | 25.69569 | 31.44 | 33.5
7.53 | 0.951024984 | 0.8466859 | 29.18428 | 30.40592 | 27.75498 | 25.74426 | 31.44 | 33.44
7.54 | 0.948565984 | 0.8453022 | 29.23397 | 30.45605 | 27.73035 | 25.74457 | 31.5 | 33.5
7.55 | 0.950639011 | 0.8424878 | 29.28336 | 30.50587 | 27.8379 | 25.70082 | 31.5 | 33.44
7.56 | 0.958979085 | 0.8396057 | 29.33245 | 30.55537 | 28.1292 | 25.65447 | 31.5 | 33.44
7.57 | 0.97097737 | 0.8382395 | 29.38123 | 30.60456 | 28.52851 | 25.65395 | 31.5 | 33.44
7.58 | 0.969833872 | 0.8396983 | 29.42972 | 30.65344 | 28.54194 | 25.73964 | 31.5 | 33.44
7.59 | 0.952261514 | 0.8406005 | 29.47791 | 30.702 | 28.07067 | 25.80812 | 31.5 | 33.44
7.6 | 0.947559606 | 0.8416135 | 29.52579 | 30.75025 | 27.97745 | 25.87983 | 31.5 | 33.44
7.61 | 0.957853495 | 0.844772 | 29.57338 | 30.79819 | 28.32696 | 26.01745 | 31.5 | 33.5
7.62 | 0.96644397 | 0.8440971 | 29.62066 | 30.84581 | 28.62671 | 26.03686 | 31.56 | 33.5
7.63 | 0.96668601 | 0.8403781 | 29.66765 | 30.89312 | 28.6793 | 25.9619 | 31.5 | 33.5
7.64 | 0.96449718 | 0.8389547 | 29.71434 | 30.94012 | 28.65939 | 25.95736 | 31.56 | 33.44
7.65 | 0.964694916 | 0.8419308 | 29.76072 | 30.9868 | 28.71002 | 26.08874 | 31.5 | 33.5
7.66 | 0.961029473 | 0.8454158 | 29.80681 | 31.03317 | 28.64522 | 26.23593 | 31.5 | 33.44
7.67 | 0.950785267 | 0.8484368 | 29.8526 | 31.07923 | 28.38341 | 26.36876 | 31.56 | 33.44
7.68 | 0.9436658 | 0.8487154 | 29.89809 | 31.12498 | 28.2138 | 26.41625 | 31.56 | 33.44
7.69 | 0.942607148 | 0.8487135 | 29.94328 | 31.17042 | 28.22475 | 26.45476 | 31.56 | 33.5
7.7 | 0.947017981 | 0.8497958 | 29.98817 | 31.21554 | 28.39934 | 26.52684 | 31.56 | 33.5
7.71 | 0.952900764 | 0.8491194 | 30.03277 | 31.26036 | 28.61825 | 26.54378 | 31.56 | 33.5
7.72 | 0.957600088 | 0.8471275 | 30.07706 | 31.30486 | 28.8018 | 26.51921 | 31.56 | 33.5
7.73 | 0.95996685 | 0.8464969 | 30.12106 | 31.34906 | 28.91522 | 26.53688 | 31.56 | 33.44
7.74 | 0.959181592 | 0.8482769 | 30.16476 | 31.39294 | 28.93349 | 26.62991 | 31.62 | 33.44
7.75 | 0.954488696 | 0.8488855 | 30.20817 | 31.43652 | 28.83336 | 26.686 | 31.56 | 33.44
7.76 | 0.947765299 | 0.8478462 | 30.25128 | 31.47979 | 28.67111 | 26.69002 | 31.62 | 33.44
7.77 | 0.942294508 | 0.8474256 | 30.29409 | 31.52274 | 28.54595 | 26.71318 | 31.56 | 33.44
7.78 | 0.941184432 | 0.8487516 | 30.3366 | 31.56539 | 28.55234 | 26.79118 | 31.56 | 33.44
7.79 | 0.94446826 | 0.8501302 | 30.37882 | 31.60773 | 28.69183 | 26.87069 | 31.56 | 33.5
7.8 | 0.950029358 | 0.8505147 | 30.42074 | 31.64976 | 28.9006 | 26.91859 | 31.56 | 33.5
7.81 | 0.954479535 | 0.8509288 | 30.46237 | 31.69149 | 29.07571 | 26.9672 | 31.62 | 33.5
7.82 | 0.953260424 | 0.8534806 | 30.5037 | 31.73291 | 29.07797 | 27.08342 | 31.62 | 33.44
7.83 | 0.953467335 | 0.8559261 | 30.54474 | 31.77402 | 29.12341 | 27.19621 | 31.62 | 33.44
7.84 | 0.955139076 | 0.8545664 | 30.58548 | 31.81482 | 29.21339 | 27.18788 | 31.62 | 33.5
7.85 | 0.953246825 | 0.8497687 | 30.62593 | 31.85532 | 29.19407 | 27.06966 | 31.69 | 33.44
7.86 | 0.952730867 | 0.845362 | 30.66608 | 31.89551 | 29.21652 | 26.96326 | 31.69 | 33.44
7.87 | 0.958565294 | 0.8445666 | 30.70594 | 31.9354 | 29.43365 | 26.97157 | 31.62 | 33.44
7.88 | 0.9657961 | 0.8463458 | 30.74551 | 31.97499 | 29.6939 | 27.0619 | 31.62 | 33.5
7.89 | 0.959601677 | 0.8477878 | 30.78479 | 32.01427 | 29.54113 | 27.1413 | 31.62 | 33.5
7.9 | 0.955268762 | 0.8506921 | 30.82377 | 32.05324 | 29.44499 | 27.26744 | 31.62 | 33.5
7.91 | 0.955302276 | 0.8535374 | 30.86246 | 32.09191 | 29.48298 | 27.39165 | 31.69 | 33.5
7.92 | 0.956669664 | 0.854341 | 30.90086 | 32.13028 | 29.56192 | 27.45022 | 31.69 | 33.5
7.93 | 0.955402774 | 0.8527858 | 30.93897 | 32.16835 | 29.55918 | 27.43271 | 31.75 | 33.44
7.94 | 0.950022288 | 0.8521559 | 30.97679 | 32.20612 | 29.42864 | 27.44463 | 31.69 | 33.5
7.95 | 0.953284596 | 0.8503727 | 31.01432 | 32.24358 | 29.56547 | 27.41906 | 31.75 | 33.5
7.96 | 0.963354027 | 0.847491 | 31.05156 | 32.28074 | 29.91364 | 27.35764 | 31.69 | 33.5
7.97 | 0.970407567 | 0.8482005 | 31.08851 | 32.31761 | 30.16852 | 27.41181 | 31.69 | 33.5
7.98 | 0.969751704 | 0.8508275 | 31.12517 | 32.35417 | 30.18369 | 27.52782 | 31.75 | 33.5
7.99 | 0.961559055 | 0.850054 | 31.16154 | 32.39043 | 29.96366 | 27.53362 | 31.75 | 33.5
8 | 0.952750167 | 0.843342 | 31.19762 | 32.4264 | 29.72354 | 27.34654 | 31.81 | 33.5
8.01 | 0.944752038 | 0.8434493 | 31.23342 | 32.46207 | 29.50784 | 27.38011 | 31.75 | 33.5
8.02 | 0.941271129 | 0.8480657 | 31.26893 | 32.49743 | 29.43254 | 27.55996 | 31.81 | 33.5
8.03 | 0.943341998 | 0.8527333 | 31.30415 | 32.53251 | 29.53052 | 27.74155 | 31.81 | 33.56
8.04 | 0.949077981 | 0.8538828 | 31.33909 | 32.56728 | 29.74324 | 27.80864 | 31.81 | 33.56
8.05 | 0.948490774 | 0.8532594 | 31.37374 | 32.60176 | 29.7577 | 27.81776 | 31.81 | 33.56
8.06 | 0.949685838 | 0.8505095 | 31.40811 | 32.63594 | 29.82783 | 27.75718 | 31.81 | 33.56
8.07 | 0.956696286 | 0.8439809 | 31.44219 | 32.66983 | 30.08063 | 27.57271 | 31.81 | 33.56
8.08 | 0.963242421 | 0.8367355 | 31.47599 | 32.70342 | 30.31901 | 27.36412 | 31.81 | 33.56
8.09 | 0.962955839 | 0.8325036 | 31.5095 | 32.73672 | 30.34226 | 27.25344 | 31.87 | 33.56
8.1 | 0.955909004 | 0.83506 | 31.54273 | 32.76973 | 30.15198 | 27.36469 | 31.94 | 33.56
8.11 | 0.955136242 | 0.8398178 | 31.57568 | 32.80244 | 30.15908 | 27.54808 | 31.87 | 33.56
8.12 | 0.956962309 | 0.8437943 | 31.60834 | 32.83486 | 30.24799 | 27.70587 | 31.87 | 33.63
8.13 | 0.957876853 | 0.8464372 | 31.64073 | 32.86699 | 30.30792 | 27.81985 | 31.94 | 33.63
8.14 | 0.954591151 | 0.8478765 | 31.67283 | 32.89883 | 30.23461 | 27.89415 | 31.87 | 33.56
8.15 | 0.952895442 | 0.8481539 | 31.70466 | 32.93038 | 30.21122 | 27.93003 | 31.94 | 33.56
8.16 | 0.955994828 | 0.8483032 | 31.7362 | 32.96164 | 30.33964 | 27.96146 | 31.94 | 33.63
8.17 | 0.959414394 | 0.8482034 | 31.76746 | 32.99261 | 30.47816 | 27.98444 | 31.94 | 33.63
8.18 | 0.960678042 | 0.8478435 | 31.79845 | 33.02329 | 30.54807 | 27.99858 | 31.94 | 33.56
8.19 | 0.958206928 | 0.8473479 | 31.82916 | 33.05368 | 30.49892 | 28.00797 | 32 | 33.56
8.2 | 0.953870068 | 0.8467226 | 31.85959 | 33.08378 | 30.38991 | 28.01279 | 32 | 33.56
8.21 | 0.951930657 | 0.847069 | 31.88974 | 33.1136 | 30.35682 | 28.04951 | 31.94 | 33.56
8.22 | 0.953555224 | 0.8485563 | 31.91962 | 33.14313 | 30.43712 | 28.12382 | 32 | 33.56
8.23 | 0.959433017 | 0.851175 | 31.94922 | 33.17238 | 30.65313 | 28.2355 | 32 | 33.56
8.24 | 0.958533543 | 0.8510714 | 31.97854 | 33.20134 | 30.6525 | 28.25671 | 32 | 33.56
8.25 | 0.953447465 | 0.8507703 | 32.00759 | 33.23002 | 30.51756 | 28.27112 | 32 | 33.56
8.26 | 0.948433619 | 0.8516872 | 32.03637 | 33.25842 | 30.38437 | 28.32577 | 32.06 | 33.56
8.27 | 0.946663129 | 0.8545742 | 32.06487 | 33.28653 | 30.35463 | 28.44581 | 32 | 33.56
8.28 | 0.945418176 | 0.8546756 | 32.0931 | 33.31436 | 30.3414 | 28.47297 | 32.06 | 33.56
8.29 | 0.943645478 | 0.849382 | 32.12106 | 33.34191 | 30.31089 | 28.32002 | 32.06 | 33.56
8.3 | 0.942249221 | 0.8447672 | 32.14874 | 33.36918 | 30.29213 | 28.18919 | 32.06 | 33.63
8.31 | 0.942016274 | 0.8443039 | 32.17616 | 33.39617 | 30.31047 | 28.19651 | 32.06 | 33.56
8.32 | 0.945756338 | 0.8493715 | 32.20331 | 33.42287 | 30.45648 | 28.38844 | 32.06 | 33.56
8.33 | 0.953484224 | 0.8484707 | 32.23018 | 33.4493 | 30.73097 | 28.38076 | 32.06 | 33.56
8.34 | 0.958923745 | 0.8450473 | 32.25679 | 33.47546 | 30.9318 | 28.28834 | 32.06 | 33.56
8.35 | 0.959148551 | 0.841206 | 32.28312 | 33.50133 | 30.96431 | 28.18152 | 32.06 | 33.56
8.36 | 0.958117982 | 0.8420731 | 32.30919 | 33.52693 | 30.95602 | 28.23212 | 32.13 | 33.56
8.37 | 0.960297525 | 0.8434455 | 32.335 | 33.55225 | 31.05122 | 28.2995 | 32.13 | 33.5
8.38 | 0.960951404 | 0.8468046 | 32.36053 | 33.5773 | 31.0969 | 28.43341 | 32.13 | 33.56
8.39 | 0.957021193 | 0.8531334 | 32.3858 | 33.60207 | 30.9939 | 28.66705 | 32.06 | 33.56
8.4 | 0.954456426 | 0.857215 | 32.41081 | 33.62657 | 30.93471 | 28.8252 | 32.13 | 33.56
8.41 | 0.95053903 | 0.8543596 | 32.43555 | 33.6508 | 30.83126 | 28.74988 | 32.13 | 33.56
8.42 | 0.945006532 | 0.8471531 | 32.46003 | 33.67475 | 30.67494 | 28.52767 | 32.13 | 33.56
8.43 | 0.937282604 | 0.838147 | 32.48424 | 33.69843 | 30.44691 | 28.24424 | 32.19 | 33.56
8.44 | 0.938021446 | 0.8348433 | 32.50819 | 33.72184 | 30.49338 | 28.15246 | 32.19 | 33.56
8.45 | 0.944030859 | 0.8370507 | 32.53188 | 33.74498 | 30.7111 | 28.24626 | 32.13 | 33.56
8.46 | 0.954273511 | 0.843556 | 32.55531 | 33.76786 | 31.06667 | 28.48508 | 32.13 | 33.56
8.47 | 0.966944492 | 0.8510238 | 32.57848 | 33.79046 | 31.50158 | 28.75649 | 32.19 | 33.56
8.48 | 0.97136101 | 0.8523606 | 32.60139 | 33.81279 | 31.66771 | 28.82069 | 32.19 | 33.56
8.49 | 0.969619264 | 0.850839 | 32.62403 | 33.83486 | 31.63289 | 28.78802 | 32.19 | 33.56
8.5 | 0.962074761 | 0.8476012 | 32.64643 | 33.85666 | 31.4083 | 28.69695 | 32.13 | 33.56
8.51 | 0.957566725 | 0.8521931 | 32.66856 | 33.8782 | 31.28232 | 28.87077 | 32.13 | 33.56
8.52 | 0.95243996 | 0.8582745 | 32.69043 | 33.89947 | 31.13568 | 29.09505 | 32.13 | 33.5
8.53 | 0.946257217 | 0.862798 | 32.71205 | 33.92048 | 30.95402 | 29.26652 | 32.19 | 33.56
8.54 | 0.937664918 | 0.8584986 | 32.73342 | 33.94122 | 30.69298 | 29.13849 | 32.19 | 33.56
8.55 | 0.937799882 | 0.8479937 | 32.75453 | 33.9617 | 30.71719 | 28.79931 | 32.25 | 33.56
8.56 | 0.942752812 | 0.837434 | 32.77538 | 33.98192 | 30.89908 | 28.45762 | 32.19 | 33.56
8.57 | 0.951863844 | 0.82888 | 32.79598 | 34.00188 | 31.21731 | 28.18348 | 32.25 | 33.5
8.58 | 0.957702655 | 0.8294081 | 32.81633 | 34.02158 | 31.42829 | 28.21777 | 32.19 | 33.56
8.59 | 0.961762149 | 0.833038 | 32.83643 | 34.04101 | 31.58083 | 28.35746 | 32.25 | 33.5
8.6 | 0.963161847 | 0.8380733 | 32.85627 | 34.06019 | 31.64591 | 28.54494 | 32.25 | 33.56
8.61 | 0.956783591 | 0.8381831 | 32.87587 | 34.07911 | 31.45509 | 28.56454 | 32.19 | 33.56
8.62 | 0.946866557 | 0.8349405 | 32.89521 | 34.09778 | 31.14738 | 28.46961 | 32.19 | 33.56
8.63 | 0.938770396 | 0.8316799 | 32.91431 | 34.11619 | 30.89898 | 28.37374 | 32.19 | 33.56
8.64 | 0.938647474 | 0.8316304 | 32.93316 | 34.13434 | 30.91262 | 28.38715 | 32.19 | 33.56
8.65 | 0.941699943 | 0.8350333 | 32.95176 | 34.15223 | 31.03067 | 28.51825 | 32.25 | 33.56
8.66 | 0.944845666 | 0.8383847 | 32.97011 | 34.16988 | 31.15166 | 28.6475 | 32.19 | 33.56
8.67 | 0.947298533 | 0.840759 | 32.98821 | 34.18727 | 31.24969 | 28.74325 | 32.25 | 33.56
8.68 | 0.950667323 | 0.8377682 | 33.00608 | 34.2044 | 31.3778 | 28.65536 | 32.25 | 33.56
8.69 | 0.951414151 | 0.8340291 | 33.02369 | 34.22129 | 31.41921 | 28.54155 | 32.25 | 33.56
8.7 | 0.949677626 | 0.8299749 | 33.04106 | 34.23792 | 31.37836 | 28.41662 | 32.25 | 33.5
8.71 | 0.950161539 | 0.829583 | 33.05819 | 34.25431 | 31.41062 | 28.41679 | 32.25 | 33.5
8.72 | 0.948358157 | 0.8284007 | 33.07508 | 34.27044 | 31.36702 | 28.38966 | 32.25 | 33.5
8.73 | 0.945088228 | 0.8269041 | 33.09173 | 34.28633 | 31.2746 | 28.3515 | 32.19 | 33.5
8.74 | 0.942877428 | 0.8271872 | 33.10813 | 34.30197 | 31.21691 | 28.37415 | 32.25 | 33.5
8.75 | 0.948646197 | 0.8318931 | 33.12429 | 34.31736 | 31.42323 | 28.54838 | 32.25 | 33.5
8.76 | 0.958356736 | 0.8384781 | 33.14022 | 34.3325 | 31.76015 | 28.78705 | 32.25 | 33.56
8.77 | 0.96614205 | 0.842512 | 33.1559 | 34.3474 | 32.03331 | 28.9381 | 32.31 | 33.5
8.78 | 0.967571025 | 0.8426667 | 33.17135 | 34.36206 | 32.09564 | 28.95576 | 32.31 | 33.56
8.79 | 0.963973137 | 0.8418848 | 33.18656 | 34.37647 | 31.99095 | 28.94103 | 32.31 | 33.56
8.8 | 0.951852802 | 0.8443246 | 33.20153 | 34.39064 | 31.60297 | 29.03687 | 32.31 | 33.56
8.81 | 0.946340352 | 0.8442237 | 33.21627 | 34.40457 | 31.4339 | 29.04515 | 32.31 | 33.56
8.82 | 0.94664187 | 0.8418373 | 33.23078 | 34.41825 | 31.45764 | 28.97457 | 32.31 | 33.63
8.83 | 0.95846064 | 0.834838 | 33.24505 | 34.4317 | 31.86407 | 28.74489 | 32.31 | 33.56
8.84 | 0.960320636 | 0.8275702 | 33.25908 | 34.44491 | 31.93938 | 28.50558 | 32.31 | 33.56
8.85 | 0.957766894 | 0.82108 | 33.27288 | 34.45787 | 31.86767 | 28.29267 | 32.31 | 33.63
8.86 | 0.953807971 | 0.8180649 | 33.28646 | 34.4706 | 31.74889 | 28.19919 | 32.31 | 33.56
8.87 | 0.959969956 | 0.8212141 | 33.2998 | 34.48309 | 31.9668 | 28.318 | 32.31 | 33.63
8.88 | 0.968990315 | 0.8264798 | 33.31291 | 34.49535 | 32.27988 | 28.50971 | 32.31 | 33.63
8.89 | 0.970034128 | 0.8286807 | 33.32579 | 34.50737 | 32.32715 | 28.59559 | 32.38 | 33.63
8.9 | 0.965116514 | 0.8315569 | 33.33844 | 34.51915 | 32.17548 | 28.70464 | 32.31 | 33.63
8.91 | 0.956999566 | 0.8351923 | 33.35086 | 34.5307 | 31.91676 | 28.83978 | 32.38 | 33.56
8.92 | 0.948925787 | 0.8416717 | 33.36306 | 34.54202 | 31.65907 | 29.07304 | 32.31 | 33.56
8.93 | 0.938130191 | 0.8408328 | 33.37503 | 34.55311 | 31.31012 | 29.05339 | 32.31 | 33.56
8.94 | 0.925942368 | 0.8345011 | 33.38677 | 34.56396 | 30.91423 | 28.84366 | 32.38 | 33.63
8.95 | 0.923355476 | 0.8209182 | 33.39829 | 34.57459 | 30.8385 | 28.38291 | 32.38 | 33.63
8.96 | 0.925986511 | 0.8112158 | 33.40959 | 34.58498 | 30.93683 | 28.05588 | 32.38 | 33.63
8.97 | 0.933705802 | 0.8052975 | 33.42066 | 34.59515 | 31.20507 | 27.85938 | 32.38 | 33.56
8.98 | 0.934047022 | 0.8101292 | 33.43151 | 34.60508 | 31.2266 | 28.03459 | 32.38 | 33.63
8.99 | 0.93486386 | 0.8160816 | 33.44214 | 34.61479 | 31.26385 | 28.2485 | 32.38 | 33.63
9 | 0.93687979 | 0.8229811 | 33.45255 | 34.62428 | 31.34102 | 28.49513 | 32.31 | 33.63
9.01 | 0.950528754 | 0.8241443 | 33.46273 | 34.63353 | 31.80729 | 28.54303 | 32.38 | 33.56
9.02 | 0.964093797 | 0.8240742 | 33.4727 | 34.64257 | 32.27082 | 28.54805 | 32.38 | 33.63
9.03 | 0.971746525 | 0.8235886 | 33.48245 | 34.65138 | 32.53645 | 28.53848 | 32.38 | 33.63
9.04 | 0.97303426 | 0.8265674 | 33.49198 | 34.65996 | 32.58885 | 28.64879 | 32.38 | 33.63
9.05 | 0.971857676 | 0.8304759 | 33.5013 | 34.66832 | 32.55849 | 28.79121 | 32.44 | 33.63
9.06 | 0.971949472 | 0.8309244 | 33.51039 | 34.67647 | 32.57041 | 28.81352 | 32.44 | 33.63
9.07 | 0.96643812 | 0.831953 | 33.51928 | 34.68439 | 32.39431 | 28.85578 | 32.38 | 33.63
9.08 | 0.956294958 | 0.8334611 | 33.52794 | 34.69209 | 32.0626 | 28.91451 | 32.44 | 33.56
9.09 | 0.948717575 | 0.8359723 | 33.5364 | 34.69957 | 31.81657 | 29.00788 | 32.44 | 33.63
9.1 | 0.944394298 | 0.8355672 | 33.54464 | 34.70684 | 31.67937 | 28.9999 | 32.44 | 33.63
9.11 | 0.9455011 | 0.8300585 | 33.55267 | 34.71388 | 31.72408 | 28.81455 | 32.44 | 33.63
9.12 | 0.947017529 | 0.8250134 | 33.56048 | 34.72071 | 31.78237 | 28.64505 | 32.44 | 33.63
9.13 | 0.948210998 | 0.8206215 | 33.56809 | 34.72733 | 31.82963 | 28.49799 | 32.44 | 33.56
9.14 | 0.947128034 | 0.8188466 | 33.57549 | 34.73373 | 31.80028 | 28.4416 | 32.44 | 33.63
9.15 | 0.94305748 | 0.8197212 | 33.58267 | 34.73991 | 31.67039 | 28.47704 | 32.44 | 33.63
9.16 | 0.936582172 | 0.8227283 | 33.58965 | 34.74589 | 31.45947 | 28.58643 | 32.44 | 33.63
9.17 | 0.933046918 | 0.8295001 | 33.59642 | 34.75165 | 31.34704 | 28.8265 | 32.5 | 33.63
9.18 | 0.928918751 | 0.8342583 | 33.60299 | 34.7572 | 31.21445 | 28.99648 | 32.5 | 33.63
9.19 | 0.923097911 | 0.8341474 | 33.60935 | 34.76254 | 31.02472 | 28.99708 | 32.5 | 33.56
9.2 | 0.91743489 | 0.8353164 | 33.6155 | 34.76766 | 30.84003 | 29.042 | 32.5 | 33.56
9.21 | 0.912737846 | 0.837305 | 33.62145 | 34.77258 | 30.68757 | 29.11526 | 32.5 | 33.56
9.22 | 0.922823398 | 0.8433312 | 33.62719 | 34.7773 | 31.03196 | 29.32878 | 32.5 | 33.56
9.23 | 0.938003872 | 0.844882 | 33.63274 | 34.7818 | 31.54764 | 29.38652 | 32.5 | 33.56
9.24 | 0.960266483 | 0.840212 | 33.63808 | 34.7861 | 32.30152 | 29.2277 | 32.5 | 33.63
9.25 | 0.97003101 | 0.8323282 | 33.64322 | 34.79019 | 32.63496 | 28.95686 | 32.5 | 33.56
9.26 | 0.974113989 | 0.8244375 | 33.64815 | 34.79408 | 32.77714 | 28.68554 | 32.5 | 33.63
9.27 | 0.963788467 | 0.8231642 | 33.65289 | 34.79776 | 32.43427 | 28.64427 | 32.56 | 33.63
9.28 | 0.959145172 | 0.8223086 | 33.65743 | 34.80124 | 32.28236 | 28.61736 | 32.56 | 33.63
9.29 | 0.960982983 | 0.8219295 | 33.66178 | 34.80452 | 32.34839 | 28.60686 | 32.56 | 33.63
9.3 | 0.961870556 | 0.8219649 | 33.66592 | 34.80759 | 32.38226 | 28.61062 | 32.63 | 33.63
9.31 | 0.960727576 | 0.823455 | 33.66987 | 34.81047 | 32.34757 | 28.66486 | 32.63 | 33.63
9.32 | 0.948215624 | 0.8334977 | 33.67362 | 34.81314 | 31.92985 | 29.01667 | 32.56 | 33.63
9.33 | 0.937208173 | 0.8443343 | 33.67718 | 34.81562 | 31.56253 | 29.39602 | 32.63 | 33.63
9.34 | 0.927949291 | 0.8560937 | 33.68054 | 34.8179 | 31.25383 | 29.80739 | 32.63 | 33.63
9.35 | 0.924657738 | 0.8566699 | 33.68371 | 34.81998 | 31.1459 | 29.82923 | 32.63 | 33.63
9.36 | 0.923023504 | 0.8531533 | 33.68669 | 34.82186 | 31.09361 | 29.70839 | 32.63 | 33.56
9.37 | 0.921352757 | 0.8404039 | 33.68947 | 34.82355 | 31.03989 | 29.26585 | 32.63 | 33.63
9.38 | 0.922544198 | 0.8314083 | 33.69207 | 34.82505 | 31.08242 | 28.95383 | 32.69 | 33.56
9.39 | 0.927966626 | 0.8279614 | 33.69447 | 34.82635 | 31.26735 | 28.83487 | 32.69 | 33.56
9.4 | 0.942921034 | 0.8302629 | 33.69669 | 34.82745 | 31.77332 | 28.91594 | 32.69 | 33.63
9.41 | 0.96186177 | 0.8349691 | 33.69872 | 34.82837 | 32.41351 | 29.08061 | 32.75 | 33.63
9.42 | 0.969860691 | 0.8362575 | 33.70055 | 34.82909 | 32.68484 | 29.12609 | 32.75 | 33.56
9.43 | 0.972507677 | 0.8366892 | 33.70221 | 34.82962 | 32.77565 | 29.14157 | 32.75 | 33.63
9.44 | 0.962010204 | 0.835017 | 33.70367 | 34.82996 | 32.42328 | 29.08361 | 32.75 | 33.56
9.45 | 0.949831142 | 0.8329496 | 33.70495 | 34.83011 | 32.01401 | 29.01173 | 32.75 | 33.56
9.46 | 0.936394901 | 0.8305866 | 33.70605 | 34.83008 | 31.56217 | 28.9294 | 32.75 | 33.63
9.47 | 0.928406217 | 0.8318847 | 33.70696 | 34.82985 | 31.29375 | 28.97442 | 32.81 | 33.56
9.48 | 0.922808407 | 0.8343452 | 33.70768 | 34.82944 | 31.10573 | 29.05978 | 32.81 | 33.56
9.49 | 0.927717842 | 0.8405798 | 33.70823 | 34.82885 | 31.27173 | 29.27643 | 32.81 | 33.63
9.5 | 0.932525864 | 0.8451655 | 33.70859 | 34.82807 | 31.43413 | 29.43548 | 32.81 | 33.63
9.51 | 0.937170545 | 0.8470956 | 33.70878 | 34.8271 | 31.59087 | 29.50189 | 32.81 | 33.63
9.52 | 0.935004714 | 0.845055 | 33.70878 | 34.82595 | 31.51787 | 29.42985 | 32.88 | 33.63
9.53 | 0.929018406 | 0.840787 | 33.7086 | 34.82462 | 31.31591 | 29.28009 | 32.81 | 33.63
9.54 | 0.936806356 | 0.8382299 | 33.70825 | 34.82311 | 31.5781 | 29.18977 | 32.88 | 33.63
9.55 | 0.947385194 | 0.8371474 | 33.70771 | 34.82141 | 31.93419 | 29.15066 | 32.88 | 33.63
9.56 | 0.965045299 | 0.8440766 | 33.707 | 34.81954 | 32.52879 | 29.39036 | 32.94 | 33.63
9.57 | 0.97315036 | 0.8488311 | 33.70612 | 34.81749 | 32.80112 | 29.55416 | 32.88 | 33.63
9.58 | 0.965316843 | 0.8499579 | 33.70506 | 34.81525 | 32.53606 | 29.5915 | 32.94 | 33.63
9.59 | 0.957925852 | 0.8450507 | 33.70382 | 34.81284 | 32.28576 | 29.41862 | 32.94 | 33.63
9.6 | 0.950821914 | 0.8362293 | 33.70241 | 34.81026 | 32.04499 | 29.10935 | 32.88 | 33.63
9.61 | 0.952991485 | 0.833705 | 33.70083 | 34.80749 | 32.1166 | 29.01918 | 32.94 | 33.63
9.62 | 0.956546656 | 0.8327527 | 33.69907 | 34.80455 | 32.23474 | 28.98358 | 33 | 33.56
9.63 | 0.950854954 | 0.8374203 | 33.69715 | 34.80144 | 32.0411 | 29.14343 | 32.94 | 33.63
9.64 | 0.94656863 | 0.841145 | 33.69505 | 34.79815 | 31.89468 | 29.27029 | 33 | 33.63
9.65 | 0.946233876 | 0.8422181 | 33.69278 | 34.79469 | 31.88125 | 29.30472 | 33 | 33.63
9.66 | 0.949999992 | 0.8426082 | 33.69034 | 34.79106 | 32.00583 | 29.31523 | 33 | 33.63
9.67 | 0.95843383 | 0.8422208 | 33.68774 | 34.78726 | 32.28747 | 29.29855 | 33 | 33.56
9.68 | 0.96252638 | 0.8406456 | 33.68497 | 34.78328 | 32.42267 | 29.24041 | 33 | 33.63
9.69 | 0.964444811 | 0.8384757 | 33.68203 | 34.77914 | 32.48445 | 29.16146 | 33 | 33.63
9.7 | 0.963535096 | 0.833409 | 33.67892 | 34.77482 | 32.45082 | 28.98165 | 33.06 | 33.63
9.71 | 0.962023636 | 0.8280064 | 33.67565 | 34.77034 | 32.39677 | 28.79007 | 33 | 33.56
9.72 | 0.957543429 | 0.8257518 | 33.67221 | 34.76569 | 32.2426 | 28.70783 | 33 | 33.63
9.73 | 0.952928358 | 0.824004 | 33.66861 | 34.76088 | 32.08377 | 28.6431 | 33.06 | 33.63
9.74 | 0.947839715 | 0.8240359 | 33.66485 | 34.7559 | 31.90888 | 28.64011 | 33.06 | 33.63
9.75 | 0.941641465 | 0.8238248 | 33.66092 | 34.75075 | 31.69652 | 28.62853 | 33.06 | 33.63
9.76 | 0.933730292 | 0.8232388 | 33.65683 | 34.74544 | 31.4264 | 28.60379 | 33.13 | 33.63
9.77 | 0.925318846 | 0.8262518 | 33.65258 | 34.73997 | 31.13937 | 28.70396 | 33.13 | 33.63
9.78 | 0.916510656 | 0.832119 | 33.64817 | 34.73433 | 30.83891 | 28.90309 | 33.13 | 33.63
9.79 | 0.917304673 | 0.8384561 | 33.6436 | 34.72853 | 30.86144 | 29.11835 | 33.13 | 33.63
9.8 | 0.921919317 | 0.8449803 | 33.63888 | 34.72257 | 31.01233 | 29.33989 | 33.13 | 33.63
9.81 | 0.9323435 | 0.8429682 | 33.63399 | 34.71645 | 31.35843 | 29.26486 | 33.13 | 33.63
9.82 | 0.943616897 | 0.8396018 | 33.62895 | 34.71017 | 31.73284 | 29.14272 | 33.13 | 33.63
9.83 | 0.949877336 | 0.8327665 | 33.62375 | 34.70373 | 31.93844 | 28.9001 | 33.19 | 33.63
9.84 | 0.954883372 | 0.8265894 | 33.6184 | 34.69714 | 32.10165 | 28.68028 | 33.19 | 33.63
9.85 | 0.952574365 | 0.8242507 | 33.61289 | 34.69038 | 32.01877 | 28.59357 | 33.19 | 33.63
9.86 | 0.948914098 | 0.8232042 | 33.60722 | 34.68347 | 31.89037 | 28.55158 | 33.13 | 33.63
9.87 | 0.941708088 | 0.8255482 | 33.6014 | 34.6764 | 31.64271 | 28.62704 | 33.13 | 33.63
9.88 | 0.936218704 | 0.8288264 | 33.59543 | 34.66918 | 31.45267 | 28.73473 | 33.19 | 33.69
9.89 | 0.933321852 | 0.8335156 | 33.58931 | 34.66181 | 31.34964 | 28.89116 | 33.19 | 33.63
9.9 | 0.932483749 | 0.8379358 | 33.58304 | 34.65428 | 31.31564 | 29.03806 | 33.25 | 33.69
9.91 | 0.933595123 | 0.8421013 | 33.57661 | 34.6466 | 31.34696 | 29.17594 | 33.25 | 33.63
9.92 | 0.936751671 | 0.8444974 | 33.57004 | 34.63876 | 31.44679 | 29.25235 | 33.25 | 33.63
9.93 | 0.941152762 | 0.8458169 | 33.56332 | 34.63078 | 31.58821 | 29.2913 | 33.25 | 33.69
9.94 | 0.9454541 | 0.843604 | 33.55644 | 34.62264 | 31.72608 | 29.2078 | 33.25 | 33.63
9.95 | 0.949717124 | 0.8400343 | 33.54942 | 34.61436 | 31.86246 | 29.07725 | 33.31 | 33.63
9.96 | 0.952267304 | 0.8361789 | 33.54226 | 34.60593 | 31.9412 | 28.93674 | 33.31 | 33.63
9.97 | 0.954431288 | 0.832259 | 33.53495 | 34.59734 | 32.0068 | 28.79395 | 33.25 | 33.63
9.98 | 0.960169193 | 0.8345055 | 33.52749 | 34.58861 | 32.19206 | 28.86439 | 33.31 | 33.69
9.99 | 0.966294528 | 0.8374205 | 33.51989 | 34.57974 | 32.39008 | 28.95778 | 33.31 | 33.69
10 | 0.971114417 | 0.8418101 | 33.51214 | 34.57072 | 32.54412 | 29.10198 | 33.31 | 33.69
10.01 | 0.975466578 | 0.8459027 | 33.50425 | 34.56155 | 32.68227 | 29.23571 | 33.38 | 33.69
10.02 | 0.97181723 | 0.8441065 | 33.49622 | 34.55224 | 32.5522 | 29.16577 | 33.38 | 33.63
10.03 | 0.967531419 | 0.842252 | 33.48804 | 34.54278 | 32.40073 | 29.09373 | 33.38 | 33.63
10.04 | 0.958410883 | 0.8399548 | 33.47973 | 34.53318 | 32.08733 | 29.00631 | 33.44 | 33.69
10.05 | 0.950429741 | 0.8386752 | 33.47127 | 34.52344 | 31.81209 | 28.95396 | 33.38 | 33.75
10.06 | 0.94790456 | 0.8422685 | 33.46267 | 34.51356 | 31.71942 | 29.06969 | 33.44 | 33.69
10.07 | 0.946984045 | 0.8454722 | 33.45394 | 34.50354 | 31.68034 | 29.17178 | 33.38 | 33.69
10.08 | 0.951698959 | 0.8473077 | 33.44506 | 34.49338 | 31.82963 | 29.2265 | 33.5 | 33.69
10.09 | 0.955008378 | 0.8483985 | 33.43605 | 34.48307 | 31.93171 | 29.25539 | 33.44 | 33.69
10.1 | 0.954377646 | 0.8474018 | 33.4269 | 34.47263 | 31.90189 | 29.21217 | 33.44 | 33.63
10.11 | 0.954206318 | 0.8466349 | 33.41762 | 34.46206 | 31.8873 | 29.17678 | 33.5 | 33.75
10.12 | 0.955124619 | 0.846413 | 33.4082 | 34.45134 | 31.90899 | 29.16006 | 33.5 | 33.69
10.13 | 0.956680852 | 0.8453952 | 33.39865 | 34.44049 | 31.95184 | 29.11583 | 33.56 | 33.69
10.14 | 0.959576966 | 0.842706 | 33.38896 | 34.4295 | 32.03927 | 29.01395 | 33.56 | 33.69
10.15 | 0.961154629 | 0.8414178 | 33.37913 | 34.41838 | 32.08251 | 28.96024 | 33.56 | 33.69
10.16 | 0.960181909 | 0.8428397 | 33.36918 | 34.40712 | 32.04048 | 28.99969 | 33.5 | 33.69
10.17 | 0.959086787 | 0.84567 | 33.35909 | 34.39573 | 31.99426 | 29.08744 | 33.56 | 33.69
10.18 | 0.957765601 | 0.8511014 | 33.34887 | 34.38421 | 31.9404 | 29.26445 | 33.56 | 33.75
10.19 | 0.956143762 | 0.854681 | 33.33852 | 34.37256 | 31.87642 | 29.37757 | 33.63 | 33.75
10.2 | 0.953973069 | 0.8548802 | 33.32804 | 34.36077 | 31.79406 | 29.37434 | 33.63 | 33.75
10.21 | 0.953375686 | 0.854144 | 33.31743 | 34.34885 | 31.76403 | 29.33887 | 33.63 | 33.75
10.22 | 0.955716849 | 0.8516609 | 33.3067 | 34.33681 | 31.83177 | 29.24331 | 33.63 | 33.75
10.23 | 0.958661664 | 0.8503516 | 33.29583 | 34.32463 | 31.91944 | 29.188 | 33.63 | 33.75
10.24 | 0.962801622 | 0.8513662 | 33.28484 | 34.31233 | 32.0467 | 29.21235 | 33.63 | 33.69
10.25 | 0.964731864 | 0.8517679 | 33.27372 | 34.29989 | 32.10022 | 29.21555 | 33.69 | 33.69
10.26 | 0.961845947 | 0.8508336 | 33.26247 | 34.28733 | 31.99338 | 29.17282 | 33.69 | 33.69
10.27 | 0.958237072 | 0.8499236 | 33.2511 | 34.27465 | 31.86244 | 29.13083 | 33.69 | 33.75
10.28 | 0.952818292 | 0.8490745 | 33.23961 | 34.26184 | 31.67131 | 29.09085 | 33.69 | 33.75
10.29 | 0.948706823 | 0.849571 | 33.22799 | 34.2489 | 31.52362 | 29.09687 | 33.69 | 33.75
10.3 | 0.948553117 | 0.8541413 | 33.21625 | 34.23584 | 31.50737 | 29.24224 | 33.75 | 33.75
10.31 | 0.949610715 | 0.858148 | 33.20438 | 34.22265 | 31.53124 | 29.3681 | 33.75 | 33.75
10.32 | 0.95542206 | 0.8599423 | 33.1924 | 34.20935 | 31.71275 | 29.41806 | 33.69 | 33.81
10.33 | 0.960973519 | 0.8612377 | 33.18029 | 34.19592 | 31.88538 | 29.45081 | 33.75 | 33.75
10.34 | 0.96504866 | 0.8596984 | 33.16806 | 34.18236 | 32.00879 | 29.38653 | 33.75 | 33.81
10.35 | 0.968577079 | 0.8582411 | 33.15571 | 34.16869 | 32.11386 | 29.32497 | 33.75 | 33.81
10.36 | 0.966447155 | 0.8576309 | 33.14324 | 34.1549 | 32.03119 | 29.2923 | 33.75 | 33.81
10.37 | 0.964275185 | 0.8570102 | 33.13066 | 34.14099 | 31.94707 | 29.25917 | 33.75 | 33.75
10.38 | 0.959845826 | 0.8558289 | 33.11795 | 34.12696 | 31.78813 | 29.20684 | 33.81 | 33.81
10.39 | 0.955416467 | 0.8546477 | 33.10513 | 34.11281 | 31.62919 | 29.15443 | 33.81 | 33.81
10.4 | 0.953988121 | 0.8537289 | 33.09219 | 34.09854 | 31.56956 | 29.11091 | 33.75 | 33.81
10.41 | 0.952750767 | 0.8528268 | 33.07914 | 34.08416 | 31.51617 | 29.06788 | 33.81 | 33.75
10.42 | 0.953519228 | 0.8553302 | 33.06597 | 34.06966 | 31.52904 | 29.14081 | 33.81 | 33.81
10.43 | 0.954631429 | 0.8584172 | 33.05268 | 34.05504 | 31.55313 | 29.23343 | 33.81 | 33.75
10.44 | 0.953532969 | 0.8595828 | 33.03928 | 34.04031 | 31.50405 | 29.26046 | 33.81 | 33.81
10.45 | 0.951731953 | 0.8601376 | 33.02577 | 34.02547 | 31.43168 | 29.26658 | 33.81 | 33.81
10.46 | 0.951275111 | 0.8579347 | 33.01215 | 34.01051 | 31.40363 | 29.17879 | 33.81 | 33.75
10.47 | 0.951524613 | 0.8542825 | 32.99841 | 33.99544 | 31.3988 | 29.04171 | 33.81 | 33.81
10.48 | 0.953253868 | 0.8524188 | 32.98456 | 33.98025 | 31.44266 | 28.96541 | 33.88 | 33.81
10.49 | 0.956224894 | 0.8520558 | 32.9706 | 33.96496 | 31.52731 | 28.94004 | 33.88 | 33.81
10.5 | 0.958684633 | 0.8522233 | 32.95653 | 33.94955 | 31.59492 | 28.9326 | 33.88 | 33.88
10.51 | 0.960447988 | 0.8531132 | 32.94235 | 33.93404 | 31.63942 | 28.94957 | 33.88 | 33.81
10.52 | 0.961632095 | 0.854485 | 32.92806 | 33.91841 | 31.66468 | 28.98277 | 33.88 | 33.88
10.53 | 0.961427939 | 0.8570115 | 32.91367 | 33.90268 | 31.64412 | 29.05499 | 33.88 | 33.81
10.54 | 0.960597579 | 0.8594303 | 32.89916 | 33.88683 | 31.60286 | 29.12337 | 33.94 | 33.75
10.55 | 0.956399619 | 0.8612694 | 32.88455 | 33.87088 | 31.45077 | 29.17196 | 33.88 | 33.81
10.56 | 0.952214268 | 0.8630601 | 32.86983 | 33.85483 | 31.29913 | 29.21875 | 33.94 | 33.88
10.57 | 0.949220266 | 0.8602821 | 32.85501 | 33.83866 | 31.18664 | 29.11079 | 33.94 | 33.81
10.58 | 0.946226263 | 0.857504 | 32.84008 | 33.82239 | 31.07415 | 29.00284 | 33.94 | 33.88
10.59 | 0.945374913 | 0.85578 | 32.82505 | 33.80602 | 31.03198 | 28.93051 | 33.94 | 33.81
10.6 | 0.944885785 | 0.8542342 | 32.80991 | 33.78954 | 31.00162 | 28.86418 | 33.94 | 33.81
10.61 | 0.943522312 | 0.8553921 | 32.79467 | 33.77295 | 30.9425 | 28.88912 | 33.94 | 33.81
10.62 | 0.941768762 | 0.8577562 | 32.77932 | 33.75627 | 30.87054 | 28.95465 | 33.94 | 33.81
10.63 | 0.940869263 | 0.8603029 | 32.76388 | 33.73948 | 30.82653 | 29.02617 | 34 | 33.81
10.64 | 0.940762123 | 0.8630189 | 32.74833 | 33.72259 | 30.80839 | 29.10323 | 33.94 | 33.88
10.65 | 0.94228261 | 0.8649484 | 32.73268 | 33.7056 | 30.84344 | 29.1536 | 33.94 | 33.81
10.66 | 0.94700453 | 0.8653307 | 32.71693 | 33.6885 | 30.98308 | 29.1517 | 33.94 | 33.81
10.67 | 0.951696083 | 0.8657113 | 32.70108 | 33.67131 | 31.12149 | 29.14963 | 33.94 | 33.81
10.68 | 0.956210551 | 0.8660816 | 32.68513 | 33.65402 | 31.25387 | 29.14712 | 34 | 33.81
10.69 | 0.96072502 | 0.8664519 | 32.66909 | 33.63662 | 31.38601 | 29.14452 | 34 | 33.81
10.7 | 0.959323098 | 0.8651148 | 32.65294 | 33.61913 | 31.32472 | 29.08441 | 34 | 33.81
10.71 | 0.957587984 | 0.8636816 | 32.6367 | 33.60155 | 31.25251 | 29.02104 | 34.06 | 33.88
10.72 | 0.955192401 | 0.8608881 | 32.62036 | 33.58386 | 31.15872 | 28.91195 | 34 | 33.88
10.73 | 0.952562217 | 0.8576113 | 32.60393 | 33.56608 | 31.05727 | 28.78665 | 34 | 33.81
10.74 | 0.952269934 | 0.8565073 | 32.58739 | 33.5482 | 31.032 | 28.73428 | 34.06 | 33.81
10.75 | 0.954136026 | 0.8574092 | 32.57077 | 33.53023 | 31.07694 | 28.74913 | 34.06 | 33.81
10.76 | 0.956278549 | 0.8587512 | 32.55405 | 33.51216 | 31.13074 | 28.77861 | 34.06 | 33.81
10.77 | 0.959088653 | 0.861156 | 32.53723 | 33.494 | 31.20609 | 28.84356 | 34.06 | 33.88
10.78 | 0.96177778 | 0.8635186 | 32.52033 | 33.47575 | 31.27733 | 28.90693 | 34.06 | 33.88
10.79 | 0.962444024 | 0.8651741 | 32.50332 | 33.4574 | 31.28263 | 28.94648 | 34.06 | 33.88
10.8 | 0.963110269 | 0.8668296 | 32.48623 | 33.43896 | 31.28782 | 28.98588 | 34.06 | 33.88
10.81 | 0.96114661 | 0.8668283 | 32.46905 | 33.42043 | 31.20752 | 28.96977 | 34.06 | 33.88
10.82 | 0.958568919 | 0.8664401 | 32.45177 | 33.40181 | 31.10726 | 28.94066 | 34.13 | 33.88
10.83 | 0.954796131 | 0.8644342 | 32.43441 | 33.38309 | 30.96825 | 28.85749 | 34.13 | 33.88
10.84 | 0.950067519 | 0.8611346 | 32.41695 | 33.36429 | 30.79829 | 28.73114 | 34.13 | 33.88
10.85 | 0.94592973 | 0.8582965 | 32.39941 | 33.3454 | 30.64756 | 28.62024 | 34.19 | 33.81
10.86 | 0.943230785 | 0.8565825 | 32.38177 | 33.32642 | 30.54348 | 28.54683 | 34.19 | 33.81
10.87 | 0.940541119 | 0.8548632 | 32.36405 | 33.30735 | 30.43972 | 28.47323 | 34.13 | 33.88
10.88 | 0.93838571 | 0.8528337 | 32.34624 | 33.28819 | 30.35325 | 28.38929 | 34.19 | 33.88
10.89 | 0.936230302 | 0.8508041 | 32.32834 | 33.26895 | 30.26678 | 28.30536 | 34.19 | 33.88
10.9 | 0.935382548 | 0.8499951 | 32.31036 | 33.24962 | 30.22255 | 28.26201 | 34.19 | 33.88
10.91 | 0.935009916 | 0.8496296 | 32.29229 | 33.2302 | 30.19361 | 28.23336 | 34.19 | 33.88
10.92 | 0.936609594 | 0.8498283 | 32.27414 | 33.2107 | 30.22827 | 28.22339 | 34.25 | 33.88
10.93 | 0.940716427 | 0.8507441 | 32.2559 | 33.19111 | 30.34365 | 28.23714 | 34.19 | 33.88
10.94 | 0.944494744 | 0.8513758 | 32.23757 | 33.17144 | 30.44822 | 28.24136 | 34.25 | 33.88
10.95 | 0.946211176 | 0.8502246 | 32.21917 | 33.15169 | 30.48614 | 28.18638 | 34.25 | 33.88
10.96 | 0.947927608 | 0.8490734 | 32.20068 | 33.13185 | 30.52391 | 28.13137 | 34.25 | 33.88
10.97 | 0.948364147 | 0.8493283 | 32.1821 | 33.11193 | 30.52035 | 28.1229 | 34.31 | 33.81
10.98 | 0.948528865 | 0.8498818 | 32.16345 | 33.09193 | 30.50796 | 28.12423 | 34.31 | 33.88
10.99 | 0.949745886 | 0.8504779 | 32.14471 | 33.07184 | 30.52931 | 28.12687 | 34.25 | 33.88
11 | 0.952005069 | 0.8511162 | 32.12589 | 33.05168 | 30.58401 | 28.13082 | 34.31 | 33.88
11.01 | 0.953735052 | 0.8517524 | 32.10699 | 33.03144 | 30.62156 | 28.1346 | 34.31 | 33.88
11.02 | 0.952884114 | 0.8523784 | 32.08801 | 33.01111 | 30.57616 | 28.13796 | 34.31 | 33.88
11.03 | 0.952033176 | 0.8530045 | 32.06896 | 32.99071 | 30.53071 | 28.14122 | 34.31 | 33.88
11.04 | 0.951008432 | 0.8529399 | 32.04982 | 32.97023 | 30.47965 | 28.12162 | 34.31 | 33.88
11.05 | 0.949947574 | 0.8527319 | 32.0306 | 32.94967 | 30.42739 | 28.09723 | 34.31 | 33.88
11.06 | 0.951259868 | 0.8524008 | 32.01131 | 32.92903 | 30.45107 | 28.06873 | 34.38 | 33.94
11.07 | 0.955186887 | 0.851934 | 31.99194 | 32.90831 | 30.55828 | 28.03571 | 34.38 | 33.94
11.08 | 0.95883478 | 0.8517104 | 31.97249 | 32.88752 | 30.65634 | 28.01064 | 34.31 | 33.94
11.09 | 0.960303666 | 0.8533845 | 31.95297 | 32.86665 | 30.68455 | 28.04789 | 34.38 | 33.88
11.1 | 0.961772552 | 0.8550585 | 31.93337 | 32.84571 | 30.71264 | 28.08501 | 34.44 | 33.88
11.11 | 0.958515024 | 0.8567651 | 31.91369 | 32.82469 | 30.58975 | 28.12305 | 34.38 | 33.88
11.12 | 0.953607244 | 0.8584829 | 31.89394 | 32.8036 | 30.4143 | 28.16133 | 34.38 | 33.94
11.13 | 0.950367654 | 0.8594752 | 31.87412 | 32.78244 | 30.29213 | 28.17569 | 34.44 | 33.94
11.14 | 0.950110853 | 0.8591702 | 31.85422 | 32.7612 | 30.26504 | 28.14744 | 34.38 | 33.94
11.15 | 0.949854052 | 0.8588651 | 31.83425 | 32.73988 | 30.23789 | 28.11914 | 34.44 | 33.94
11.16 | 0.952323731 | 0.8581291 | 31.81421 | 32.7185 | 30.29742 | 28.07669 | 34.44 | 33.94
11.17 | 0.954889671 | 0.8573778 | 31.79409 | 32.69704 | 30.35985 | 28.03372 | 34.44 | 33.94
11.18 | 0.953628807 | 0.8568713 | 31.7739 | 32.67551 | 30.30051 | 27.99871 | 34.44 | 34
11.19 | 0.949395255 | 0.8565548 | 31.75364 | 32.65392 | 30.14676 | 27.96987 | 34.44 | 33.94
11.2 | 0.945557965 | 0.8559829 | 31.73331 | 32.63225 | 30.00569 | 27.93265 | 34.44 | 33.94
11.21 | 0.943977907 | 0.8539567 | 31.71291 | 32.61051 | 29.93629 | 27.84796 | 34.5 | 33.94
11.22 | 0.942397849 | 0.8519304 | 31.69245 | 32.5887 | 29.86689 | 27.76331 | 34.5 | 33.94
11.23 | 0.944269725 | 0.8521124 | 31.67191 | 32.56682 | 29.90682 | 27.7506 | 34.5 | 34
11.24 | 0.947448219 | 0.8531303 | 31.6513 | 32.54488 | 29.98797 | 27.76502 | 34.5 | 33.94
11.25 | 0.94982121 | 0.8544714 | 31.63062 | 32.52287 | 30.04344 | 27.78986 | 34.5 | 33.94
11.26 | 0.95023148 | 0.8565999 | 31.60988 | 32.50079 | 30.0367 | 27.84017 | 34.5 | 33.94
11.27 | 0.950641749 | 0.8587284 | 31.58907 | 32.47864 | 30.02989 | 27.89033 | 34.56 | 33.94
11.28 | 0.951514328 | 0.8578308 | 31.56819 | 32.45643 | 30.03759 | 27.84212 | 34.5 | 34
11.29 | 0.952471086 | 0.8563822 | 31.54725 | 32.43415 | 30.04784 | 27.77603 | 34.56 | 33.94
11.3 | 0.954922911 | 0.8554916 | 31.52624 | 32.41181 | 30.10513 | 27.72803 | 34.56 | 34
11.31 | 0.959710336 | 0.8554727 | 31.50516 | 32.3894 | 30.23583 | 27.70825 | 34.56 | 34
11.32 | 0.964497762 | 0.8554539 | 31.48402 | 32.36693 | 30.36627 | 27.68841 | 34.56 | 34
11.33 | 0.966627171 | 0.8539097 | 31.46282 | 32.34439 | 30.41281 | 27.61919 | 34.56 | 34.06
11.34 | 0.968537621 | 0.8522399 | 31.44155 | 32.32179 | 30.45232 | 27.54592 | 34.56 | 34.06
11.35 | 0.967954291 | 0.8493386 | 31.42022 | 32.29913 | 30.41333 | 27.43289 | 34.56 | 34
11.36 | 0.96428209 | 0.8449119 | 31.39882 | 32.2764 | 30.27732 | 27.27072 | 34.56 | 34
11.37 | 0.960609888 | 0.8404852 | 31.37736 | 32.25361 | 30.14141 | 27.10869 | 34.63 | 34
11.38 | 0.958967929 | 0.8409495 | 31.35585 | 32.23077 | 30.06925 | 27.10445 | 34.69 | 34
11.39 | 0.957413551 | 0.8416248 | 31.33426 | 32.20786 | 29.99985 | 27.10693 | 34.63 | 34.06
11.4 | 0.957121882 | 0.8433881 | 31.31262 | 32.18489 | 29.97 | 27.14435 | 34.63 | 34.06
11.41 | 0.95831459 | 0.8464306 | 31.29092 | 32.16186 | 29.98654 | 27.22278 | 34.69 | 34.13
11.42 | 0.959507298 | 0.8494731 | 31.26916 | 32.13877 | 30.00298 | 27.30102 | 34.63 | 34.06
11.43 | 0.957979266 | 0.8486381 | 31.24733 | 32.11562 | 29.9343 | 27.25454 | 34.63 | 34.06
11.44 | 0.956306992 | 0.8475976 | 31.22545 | 32.09241 | 29.86112 | 27.20145 | 34.69 | 34.06
11.45 | 0.953787979 | 0.8464784 | 31.20351 | 32.06915 | 29.76153 | 27.14584 | 34.69 | 34.06
11.46 | 0.950139978 | 0.8452544 | 31.18151 | 32.04583 | 29.6268 | 27.08688 | 34.69 | 34.13
11.47 | 0.946491978 | 0.8440304 | 31.15945 | 32.02245 | 29.49217 | 27.02792 | 34.69 | 34.13
11.48 | 0.946780138 | 0.8456682 | 31.13734 | 31.99901 | 29.48021 | 27.06055 | 34.69 | 34.06
11.49 | 0.947523541 | 0.847637 | 31.11517 | 31.97552 | 29.48235 | 27.10363 | 34.69 | 34.06
11.5 | 0.949000925 | 0.8496875 | 31.09294 | 31.95197 | 29.50723 | 27.14919 | 34.75 | 34.06
11.51 | 0.951824384 | 0.8518877 | 31.07065 | 31.92837 | 29.57381 | 27.19938 | 34.75 | 34.13
11.52 | 0.954647843 | 0.8540878 | 31.04831 | 31.90471 | 29.64021 | 27.24942 | 34.75 | 34.13
11.53 | 0.955270942 | 0.8540472 | 31.02592 | 31.88099 | 29.63816 | 27.22787 | 34.75 | 34.13
11.54 | 0.955337385 | 0.8534397 | 31.00347 | 31.85723 | 29.61877 | 27.18822 | 34.75 | 34.13
11.55 | 0.955566514 | 0.8527938 | 30.98096 | 31.83341 | 29.60437 | 27.14733 | 34.75 | 34.13
11.56 | 0.956334361 | 0.8520211 | 30.9584 | 31.80953 | 29.60659 | 27.10239 | 34.75 | 34.13
11.57 | 0.957102208 | 0.8512483 | 30.93579 | 31.78561 | 29.60871 | 27.05744 | 34.81 | 34.13
11.58 | 0.958511755 | 0.8527659 | 30.91313 | 31.76163 | 29.63059 | 27.08523 | 34.75 | 34.13
11.59 | 0.960260291 | 0.8554934 | 30.89041 | 31.7376 | 29.66283 | 27.1513 | 34.81 | 34.13
11.6 | 0.961881823 | 0.8581122 | 30.86764 | 31.71351 | 29.69102 | 27.21375 | 34.81 | 34.13
11.61 | 0.961682331 | 0.8591729 | 30.84481 | 31.68938 | 29.66291 | 27.22666 | 34.81 | 34.13
11.62 | 0.961482839 | 0.8602337 | 30.82194 | 31.6652 | 29.63477 | 27.23947 | 34.81 | 34.19
11.63 | 0.960786229 | 0.8599847 | 30.79902 | 31.64096 | 29.59127 | 27.21074 | 34.88 | 34.19
11.64 | 0.959516391 | 0.8582255 | 30.77604 | 31.61668 | 29.53011 | 27.13424 | 34.81 | 34.19
11.65 | 0.958246553 | 0.8564662 | 30.75301 | 31.59235 | 29.46897 | 27.05778 | 34.88 | 34.19
11.66 | 0.960428797 | 0.8561628 | 30.72994 | 31.56797 | 29.51392 | 27.02732 | 34.88 | 34.19
11.67 | 0.963210672 | 0.8561124 | 30.70681 | 31.54354 | 29.57713 | 27.00481 | 34.94 | 34.13
11.68 | 0.9658841 | 0.8563993 | 30.68364 | 31.51906 | 29.63684 | 26.9929 | 34.88 | 34.19
11.69 | 0.968189915 | 0.8578298 | 30.66042 | 31.49453 | 29.68511 | 27.01695 | 34.94 | 34.19
11.7 | 0.970495729 | 0.8592604 | 30.63715 | 31.46996 | 29.73322 | 27.04089 | 34.94 | 34.19
11.71 | 0.969263694 | 0.8607468 | 30.61383 | 31.44534 | 29.67287 | 27.06647 | 34.88 | 34.19
11.72 | 0.965590826 | 0.8622715 | 30.59046 | 31.42067 | 29.53787 | 27.09315 | 34.94 | 34.19
11.73 | 0.961917958 | 0.8637963 | 30.56705 | 31.39596 | 29.403 | 27.11972 | 35 | 34.25
11.74 | 0.958117887 | 0.8644732 | 30.54359 | 31.37121 | 29.26436 | 27.11957 | 35 | 34.25
11.75 | 0.954310235 | 0.8650995 | 30.52009 | 31.3464 | 29.12563 | 27.11776 | 35.13 | 34.19
11.76 | 0.95188675 | 0.8649559 | 30.49654 | 31.32156 | 29.02925 | 27.09176 | 35.13 | 34.19
11.77 | 0.952956875 | 0.8628689 | 30.47294 | 31.29667 | 29.0394 | 27.00492 | 35.13 | 34.19
11.78 | 0.954027001 | 0.8607819 | 30.4493 | 31.27173 | 29.04946 | 26.91814 | 35.13 | 34.19
11.79 | 0.957795658 | 0.8577949 | 30.42562 | 31.24675 | 29.14152 | 26.80331 | 35.13 | 34.19
11.8 | 0.9632774 | 0.8542367 | 30.40189 | 31.22173 | 29.28545 | 26.67075 | 35.13 | 34.19
11.81 | 0.968759142 | 0.8506784 | 30.37811 | 31.19667 | 29.42908 | 26.53833 | 35.13 | 34.19
11.82 | 0.969669128 | 0.8505322 | 30.3543 | 31.17156 | 29.43362 | 26.51242 | 35.19 | 34.25
11.83 | 0.97022139 | 0.850653 | 30.33044 | 31.14641 | 29.42724 | 26.49479 | 35.13 | 34.19
11.84 | 0.9695709 | 0.8519451 | 30.30654 | 31.12122 | 29.38434 | 26.51357 | 35.13 | 34.19
11.85 | 0.964914622 | 0.8571382 | 30.28259 | 31.09599 | 29.22012 | 26.65356 | 35.19 | 34.19
11.86 | 0.960258343 | 0.8623313 | 30.25861 | 31.07072 | 29.05608 | 26.79325 | 35.25 | 34.19
11.87 | 0.957164805 | 0.867343 | 30.23458 | 31.04541 | 28.93947 | 26.92702 | 35.19 | 34.19
11.88 | 0.955501908 | 0.8721886 | 30.21051 | 31.02005 | 28.8662 | 27.05534 | 35.25 | 34.25
11.89 | 0.953839011 | 0.8770342 | 30.1864 | 30.99466 | 28.79297 | 27.18338 | 35.25 | 34.19
11.9 | 0.953662718 | 0.8786647 | 30.16225 | 30.96923 | 28.76461 | 27.21157 | 35.25 | 34.19
11.91 | 0.953856253 | 0.8794955 | 30.13806 | 30.94376 | 28.74738 | 27.2149 | 35.31 | 34.25
11.92 | 0.953881838 | 0.8800893 | 30.11383 | 30.91825 | 28.72504 | 27.21082 | 35.31 | 34.19
11.93 | 0.951568437 | 0.8773822 | 30.08956 | 30.89271 | 28.63228 | 27.10471 | 35.31 | 34.19
11.94 | 0.949255037 | 0.8746752 | 30.06526 | 30.86712 | 28.5396 | 26.99871 | 35.31 | 34.19
11.95 | 0.947585242 | 0.8718105 | 30.04091 | 30.8415 | 28.46633 | 26.88795 | 35.38 | 34.19
11.96 | 0.94727931 | 0.8686117 | 30.01653 | 30.81585 | 28.43404 | 26.767 | 35.38 | 34.25
11.97 | 0.946973379 | 0.8654129 | 29.99211 | 30.79015 | 28.40173 | 26.64619 | 35.38 | 34.25
11.98 | 0.949801435 | 0.8639687 | 29.96765 | 30.76442 | 28.46332 | 26.5795 | 35.38 | 34.19
11.99 | 0.95507666 | 0.8638946 | 29.94315 | 30.73865 | 28.59801 | 26.55496 | 35.38 | 34.25
12 | 0.960351885 | 0.8638204 | 29.91862 | 30.71285 | 28.7324 | 26.53039 | 35.38 | 34.25
12.01 | 0.96201861 | 0.8647217 | 29.89405 | 30.68701 | 28.75864 | 26.53573 | 35.44 | 34.25
12.02 | 0.962724274 | 0.8658828 | 29.86945 | 30.66114 | 28.75604 | 26.54896 | 35.38 | 34.25
12.03 | 0.963417265 | 0.8670348 | 29.84481 | 30.63524 | 28.753 | 26.56182 | 35.44 | 34.25
12.04 | 0.961573546 | 0.8663726 | 29.82013 | 30.6093 | 28.67425 | 26.51906 | 35.44 | 34.25
12.05 | 0.959729828 | 0.8657105 | 29.79542 | 30.58332 | 28.59556 | 26.4763 | 35.44 | 34.25
12.06 | 0.957876238 | 0.8650041 | 29.77068 | 30.55732 | 28.51663 | 26.4322 | 35.5 | 34.25
12.07 | 0.955984903 | 0.8641287 | 29.7459 | 30.53127 | 28.43663 | 26.38295 | 35.5 | 34.25
12.08 | 0.954093568 | 0.8632534 | 29.72109 | 30.5052 | 28.3567 | 26.33372 | 35.56 | 34.25
12.09 | 0.951781788 | 0.8627006 | 29.69624 | 30.4791 | 28.26434 | 26.29433 | 35.56 | 34.25
12.1 | 0.948830334 | 0.8626385 | 29.67136 | 30.45296 | 28.15309 | 26.26989 | 35.56 | 34.25
12.11 | 0.945878881 | 0.8625764 | 29.64645 | 30.42679 | 28.04195 | 26.24543 | 35.56 | 34.25
12.12 | 0.947906242 | 0.8627557 | 29.62151 | 30.40059 | 28.07841 | 26.22828 | 35.56 | 34.25
12.13 | 0.953647416 | 0.8631152 | 29.59653 | 30.37436 | 28.22465 | 26.21657 | 35.56 | 34.25
12.14 | 0.95938859 | 0.8634747 | 29.57152 | 30.3481 | 28.37058 | 26.20481 | 35.56 | 34.31
12.15 | 0.966015289 | 0.8643977 | 29.54648 | 30.32181 | 28.54235 | 26.2101 | 35.63 | 34.31
12.16 | 0.972960117 | 0.8655232 | 29.52141 | 30.29549 | 28.72315 | 26.22145 | 35.63 | 34.25
12.17 | 0.979904946 | 0.8666486 | 29.49631 | 30.26914 | 28.90358 | 26.23271 | 35.63 | 34.25
12.18 | 0.979834193 | 0.8673655 | 29.47117 | 30.24276 | 28.87686 | 26.23152 | 35.63 | 34.25
12.19 | 0.978854599 | 0.8680294 | 29.44601 | 30.21635 | 28.82336 | 26.22868 | 35.69 | 34.31
12.2 | 0.977875817 | 0.8686694 | 29.42082 | 30.18991 | 28.76991 | 26.22505 | 35.69 | 34.25
12.21 | 0.976934009 | 0.8682228 | 29.3956 | 30.16344 | 28.71756 | 26.18859 | 35.63 | 34.31
12.22 | 0.975992201 | 0.8677763 | 29.37035 | 30.13695 | 28.66523 | 26.15213 | 35.63 | 34.31
12.23 | 0.974995337 | 0.8674976 | 29.34507 | 30.11043 | 28.6113 | 26.12073 | 35.69 | 34.31
12.24 | 0.973671739 | 0.8682153 | 29.31976 | 30.08388 | 28.54782 | 26.11929 | 35.69 | 34.31
12.25 | 0.972348142 | 0.868933 | 29.29442 | 30.05731 | 28.48438 | 26.11779 | 35.75 | 34.31
12.26 | 0.969801317 | 0.8696252 | 29.26906 | 30.03071 | 28.38517 | 26.11546 | 35.75 | 34.31
12.27 | 0.963648403 | 0.8702421 | 29.24367 | 30.00408 | 28.18061 | 26.11081 | 35.75 | 34.31
12.28 | 0.95749549 | 0.870859 | 29.21825 | 29.97742 | 27.97634 | 26.10611 | 35.75 | 34.38
12.29 | 0.952992586 | 0.870543 | 29.1928 | 29.95074 | 27.82052 | 26.07341 | 35.75 | 34.31
12.3 | 0.951571846 | 0.8684845 | 29.16733 | 29.92404 | 27.75481 | 25.98857 | 35.75 | 34.31
12.31 | 0.950151106 | 0.866426 | 29.14183 | 29.89731 | 27.68914 | 25.90381 | 35.81 | 34.38
12.32 | 0.951369708 | 0.8649891 | 29.11631 | 29.87056 | 27.70037 | 25.83771 | 35.81 | 34.38
12.33 | 0.956083156 | 0.8643755 | 29.09075 | 29.84378 | 27.81318 | 25.79623 | 35.88 | 34.31
12.34 | 0.960796605 | 0.8637618 | 29.06518 | 29.81697 | 27.92572 | 25.75477 | 35.88 | 34.38
12.35 | 0.963672985 | 0.8643868 | 29.03958 | 29.79015 | 27.98466 | 25.75021 | 35.81 | 34.38
12.36 | 0.964697235 | 0.8662605 | 29.01395 | 29.7633 | 27.98968 | 25.78277 | 35.88 | 34.38
12.37 | 0.965721484 | 0.8681342 | 28.9883 | 29.73643 | 27.99462 | 25.81521 | 35.88 | 34.38
12.38 | 0.964434036 | 0.8689588 | 28.96263 | 29.70953 | 27.93254 | 25.81636 | 35.88 | 34.38
12.39 | 0.961267792 | 0.8689307 | 28.93693 | 29.68261 | 27.81614 | 25.79213 | 35.94 | 34.38
12.4 | 0.958101548 | 0.8689026 | 28.91121 | 29.65567 | 27.69987 | 25.76789 | 35.94 | 34.44
12.41 | 0.955923071 | 0.8684043 | 28.88546 | 29.62871 | 27.61228 | 25.7297 | 35.94 | 34.38
12.42 | 0.95442747 | 0.8675809 | 28.85969 | 29.60173 | 27.54448 | 25.68189 | 35.94 | 34.44
12.43 | 0.952931868 | 0.8667575 | 28.8339 | 29.57472 | 27.47674 | 25.63411 | 35.94 | 34.44
12.44 | 0.952784955 | 0.8677853 | 28.80809 | 29.54769 | 27.44791 | 25.64105 | 35.94 | 34.44
12.45 | 0.953476479 | 0.869964 | 28.78225 | 29.52065 | 27.4432 | 25.6819 | 36 | 34.44
12.46 | 0.954168003 | 0.8721426 | 28.7564 | 29.49358 | 27.43843 | 25.72261 | 35.94 | 34.44
12.47 | 0.953687244 | 0.8734841 | 28.73052 | 29.46649 | 27.39993 | 25.73851 | 36 | 34.5
12.48 | 0.952511321 | 0.8743293 | 28.70462 | 29.43938 | 27.34147 | 25.73972 | 36 | 34.5
12.49 | 0.951335399 | 0.8751744 | 28.6787 | 29.41226 | 27.28306 | 25.74085 | 36 | 34.5
12.5 | 0.951182111 | 0.8746565 | 28.65275 | 29.38511 | 27.25399 | 25.70188 | 36 | 34.44
12.51 | 0.951643872 | 0.8733189 | 28.62679 | 29.35795 | 27.24251 | 25.63885 | 36 | 34.44
12.52 | 0.952105633 | 0.8719813 | 28.60081 | 29.33076 | 27.23099 | 25.57588 | 36.06 | 34.5
12.53 | 0.954002929 | 0.8714999 | 28.57481 | 29.30356 | 27.26045 | 25.53805 | 36.06 | 34.44
12.54 | 0.956831121 | 0.8715738 | 28.54879 | 29.27634 | 27.31637 | 25.51649 | 36.06 | 34.5
12.55 | 0.959659313 | 0.8716476 | 28.52274 | 29.2491 | 27.37212 | 25.49491 | 36.06 | 34.44
12.56 | 0.961967025 | 0.8717305 | 28.49668 | 29.22185 | 27.41287 | 25.47357 | 36.06 | 34.5
12.57 | 0.963888766 | 0.8718202 | 28.47061 | 29.19457 | 27.4425 | 25.45242 | 36.06 | 34.5
12.58 | 0.965810507 | 0.8719098 | 28.44451 | 29.16728 | 27.47201 | 25.43124 | 36.13 | 34.5
12.59 | 0.965813544 | 0.8737922 | 28.41839 | 29.13998 | 27.44687 | 25.46228 | 36.13 | 34.5
12.6 | 0.964094794 | 0.8772835 | 28.39226 | 29.11265 | 27.37283 | 25.54005 | 36.13 | 34.5
12.61 | 0.962376044 | 0.8807747 | 28.36611 | 29.08531 | 27.29886 | 25.61761 | 36.13 | 34.5
12.62 | 0.958484917 | 0.8839727 | 28.33994 | 29.05796 | 27.16341 | 25.68644 | 36.19 | 34.5
12.63 | 0.952095063 | 0.8868332 | 28.31376 | 29.03059 | 26.95739 | 25.74529 | 36.13 | 34.56
12.64 | 0.945705208 | 0.8896937 | 28.28755 | 29.0032 | 26.75169 | 25.80396 | 36.19 | 34.56
12.65 | 0.94019047 | 0.8902956 | 28.26134 | 28.9758 | 26.57104 | 25.79703 | 36.19 | 34.56
12.66 | 0.936055182 | 0.8873374 | 28.2351 | 28.94838 | 26.42961 | 25.68698 | 36.19 | 34.56
12.67 | 0.931919895 | 0.8843791 | 28.20885 | 28.92095 | 26.28839 | 25.57708 | 36.19 | 34.56
12.68 | 0.929491744 | 0.8815072 | 28.18258 | 28.8935 | 26.19548 | 25.46983 | 36.19 | 34.56
12.69 | 0.931120068 | 0.8788402 | 28.1563 | 28.86605 | 26.2169 | 25.36864 | 36.19 | 34.56
12.7 | 0.932748393 | 0.8761733 | 28.13 | 28.83857 | 26.23821 | 25.26759 | 36.25 | 34.56
12.71 | 0.935197926 | 0.8739314 | 28.10369 | 28.81108 | 26.28251 | 25.17891 | 36.25 | 34.56
12.72 | 0.94116955 | 0.8735127 | 28.07736 | 28.78358 | 26.42556 | 25.14283 | 36.25 | 34.56
12.73 | 0.947141173 | 0.873094 | 28.05102 | 28.75607 | 26.56828 | 25.10675 | 36.31 | 34.56
12.74 | 0.952987149 | 0.8728213 | 28.02466 | 28.72855 | 26.70714 | 25.07489 | 36.31 | 34.56
12.75 | 0.957074689 | 0.8745916 | 27.99829 | 28.70101 | 26.79646 | 25.10166 | 36.31 | 34.56
12.76 | 0.96116223 | 0.876362 | 27.97191 | 28.67346 | 26.88554 | 25.12833 | 36.31 | 34.56
12.77 | 0.96524977 | 0.8781323 | 27.94551 | 28.64589 | 26.9744 | 25.15488 | 36.25 | 34.56
12.78 | 0.962290799 | 0.8796738 | 27.9191 | 28.61832 | 26.86629 | 25.17478 | 36.31 | 34.56
12.79 | 0.958792657 | 0.8811977 | 27.89267 | 28.59073 | 26.74329 | 25.19409 | 36.31 | 34.56
12.8 | 0.955294516 | 0.8827217 | 27.86624 | 28.56313 | 26.62046 | 25.2133 | 36.31 | 34.56
12.81 | 0.95068045 | 0.8812007 | 27.83979 | 28.53553 | 26.46674 | 25.14553 | 36.38 | 34.56
12.82 | 0.945743634 | 0.8787991 | 27.81333 | 28.50791 | 26.30428 | 25.05272 | 36.38 | 34.56
12.83 | 0.940806817 | 0.8763975 | 27.78685 | 28.48028 | 26.14206 | 24.96004 | 36.38 | 34.56
12.84 | 0.938982097 | 0.8745385 | 27.76037 | 28.45264 | 26.06649 | 24.88293 | 36.38 | 34.56
12.85 | 0.939174079 | 0.8730311 | 27.73387 | 28.42498 | 26.04693 | 24.8159 | 36.38 | 34.63
12.86 | 0.939366061 | 0.8715237 | 27.70736 | 28.39732 | 26.02736 | 24.74894 | 36.38 | 34.63
12.87 | 0.941868265 | 0.8715787 | 27.68084 | 28.36965 | 26.07171 | 24.72639 | 36.38 | 34.56
12.88 | 0.94753224 | 0.8737721 | 27.65431 | 28.34198 | 26.20335 | 24.76443 | 36.44 | 34.63
12.89 | 0.953196216 | 0.8759654 | 27.62777 | 28.31429 | 26.33469 | 24.80234 | 36.44 | 34.56
12.9 | 0.95862302 | 0.8780352 | 27.60122 | 28.28659 | 26.45916 | 24.83662 | 36.44 | 34.56
12.91 | 0.963217439 | 0.879671 | 27.57466 | 28.25888 | 26.56039 | 24.85852 | 36.5 | 34.56
12.92 | 0.967811859 | 0.8813069 | 27.54808 | 28.23117 | 26.66136 | 24.88032 | 36.5 | 34.56
12.93 | 0.972363763 | 0.8829339 | 27.5215 | 28.20345 | 26.76091 | 24.90178 | 36.5 | 34.63
12.94 | 0.969001018 | 0.8829095 | 27.49491 | 28.17572 | 26.6426 | 24.87661 | 36.5 | 34.56
12.95 | 0.965638274 | 0.8828851 | 27.46831 | 28.14798 | 26.52445 | 24.85143 | 36.56 | 34.63
12.96 | 0.96227553 | 0.8828607 | 27.4417 | 28.12023 | 26.40648 | 24.82625 | 36.5 | 34.63
12.97 | 0.95898246 | 0.8819587 | 27.41508 | 28.09248 | 26.29058 | 24.77641 | 36.56 | 34.69
12.98 | 0.955709867 | 0.8807989 | 27.38846 | 28.06472 | 26.17542 | 24.71937 | 36.56 | 34.56
12.99 | 0.952437274 | 0.8796391 | 27.36182 | 28.03695 | 26.06042 | 24.6624 | 36.56 | 34.63
13 | 0.953338487 | 0.8779119 | 27.33518 | 28.00918 | 26.05968 | 24.58959 | 36.56 | 34.63
13.01 | 0.95802864 | 0.8756697 | 27.30853 | 27.9814 | 26.16235 | 24.50246 | 36.63 | 34.63
13.02 | 0.962718793 | 0.8734274 | 27.28187 | 27.95361 | 26.26477 | 24.41545 | 36.63 | 34.63
13.03 | 0.966676346 | 0.8715139 | 27.2552 | 27.92582 | 26.34696 | 24.33774 | 36.63 | 34.63
13.04 | 0.968539588 | 0.8705399 | 27.22853 | 27.89802 | 26.37191 | 24.28634 | 36.63 | 34.63
13.05 | 0.970402829 | 0.869566 | 27.20185 | 27.87022 | 26.39675 | 24.23499 | 36.63 | 34.63
13.06 | 0.972266071 | 0.8685921 | 27.17516 | 27.84241 | 26.42149 | 24.18369 | 36.69 | 34.63
13.07 | 0.969955334 | 0.8686671 | 27.14846 | 27.81459 | 26.3328 | 24.16162 | 36.69 | 34.56
13.08 | 0.967549347 | 0.8687662 | 27.12176 | 27.78677 | 26.24164 | 24.14021 | 36.63 | 34.63
13.09 | 0.96514336 | 0.8688652 | 27.09506 | 27.75895 | 26.15061 | 24.11879 | 36.69 | 34.63
13.1 | 0.966194897 | 0.8691035 | 27.06834 | 27.73112 | 26.1533 | 24.10122 | 36.69 | 34.63
13.11 | 0.9688761 | 0.8694075 | 27.04162 | 27.70329 | 26.19998 | 24.08545 | 36.75 | 34.69
13.12 | 0.971557304 | 0.8697116 | 27.0149 | 27.67545 | 26.24652 | 24.06966 | 36.75 | 34.63
13.13 | 0.973523353 | 0.8714974 | 26.98817 | 27.64761 | 26.27361 | 24.09482 | 36.75 | 34.63
13.14 | 0.97424479 | 0.8758621 | 26.96143 | 27.61977 | 26.26704 | 24.19111 | 36.75 | 34.63
13.15 | 0.974966226 | 0.8802269 | 26.93469 | 27.59192 | 26.26042 | 24.28715 | 36.75 | 34.69
13.16 | 0.97559111 | 0.8846148 | 26.90795 | 27.56407 | 26.25116 | 24.38359 | 36.75 | 34.69
13.17 | 0.973418022 | 0.8896755 | 26.8812 | 27.53622 | 26.16664 | 24.4983 | 36.75 | 34.69
13.18 | 0.971244935 | 0.8947363 | 26.85444 | 27.50836 | 26.08224 | 24.61273 | 36.75 | 34.69
13.19 | 0.969071847 | 0.899797 | 26.82769 | 27.4805 | 25.99796 | 24.72687 | 36.81 | 34.69
13.2 | 0.969091792 | 0.9017375 | 26.80092 | 27.45264 | 25.97256 | 24.75507 | 36.75 | 34.69
13.21 | 0.970120956 | 0.9022421 | 26.77416 | 27.42477 | 25.97417 | 24.74379 | 36.75 | 34.63
13.22 | 0.971150119 | 0.9027467 | 26.74739 | 27.39691 | 25.97573 | 24.73247 | 36.81 | 34.69
13.23 | 0.971326927 | 0.9031995 | 26.72062 | 27.36904 | 25.95445 | 24.7197 | 36.81 | 34.69
13.24 | 0.969686149 | 0.9035417 | 26.69384 | 27.34117 | 25.88465 | 24.70389 | 36.81 | 34.69
13.25 | 0.968045371 | 0.9038839 | 26.66706 | 27.3133 | 25.81492 | 24.68805 | 36.88 | 34.69
13.26 | 0.966404593 | 0.9042261 | 26.64028 | 27.28543 | 25.74529 | 24.6722 | 36.81 | 34.75
13.27 | 0.963973078 | 0.9023527 | 26.61349 | 27.25755 | 25.65469 | 24.59593 | 36.81 | 34.75
13.28 | 0.96148788 | 0.9003288 | 26.5867 | 27.22968 | 25.56279 | 24.51566 | 36.88 | 34.69
13.29 | 0.959002682 | 0.8983049 | 26.55992 | 27.2018 | 25.47103 | 24.43551 | 36.88 | 34.69
13.3 | 0.957640439 | 0.8944487 | 26.53312 | 27.17393 | 25.40919 | 24.30568 | 36.88 | 34.69
13.31 | 0.957249279 | 0.889008 | 26.50633 | 27.14605 | 25.37317 | 24.13306 | 36.88 | 34.69
13.32 | 0.956858118 | 0.8835673 | 26.47953 | 27.11818 | 25.33716 | 23.96073 | 36.88 | 34.69
13.33 | 0.956844479 | 0.878846 | 26.45274 | 27.0903 | 25.31116 | 23.8082 | 36.88 | 34.75
13.34 | 0.959635964 | 0.87947 | 26.42594 | 27.06242 | 25.35928 | 23.80059 | 36.88 | 34.75
13.35 | 0.96242745 | 0.8800939 | 26.39914 | 27.03455 | 25.40726 | 23.79294 | 36.88 | 34.75
13.36 | 0.965218935 | 0.8807179 | 26.37234 | 27.00667 | 25.45508 | 23.78526 | 36.81 | 34.75
13.37 | 0.970932209 | 0.8825849 | 26.34554 | 26.9788 | 25.57973 | 23.81108 | 36.88 | 34.75
13.38 | 0.977999333 | 0.8850278 | 26.31874 | 26.95093 | 25.73971 | 23.85232 | 36.94 | 34.75
13.39 | 0.985066457 | 0.8874707 | 26.29193 | 26.92305 | 25.8993 | 23.89342 | 36.94 | 34.75
13.4 | 0.989612898 | 0.8889495 | 26.26513 | 26.89518 | 25.99231 | 23.90846 | 36.88 | 34.75
13.41 | 0.985736825 | 0.8872072 | 26.23833 | 26.86731 | 25.86409 | 23.83688 | 36.94 | 34.75
13.42 | 0.981860752 | 0.8854649 | 26.21153 | 26.83945 | 25.73607 | 23.76539 | 36.94 | 34.81
13.43 | 0.977984679 | 0.8837226 | 26.18472 | 26.81158 | 25.60826 | 23.694 | 36.94 | 34.81
13.44 | 0.969489369 | 0.8849375 | 26.15792 | 26.78372 | 25.35983 | 23.70191 | 36.94 | 34.81
13.45 | 0.959530844 | 0.887089 | 26.13112 | 26.75585 | 25.07362 | 23.73482 | 37 | 34.88
13.46 | 0.949572319 | 0.8892405 | 26.10432 | 26.728 | 24.78794 | 23.76762 | 37 | 34.88
13.47 | 0.942469947 | 0.8915339 | 26.07752 | 26.70014 | 24.57728 | 23.80408 | 37 | 34.88
13.48 | 0.943070207 | 0.8942098 | 26.05072 | 26.67228 | 24.56766 | 23.85062 | 37 | 34.81
13.49 | 0.943670466 | 0.8968857 | 26.02392 | 26.64443 | 24.55801 | 23.89701 | 37 | 34.88
13.5 | 0.944270725 | 0.8995616 | 25.99713 | 26.61658 | 24.54833 | 23.94326 | 36.94 | 34.88
13.51 | 0.946734714 | 0.8985117 | 25.97033 | 26.58874 | 24.58702 | 23.89029 | 37 | 34.88
13.52 | 0.949776351 | 0.8963069 | 25.94354 | 26.5609 | 24.64056 | 23.80671 | 37 | 34.88
13.53 | 0.952817989 | 0.894102 | 25.91675 | 26.53306 | 24.69395 | 23.72326 | 37 | 34.88
13.54 | 0.955699752 | 0.8916624 | 25.88996 | 26.50522 | 24.74303 | 23.63371 | 37 | 34.88
13.55 | 0.958069562 | 0.8884706 | 25.86318 | 26.47739 | 24.77872 | 23.52439 | 37 | 34.88
13.56 | 0.960439372 | 0.8852788 | 25.83639 | 26.44957 | 24.81429 | 23.41524 | 37 | 34.88
13.57 | 0.962809182 | 0.882087 | 25.80961 | 26.42174 | 24.84973 | 23.30628 | 37 | 34.81
13.58 | 0.964120428 | 0.8790825 | 25.78283 | 26.39393 | 24.85776 | 23.20244 | 37.06 | 34.88
13.59 | 0.964965129 | 0.8761605 | 25.75606 | 26.36611 | 24.8537 | 23.10095 | 37.06 | 34.88
13.6 | 0.96580983 | 0.8732386 | 25.72928 | 26.3383 | 24.8496 | 22.99962 | 37.06 | 34.88
13.61 | 0.966170056 | 0.8707818 | 25.70252 | 26.3105 | 24.833 | 22.9107 | 37.06 | 34.88
13.62 | 0.963333552 | 0.8713943 | 25.67575 | 26.2827 | 24.73431 | 22.90259 | 37.06 | 34.88
13.63 | 0.960497049 | 0.8720069 | 25.64899 | 26.2549 | 24.63578 | 22.89446 | 37.06 | 34.88
13.64 | 0.957660546 | 0.8726194 | 25.62223 | 26.22711 | 24.5374 | 22.88629 | 37.06 | 34.94
13.65 | 0.956726875 | 0.8755207 | 25.59547 | 26.19933 | 24.48788 | 22.93806 | 37 | 34.94
13.66 | 0.957347709 | 0.8802919 | 25.56872 | 26.17155 | 24.47816 | 23.03861 | 37 | 34.88
13.67 | 0.957968543 | 0.8850631 | 25.54198 | 26.14378 | 24.46841 | 23.1389 | 37.06 | 34.94
13.68 | 0.958589377 | 0.8898343 | 25.51523 | 26.11601 | 24.45863 | 23.23893 | 37.06 | 34.94
13.69 | 0.960563987 | 0.8928998 | 25.48849 | 26.08825 | 24.48333 | 23.2942 | 37.06 | 34.88
13.7 | 0.962609482 | 0.895876 | 25.46176 | 26.0605 | 24.50973 | 23.34698 | 37.06 | 34.94
13.71 | 0.964654977 | 0.8988522 | 25.43503 | 26.03275 | 24.53603 | 23.3996 | 37.06 | 34.94
13.72 | 0.965293816 | 0.900891 | 25.40831 | 26.00501 | 24.52648 | 23.42768 | 37.06 | 34.94
13.73 | 0.96309043 | 0.9010357 | 25.38159 | 25.97727 | 24.44477 | 23.40645 | 37.13 | 34.94
13.74 | 0.960887043 | 0.9011803 | 25.35488 | 25.94954 | 24.36317 | 23.38522 | 37.13 | 34.88
13.75 | 0.958683657 | 0.901325 | 25.32817 | 25.92182 | 24.2817 | 23.36399 | 37.13 | 34.94
13.76 | 0.954786225 | 0.9013324 | 25.30146 | 25.89411 | 24.15749 | 23.3392 | 37.13 | 34.94
13.77 | 0.95013722 | 0.901279 | 25.27477 | 25.8664 | 24.0145 | 23.31284 | 37.13 | 34.94
13.78 | 0.945488216 | 0.9012255 | 25.24808 | 25.8387 | 23.87176 | 23.2865 | 37.19 | 35
13.79 | 0.940926315 | 0.9012282 | 25.22139 | 25.81101 | 23.73147 | 23.26161 | 37.19 | 34.94
13.8 | 0.938769306 | 0.9027835 | 25.19471 | 25.78332 | 23.65202 | 23.27676 | 37.13 | 35
13.81 | 0.936612296 | 0.9043387 | 25.16804 | 25.75565 | 23.57269 | 23.29183 | 37.13 | 34.94
13.82 | 0.934455286 | 0.905894 | 25.14137 | 25.72798 | 23.49349 | 23.30682 | 37.13 | 34.94
13.83 | 0.934308475 | 0.9074256 | 25.11471 | 25.70032 | 23.46489 | 23.32112 | 37.13 | 35
13.84 | 0.937771042 | 0.9089147 | 25.08805 | 25.67266 | 23.52685 | 23.33426 | 37.13 | 35
13.85 | 0.941233609 | 0.9104038 | 25.06141 | 25.64502 | 23.58864 | 23.34732 | 37.13 | 35
13.86 | 0.944696176 | 0.911893 | 25.03477 | 25.61738 | 23.65025 | 23.36031 | 37.13 | 34.94
13.87 | 0.946418858 | 0.9109709 | 25.00813 | 25.58975 | 23.66817 | 23.31152 | 37.13 | 35
13.88 | 0.947248463 | 0.9088111 | 24.98151 | 25.56213 | 23.66369 | 23.23115 | 37.13 | 34.94
13.89 | 0.948078068 | 0.9066514 | 24.95489 | 25.53452 | 23.65918 | 23.15091 | 37.19 | 35
13.9 | 0.948907673 | 0.9044916 | 24.92827 | 25.50692 | 23.65463 | 23.0708 | 37.19 | 34.94
13.91 | 0.947406494 | 0.900923 | 24.90167 | 25.47933 | 23.592 | 22.95491 | 37.19 | 35
13.92 | 0.945767263 | 0.897271 | 24.87507 | 25.45175 | 23.52603 | 22.83711 | 37.19 | 34.94
13.93 | 0.944128031 | 0.893619 | 24.84848 | 25.42417 | 23.46015 | 22.71952 | 37.25 | 34.94
13.94 | 0.94419113 | 0.8904594 | 24.8219 | 25.39661 | 23.43662 | 22.61465 | 37.25 | 35
13.95 | 0.950760941 | 0.8891821 | 24.79533 | 25.36905 | 23.57443 | 22.55771 | 37.25 | 35
13.96 | 0.957330751 | 0.8879048 | 24.76877 | 25.34151 | 23.7119 | 22.50085 | 37.25 | 34.94
13.97 | 0.963900562 | 0.8866275 | 24.74221 | 25.31397 | 23.84903 | 22.44406 | 37.31 | 34.94
13.98 | 0.970098512 | 0.8870912 | 24.71566 | 25.28645 | 23.97662 | 22.43138 | 37.25 | 34.94
13.99 | 0.975842917 | 0.8896783 | 24.68912 | 25.25893 | 24.0927 | 22.47232 | 37.25 | 34.94
14 | 0.981587323 | 0.8922654 | 24.66259 | 25.23143 | 24.20848 | 22.51313 | 37.25 | 35
[7 empty] | 37.75 | 35.38
[7 empty] | 37.75 | 35.38
[7 empty] | 37.81 | 35.44
[7 empty] | 37.81 | 35.44
[7 empty] | 37.81 | 35.44
[7 empty] | 37.81 | 35.44
[7 empty] | 37.81 | 35.44
[7 empty] | 37.81 | 35.44
[7 empty] | 37.81 | 35.44
[7 empty] | 37.81 | 35.44
[7 empty] | 37.88 | 35.44
[7 empty] | 37.88 | 35.5
[7 empty] | 37.88 | 35.44
[7 empty] | 37.88 | 35.5
[7 empty] | 37.88 | 35.5
[7 empty] | 37.88 | 35.5
[7 empty] | 37.81 | 35.44
[7 empty] | 37.88 | 35.5
[7 empty] | 37.88 | 35.5
[7 empty] | 37.88 | 35.44
[7 empty] | 37.88 | 35.5
[7 empty] | 37.88 | 35.5
[7 empty] | 37.88 | 35.5
[7 empty] | 37.94 | 35.5
[7 empty] | 37.88 | 35.5
[7 empty] | 37.94 | 35.5
[7 empty] | 37.88 | 35.5
[7 empty] | 37.94 | 35.56
[7 empty] | 37.94 | 35.5
[7 empty] | 37.94 | 35.56
[7 empty] | 37.94 | 35.5
[7 empty] | 37.94 | 35.5
[7 empty] | 37.94 | 35.56
[7 empty] | 37.94 | 35.5
[7 empty] | 38 | 35.56
[7 empty] | 38 | 35.5
[7 empty] | 38 | 35.56
[7 empty] | 38 | 35.56
[7 empty] | 38 | 35.56
[7 empty] | 38 | 35.56
[7 empty] | 38 | 35.56
[7 empty] | 38 | 35.56
[7 empty] | 38.06 | 35.56
[7 empty] | 38 | 35.63
[7 empty] | 38 | 35.63
[7 empty] | 38.06 | 35.63
[7 empty] | 38.06 | 35.56
[7 empty] | 38.06 | 35.63
[7 empty] | 38.06 | 35.63
[7 empty] | 38.06 | 35.63
[7 empty] | 38.13 | 35.63
[7 empty] | 38.13 | 35.63
[7 empty] | 38.06 | 35.63
[7 empty] | 38.13 | 35.63
[7 empty] | 38.13 | 35.69
[7 empty] | 38.13 | 35.69
[7 empty] | 38.13 | 35.63
[7 empty] | 38.13 | 35.69
[7 empty] | 38.13 | 35.69
[7 empty] | 38.19 | 35.69
[7 empty] | 38.19 | 35.69
[7 empty] | 38.13 | 35.75
[7 empty] | 38.19 | 35.69
[7 empty] | 38.19 | 35.75
[7 empty] | 38.19 | 35.75
[7 empty] | 38.19 | 35.69
[7 empty] | 38.19 | 35.69
[7 empty] | 38.25 | 35.69
[7 empty] | 38.25 | 35.75
[7 empty] | 38.25 | 35.69
[7 empty] | 38.25 | 35.75
[7 empty] | 38.25 | 35.75
[7 empty] | 38.25 | 35.81
[7 empty] | 38.25 | 35.81
[7 empty] | 38.25 | 35.81
[7 empty] | 38.31 | 35.81
[7 empty] | 38.25 | 35.81
[7 empty] | 38.25 | 35.81
[7 empty] | 38.31 | 35.81
[7 empty] | 38.31 | 35.81
[7 empty] | 38.31 | 35.81
[7 empty] | 38.31 | 35.81
[7 empty] | 38.31 | 35.81
[7 empty] | 38.31 | 35.81
[7 empty] | 38.31 | 35.81
[7 empty] | 38.31 | 35.81
[7 empty] | 38.31 | 35.81
[7 empty] | 38.38 | 35.81
[7 empty] | 38.38 | 35.81
[7 empty] | 38.38 | 35.81
[7 empty] | 38.38 | 35.81
[7 empty] | 38.38 | 35.88
[7 empty] | 38.38 | 35.81
[7 empty] | 38.38 | 35.81
[7 empty] | 38.38 | 35.81
[7 empty] | 38.44 | 35.81
[7 empty] | 38.38 | 35.81
[7 empty] | 38.44 | 35.88
[7 empty] | 38.44 | 35.88
[7 empty] | 38.44 | 35.88
[7 empty] | 38.44 | 35.88
[7 empty] | 38.5 | 35.88
[7 empty] | 38.44 | 35.88
[7 empty] | 38.5 | 35.88
[7 empty] | 38.44 | 35.81
[7 empty] | 38.5 | 35.88
[7 empty] | 38.56 | 35.88
[7 empty] | 38.5 | 35.88
[7 empty] | 38.5 | 35.88
[7 empty] | 38.5 | 35.81
[7 empty] | 38.5 | 35.88
[7 empty] | 38.56 | 35.88
[7 empty] | 38.56 | 35.88
[7 empty] | 38.5 | 35.88
[7 empty] | 38.56 | 35.88
[7 empty] | 38.56 | 35.88
[7 empty] | 38.56 | 35.88
[7 empty] | 38.56 | 35.88
[7 empty] | 38.63 | 35.81
[7 empty] | 38.56 | 35.81
[7 empty] | 38.63 | 35.88
[7 empty] | 38.69 | 35.88
[7 empty] | 38.63 | 35.88
[7 empty] | 38.63 | 35.88
[7 empty] | 38.63 | 35.88
[7 empty] | 38.63 | 35.88
[7 empty] | 38.63 | 35.88
[7 empty] | 38.69 | 35.88
[7 empty] | 38.63 | 35.94
[7 empty] | 38.69 | 35.94
[7 empty] | 38.69 | 35.94
[7 empty] | 38.69 | 35.94
[7 empty] | 38.69 | 35.94
[7 empty] | 38.69 | 35.94
[7 empty] | 38.75 | 36
[7 empty] | 38.69 | 36
[7 empty] | 38.75 | 35.94
[7 empty] | 38.81 | 36
[7 empty] | 38.75 | 36
[7 empty] | 38.81 | 36
[7 empty] | 38.75 | 36
[7 empty] | 38.75 | 36
[7 empty] | 38.81 | 36
[7 empty] | 38.81 | 36.06
[7 empty] | 38.81 | 36.06
[7 empty] | 38.88 | 36.06
[7 empty] | 38.88 | 36
[7 empty] | 38.88 | 36.06
[7 empty] | 38.94 | 36
[7 empty] | 38.88 | 36
[7 empty] | 38.88 | 36.06
[7 empty] | 38.88 | 36.06
[7 empty] | 38.94 | 36.06
[7 empty] | 38.94 | 36.06
[7 empty] | 38.94 | 36.13
[7 empty] | 38.94 | 36.06
[7 empty] | 38.94 | 36.06
[7 empty] | 39 | 36.06
[7 empty] | 38.94 | 36.13
[7 empty] | 39 | 36.13
[7 empty] | 39 | 36.06
[7 empty] | 39 | 36.13
[7 empty] | 39 | 36.13
[7 empty] | 39.06 | 36.13
[7 empty] | 39 | 36.13
[7 empty] | 39.06 | 36.13
[7 empty] | 39.13 | 36.19
[7 empty] | 39.06 | 36.19
[7 empty] | 39.06 | 36.19
[7 empty] | 39.06 | 36.19
[7 empty] | 39.06 | 36.19
[7 empty] | 39.06 | 36.19
[7 empty] | 39.06 | 36.19
[7 empty] | 39.06 | 36.19
[7 empty] | 39.06 | 36.19
[7 empty] | 39.13 | 36.19
[7 empty] | 39.13 | 36.19
[7 empty] | 39.13 | 36.25
[7 empty] | 39.13 | 36.19
[7 empty] | 39.13 | 36.19
[7 empty] | 39.13 | 36.25
[7 empty] | 39.13 | 36.25
[7 empty] | 39.13 | 36.25
[7 empty] | 39.13 | 36.25
[7 empty] | 39.19 | 36.25
[7 empty] | 39.19 | 36.25
[7 empty] | 39.19 | 36.25
[7 empty] | 39.19 | 36.25
[7 empty] | 39.19 | 36.25
[7 empty] | 39.19 | 36.25
[7 empty] | 39.25 | 36.31
[7 empty] | 39.19 | 36.25
[7 empty] | 39.19 | 36.25
[7 empty] | 39.25 | 36.31
[7 empty] | 39.25 | 36.31
[7 empty] | 39.25 | 36.31
[7 empty] | 39.25 | 36.31
[7 empty] | 39.25 | 36.31
[7 empty] | 39.25 | 36.31
[7 empty] | 39.31 | 36.38
[7 empty] | 39.31 | 36.31
[7 empty] | 39.31 | 36.31
[7 empty] | 39.38 | 36.31
[7 empty] | 39.38 | 36.38
[7 empty] | 39.38 | 36.38
[7 empty] | 39.38 | 36.31
[7 empty] | 39.38 | 36.38
[7 empty] | 39.38 | 36.38
[7 empty] | 39.44 | 36.38
[7 empty] | 39.44 | 36.38
[7 empty] | 39.44 | 36.31
[7 empty] | 39.44 | 36.31
[7 empty] | 39.44 | 36.38
[7 empty] | 39.5 | 36.38
[7 empty] | 39.44 | 36.38
[7 empty] | 39.44 | 36.38
[7 empty] | 39.5 | 36.38
[7 empty] | 39.5 | 36.38
[7 empty] | 39.5 | 36.38
[7 empty] | 39.5 | 36.38
[7 empty] | 39.5 | 36.38
[7 empty] | 39.5 | 36.38
[7 empty] | 39.56 | 36.38
[7 empty] | 39.56 | 36.38
[7 empty] | 39.5 | 36.44
[7 empty] | 39.56 | 36.38
[7 empty] | 39.56 | 36.44
[7 empty] | 39.56 | 36.38
[7 empty] | 39.56 | 36.38
[7 empty] | 39.56 | 36.38
[7 empty] | 39.56 | 36.38
[7 empty] | 39.56 | 36.44
[7 empty] | 39.63 | 36.38
[7 empty] | 39.63 | 36.44
[7 empty] | 39.63 | 36.38
[7 empty] | 39.63 | 36.44
[7 empty] | 39.69 | 36.44
[7 empty] | 39.69 | 36.44
[7 empty] | 39.69 | 36.44
[7 empty] | 39.69 | 36.44
[7 empty] | 39.69 | 36.44
[7 empty] | 39.69 | 36.5
[7 empty] | 39.75 | 36.44
[7 empty] | 39.75 | 36.5
[7 empty] | 39.75 | 36.44
[7 empty] | 39.75 | 36.44
[7 empty] | 39.75 | 36.5
[7 empty] | 39.75 | 36.44
[7 empty] | 39.81 | 36.5
[7 empty] | 39.81 | 36.5
[7 empty] | 39.75 | 36.5
[7 empty] | 39.81 | 36.5
[7 empty] | 39.88 | 36.5
[7 empty] | 39.88 | 36.5
[7 empty] | 39.88 | 36.5
[7 empty] | 39.88 | 36.56
[7 empty] | 39.88 | 36.56
[7 empty] | 39.94 | 36.56
[7 empty] | 39.88 | 36.56
[7 empty] | 39.88 | 36.56
[7 empty] | 39.88 | 36.56
[7 empty] | 39.94 | 36.56
[7 empty] | 40 | 36.63
[7 empty] | 39.94 | 36.56
[7 empty] | 39.94 | 36.63
[7 empty] | 40 | 36.69
[7 empty] | 40 | 36.69
[7 empty] | 39.94 | 36.63
[7 empty] | 40 | 36.63
[7 empty] | 40 | 36.69
[7 empty] | 40 | 36.69
[7 empty] | 40.06 | 36.69
[7 empty] | 40.13 | 36.69
[7 empty] | 40.06 | 36.69
[7 empty] | 40.13 | 36.69
[7 empty] | 40.13 | 36.69
[7 empty] | 40.06 | 36.69
[7 empty] | 40.13 | 36.75
[7 empty] | 40.06 | 36.69
[7 empty] | 40.19 | 36.69
[7 empty] | 40.19 | 36.75
[7 empty] | 40.13 | 36.75
[7 empty] | 40.19 | 36.75
[7 empty] | 40.19 | 36.75
[7 empty] | 40.19 | 36.75
[7 empty] | 40.19 | 36.75
[7 empty] | 40.19 | 36.75
[7 empty] | 40.19 | 36.75
[7 empty] | 40.19 | 36.75
[7 empty] | 40.25 | 36.75
[7 empty] | 40.19 | 36.81
[7 empty] | 40.19 | 36.81
[7 empty] | 40.25 | 36.81
[7 empty] | 40.25 | 36.81
[7 empty] | 40.31 | 36.81
[7 empty] | 40.25 | 36.81
[7 empty] | 40.25 | 36.81
[7 empty] | 40.31 | 36.81
[7 empty] | 40.31 | 36.81
[7 empty] | 40.31 | 36.81
[7 empty] | 40.31 | 36.81
[7 empty] | 40.38 | 36.81
[7 empty] | 40.38 | 36.88
[7 empty] | 40.38 | 36.88
[7 empty] | 40.38 | 36.81
[7 empty] | 40.44 | 36.88
[7 empty] | 40.44 | 36.88
[7 empty] | 40.44 | 36.88
[7 empty] | 40.44 | 36.81
[7 empty] | 40.44 | 36.88
[7 empty] | 40.44 | 36.88
[7 empty] | 40.44 | 36.88
[7 empty] | 40.44 | 36.88
[7 empty] | 40.44 | 36.94
[7 empty] | 40.5 | 36.88
[7 empty] | 40.5 | 36.94
[7 empty] | 40.5 | 36.94
[7 empty] | 40.5 | 36.94
[7 empty] | 40.5 | 36.88
[7 empty] | 40.56 | 36.94
[7 empty] | 40.5 | 36.94
[7 empty] | 40.56 | 36.94
[7 empty] | 40.56 | 36.94
[7 empty] | 40.56 | 37
[7 empty] | 40.56 | 36.94
[7 empty] | 40.56 | 36.94
[7 empty] | 40.56 | 36.94
[7 empty] | 40.63 | 36.94
[7 empty] | 40.63 | 36.94
[7 empty] | 40.63 | 36.94
[7 empty] | 40.63 | 37
[7 empty] | 40.63 | 37
[7 empty] | 40.63 | 37
[7 empty] | 40.63 | 37
[7 empty] | 40.69 | 37
[7 empty] | 40.69 | 37.06
[7 empty] | 40.75 | 37
[7 empty] | 40.69 | 37
[7 empty] | 40.75 | 37
[7 empty] | 40.75 | 37.06
[7 empty] | 40.75 | 37.06
[7 empty] | 40.81 | 37
[7 empty] | 40.75 | 37.06
[7 empty] | 40.75 | 37.06
[7 empty] | 40.81 | 37.06
[7 empty] | 40.81 | 37.06
[7 empty] | 40.81 | 37.06
[7 empty] | 40.81 | 37.13
[7 empty] | 40.81 | 37.13
[7 empty] | 40.81 | 37.13
[7 empty] | 40.88 | 37.13
[7 empty] | 40.88 | 37.13
[7 empty] | 40.88 | 37.19
[7 empty] | 40.88 | 37.19
[7 empty] | 40.88 | 37.13
[7 empty] | 40.88 | 37.13
[7 empty] | 40.94 | 37.19
[7 empty] | 40.94 | 37.19
[7 empty] | 40.94 | 37.19
[7 empty] | 40.94 | 37.19
[7 empty] | 40.94 | 37.19
[7 empty] | 40.94 | 37.19
[7 empty] | 40.94 | 37.19
[7 empty] | 41 | 37.19
[7 empty] | 41 | 37.25
[7 empty] | 41 | 37.25
[7 empty] | 41 | 37.31
[7 empty] | 41.06 | 37.31
[7 empty] | 41.06 | 37.31
[7 empty] | 41.06 | 37.31
[7 empty] | 41.06 | 37.31
[7 empty] | 41.06 | 37.31
[7 empty] | 41.13 | 37.31
[7 empty] | 41.13 | 37.31
[7 empty] | 41.13 | 37.31
[7 empty] | 41.13 | 37.31
[7 empty] | 41.19 | 37.38
[7 empty] | 41.19 | 37.38
[7 empty] | 41.19 | 37.38
[7 empty] | 41.19 | 37.31
[7 empty] | 41.19 | 37.38
[7 empty] | 41.19 | 37.38
[7 empty] | 41.19 | 37.44
[7 empty] | 41.19 | 37.44
[7 empty] | 41.25 | 37.44
[7 empty] | 41.25 | 37.44
[7 empty] | 41.25 | 37.44
[7 empty] | 41.25 | 37.44
[7 empty] | 41.31 | 37.44
[7 empty] | 41.31 | 37.5
[7 empty] | 41.31 | 37.5
[7 empty] | 41.31 | 37.5
[7 empty] | 41.31 | 37.44
[7 empty] | 41.31 | 37.56
[7 empty] | 41.38 | 37.5
[7 empty] | 41.38 | 37.5
[7 empty] | 41.38 | 37.5
[7 empty] | 41.38 | 37.56
[7 empty] | 41.38 | 37.56
[7 empty] | 41.38 | 37.56
[7 empty] | 41.44 | 37.56
[7 empty] | 41.44 | 37.56
[7 empty] | 41.44 | 37.56
[7 empty] | 41.44 | 37.63
[7 empty] | 41.5 | 37.63
[7 empty] | 41.5 | 37.63
[7 empty] | 41.44 | 37.63
[7 empty] | 41.44 | 37.63
[7 empty] | 41.5 | 37.63
[7 empty] | 41.5 | 37.69
[7 empty] | 41.5 | 37.69
[7 empty] | 41.5 | 37.69
[7 empty] | 41.56 | 37.69
[7 empty] | 41.56 | 37.69
[7 empty] | 41.5 | 37.69
[7 empty] | 41.56 | 37.69
[7 empty] | 41.63 | 37.75
[7 empty] | 41.63 | 37.75
[7 empty] | 41.63 | 37.75
[7 empty] | 41.63 | 37.75
[7 empty] | 41.63 | 37.75
[7 empty] | 41.63 | 37.75
[7 empty] | 41.63 | 37.75
[7 empty] | 41.69 | 37.75
[7 empty] | 41.69 | 37.75
[7 empty] | 41.69 | 37.75
[7 empty] | 41.69 | 37.81
[7 empty] | 41.69 | 37.81
[7 empty] | 41.69 | 37.81
[7 empty] | 41.75 | 37.81
[7 empty] | 41.75 | 37.81
[7 empty] | 41.75 | 37.81
[7 empty] | 41.75 | 37.81
[7 empty] | 41.81 | 37.81
[7 empty] | 41.81 | 37.81
[7 empty] | 41.81 | 37.81
[7 empty] | 41.81 | 37.81
[7 empty] | 41.81 | 37.88
[7 empty] | 41.88 | 37.88
[7 empty] | 41.88 | 37.88
[7 empty] | 41.88 | 37.81
[7 empty] | 41.88 | 37.88
[7 empty] | 41.88 | 37.88
[7 empty] | 41.88 | 37.88
[7 empty] | 41.88 | 37.94
[7 empty] | 41.94 | 37.94
[7 empty] | 41.94 | 37.94
[7 empty] | 41.94 | 37.88
[7 empty] | 41.94 | 37.94
[7 empty] | 42 | 37.94
[7 empty] | 42 | 38
[7 empty] | 42 | 38
[7 empty] | 42 | 38
[7 empty] | 42 | 38.06
[7 empty] | 42 | 38.06
[7 empty] | 42.06 | 38.06
[7 empty] | 42.06 | 38.06
[7 empty] | 42.06 | 38.06
[7 empty] | 42.06 | 38.06
[7 empty] | 42.06 | 38.06
[7 empty] | 42.13 | 38.13
[7 empty] | 42.06 | 38.13
[7 empty] | 42.13 | 38.13
[7 empty] | 42.19 | 38.13
[7 empty] | 42.13 | 38.19
[7 empty] | 42.13 | 38.19
[7 empty] | 42.13 | 38.19
[7 empty] | 42.19 | 38.25
[7 empty] | 42.19 | 38.25
[7 empty] | 42.25 | 38.25
[7 empty] | 42.25 | 38.25
[7 empty] | 42.25 | 38.31
[7 empty] | 42.25 | 38.38
[7 empty] | 42.25 | 38.31
[7 empty] | 42.25 | 38.31
[7 empty] | 42.31 | 38.31
[7 empty] | 42.31 | 38.31
[7 empty] | 42.31 | 38.38
[7 empty] | 42.31 | 38.38
[7 empty] | 42.31 | 38.44
[7 empty] | 42.31 | 38.44
[7 empty] | 42.31 | 38.44
[7 empty] | 42.38 | 38.5
[7 empty] | 42.44 | 38.5
[7 empty] | 42.44 | 38.5
[7 empty] | 42.44 | 38.56
[7 empty] | 42.5 | 38.56
[7 empty] | 42.44 | 38.56
[7 empty] | 42.44 | 38.56
[7 empty] | 42.44 | 38.63
[7 empty] | 42.44 | 38.63
[7 empty] | 42.5 | 38.69
[7 empty] | 42.5 | 38.69
[7 empty] | 42.5 | 38.69
[7 empty] | 42.44 | 38.69
[7 empty] | 42.5 | 38.75
[7 empty] | 42.5 | 38.75
[7 empty] | 42.5 | 38.75
[7 empty] | 42.56 | 38.75
[7 empty] | 42.56 | 38.75
[7 empty] | 42.56 | 38.81
[7 empty] | 42.56 | 38.81
[7 empty] | 42.56 | 38.81
[7 empty] | 42.56 | 38.88
[7 empty] | 42.56 | 38.88
[7 empty] | 42.56 | 38.88
[7 empty] | 42.63 | 38.94
[7 empty] | 42.63 | 38.94
[7 empty] | 42.69 | 38.94
[7 empty] | 42.69 | 38.94
[7 empty] | 42.69 | 38.94
[7 empty] | 42.69 | 39
[7 empty] | 42.69 | 39
[7 empty] | 42.75 | 39
[7 empty] | 42.75 | 39.06
[7 empty] | 42.75 | 39.06
[7 empty] | 42.75 | 39.06
[7 empty] | 42.75 | 39.06
[7 empty] | 42.75 | 39.13
[7 empty] | 42.81 | 39.13
[7 empty] | 42.81 | 39.13
[7 empty] | 42.81 | 39.13
[7 empty] | 42.81 | 39.19
[7 empty] | 42.81 | 39.19
[7 empty] | 42.81 | 39.25
[7 empty] | 42.81 | 39.25
[7 empty] | 42.88 | 39.25
[7 empty] | 42.88 | 39.25
[7 empty] | 42.88 | 39.31
[7 empty] | 42.94 | 39.31
[7 empty] | 42.88 | 39.31
[7 empty] | 42.88 | 39.38
[7 empty] | 42.94 | 39.38
[7 empty] | 42.94 | 39.38
[7 empty] | 42.94 | 39.38
[7 empty] | 43 | 39.44
[7 empty] | 43 | 39.44
[7 empty] | 42.94 | 39.44
[7 empty] | 43.06 | 39.5
[7 empty] | 43 | 39.5
[7 empty] | 43.06 | 39.5
[7 empty] | 43.06 | 39.5
[7 empty] | 43.06 | 39.56
[7 empty] | 43.06 | 39.56
[7 empty] | 43.06 | 39.56
[7 empty] | 43.06 | 39.56
[7 empty] | 43.13 | 39.63
[7 empty] | 43.06 | 39.63
[7 empty] | 43.13 | 39.63
[7 empty] | 43.13 | 39.63
[7 empty] | 43.19 | 39.69
[7 empty] | 43.13 | 39.69
[7 empty] | 43.13 | 39.69
[7 empty] | 43.19 | 39.69
[7 empty] | 43.13 | 39.75
[7 empty] | 43.19 | 39.75
[7 empty] | 43.19 | 39.75
[7 empty] | 43.25 | 39.81
[7 empty] | 43.25 | 39.88
[7 empty] | 43.19 | 39.88
[7 empty] | 43.25 | 39.88
[7 empty] | 43.25 | 39.88
[7 empty] | 43.25 | 39.88
[7 empty] | 43.31 | 39.94
[7 empty] | 43.31 | 39.94
[7 empty] | 43.31 | 39.94
[7 empty] | 43.31 | 39.94
[7 empty] | 43.38 | 39.94
[7 empty] | 43.38 | 40
[7 empty] | 43.38 | 40
[7 empty] | 43.38 | 40
[7 empty] | 43.38 | 40.06
[7 empty] | 43.44 | 40.06
[7 empty] | 43.44 | 40.06
[7 empty] | 43.44 | 40.06
[7 empty] | 43.44 | 40.06
[7 empty] | 43.44 | 40.06
[7 empty] | 43.44 | 40.13
[7 empty] | 43.44 | 40.13
[7 empty] | 43.5 | 40.13
[7 empty] | 43.5 | 40.19
[7 empty] | 43.5 | 40.19
[7 empty] | 43.56 | 40.19
[7 empty] | 43.5 | 40.19
[7 empty] | 43.56 | 40.25
[7 empty] | 43.56 | 40.25
[7 empty] | 43.56 | 40.31
[7 empty] | 43.56 | 40.31
[7 empty] | 43.63 | 40.31
[7 empty] | 43.63 | 40.31
[7 empty] | 43.63 | 40.31
[7 empty] | 43.69 | 40.38
[7 empty] | 43.63 | 40.38
[7 empty] | 43.69 | 40.38
[7 empty] | 43.69 | 40.38
[7 empty] | 43.69 | 40.44
[7 empty] | 43.69 | 40.44
[7 empty] | 43.75 | 40.5
[7 empty] | 43.75 | 40.44
[7 empty] | 43.75 | 40.5
[7 empty] | 43.75 | 40.5
[7 empty] | 43.75 | 40.56
[7 empty] | 43.81 | 40.56
[7 empty] | 43.75 | 40.56
[7 empty] | 43.81 | 40.56
[7 empty] | 43.81 | 40.56
[7 empty] | 43.81 | 40.63
[7 empty] | 43.88 | 40.56
[7 empty] | 43.81 | 40.63
[7 empty] | 43.81 | 40.63
[7 empty] | 43.88 | 40.63
[7 empty] | 43.88 | 40.63
[7 empty] | 43.88 | 40.63
[7 empty] | 43.88 | 40.69
[7 empty] | 43.94 | 40.69
[7 empty] | 43.94 | 40.75
[7 empty] | 43.94 | 40.69
[7 empty] | 43.94 | 40.75
[7 empty] | 43.94 | 40.75
[7 empty] | 44 | 40.75
[7 empty] | 44 | 40.81
[7 empty] | 44 | 40.81
[7 empty] | 44 | 40.81
[7 empty] | 44 | 40.88
[7 empty] | 44 | 40.81
[7 empty] | 44 | 40.81
[7 empty] | 44 | 40.88
[7 empty] | 44 | 40.88
[7 empty] | 44.06 | 40.88
[7 empty] | 44.06 | 40.94
[7 empty] | 44.06 | 40.94
[7 empty] | 44.06 | 40.94
[7 empty] | 44.13 | 41
[7 empty] | 44.06 | 41
[7 empty] | 44.13 | 41
[7 empty] | 44.13 | 41.06
[7 empty] | 44.19 | 41.06
[7 empty] | 44.13 | 41.06
[7 empty] | 44.19 | 41.06
[7 empty] | 44.19 | 41.06
[7 empty] | 44.13 | 41.06
[7 empty] | 44.25 | 41.13
[7 empty] | 44.19 | 41.13
[7 empty] | 44.19 | 41.13
[7 empty] | 44.25 | 41.19
[7 empty] | 44.25 | 41.19
[7 empty] | 44.31 | 41.19
[7 empty] | 44.31 | 41.19
[7 empty] | 44.31 | 41.25
[7 empty] | 44.31 | 41.25
[7 empty] | 44.38 | 41.25
[7 empty] | 44.31 | 41.25
[7 empty] | 44.31 | 41.25
[7 empty] | 44.38 | 41.31
[7 empty] | 44.38 | 41.31
[7 empty] | 44.38 | 41.31
[7 empty] | 44.38 | 41.31
[7 empty] | 44.38 | 41.38
[7 empty] | 44.44 | 41.38
[7 empty] | 44.44 | 41.38
[7 empty] | 44.5 | 41.38
[7 empty] | 44.5 | 41.38
[7 empty] | 44.5 | 41.44
[7 empty] | 44.5 | 41.44
[7 empty] | 44.44 | 41.44
[7 empty] | 44.5 | 41.44
[7 empty] | 44.5 | 41.5
[7 empty] | 44.5 | 41.5
[7 empty] | 44.56 | 41.5
[7 empty] | 44.5 | 41.5
[7 empty] | 44.56 | 41.5
[7 empty] | 44.56 | 41.56
[7 empty] | 44.56 | 41.56
[7 empty] | 44.56 | 41.56
[7 empty] | 44.56 | 41.56
[7 empty] | 44.63 | 41.63
[7 empty] | 44.63 | 41.63
[7 empty] | 44.63 | 41.63
[7 empty] | 44.63 | 41.63
[7 empty] | 44.63 | 41.63
[7 empty] | 44.63 | 41.63
[7 empty] | 44.69 | 41.63
[7 empty] | 44.63 | 41.69
[7 empty] | 44.63 | 41.69
[7 empty] | 44.69 | 41.69
[7 empty] | 44.69 | 41.69
[7 empty] | 44.69 | 41.69
[7 empty] | 44.75 | 41.75
[7 empty] | 44.75 | 41.75
[7 empty] | 44.75 | 41.75
[7 empty] | 44.81 | 41.75
[7 empty] | 44.75 | 41.75
[7 empty] | 44.81 | 41.75
[7 empty] | 44.81 | 41.81
[7 empty] | 44.81 | 41.81
[7 empty] | 44.81 | 41.81
[7 empty] | 44.81 | 41.81
[7 empty] | 44.81 | 41.88
[7 empty] | 44.81 | 41.88
[7 empty] | 44.88 | 41.88
[7 empty] | 44.88 | 41.88
[7 empty] | 44.88 | 41.88
[7 empty] | 44.88 | 41.94
[7 empty] | 44.94 | 41.94
[7 empty] | 44.94 | 41.94
[7 empty] | 44.94 | 41.94
[7 empty] | 45 | 41.94
[7 empty] | 45 | 41.94
[7 empty] | 45 | 41.94
[7 empty] | 45 | 41.94
[7 empty] | 45 | 41.94
[7 empty] | 45 | 41.94
[7 empty] | 45 | 42
[7 empty] | 45 | 42
[7 empty] | 45.06 | 42
[7 empty] | 45.06 | 42
[7 empty] | 45.06 | 42
[7 empty] | 45.13 | 42
[7 empty] | 45.13 | 42
[7 empty] | 45.13 | 42
[7 empty] | 45.19 | 42.06
[7 empty] | 45.25 | 42.06
[7 empty] | 45.25 | 42.06
[7 empty] | 45.25 | 42.06
[7 empty] | 45.25 | 42.06
[7 empty] | 45.31 | 42.06
[7 empty] | 45.31 | 42.06
[7 empty] | 45.25 | 42.06
[7 empty] | 45.25 | 42.06
[7 empty] | 45.31 | 42.13
[7 empty] | 45.31 | 42.06
[7 empty] | 45.38 | 42.06
[7 empty] | 45.31 | 42.06
[7 empty] | 45.38 | 42.13
[7 empty] | 45.38 | 42.13
[7 empty] | 45.38 | 42.13
[7 empty] | 45.44 | 42.06
[7 empty] | 45.44 | 42.06
[7 empty] | 45.44 | 42.13
[7 empty] | 45.44 | 42.13
[7 empty] | 45.5 | 42.13
[7 empty] | 45.5 | 42.13
[7 empty] | 45.56 | 42.13
[7 empty] | 45.44 | 42.19
[7 empty] | 45.44 | 42.19
[7 empty] | 45.44 | 42.19
[7 empty] | 45.44 | 42.19
[7 empty] | 45.44 | 42.13
[7 empty] | 45.44 | 42.13
[7 empty] | 45.44 | 42.13
[7 empty] | 45.5 | 42.13
[7 empty] | 45.5 | 42.19
[7 empty] | 45.5 | 42.13
[7 empty] | 45.56 | 42.13
[7 empty] | 45.56 | 42.13
[7 empty] | 45.5 | 42.13
[7 empty] | 45.5 | 42.13
[7 empty] | 45.56 | 42.13
[7 empty] | 45.66 | 42.13
[7 empty] | 45.56 | 42.13
[7 empty] | 45.5 | 42.13
[7 empty] | 45.5 | 42.13
[7 empty] | 45.5 | 42.13
[7 empty] | 45.5 | 42.13
[7 empty] | 45.56 | 42.06
[7 empty] | 45.66 | 42.06
[7 empty] | 45.56 | 42.06
[7 empty] | 45.56 | 42.06
[7 empty] | 45.56 | 42.06
[7 empty] | 45.56 | 42.06
[7 empty] | 45.56 | 42.19
[7 empty] | 45.56 | 42.06
[7 empty] | 45.5 | 42.13
[7 empty] | 45.56 | 42.13
[7 empty] | 45.66 | 42.06
[7 empty] | 45.66 | 42.19
[7 empty] | 45.66 | 42.13
[7 empty] | 45.56 | 42.13
[7 empty] | 45.66 | 42.06
[7 empty] | 45.66 | 42.06
[7 empty] | 45.56 | 42.13
[7 empty] | 45.66 | 42.13
[7 empty] | 45.66 | 42.13
[7 empty] | 45.56 | 42.13

## 151 (31)
Wavelength | ecoFlex + normal emittance | ecoFlex + Ag/Ppy emittance | Pure PNIPAm Ibb | Ag/PPy Ibb | Pure PNIPAm Prad | Ag/PPy Prad | Pure PNIPAm Temp | Ag/PPy Temp | Pure PNIPAm Temp (K) | Ag/PPy Temp (K) | Pure PNIPAm Prad SUM | Ag/PPy Prad SUM
7.5 | 0.943997164 | 0.841378 | 29.03341 | 30.25364 | 27.40746 | 25.45474 | 31.44 | 33.44 | 304.59 | 306.59 | 190.9515 | 176.5226
7.51 | 0.951354126 | 0.8448984 | 29.084 | 30.30471 | 27.66918 | 25.6044 | 31.44 | 33.5
7.52 | 0.953561718 | 0.846493 | 29.13429 | 30.35547 | 27.78135 | 25.69569 | 31.44 | 33.5
7.53 | 0.951024984 | 0.8466859 | 29.18428 | 30.40592 | 27.75498 | 25.74426 | 31.44 | 33.44
7.54 | 0.948565984 | 0.8453022 | 29.23397 | 30.45605 | 27.73035 | 25.74457 | 31.5 | 33.5
7.55 | 0.950639011 | 0.8424878 | 29.28336 | 30.50587 | 27.8379 | 25.70082 | 31.5 | 33.44
7.56 | 0.958979085 | 0.8396057 | 29.33245 | 30.55537 | 28.1292 | 25.65447 | 31.5 | 33.44
7.57 | 0.97097737 | 0.8382395 | 29.38123 | 30.60456 | 28.52851 | 25.65395 | 31.5 | 33.44
7.58 | 0.969833872 | 0.8396983 | 29.42972 | 30.65344 | 28.54194 | 25.73964 | 31.5 | 33.44
7.59 | 0.952261514 | 0.8406005 | 29.47791 | 30.702 | 28.07067 | 25.80812 | 31.5 | 33.44
7.6 | 0.947559606 | 0.8416135 | 29.52579 | 30.75025 | 27.97745 | 25.87983 | 31.5 | 33.44
7.61 | 0.957853495 | 0.844772 | 29.57338 | 30.79819 | 28.32696 | 26.01745 | 31.5 | 33.5
7.62 | 0.96644397 | 0.8440971 | 29.62066 | 30.84581 | 28.62671 | 26.03686 | 31.56 | 33.5
7.63 | 0.96668601 | 0.8403781 | 29.66765 | 30.89312 | 28.6793 | 25.9619 | 31.5 | 33.5
7.64 | 0.96449718 | 0.8389547 | 29.71434 | 30.94012 | 28.65939 | 25.95736 | 31.56 | 33.44
7.65 | 0.964694916 | 0.8419308 | 29.76072 | 30.9868 | 28.71002 | 26.08874 | 31.5 | 33.5
7.66 | 0.961029473 | 0.8454158 | 29.80681 | 31.03317 | 28.64522 | 26.23593 | 31.5 | 33.44
7.67 | 0.950785267 | 0.8484368 | 29.8526 | 31.07923 | 28.38341 | 26.36876 | 31.56 | 33.44
7.68 | 0.9436658 | 0.8487154 | 29.89809 | 31.12498 | 28.2138 | 26.41625 | 31.56 | 33.44
7.69 | 0.942607148 | 0.8487135 | 29.94328 | 31.17042 | 28.22475 | 26.45476 | 31.56 | 33.5
7.7 | 0.947017981 | 0.8497958 | 29.98817 | 31.21554 | 28.39934 | 26.52684 | 31.56 | 33.5
7.71 | 0.952900764 | 0.8491194 | 30.03277 | 31.26036 | 28.61825 | 26.54378 | 31.56 | 33.5
7.72 | 0.957600088 | 0.8471275 | 30.07706 | 31.30486 | 28.8018 | 26.51921 | 31.56 | 33.5
7.73 | 0.95996685 | 0.8464969 | 30.12106 | 31.34906 | 28.91522 | 26.53688 | 31.56 | 33.44
7.74 | 0.959181592 | 0.8482769 | 30.16476 | 31.39294 | 28.93349 | 26.62991 | 31.62 | 33.44
7.75 | 0.954488696 | 0.8488855 | 30.20817 | 31.43652 | 28.83336 | 26.686 | 31.56 | 33.44
7.76 | 0.947765299 | 0.8478462 | 30.25128 | 31.47979 | 28.67111 | 26.69002 | 31.62 | 33.44
7.77 | 0.942294508 | 0.8474256 | 30.29409 | 31.52274 | 28.54595 | 26.71318 | 31.56 | 33.44
7.78 | 0.941184432 | 0.8487516 | 30.3366 | 31.56539 | 28.55234 | 26.79118 | 31.56 | 33.44
7.79 | 0.94446826 | 0.8501302 | 30.37882 | 31.60773 | 28.69183 | 26.87069 | 31.56 | 33.5
7.8 | 0.950029358 | 0.8505147 | 30.42074 | 31.64976 | 28.9006 | 26.91859 | 31.56 | 33.5
7.81 | 0.954479535 | 0.8509288 | 30.46237 | 31.69149 | 29.07571 | 26.9672 | 31.62 | 33.5
7.82 | 0.953260424 | 0.8534806 | 30.5037 | 31.73291 | 29.07797 | 27.08342 | 31.62 | 33.44
7.83 | 0.953467335 | 0.8559261 | 30.54474 | 31.77402 | 29.12341 | 27.19621 | 31.62 | 33.44
7.84 | 0.955139076 | 0.8545664 | 30.58548 | 31.81482 | 29.21339 | 27.18788 | 31.62 | 33.5
7.85 | 0.953246825 | 0.8497687 | 30.62593 | 31.85532 | 29.19407 | 27.06966 | 31.69 | 33.44
7.86 | 0.952730867 | 0.845362 | 30.66608 | 31.89551 | 29.21652 | 26.96326 | 31.69 | 33.44
7.87 | 0.958565294 | 0.8445666 | 30.70594 | 31.9354 | 29.43365 | 26.97157 | 31.62 | 33.44
7.88 | 0.9657961 | 0.8463458 | 30.74551 | 31.97499 | 29.6939 | 27.0619 | 31.62 | 33.5
7.89 | 0.959601677 | 0.8477878 | 30.78479 | 32.01427 | 29.54113 | 27.1413 | 31.62 | 33.5
7.9 | 0.955268762 | 0.8506921 | 30.82377 | 32.05324 | 29.44499 | 27.26744 | 31.62 | 33.5
7.91 | 0.955302276 | 0.8535374 | 30.86246 | 32.09191 | 29.48298 | 27.39165 | 31.69 | 33.5
7.92 | 0.956669664 | 0.854341 | 30.90086 | 32.13028 | 29.56192 | 27.45022 | 31.69 | 33.5
7.93 | 0.955402774 | 0.8527858 | 30.93897 | 32.16835 | 29.55918 | 27.43271 | 31.75 | 33.44
7.94 | 0.950022288 | 0.8521559 | 30.97679 | 32.20612 | 29.42864 | 27.44463 | 31.69 | 33.5
7.95 | 0.953284596 | 0.8503727 | 31.01432 | 32.24358 | 29.56547 | 27.41906 | 31.75 | 33.5
7.96 | 0.963354027 | 0.847491 | 31.05156 | 32.28074 | 29.91364 | 27.35764 | 31.69 | 33.5
7.97 | 0.970407567 | 0.8482005 | 31.08851 | 32.31761 | 30.16852 | 27.41181 | 31.69 | 33.5
7.98 | 0.969751704 | 0.8508275 | 31.12517 | 32.35417 | 30.18369 | 27.52782 | 31.75 | 33.5
7.99 | 0.961559055 | 0.850054 | 31.16154 | 32.39043 | 29.96366 | 27.53362 | 31.75 | 33.5
8 | 0.952750167 | 0.843342 | 31.19762 | 32.4264 | 29.72354 | 27.34654 | 31.81 | 33.5
8.01 | 0.944752038 | 0.8434493 | 31.23342 | 32.46207 | 29.50784 | 27.38011 | 31.75 | 33.5
8.02 | 0.941271129 | 0.8480657 | 31.26893 | 32.49743 | 29.43254 | 27.55996 | 31.81 | 33.5
8.03 | 0.943341998 | 0.8527333 | 31.30415 | 32.53251 | 29.53052 | 27.74155 | 31.81 | 33.56
8.04 | 0.949077981 | 0.8538828 | 31.33909 | 32.56728 | 29.74324 | 27.80864 | 31.81 | 33.56
8.05 | 0.948490774 | 0.8532594 | 31.37374 | 32.60176 | 29.7577 | 27.81776 | 31.81 | 33.56
8.06 | 0.949685838 | 0.8505095 | 31.40811 | 32.63594 | 29.82783 | 27.75718 | 31.81 | 33.56
8.07 | 0.956696286 | 0.8439809 | 31.44219 | 32.66983 | 30.08063 | 27.57271 | 31.81 | 33.56
8.08 | 0.963242421 | 0.8367355 | 31.47599 | 32.70342 | 30.31901 | 27.36412 | 31.81 | 33.56
8.09 | 0.962955839 | 0.8325036 | 31.5095 | 32.73672 | 30.34226 | 27.25344 | 31.87 | 33.56
8.1 | 0.955909004 | 0.83506 | 31.54273 | 32.76973 | 30.15198 | 27.36469 | 31.94 | 33.56
8.11 | 0.955136242 | 0.8398178 | 31.57568 | 32.80244 | 30.15908 | 27.54808 | 31.87 | 33.56
8.12 | 0.956962309 | 0.8437943 | 31.60834 | 32.83486 | 30.24799 | 27.70587 | 31.87 | 33.63
8.13 | 0.957876853 | 0.8464372 | 31.64073 | 32.86699 | 30.30792 | 27.81985 | 31.94 | 33.63
8.14 | 0.954591151 | 0.8478765 | 31.67283 | 32.89883 | 30.23461 | 27.89415 | 31.87 | 33.56
8.15 | 0.952895442 | 0.8481539 | 31.70466 | 32.93038 | 30.21122 | 27.93003 | 31.94 | 33.56
8.16 | 0.955994828 | 0.8483032 | 31.7362 | 32.96164 | 30.33964 | 27.96146 | 31.94 | 33.63
8.17 | 0.959414394 | 0.8482034 | 31.76746 | 32.99261 | 30.47816 | 27.98444 | 31.94 | 33.63
8.18 | 0.960678042 | 0.8478435 | 31.79845 | 33.02329 | 30.54807 | 27.99858 | 31.94 | 33.56
8.19 | 0.958206928 | 0.8473479 | 31.82916 | 33.05368 | 30.49892 | 28.00797 | 32 | 33.56
8.2 | 0.953870068 | 0.8467226 | 31.85959 | 33.08378 | 30.38991 | 28.01279 | 32 | 33.56
8.21 | 0.951930657 | 0.847069 | 31.88974 | 33.1136 | 30.35682 | 28.04951 | 31.94 | 33.56
8.22 | 0.953555224 | 0.8485563 | 31.91962 | 33.14313 | 30.43712 | 28.12382 | 32 | 33.56
8.23 | 0.959433017 | 0.851175 | 31.94922 | 33.17238 | 30.65313 | 28.2355 | 32 | 33.56
8.24 | 0.958533543 | 0.8510714 | 31.97854 | 33.20134 | 30.6525 | 28.25671 | 32 | 33.56
8.25 | 0.953447465 | 0.8507703 | 32.00759 | 33.23002 | 30.51756 | 28.27112 | 32 | 33.56
8.26 | 0.948433619 | 0.8516872 | 32.03637 | 33.25842 | 30.38437 | 28.32577 | 32.06 | 33.56
8.27 | 0.946663129 | 0.8545742 | 32.06487 | 33.28653 | 30.35463 | 28.44581 | 32 | 33.56
8.28 | 0.945418176 | 0.8546756 | 32.0931 | 33.31436 | 30.3414 | 28.47297 | 32.06 | 33.56
8.29 | 0.943645478 | 0.849382 | 32.12106 | 33.34191 | 30.31089 | 28.32002 | 32.06 | 33.56
8.3 | 0.942249221 | 0.8447672 | 32.14874 | 33.36918 | 30.29213 | 28.18919 | 32.06 | 33.63
8.31 | 0.942016274 | 0.8443039 | 32.17616 | 33.39617 | 30.31047 | 28.19651 | 32.06 | 33.56
8.32 | 0.945756338 | 0.8493715 | 32.20331 | 33.42287 | 30.45648 | 28.38844 | 32.06 | 33.56
8.33 | 0.953484224 | 0.8484707 | 32.23018 | 33.4493 | 30.73097 | 28.38076 | 32.06 | 33.56
8.34 | 0.958923745 | 0.8450473 | 32.25679 | 33.47546 | 30.9318 | 28.28834 | 32.06 | 33.56
8.35 | 0.959148551 | 0.841206 | 32.28312 | 33.50133 | 30.96431 | 28.18152 | 32.06 | 33.56
8.36 | 0.958117982 | 0.8420731 | 32.30919 | 33.52693 | 30.95602 | 28.23212 | 32.13 | 33.56
8.37 | 0.960297525 | 0.8434455 | 32.335 | 33.55225 | 31.05122 | 28.2995 | 32.13 | 33.5
8.38 | 0.960951404 | 0.8468046 | 32.36053 | 33.5773 | 31.0969 | 28.43341 | 32.13 | 33.56
8.39 | 0.957021193 | 0.8531334 | 32.3858 | 33.60207 | 30.9939 | 28.66705 | 32.06 | 33.56
8.4 | 0.954456426 | 0.857215 | 32.41081 | 33.62657 | 30.93471 | 28.8252 | 32.13 | 33.56
8.41 | 0.95053903 | 0.8543596 | 32.43555 | 33.6508 | 30.83126 | 28.74988 | 32.13 | 33.56
8.42 | 0.945006532 | 0.8471531 | 32.46003 | 33.67475 | 30.67494 | 28.52767 | 32.13 | 33.56
8.43 | 0.937282604 | 0.838147 | 32.48424 | 33.69843 | 30.44691 | 28.24424 | 32.19 | 33.56
8.44 | 0.938021446 | 0.8348433 | 32.50819 | 33.72184 | 30.49338 | 28.15246 | 32.19 | 33.56
8.45 | 0.944030859 | 0.8370507 | 32.53188 | 33.74498 | 30.7111 | 28.24626 | 32.13 | 33.56
8.46 | 0.954273511 | 0.843556 | 32.55531 | 33.76786 | 31.06667 | 28.48508 | 32.13 | 33.56
8.47 | 0.966944492 | 0.8510238 | 32.57848 | 33.79046 | 31.50158 | 28.75649 | 32.19 | 33.56
8.48 | 0.97136101 | 0.8523606 | 32.60139 | 33.81279 | 31.66771 | 28.82069 | 32.19 | 33.56
8.49 | 0.969619264 | 0.850839 | 32.62403 | 33.83486 | 31.63289 | 28.78802 | 32.19 | 33.56
8.5 | 0.962074761 | 0.8476012 | 32.64643 | 33.85666 | 31.4083 | 28.69695 | 32.13 | 33.56
8.51 | 0.957566725 | 0.8521931 | 32.66856 | 33.8782 | 31.28232 | 28.87077 | 32.13 | 33.56
8.52 | 0.95243996 | 0.8582745 | 32.69043 | 33.89947 | 31.13568 | 29.09505 | 32.13 | 33.5
8.53 | 0.946257217 | 0.862798 | 32.71205 | 33.92048 | 30.95402 | 29.26652 | 32.19 | 33.56
8.54 | 0.937664918 | 0.8584986 | 32.73342 | 33.94122 | 30.69298 | 29.13849 | 32.19 | 33.56
8.55 | 0.937799882 | 0.8479937 | 32.75453 | 33.9617 | 30.71719 | 28.79931 | 32.25 | 33.56
8.56 | 0.942752812 | 0.837434 | 32.77538 | 33.98192 | 30.89908 | 28.45762 | 32.19 | 33.56
8.57 | 0.951863844 | 0.82888 | 32.79598 | 34.00188 | 31.21731 | 28.18348 | 32.25 | 33.5
8.58 | 0.957702655 | 0.8294081 | 32.81633 | 34.02158 | 31.42829 | 28.21777 | 32.19 | 33.56
8.59 | 0.961762149 | 0.833038 | 32.83643 | 34.04101 | 31.58083 | 28.35746 | 32.25 | 33.5
8.6 | 0.963161847 | 0.8380733 | 32.85627 | 34.06019 | 31.64591 | 28.54494 | 32.25 | 33.56
8.61 | 0.956783591 | 0.8381831 | 32.87587 | 34.07911 | 31.45509 | 28.56454 | 32.19 | 33.56
8.62 | 0.946866557 | 0.8349405 | 32.89521 | 34.09778 | 31.14738 | 28.46961 | 32.19 | 33.56
8.63 | 0.938770396 | 0.8316799 | 32.91431 | 34.11619 | 30.89898 | 28.37374 | 32.19 | 33.56
8.64 | 0.938647474 | 0.8316304 | 32.93316 | 34.13434 | 30.91262 | 28.38715 | 32.19 | 33.56
8.65 | 0.941699943 | 0.8350333 | 32.95176 | 34.15223 | 31.03067 | 28.51825 | 32.25 | 33.56
8.66 | 0.944845666 | 0.8383847 | 32.97011 | 34.16988 | 31.15166 | 28.6475 | 32.19 | 33.56
8.67 | 0.947298533 | 0.840759 | 32.98821 | 34.18727 | 31.24969 | 28.74325 | 32.25 | 33.56
8.68 | 0.950667323 | 0.8377682 | 33.00608 | 34.2044 | 31.3778 | 28.65536 | 32.25 | 33.56
8.69 | 0.951414151 | 0.8340291 | 33.02369 | 34.22129 | 31.41921 | 28.54155 | 32.25 | 33.56
8.7 | 0.949677626 | 0.8299749 | 33.04106 | 34.23792 | 31.37836 | 28.41662 | 32.25 | 33.5
8.71 | 0.950161539 | 0.829583 | 33.05819 | 34.25431 | 31.41062 | 28.41679 | 32.25 | 33.5
8.72 | 0.948358157 | 0.8284007 | 33.07508 | 34.27044 | 31.36702 | 28.38966 | 32.25 | 33.5
8.73 | 0.945088228 | 0.8269041 | 33.09173 | 34.28633 | 31.2746 | 28.3515 | 32.19 | 33.5
8.74 | 0.942877428 | 0.8271872 | 33.10813 | 34.30197 | 31.21691 | 28.37415 | 32.25 | 33.5
8.75 | 0.948646197 | 0.8318931 | 33.12429 | 34.31736 | 31.42323 | 28.54838 | 32.25 | 33.5
8.76 | 0.958356736 | 0.8384781 | 33.14022 | 34.3325 | 31.76015 | 28.78705 | 32.25 | 33.56
8.77 | 0.96614205 | 0.842512 | 33.1559 | 34.3474 | 32.03331 | 28.9381 | 32.31 | 33.5
8.78 | 0.967571025 | 0.8426667 | 33.17135 | 34.36206 | 32.09564 | 28.95576 | 32.31 | 33.56
8.79 | 0.963973137 | 0.8418848 | 33.18656 | 34.37647 | 31.99095 | 28.94103 | 32.31 | 33.56
8.8 | 0.951852802 | 0.8443246 | 33.20153 | 34.39064 | 31.60297 | 29.03687 | 32.31 | 33.56
8.81 | 0.946340352 | 0.8442237 | 33.21627 | 34.40457 | 31.4339 | 29.04515 | 32.31 | 33.56
8.82 | 0.94664187 | 0.8418373 | 33.23078 | 34.41825 | 31.45764 | 28.97457 | 32.31 | 33.63
8.83 | 0.95846064 | 0.834838 | 33.24505 | 34.4317 | 31.86407 | 28.74489 | 32.31 | 33.56
8.84 | 0.960320636 | 0.8275702 | 33.25908 | 34.44491 | 31.93938 | 28.50558 | 32.31 | 33.56
8.85 | 0.957766894 | 0.82108 | 33.27288 | 34.45787 | 31.86767 | 28.29267 | 32.31 | 33.63
8.86 | 0.953807971 | 0.8180649 | 33.28646 | 34.4706 | 31.74889 | 28.19919 | 32.31 | 33.56
8.87 | 0.959969956 | 0.8212141 | 33.2998 | 34.48309 | 31.9668 | 28.318 | 32.31 | 33.63
8.88 | 0.968990315 | 0.8264798 | 33.31291 | 34.49535 | 32.27988 | 28.50971 | 32.31 | 33.63
8.89 | 0.970034128 | 0.8286807 | 33.32579 | 34.50737 | 32.32715 | 28.59559 | 32.38 | 33.63
8.9 | 0.965116514 | 0.8315569 | 33.33844 | 34.51915 | 32.17548 | 28.70464 | 32.31 | 33.63
8.91 | 0.956999566 | 0.8351923 | 33.35086 | 34.5307 | 31.91676 | 28.83978 | 32.38 | 33.56
8.92 | 0.948925787 | 0.8416717 | 33.36306 | 34.54202 | 31.65907 | 29.07304 | 32.31 | 33.56
8.93 | 0.938130191 | 0.8408328 | 33.37503 | 34.55311 | 31.31012 | 29.05339 | 32.31 | 33.56
8.94 | 0.925942368 | 0.8345011 | 33.38677 | 34.56396 | 30.91423 | 28.84366 | 32.38 | 33.63
8.95 | 0.923355476 | 0.8209182 | 33.39829 | 34.57459 | 30.8385 | 28.38291 | 32.38 | 33.63
8.96 | 0.925986511 | 0.8112158 | 33.40959 | 34.58498 | 30.93683 | 28.05588 | 32.38 | 33.63
8.97 | 0.933705802 | 0.8052975 | 33.42066 | 34.59515 | 31.20507 | 27.85938 | 32.38 | 33.56
8.98 | 0.934047022 | 0.8101292 | 33.43151 | 34.60508 | 31.2266 | 28.03459 | 32.38 | 33.63
8.99 | 0.93486386 | 0.8160816 | 33.44214 | 34.61479 | 31.26385 | 28.2485 | 32.38 | 33.63
9 | 0.93687979 | 0.8229811 | 33.45255 | 34.62428 | 31.34102 | 28.49513 | 32.31 | 33.63
9.01 | 0.950528754 | 0.8241443 | 33.46273 | 34.63353 | 31.80729 | 28.54303 | 32.38 | 33.56
9.02 | 0.964093797 | 0.8240742 | 33.4727 | 34.64257 | 32.27082 | 28.54805 | 32.38 | 33.63
9.03 | 0.971746525 | 0.8235886 | 33.48245 | 34.65138 | 32.53645 | 28.53848 | 32.38 | 33.63
9.04 | 0.97303426 | 0.8265674 | 33.49198 | 34.65996 | 32.58885 | 28.64879 | 32.38 | 33.63
9.05 | 0.971857676 | 0.8304759 | 33.5013 | 34.66832 | 32.55849 | 28.79121 | 32.44 | 33.63
9.06 | 0.971949472 | 0.8309244 | 33.51039 | 34.67647 | 32.57041 | 28.81352 | 32.44 | 33.63
9.07 | 0.96643812 | 0.831953 | 33.51928 | 34.68439 | 32.39431 | 28.85578 | 32.38 | 33.63
9.08 | 0.956294958 | 0.8334611 | 33.52794 | 34.69209 | 32.0626 | 28.91451 | 32.44 | 33.56
9.09 | 0.948717575 | 0.8359723 | 33.5364 | 34.69957 | 31.81657 | 29.00788 | 32.44 | 33.63
9.1 | 0.944394298 | 0.8355672 | 33.54464 | 34.70684 | 31.67937 | 28.9999 | 32.44 | 33.63
9.11 | 0.9455011 | 0.8300585 | 33.55267 | 34.71388 | 31.72408 | 28.81455 | 32.44 | 33.63
9.12 | 0.947017529 | 0.8250134 | 33.56048 | 34.72071 | 31.78237 | 28.64505 | 32.44 | 33.63
9.13 | 0.948210998 | 0.8206215 | 33.56809 | 34.72733 | 31.82963 | 28.49799 | 32.44 | 33.56
9.14 | 0.947128034 | 0.8188466 | 33.57549 | 34.73373 | 31.80028 | 28.4416 | 32.44 | 33.63
9.15 | 0.94305748 | 0.8197212 | 33.58267 | 34.73991 | 31.67039 | 28.47704 | 32.44 | 33.63
9.16 | 0.936582172 | 0.8227283 | 33.58965 | 34.74589 | 31.45947 | 28.58643 | 32.44 | 33.63
9.17 | 0.933046918 | 0.8295001 | 33.59642 | 34.75165 | 31.34704 | 28.8265 | 32.5 | 33.63
9.18 | 0.928918751 | 0.8342583 | 33.60299 | 34.7572 | 31.21445 | 28.99648 | 32.5 | 33.63
9.19 | 0.923097911 | 0.8341474 | 33.60935 | 34.76254 | 31.02472 | 28.99708 | 32.5 | 33.56
9.2 | 0.91743489 | 0.8353164 | 33.6155 | 34.76766 | 30.84003 | 29.042 | 32.5 | 33.56
9.21 | 0.912737846 | 0.837305 | 33.62145 | 34.77258 | 30.68757 | 29.11526 | 32.5 | 33.56
9.22 | 0.922823398 | 0.8433312 | 33.62719 | 34.7773 | 31.03196 | 29.32878 | 32.5 | 33.56
9.23 | 0.938003872 | 0.844882 | 33.63274 | 34.7818 | 31.54764 | 29.38652 | 32.5 | 33.56
9.24 | 0.960266483 | 0.840212 | 33.63808 | 34.7861 | 32.30152 | 29.2277 | 32.5 | 33.63
9.25 | 0.97003101 | 0.8323282 | 33.64322 | 34.79019 | 32.63496 | 28.95686 | 32.5 | 33.56
9.26 | 0.974113989 | 0.8244375 | 33.64815 | 34.79408 | 32.77714 | 28.68554 | 32.5 | 33.63
9.27 | 0.963788467 | 0.8231642 | 33.65289 | 34.79776 | 32.43427 | 28.64427 | 32.56 | 33.63
9.28 | 0.959145172 | 0.8223086 | 33.65743 | 34.80124 | 32.28236 | 28.61736 | 32.56 | 33.63
9.29 | 0.960982983 | 0.8219295 | 33.66178 | 34.80452 | 32.34839 | 28.60686 | 32.56 | 33.63
9.3 | 0.961870556 | 0.8219649 | 33.66592 | 34.80759 | 32.38226 | 28.61062 | 32.63 | 33.63
9.31 | 0.960727576 | 0.823455 | 33.66987 | 34.81047 | 32.34757 | 28.66486 | 32.63 | 33.63
9.32 | 0.948215624 | 0.8334977 | 33.67362 | 34.81314 | 31.92985 | 29.01667 | 32.56 | 33.63
9.33 | 0.937208173 | 0.8443343 | 33.67718 | 34.81562 | 31.56253 | 29.39602 | 32.63 | 33.63
9.34 | 0.927949291 | 0.8560937 | 33.68054 | 34.8179 | 31.25383 | 29.80739 | 32.63 | 33.63
9.35 | 0.924657738 | 0.8566699 | 33.68371 | 34.81998 | 31.1459 | 29.82923 | 32.63 | 33.63
9.36 | 0.923023504 | 0.8531533 | 33.68669 | 34.82186 | 31.09361 | 29.70839 | 32.63 | 33.56
9.37 | 0.921352757 | 0.8404039 | 33.68947 | 34.82355 | 31.03989 | 29.26585 | 32.63 | 33.63
9.38 | 0.922544198 | 0.8314083 | 33.69207 | 34.82505 | 31.08242 | 28.95383 | 32.69 | 33.56
9.39 | 0.927966626 | 0.8279614 | 33.69447 | 34.82635 | 31.26735 | 28.83487 | 32.69 | 33.56
9.4 | 0.942921034 | 0.8302629 | 33.69669 | 34.82745 | 31.77332 | 28.91594 | 32.69 | 33.63
9.41 | 0.96186177 | 0.8349691 | 33.69872 | 34.82837 | 32.41351 | 29.08061 | 32.75 | 33.63
9.42 | 0.969860691 | 0.8362575 | 33.70055 | 34.82909 | 32.68484 | 29.12609 | 32.75 | 33.56
9.43 | 0.972507677 | 0.8366892 | 33.70221 | 34.82962 | 32.77565 | 29.14157 | 32.75 | 33.63
9.44 | 0.962010204 | 0.835017 | 33.70367 | 34.82996 | 32.42328 | 29.08361 | 32.75 | 33.56
9.45 | 0.949831142 | 0.8329496 | 33.70495 | 34.83011 | 32.01401 | 29.01173 | 32.75 | 33.56
9.46 | 0.936394901 | 0.8305866 | 33.70605 | 34.83008 | 31.56217 | 28.9294 | 32.75 | 33.63
9.47 | 0.928406217 | 0.8318847 | 33.70696 | 34.82985 | 31.29375 | 28.97442 | 32.81 | 33.56
9.48 | 0.922808407 | 0.8343452 | 33.70768 | 34.82944 | 31.10573 | 29.05978 | 32.81 | 33.56
9.49 | 0.927717842 | 0.8405798 | 33.70823 | 34.82885 | 31.27173 | 29.27643 | 32.81 | 33.63
9.5 | 0.932525864 | 0.8451655 | 33.70859 | 34.82807 | 31.43413 | 29.43548 | 32.81 | 33.63
9.51 | 0.937170545 | 0.8470956 | 33.70878 | 34.8271 | 31.59087 | 29.50189 | 32.81 | 33.63
9.52 | 0.935004714 | 0.845055 | 33.70878 | 34.82595 | 31.51787 | 29.42985 | 32.88 | 33.63
9.53 | 0.929018406 | 0.840787 | 33.7086 | 34.82462 | 31.31591 | 29.28009 | 32.81 | 33.63
9.54 | 0.936806356 | 0.8382299 | 33.70825 | 34.82311 | 31.5781 | 29.18977 | 32.88 | 33.63
9.55 | 0.947385194 | 0.8371474 | 33.70771 | 34.82141 | 31.93419 | 29.15066 | 32.88 | 33.63
9.56 | 0.965045299 | 0.8440766 | 33.707 | 34.81954 | 32.52879 | 29.39036 | 32.94 | 33.63
9.57 | 0.97315036 | 0.8488311 | 33.70612 | 34.81749 | 32.80112 | 29.55416 | 32.88 | 33.63
9.58 | 0.965316843 | 0.8499579 | 33.70506 | 34.81525 | 32.53606 | 29.5915 | 32.94 | 33.63
9.59 | 0.957925852 | 0.8450507 | 33.70382 | 34.81284 | 32.28576 | 29.41862 | 32.94 | 33.63
9.6 | 0.950821914 | 0.8362293 | 33.70241 | 34.81026 | 32.04499 | 29.10935 | 32.88 | 33.63
9.61 | 0.952991485 | 0.833705 | 33.70083 | 34.80749 | 32.1166 | 29.01918 | 32.94 | 33.63
9.62 | 0.956546656 | 0.8327527 | 33.69907 | 34.80455 | 32.23474 | 28.98358 | 33 | 33.56
9.63 | 0.950854954 | 0.8374203 | 33.69715 | 34.80144 | 32.0411 | 29.14343 | 32.94 | 33.63
9.64 | 0.94656863 | 0.841145 | 33.69505 | 34.79815 | 31.89468 | 29.27029 | 33 | 33.63
9.65 | 0.946233876 | 0.8422181 | 33.69278 | 34.79469 | 31.88125 | 29.30472 | 33 | 33.63
9.66 | 0.949999992 | 0.8426082 | 33.69034 | 34.79106 | 32.00583 | 29.31523 | 33 | 33.63
9.67 | 0.95843383 | 0.8422208 | 33.68774 | 34.78726 | 32.28747 | 29.29855 | 33 | 33.56
9.68 | 0.96252638 | 0.8406456 | 33.68497 | 34.78328 | 32.42267 | 29.24041 | 33 | 33.63
9.69 | 0.964444811 | 0.8384757 | 33.68203 | 34.77914 | 32.48445 | 29.16146 | 33 | 33.63
9.7 | 0.963535096 | 0.833409 | 33.67892 | 34.77482 | 32.45082 | 28.98165 | 33.06 | 33.63
9.71 | 0.962023636 | 0.8280064 | 33.67565 | 34.77034 | 32.39677 | 28.79007 | 33 | 33.56
9.72 | 0.957543429 | 0.8257518 | 33.67221 | 34.76569 | 32.2426 | 28.70783 | 33 | 33.63
9.73 | 0.952928358 | 0.824004 | 33.66861 | 34.76088 | 32.08377 | 28.6431 | 33.06 | 33.63
9.74 | 0.947839715 | 0.8240359 | 33.66485 | 34.7559 | 31.90888 | 28.64011 | 33.06 | 33.63
9.75 | 0.941641465 | 0.8238248 | 33.66092 | 34.75075 | 31.69652 | 28.62853 | 33.06 | 33.63
9.76 | 0.933730292 | 0.8232388 | 33.65683 | 34.74544 | 31.4264 | 28.60379 | 33.13 | 33.63
9.77 | 0.925318846 | 0.8262518 | 33.65258 | 34.73997 | 31.13937 | 28.70396 | 33.13 | 33.63
9.78 | 0.916510656 | 0.832119 | 33.64817 | 34.73433 | 30.83891 | 28.90309 | 33.13 | 33.63
9.79 | 0.917304673 | 0.8384561 | 33.6436 | 34.72853 | 30.86144 | 29.11835 | 33.13 | 33.63
9.8 | 0.921919317 | 0.8449803 | 33.63888 | 34.72257 | 31.01233 | 29.33989 | 33.13 | 33.63
9.81 | 0.9323435 | 0.8429682 | 33.63399 | 34.71645 | 31.35843 | 29.26486 | 33.13 | 33.63
9.82 | 0.943616897 | 0.8396018 | 33.62895 | 34.71017 | 31.73284 | 29.14272 | 33.13 | 33.63
9.83 | 0.949877336 | 0.8327665 | 33.62375 | 34.70373 | 31.93844 | 28.9001 | 33.19 | 33.63
9.84 | 0.954883372 | 0.8265894 | 33.6184 | 34.69714 | 32.10165 | 28.68028 | 33.19 | 33.63
9.85 | 0.952574365 | 0.8242507 | 33.61289 | 34.69038 | 32.01877 | 28.59357 | 33.19 | 33.63
9.86 | 0.948914098 | 0.8232042 | 33.60722 | 34.68347 | 31.89037 | 28.55158 | 33.13 | 33.63
9.87 | 0.941708088 | 0.8255482 | 33.6014 | 34.6764 | 31.64271 | 28.62704 | 33.13 | 33.63
9.88 | 0.936218704 | 0.8288264 | 33.59543 | 34.66918 | 31.45267 | 28.73473 | 33.19 | 33.69
9.89 | 0.933321852 | 0.8335156 | 33.58931 | 34.66181 | 31.34964 | 28.89116 | 33.19 | 33.63
9.9 | 0.932483749 | 0.8379358 | 33.58304 | 34.65428 | 31.31564 | 29.03806 | 33.25 | 33.69
9.91 | 0.933595123 | 0.8421013 | 33.57661 | 34.6466 | 31.34696 | 29.17594 | 33.25 | 33.63
9.92 | 0.936751671 | 0.8444974 | 33.57004 | 34.63876 | 31.44679 | 29.25235 | 33.25 | 33.63
9.93 | 0.941152762 | 0.8458169 | 33.56332 | 34.63078 | 31.58821 | 29.2913 | 33.25 | 33.69
9.94 | 0.9454541 | 0.843604 | 33.55644 | 34.62264 | 31.72608 | 29.2078 | 33.25 | 33.63
9.95 | 0.949717124 | 0.8400343 | 33.54942 | 34.61436 | 31.86246 | 29.07725 | 33.31 | 33.63
9.96 | 0.952267304 | 0.8361789 | 33.54226 | 34.60593 | 31.9412 | 28.93674 | 33.31 | 33.63
9.97 | 0.954431288 | 0.832259 | 33.53495 | 34.59734 | 32.0068 | 28.79395 | 33.25 | 33.63
9.98 | 0.960169193 | 0.8345055 | 33.52749 | 34.58861 | 32.19206 | 28.86439 | 33.31 | 33.69
9.99 | 0.966294528 | 0.8374205 | 33.51989 | 34.57974 | 32.39008 | 28.95778 | 33.31 | 33.69
10 | 0.971114417 | 0.8418101 | 33.51214 | 34.57072 | 32.54412 | 29.10198 | 33.31 | 33.69
10.01 | 0.975466578 | 0.8459027 | 33.50425 | 34.56155 | 32.68227 | 29.23571 | 33.38 | 33.69
10.02 | 0.97181723 | 0.8441065 | 33.49622 | 34.55224 | 32.5522 | 29.16577 | 33.38 | 33.63
10.03 | 0.967531419 | 0.842252 | 33.48804 | 34.54278 | 32.40073 | 29.09373 | 33.38 | 33.63
10.04 | 0.958410883 | 0.8399548 | 33.47973 | 34.53318 | 32.08733 | 29.00631 | 33.44 | 33.69
10.05 | 0.950429741 | 0.8386752 | 33.47127 | 34.52344 | 31.81209 | 28.95396 | 33.38 | 33.75
10.06 | 0.94790456 | 0.8422685 | 33.46267 | 34.51356 | 31.71942 | 29.06969 | 33.44 | 33.69
10.07 | 0.946984045 | 0.8454722 | 33.45394 | 34.50354 | 31.68034 | 29.17178 | 33.38 | 33.69
10.08 | 0.951698959 | 0.8473077 | 33.44506 | 34.49338 | 31.82963 | 29.2265 | 33.5 | 33.69
10.09 | 0.955008378 | 0.8483985 | 33.43605 | 34.48307 | 31.93171 | 29.25539 | 33.44 | 33.69
10.1 | 0.954377646 | 0.8474018 | 33.4269 | 34.47263 | 31.90189 | 29.21217 | 33.44 | 33.63
10.11 | 0.954206318 | 0.8466349 | 33.41762 | 34.46206 | 31.8873 | 29.17678 | 33.5 | 33.75
10.12 | 0.955124619 | 0.846413 | 33.4082 | 34.45134 | 31.90899 | 29.16006 | 33.5 | 33.69
10.13 | 0.956680852 | 0.8453952 | 33.39865 | 34.44049 | 31.95184 | 29.11583 | 33.56 | 33.69
10.14 | 0.959576966 | 0.842706 | 33.38896 | 34.4295 | 32.03927 | 29.01395 | 33.56 | 33.69
10.15 | 0.961154629 | 0.8414178 | 33.37913 | 34.41838 | 32.08251 | 28.96024 | 33.56 | 33.69
10.16 | 0.960181909 | 0.8428397 | 33.36918 | 34.40712 | 32.04048 | 28.99969 | 33.5 | 33.69
10.17 | 0.959086787 | 0.84567 | 33.35909 | 34.39573 | 31.99426 | 29.08744 | 33.56 | 33.69
10.18 | 0.957765601 | 0.8511014 | 33.34887 | 34.38421 | 31.9404 | 29.26445 | 33.56 | 33.75
10.19 | 0.956143762 | 0.854681 | 33.33852 | 34.37256 | 31.87642 | 29.37757 | 33.63 | 33.75
10.2 | 0.953973069 | 0.8548802 | 33.32804 | 34.36077 | 31.79406 | 29.37434 | 33.63 | 33.75
10.21 | 0.953375686 | 0.854144 | 33.31743 | 34.34885 | 31.76403 | 29.33887 | 33.63 | 33.75
10.22 | 0.955716849 | 0.8516609 | 33.3067 | 34.33681 | 31.83177 | 29.24331 | 33.63 | 33.75
10.23 | 0.958661664 | 0.8503516 | 33.29583 | 34.32463 | 31.91944 | 29.188 | 33.63 | 33.75
10.24 | 0.962801622 | 0.8513662 | 33.28484 | 34.31233 | 32.0467 | 29.21235 | 33.63 | 33.69
10.25 | 0.964731864 | 0.8517679 | 33.27372 | 34.29989 | 32.10022 | 29.21555 | 33.69 | 33.69
10.26 | 0.961845947 | 0.8508336 | 33.26247 | 34.28733 | 31.99338 | 29.17282 | 33.69 | 33.69
10.27 | 0.958237072 | 0.8499236 | 33.2511 | 34.27465 | 31.86244 | 29.13083 | 33.69 | 33.75
10.28 | 0.952818292 | 0.8490745 | 33.23961 | 34.26184 | 31.67131 | 29.09085 | 33.69 | 33.75
10.29 | 0.948706823 | 0.849571 | 33.22799 | 34.2489 | 31.52362 | 29.09687 | 33.69 | 33.75
10.3 | 0.948553117 | 0.8541413 | 33.21625 | 34.23584 | 31.50737 | 29.24224 | 33.75 | 33.75
10.31 | 0.949610715 | 0.858148 | 33.20438 | 34.22265 | 31.53124 | 29.3681 | 33.75 | 33.75
10.32 | 0.95542206 | 0.8599423 | 33.1924 | 34.20935 | 31.71275 | 29.41806 | 33.69 | 33.81
10.33 | 0.960973519 | 0.8612377 | 33.18029 | 34.19592 | 31.88538 | 29.45081 | 33.75 | 33.75
10.34 | 0.96504866 | 0.8596984 | 33.16806 | 34.18236 | 32.00879 | 29.38653 | 33.75 | 33.81
10.35 | 0.968577079 | 0.8582411 | 33.15571 | 34.16869 | 32.11386 | 29.32497 | 33.75 | 33.81
10.36 | 0.966447155 | 0.8576309 | 33.14324 | 34.1549 | 32.03119 | 29.2923 | 33.75 | 33.81
10.37 | 0.964275185 | 0.8570102 | 33.13066 | 34.14099 | 31.94707 | 29.25917 | 33.75 | 33.75
10.38 | 0.959845826 | 0.8558289 | 33.11795 | 34.12696 | 31.78813 | 29.20684 | 33.81 | 33.81
10.39 | 0.955416467 | 0.8546477 | 33.10513 | 34.11281 | 31.62919 | 29.15443 | 33.81 | 33.81
10.4 | 0.953988121 | 0.8537289 | 33.09219 | 34.09854 | 31.56956 | 29.11091 | 33.75 | 33.81
10.41 | 0.952750767 | 0.8528268 | 33.07914 | 34.08416 | 31.51617 | 29.06788 | 33.81 | 33.75
10.42 | 0.953519228 | 0.8553302 | 33.06597 | 34.06966 | 31.52904 | 29.14081 | 33.81 | 33.81
10.43 | 0.954631429 | 0.8584172 | 33.05268 | 34.05504 | 31.55313 | 29.23343 | 33.81 | 33.75
10.44 | 0.953532969 | 0.8595828 | 33.03928 | 34.04031 | 31.50405 | 29.26046 | 33.81 | 33.81
10.45 | 0.951731953 | 0.8601376 | 33.02577 | 34.02547 | 31.43168 | 29.26658 | 33.81 | 33.81
10.46 | 0.951275111 | 0.8579347 | 33.01215 | 34.01051 | 31.40363 | 29.17879 | 33.81 | 33.75
10.47 | 0.951524613 | 0.8542825 | 32.99841 | 33.99544 | 31.3988 | 29.04171 | 33.81 | 33.81
10.48 | 0.953253868 | 0.8524188 | 32.98456 | 33.98025 | 31.44266 | 28.96541 | 33.88 | 33.81
10.49 | 0.956224894 | 0.8520558 | 32.9706 | 33.96496 | 31.52731 | 28.94004 | 33.88 | 33.81
10.5 | 0.958684633 | 0.8522233 | 32.95653 | 33.94955 | 31.59492 | 28.9326 | 33.88 | 33.88
10.51 | 0.960447988 | 0.8531132 | 32.94235 | 33.93404 | 31.63942 | 28.94957 | 33.88 | 33.81
10.52 | 0.961632095 | 0.854485 | 32.92806 | 33.91841 | 31.66468 | 28.98277 | 33.88 | 33.88
10.53 | 0.961427939 | 0.8570115 | 32.91367 | 33.90268 | 31.64412 | 29.05499 | 33.88 | 33.81
10.54 | 0.960597579 | 0.8594303 | 32.89916 | 33.88683 | 31.60286 | 29.12337 | 33.94 | 33.75
10.55 | 0.956399619 | 0.8612694 | 32.88455 | 33.87088 | 31.45077 | 29.17196 | 33.88 | 33.81
10.56 | 0.952214268 | 0.8630601 | 32.86983 | 33.85483 | 31.29913 | 29.21875 | 33.94 | 33.88
10.57 | 0.949220266 | 0.8602821 | 32.85501 | 33.83866 | 31.18664 | 29.11079 | 33.94 | 33.81
10.58 | 0.946226263 | 0.857504 | 32.84008 | 33.82239 | 31.07415 | 29.00284 | 33.94 | 33.88
10.59 | 0.945374913 | 0.85578 | 32.82505 | 33.80602 | 31.03198 | 28.93051 | 33.94 | 33.81
10.6 | 0.944885785 | 0.8542342 | 32.80991 | 33.78954 | 31.00162 | 28.86418 | 33.94 | 33.81
10.61 | 0.943522312 | 0.8553921 | 32.79467 | 33.77295 | 30.9425 | 28.88912 | 33.94 | 33.81
10.62 | 0.941768762 | 0.8577562 | 32.77932 | 33.75627 | 30.87054 | 28.95465 | 33.94 | 33.81
10.63 | 0.940869263 | 0.8603029 | 32.76388 | 33.73948 | 30.82653 | 29.02617 | 34 | 33.81
10.64 | 0.940762123 | 0.8630189 | 32.74833 | 33.72259 | 30.80839 | 29.10323 | 33.94 | 33.88
10.65 | 0.94228261 | 0.8649484 | 32.73268 | 33.7056 | 30.84344 | 29.1536 | 33.94 | 33.81
10.66 | 0.94700453 | 0.8653307 | 32.71693 | 33.6885 | 30.98308 | 29.1517 | 33.94 | 33.81
10.67 | 0.951696083 | 0.8657113 | 32.70108 | 33.67131 | 31.12149 | 29.14963 | 33.94 | 33.81
10.68 | 0.956210551 | 0.8660816 | 32.68513 | 33.65402 | 31.25387 | 29.14712 | 34 | 33.81
10.69 | 0.96072502 | 0.8664519 | 32.66909 | 33.63662 | 31.38601 | 29.14452 | 34 | 33.81
10.7 | 0.959323098 | 0.8651148 | 32.65294 | 33.61913 | 31.32472 | 29.08441 | 34 | 33.81
10.71 | 0.957587984 | 0.8636816 | 32.6367 | 33.60155 | 31.25251 | 29.02104 | 34.06 | 33.88
10.72 | 0.955192401 | 0.8608881 | 32.62036 | 33.58386 | 31.15872 | 28.91195 | 34 | 33.88
10.73 | 0.952562217 | 0.8576113 | 32.60393 | 33.56608 | 31.05727 | 28.78665 | 34 | 33.81
10.74 | 0.952269934 | 0.8565073 | 32.58739 | 33.5482 | 31.032 | 28.73428 | 34.06 | 33.81
10.75 | 0.954136026 | 0.8574092 | 32.57077 | 33.53023 | 31.07694 | 28.74913 | 34.06 | 33.81
10.76 | 0.956278549 | 0.8587512 | 32.55405 | 33.51216 | 31.13074 | 28.77861 | 34.06 | 33.81
10.77 | 0.959088653 | 0.861156 | 32.53723 | 33.494 | 31.20609 | 28.84356 | 34.06 | 33.88
10.78 | 0.96177778 | 0.8635186 | 32.52033 | 33.47575 | 31.27733 | 28.90693 | 34.06 | 33.88
10.79 | 0.962444024 | 0.8651741 | 32.50332 | 33.4574 | 31.28263 | 28.94648 | 34.06 | 33.88
10.8 | 0.963110269 | 0.8668296 | 32.48623 | 33.43896 | 31.28782 | 28.98588 | 34.06 | 33.88
10.81 | 0.96114661 | 0.8668283 | 32.46905 | 33.42043 | 31.20752 | 28.96977 | 34.06 | 33.88
10.82 | 0.958568919 | 0.8664401 | 32.45177 | 33.40181 | 31.10726 | 28.94066 | 34.13 | 33.88
10.83 | 0.954796131 | 0.8644342 | 32.43441 | 33.38309 | 30.96825 | 28.85749 | 34.13 | 33.88
10.84 | 0.950067519 | 0.8611346 | 32.41695 | 33.36429 | 30.79829 | 28.73114 | 34.13 | 33.88
10.85 | 0.94592973 | 0.8582965 | 32.39941 | 33.3454 | 30.64756 | 28.62024 | 34.19 | 33.81
10.86 | 0.943230785 | 0.8565825 | 32.38177 | 33.32642 | 30.54348 | 28.54683 | 34.19 | 33.81
10.87 | 0.940541119 | 0.8548632 | 32.36405 | 33.30735 | 30.43972 | 28.47323 | 34.13 | 33.88
10.88 | 0.93838571 | 0.8528337 | 32.34624 | 33.28819 | 30.35325 | 28.38929 | 34.19 | 33.88
10.89 | 0.936230302 | 0.8508041 | 32.32834 | 33.26895 | 30.26678 | 28.30536 | 34.19 | 33.88
10.9 | 0.935382548 | 0.8499951 | 32.31036 | 33.24962 | 30.22255 | 28.26201 | 34.19 | 33.88
10.91 | 0.935009916 | 0.8496296 | 32.29229 | 33.2302 | 30.19361 | 28.23336 | 34.19 | 33.88
10.92 | 0.936609594 | 0.8498283 | 32.27414 | 33.2107 | 30.22827 | 28.22339 | 34.25 | 33.88
10.93 | 0.940716427 | 0.8507441 | 32.2559 | 33.19111 | 30.34365 | 28.23714 | 34.19 | 33.88
10.94 | 0.944494744 | 0.8513758 | 32.23757 | 33.17144 | 30.44822 | 28.24136 | 34.25 | 33.88
10.95 | 0.946211176 | 0.8502246 | 32.21917 | 33.15169 | 30.48614 | 28.18638 | 34.25 | 33.88
10.96 | 0.947927608 | 0.8490734 | 32.20068 | 33.13185 | 30.52391 | 28.13137 | 34.25 | 33.88
10.97 | 0.948364147 | 0.8493283 | 32.1821 | 33.11193 | 30.52035 | 28.1229 | 34.31 | 33.81
10.98 | 0.948528865 | 0.8498818 | 32.16345 | 33.09193 | 30.50796 | 28.12423 | 34.31 | 33.88
10.99 | 0.949745886 | 0.8504779 | 32.14471 | 33.07184 | 30.52931 | 28.12687 | 34.25 | 33.88
11 | 0.952005069 | 0.8511162 | 32.12589 | 33.05168 | 30.58401 | 28.13082 | 34.31 | 33.88
11.01 | 0.953735052 | 0.8517524 | 32.10699 | 33.03144 | 30.62156 | 28.1346 | 34.31 | 33.88
11.02 | 0.952884114 | 0.8523784 | 32.08801 | 33.01111 | 30.57616 | 28.13796 | 34.31 | 33.88
11.03 | 0.952033176 | 0.8530045 | 32.06896 | 32.99071 | 30.53071 | 28.14122 | 34.31 | 33.88
11.04 | 0.951008432 | 0.8529399 | 32.04982 | 32.97023 | 30.47965 | 28.12162 | 34.31 | 33.88
11.05 | 0.949947574 | 0.8527319 | 32.0306 | 32.94967 | 30.42739 | 28.09723 | 34.31 | 33.88
11.06 | 0.951259868 | 0.8524008 | 32.01131 | 32.92903 | 30.45107 | 28.06873 | 34.38 | 33.94
11.07 | 0.955186887 | 0.851934 | 31.99194 | 32.90831 | 30.55828 | 28.03571 | 34.38 | 33.94
11.08 | 0.95883478 | 0.8517104 | 31.97249 | 32.88752 | 30.65634 | 28.01064 | 34.31 | 33.94
11.09 | 0.960303666 | 0.8533845 | 31.95297 | 32.86665 | 30.68455 | 28.04789 | 34.38 | 33.88
11.1 | 0.961772552 | 0.8550585 | 31.93337 | 32.84571 | 30.71264 | 28.08501 | 34.44 | 33.88
11.11 | 0.958515024 | 0.8567651 | 31.91369 | 32.82469 | 30.58975 | 28.12305 | 34.38 | 33.88
11.12 | 0.953607244 | 0.8584829 | 31.89394 | 32.8036 | 30.4143 | 28.16133 | 34.38 | 33.94
11.13 | 0.950367654 | 0.8594752 | 31.87412 | 32.78244 | 30.29213 | 28.17569 | 34.44 | 33.94
11.14 | 0.950110853 | 0.8591702 | 31.85422 | 32.7612 | 30.26504 | 28.14744 | 34.38 | 33.94
11.15 | 0.949854052 | 0.8588651 | 31.83425 | 32.73988 | 30.23789 | 28.11914 | 34.44 | 33.94
11.16 | 0.952323731 | 0.8581291 | 31.81421 | 32.7185 | 30.29742 | 28.07669 | 34.44 | 33.94
11.17 | 0.954889671 | 0.8573778 | 31.79409 | 32.69704 | 30.35985 | 28.03372 | 34.44 | 33.94
11.18 | 0.953628807 | 0.8568713 | 31.7739 | 32.67551 | 30.30051 | 27.99871 | 34.44 | 34
11.19 | 0.949395255 | 0.8565548 | 31.75364 | 32.65392 | 30.14676 | 27.96987 | 34.44 | 33.94
11.2 | 0.945557965 | 0.8559829 | 31.73331 | 32.63225 | 30.00569 | 27.93265 | 34.44 | 33.94
11.21 | 0.943977907 | 0.8539567 | 31.71291 | 32.61051 | 29.93629 | 27.84796 | 34.5 | 33.94
11.22 | 0.942397849 | 0.8519304 | 31.69245 | 32.5887 | 29.86689 | 27.76331 | 34.5 | 33.94
11.23 | 0.944269725 | 0.8521124 | 31.67191 | 32.56682 | 29.90682 | 27.7506 | 34.5 | 34
11.24 | 0.947448219 | 0.8531303 | 31.6513 | 32.54488 | 29.98797 | 27.76502 | 34.5 | 33.94
11.25 | 0.94982121 | 0.8544714 | 31.63062 | 32.52287 | 30.04344 | 27.78986 | 34.5 | 33.94
11.26 | 0.95023148 | 0.8565999 | 31.60988 | 32.50079 | 30.0367 | 27.84017 | 34.5 | 33.94
11.27 | 0.950641749 | 0.8587284 | 31.58907 | 32.47864 | 30.02989 | 27.89033 | 34.56 | 33.94
11.28 | 0.951514328 | 0.8578308 | 31.56819 | 32.45643 | 30.03759 | 27.84212 | 34.5 | 34
11.29 | 0.952471086 | 0.8563822 | 31.54725 | 32.43415 | 30.04784 | 27.77603 | 34.56 | 33.94
11.3 | 0.954922911 | 0.8554916 | 31.52624 | 32.41181 | 30.10513 | 27.72803 | 34.56 | 34
11.31 | 0.959710336 | 0.8554727 | 31.50516 | 32.3894 | 30.23583 | 27.70825 | 34.56 | 34
11.32 | 0.964497762 | 0.8554539 | 31.48402 | 32.36693 | 30.36627 | 27.68841 | 34.56 | 34
11.33 | 0.966627171 | 0.8539097 | 31.46282 | 32.34439 | 30.41281 | 27.61919 | 34.56 | 34.06
11.34 | 0.968537621 | 0.8522399 | 31.44155 | 32.32179 | 30.45232 | 27.54592 | 34.56 | 34.06
11.35 | 0.967954291 | 0.8493386 | 31.42022 | 32.29913 | 30.41333 | 27.43289 | 34.56 | 34
11.36 | 0.96428209 | 0.8449119 | 31.39882 | 32.2764 | 30.27732 | 27.27072 | 34.56 | 34
11.37 | 0.960609888 | 0.8404852 | 31.37736 | 32.25361 | 30.14141 | 27.10869 | 34.63 | 34
11.38 | 0.958967929 | 0.8409495 | 31.35585 | 32.23077 | 30.06925 | 27.10445 | 34.69 | 34
11.39 | 0.957413551 | 0.8416248 | 31.33426 | 32.20786 | 29.99985 | 27.10693 | 34.63 | 34.06
11.4 | 0.957121882 | 0.8433881 | 31.31262 | 32.18489 | 29.97 | 27.14435 | 34.63 | 34.06
11.41 | 0.95831459 | 0.8464306 | 31.29092 | 32.16186 | 29.98654 | 27.22278 | 34.69 | 34.13
11.42 | 0.959507298 | 0.8494731 | 31.26916 | 32.13877 | 30.00298 | 27.30102 | 34.63 | 34.06
11.43 | 0.957979266 | 0.8486381 | 31.24733 | 32.11562 | 29.9343 | 27.25454 | 34.63 | 34.06
11.44 | 0.956306992 | 0.8475976 | 31.22545 | 32.09241 | 29.86112 | 27.20145 | 34.69 | 34.06
11.45 | 0.953787979 | 0.8464784 | 31.20351 | 32.06915 | 29.76153 | 27.14584 | 34.69 | 34.06
11.46 | 0.950139978 | 0.8452544 | 31.18151 | 32.04583 | 29.6268 | 27.08688 | 34.69 | 34.13
11.47 | 0.946491978 | 0.8440304 | 31.15945 | 32.02245 | 29.49217 | 27.02792 | 34.69 | 34.13
11.48 | 0.946780138 | 0.8456682 | 31.13734 | 31.99901 | 29.48021 | 27.06055 | 34.69 | 34.06
11.49 | 0.947523541 | 0.847637 | 31.11517 | 31.97552 | 29.48235 | 27.10363 | 34.69 | 34.06
11.5 | 0.949000925 | 0.8496875 | 31.09294 | 31.95197 | 29.50723 | 27.14919 | 34.75 | 34.06
11.51 | 0.951824384 | 0.8518877 | 31.07065 | 31.92837 | 29.57381 | 27.19938 | 34.75 | 34.13
11.52 | 0.954647843 | 0.8540878 | 31.04831 | 31.90471 | 29.64021 | 27.24942 | 34.75 | 34.13
11.53 | 0.955270942 | 0.8540472 | 31.02592 | 31.88099 | 29.63816 | 27.22787 | 34.75 | 34.13
11.54 | 0.955337385 | 0.8534397 | 31.00347 | 31.85723 | 29.61877 | 27.18822 | 34.75 | 34.13
11.55 | 0.955566514 | 0.8527938 | 30.98096 | 31.83341 | 29.60437 | 27.14733 | 34.75 | 34.13
11.56 | 0.956334361 | 0.8520211 | 30.9584 | 31.80953 | 29.60659 | 27.10239 | 34.75 | 34.13
11.57 | 0.957102208 | 0.8512483 | 30.93579 | 31.78561 | 29.60871 | 27.05744 | 34.81 | 34.13
11.58 | 0.958511755 | 0.8527659 | 30.91313 | 31.76163 | 29.63059 | 27.08523 | 34.75 | 34.13
11.59 | 0.960260291 | 0.8554934 | 30.89041 | 31.7376 | 29.66283 | 27.1513 | 34.81 | 34.13
11.6 | 0.961881823 | 0.8581122 | 30.86764 | 31.71351 | 29.69102 | 27.21375 | 34.81 | 34.13
11.61 | 0.961682331 | 0.8591729 | 30.84481 | 31.68938 | 29.66291 | 27.22666 | 34.81 | 34.13
11.62 | 0.961482839 | 0.8602337 | 30.82194 | 31.6652 | 29.63477 | 27.23947 | 34.81 | 34.19
11.63 | 0.960786229 | 0.8599847 | 30.79902 | 31.64096 | 29.59127 | 27.21074 | 34.88 | 34.19
11.64 | 0.959516391 | 0.8582255 | 30.77604 | 31.61668 | 29.53011 | 27.13424 | 34.81 | 34.19
11.65 | 0.958246553 | 0.8564662 | 30.75301 | 31.59235 | 29.46897 | 27.05778 | 34.88 | 34.19
11.66 | 0.960428797 | 0.8561628 | 30.72994 | 31.56797 | 29.51392 | 27.02732 | 34.88 | 34.19
11.67 | 0.963210672 | 0.8561124 | 30.70681 | 31.54354 | 29.57713 | 27.00481 | 34.94 | 34.13
11.68 | 0.9658841 | 0.8563993 | 30.68364 | 31.51906 | 29.63684 | 26.9929 | 34.88 | 34.19
11.69 | 0.968189915 | 0.8578298 | 30.66042 | 31.49453 | 29.68511 | 27.01695 | 34.94 | 34.19
11.7 | 0.970495729 | 0.8592604 | 30.63715 | 31.46996 | 29.73322 | 27.04089 | 34.94 | 34.19
11.71 | 0.969263694 | 0.8607468 | 30.61383 | 31.44534 | 29.67287 | 27.06647 | 34.88 | 34.19
11.72 | 0.965590826 | 0.8622715 | 30.59046 | 31.42067 | 29.53787 | 27.09315 | 34.94 | 34.19
11.73 | 0.961917958 | 0.8637963 | 30.56705 | 31.39596 | 29.403 | 27.11972 | 35 | 34.25
11.74 | 0.958117887 | 0.8644732 | 30.54359 | 31.37121 | 29.26436 | 27.11957 | 35 | 34.25
11.75 | 0.954310235 | 0.8650995 | 30.52009 | 31.3464 | 29.12563 | 27.11776 | 35.13 | 34.19
11.76 | 0.95188675 | 0.8649559 | 30.49654 | 31.32156 | 29.02925 | 27.09176 | 35.13 | 34.19
11.77 | 0.952956875 | 0.8628689 | 30.47294 | 31.29667 | 29.0394 | 27.00492 | 35.13 | 34.19
11.78 | 0.954027001 | 0.8607819 | 30.4493 | 31.27173 | 29.04946 | 26.91814 | 35.13 | 34.19
11.79 | 0.957795658 | 0.8577949 | 30.42562 | 31.24675 | 29.14152 | 26.80331 | 35.13 | 34.19
11.8 | 0.9632774 | 0.8542367 | 30.40189 | 31.22173 | 29.28545 | 26.67075 | 35.13 | 34.19
11.81 | 0.968759142 | 0.8506784 | 30.37811 | 31.19667 | 29.42908 | 26.53833 | 35.13 | 34.19
11.82 | 0.969669128 | 0.8505322 | 30.3543 | 31.17156 | 29.43362 | 26.51242 | 35.19 | 34.25
11.83 | 0.97022139 | 0.850653 | 30.33044 | 31.14641 | 29.42724 | 26.49479 | 35.13 | 34.19
11.84 | 0.9695709 | 0.8519451 | 30.30654 | 31.12122 | 29.38434 | 26.51357 | 35.13 | 34.19
11.85 | 0.964914622 | 0.8571382 | 30.28259 | 31.09599 | 29.22012 | 26.65356 | 35.19 | 34.19
11.86 | 0.960258343 | 0.8623313 | 30.25861 | 31.07072 | 29.05608 | 26.79325 | 35.25 | 34.19
11.87 | 0.957164805 | 0.867343 | 30.23458 | 31.04541 | 28.93947 | 26.92702 | 35.19 | 34.19
11.88 | 0.955501908 | 0.8721886 | 30.21051 | 31.02005 | 28.8662 | 27.05534 | 35.25 | 34.25
11.89 | 0.953839011 | 0.8770342 | 30.1864 | 30.99466 | 28.79297 | 27.18338 | 35.25 | 34.19
11.9 | 0.953662718 | 0.8786647 | 30.16225 | 30.96923 | 28.76461 | 27.21157 | 35.25 | 34.19
11.91 | 0.953856253 | 0.8794955 | 30.13806 | 30.94376 | 28.74738 | 27.2149 | 35.31 | 34.25
11.92 | 0.953881838 | 0.8800893 | 30.11383 | 30.91825 | 28.72504 | 27.21082 | 35.31 | 34.19
11.93 | 0.951568437 | 0.8773822 | 30.08956 | 30.89271 | 28.63228 | 27.10471 | 35.31 | 34.19
11.94 | 0.949255037 | 0.8746752 | 30.06526 | 30.86712 | 28.5396 | 26.99871 | 35.31 | 34.19
11.95 | 0.947585242 | 0.8718105 | 30.04091 | 30.8415 | 28.46633 | 26.88795 | 35.38 | 34.19
11.96 | 0.94727931 | 0.8686117 | 30.01653 | 30.81585 | 28.43404 | 26.767 | 35.38 | 34.25
11.97 | 0.946973379 | 0.8654129 | 29.99211 | 30.79015 | 28.40173 | 26.64619 | 35.38 | 34.25
11.98 | 0.949801435 | 0.8639687 | 29.96765 | 30.76442 | 28.46332 | 26.5795 | 35.38 | 34.19
11.99 | 0.95507666 | 0.8638946 | 29.94315 | 30.73865 | 28.59801 | 26.55496 | 35.38 | 34.25
12 | 0.960351885 | 0.8638204 | 29.91862 | 30.71285 | 28.7324 | 26.53039 | 35.38 | 34.25
12.01 | 0.96201861 | 0.8647217 | 29.89405 | 30.68701 | 28.75864 | 26.53573 | 35.44 | 34.25
12.02 | 0.962724274 | 0.8658828 | 29.86945 | 30.66114 | 28.75604 | 26.54896 | 35.38 | 34.25
12.03 | 0.963417265 | 0.8670348 | 29.84481 | 30.63524 | 28.753 | 26.56182 | 35.44 | 34.25
12.04 | 0.961573546 | 0.8663726 | 29.82013 | 30.6093 | 28.67425 | 26.51906 | 35.44 | 34.25
12.05 | 0.959729828 | 0.8657105 | 29.79542 | 30.58332 | 28.59556 | 26.4763 | 35.44 | 34.25
12.06 | 0.957876238 | 0.8650041 | 29.77068 | 30.55732 | 28.51663 | 26.4322 | 35.5 | 34.25
12.07 | 0.955984903 | 0.8641287 | 29.7459 | 30.53127 | 28.43663 | 26.38295 | 35.5 | 34.25
12.08 | 0.954093568 | 0.8632534 | 29.72109 | 30.5052 | 28.3567 | 26.33372 | 35.56 | 34.25
12.09 | 0.951781788 | 0.8627006 | 29.69624 | 30.4791 | 28.26434 | 26.29433 | 35.56 | 34.25
12.1 | 0.948830334 | 0.8626385 | 29.67136 | 30.45296 | 28.15309 | 26.26989 | 35.56 | 34.25
12.11 | 0.945878881 | 0.8625764 | 29.64645 | 30.42679 | 28.04195 | 26.24543 | 35.56 | 34.25
12.12 | 0.947906242 | 0.8627557 | 29.62151 | 30.40059 | 28.07841 | 26.22828 | 35.56 | 34.25
12.13 | 0.953647416 | 0.8631152 | 29.59653 | 30.37436 | 28.22465 | 26.21657 | 35.56 | 34.25
12.14 | 0.95938859 | 0.8634747 | 29.57152 | 30.3481 | 28.37058 | 26.20481 | 35.56 | 34.31
12.15 | 0.966015289 | 0.8643977 | 29.54648 | 30.32181 | 28.54235 | 26.2101 | 35.63 | 34.31
12.16 | 0.972960117 | 0.8655232 | 29.52141 | 30.29549 | 28.72315 | 26.22145 | 35.63 | 34.25
12.17 | 0.979904946 | 0.8666486 | 29.49631 | 30.26914 | 28.90358 | 26.23271 | 35.63 | 34.25
12.18 | 0.979834193 | 0.8673655 | 29.47117 | 30.24276 | 28.87686 | 26.23152 | 35.63 | 34.25
12.19 | 0.978854599 | 0.8680294 | 29.44601 | 30.21635 | 28.82336 | 26.22868 | 35.69 | 34.31
12.2 | 0.977875817 | 0.8686694 | 29.42082 | 30.18991 | 28.76991 | 26.22505 | 35.69 | 34.25
12.21 | 0.976934009 | 0.8682228 | 29.3956 | 30.16344 | 28.71756 | 26.18859 | 35.63 | 34.31
12.22 | 0.975992201 | 0.8677763 | 29.37035 | 30.13695 | 28.66523 | 26.15213 | 35.63 | 34.31
12.23 | 0.974995337 | 0.8674976 | 29.34507 | 30.11043 | 28.6113 | 26.12073 | 35.69 | 34.31
12.24 | 0.973671739 | 0.8682153 | 29.31976 | 30.08388 | 28.54782 | 26.11929 | 35.69 | 34.31
12.25 | 0.972348142 | 0.868933 | 29.29442 | 30.05731 | 28.48438 | 26.11779 | 35.75 | 34.31
12.26 | 0.969801317 | 0.8696252 | 29.26906 | 30.03071 | 28.38517 | 26.11546 | 35.75 | 34.31
12.27 | 0.963648403 | 0.8702421 | 29.24367 | 30.00408 | 28.18061 | 26.11081 | 35.75 | 34.31
12.28 | 0.95749549 | 0.870859 | 29.21825 | 29.97742 | 27.97634 | 26.10611 | 35.75 | 34.38
12.29 | 0.952992586 | 0.870543 | 29.1928 | 29.95074 | 27.82052 | 26.07341 | 35.75 | 34.31
12.3 | 0.951571846 | 0.8684845 | 29.16733 | 29.92404 | 27.75481 | 25.98857 | 35.75 | 34.31
12.31 | 0.950151106 | 0.866426 | 29.14183 | 29.89731 | 27.68914 | 25.90381 | 35.81 | 34.38
12.32 | 0.951369708 | 0.8649891 | 29.11631 | 29.87056 | 27.70037 | 25.83771 | 35.81 | 34.38
12.33 | 0.956083156 | 0.8643755 | 29.09075 | 29.84378 | 27.81318 | 25.79623 | 35.88 | 34.31
12.34 | 0.960796605 | 0.8637618 | 29.06518 | 29.81697 | 27.92572 | 25.75477 | 35.88 | 34.38
12.35 | 0.963672985 | 0.8643868 | 29.03958 | 29.79015 | 27.98466 | 25.75021 | 35.81 | 34.38
12.36 | 0.964697235 | 0.8662605 | 29.01395 | 29.7633 | 27.98968 | 25.78277 | 35.88 | 34.38
12.37 | 0.965721484 | 0.8681342 | 28.9883 | 29.73643 | 27.99462 | 25.81521 | 35.88 | 34.38
12.38 | 0.964434036 | 0.8689588 | 28.96263 | 29.70953 | 27.93254 | 25.81636 | 35.88 | 34.38
12.39 | 0.961267792 | 0.8689307 | 28.93693 | 29.68261 | 27.81614 | 25.79213 | 35.94 | 34.38
12.4 | 0.958101548 | 0.8689026 | 28.91121 | 29.65567 | 27.69987 | 25.76789 | 35.94 | 34.44
12.41 | 0.955923071 | 0.8684043 | 28.88546 | 29.62871 | 27.61228 | 25.7297 | 35.94 | 34.38
12.42 | 0.95442747 | 0.8675809 | 28.85969 | 29.60173 | 27.54448 | 25.68189 | 35.94 | 34.44
12.43 | 0.952931868 | 0.8667575 | 28.8339 | 29.57472 | 27.47674 | 25.63411 | 35.94 | 34.44
12.44 | 0.952784955 | 0.8677853 | 28.80809 | 29.54769 | 27.44791 | 25.64105 | 35.94 | 34.44
12.45 | 0.953476479 | 0.869964 | 28.78225 | 29.52065 | 27.4432 | 25.6819 | 36 | 34.44
12.46 | 0.954168003 | 0.8721426 | 28.7564 | 29.49358 | 27.43843 | 25.72261 | 35.94 | 34.44
12.47 | 0.953687244 | 0.8734841 | 28.73052 | 29.46649 | 27.39993 | 25.73851 | 36 | 34.5
12.48 | 0.952511321 | 0.8743293 | 28.70462 | 29.43938 | 27.34147 | 25.73972 | 36 | 34.5
12.49 | 0.951335399 | 0.8751744 | 28.6787 | 29.41226 | 27.28306 | 25.74085 | 36 | 34.5
12.5 | 0.951182111 | 0.8746565 | 28.65275 | 29.38511 | 27.25399 | 25.70188 | 36 | 34.44
12.51 | 0.951643872 | 0.8733189 | 28.62679 | 29.35795 | 27.24251 | 25.63885 | 36 | 34.44
12.52 | 0.952105633 | 0.8719813 | 28.60081 | 29.33076 | 27.23099 | 25.57588 | 36.06 | 34.5
12.53 | 0.954002929 | 0.8714999 | 28.57481 | 29.30356 | 27.26045 | 25.53805 | 36.06 | 34.44
12.54 | 0.956831121 | 0.8715738 | 28.54879 | 29.27634 | 27.31637 | 25.51649 | 36.06 | 34.5
12.55 | 0.959659313 | 0.8716476 | 28.52274 | 29.2491 | 27.37212 | 25.49491 | 36.06 | 34.44
12.56 | 0.961967025 | 0.8717305 | 28.49668 | 29.22185 | 27.41287 | 25.47357 | 36.06 | 34.5
12.57 | 0.963888766 | 0.8718202 | 28.47061 | 29.19457 | 27.4425 | 25.45242 | 36.06 | 34.5
12.58 | 0.965810507 | 0.8719098 | 28.44451 | 29.16728 | 27.47201 | 25.43124 | 36.13 | 34.5
12.59 | 0.965813544 | 0.8737922 | 28.41839 | 29.13998 | 27.44687 | 25.46228 | 36.13 | 34.5
12.6 | 0.964094794 | 0.8772835 | 28.39226 | 29.11265 | 27.37283 | 25.54005 | 36.13 | 34.5
12.61 | 0.962376044 | 0.8807747 | 28.36611 | 29.08531 | 27.29886 | 25.61761 | 36.13 | 34.5
12.62 | 0.958484917 | 0.8839727 | 28.33994 | 29.05796 | 27.16341 | 25.68644 | 36.19 | 34.5
12.63 | 0.952095063 | 0.8868332 | 28.31376 | 29.03059 | 26.95739 | 25.74529 | 36.13 | 34.56
12.64 | 0.945705208 | 0.8896937 | 28.28755 | 29.0032 | 26.75169 | 25.80396 | 36.19 | 34.56
12.65 | 0.94019047 | 0.8902956 | 28.26134 | 28.9758 | 26.57104 | 25.79703 | 36.19 | 34.56
12.66 | 0.936055182 | 0.8873374 | 28.2351 | 28.94838 | 26.42961 | 25.68698 | 36.19 | 34.56
12.67 | 0.931919895 | 0.8843791 | 28.20885 | 28.92095 | 26.28839 | 25.57708 | 36.19 | 34.56
12.68 | 0.929491744 | 0.8815072 | 28.18258 | 28.8935 | 26.19548 | 25.46983 | 36.19 | 34.56
12.69 | 0.931120068 | 0.8788402 | 28.1563 | 28.86605 | 26.2169 | 25.36864 | 36.19 | 34.56
12.7 | 0.932748393 | 0.8761733 | 28.13 | 28.83857 | 26.23821 | 25.26759 | 36.25 | 34.56
12.71 | 0.935197926 | 0.8739314 | 28.10369 | 28.81108 | 26.28251 | 25.17891 | 36.25 | 34.56
12.72 | 0.94116955 | 0.8735127 | 28.07736 | 28.78358 | 26.42556 | 25.14283 | 36.25 | 34.56
12.73 | 0.947141173 | 0.873094 | 28.05102 | 28.75607 | 26.56828 | 25.10675 | 36.31 | 34.56
12.74 | 0.952987149 | 0.8728213 | 28.02466 | 28.72855 | 26.70714 | 25.07489 | 36.31 | 34.56
12.75 | 0.957074689 | 0.8745916 | 27.99829 | 28.70101 | 26.79646 | 25.10166 | 36.31 | 34.56
12.76 | 0.96116223 | 0.876362 | 27.97191 | 28.67346 | 26.88554 | 25.12833 | 36.31 | 34.56
12.77 | 0.96524977 | 0.8781323 | 27.94551 | 28.64589 | 26.9744 | 25.15488 | 36.25 | 34.56
12.78 | 0.962290799 | 0.8796738 | 27.9191 | 28.61832 | 26.86629 | 25.17478 | 36.31 | 34.56
12.79 | 0.958792657 | 0.8811977 | 27.89267 | 28.59073 | 26.74329 | 25.19409 | 36.31 | 34.56
12.8 | 0.955294516 | 0.8827217 | 27.86624 | 28.56313 | 26.62046 | 25.2133 | 36.31 | 34.56
12.81 | 0.95068045 | 0.8812007 | 27.83979 | 28.53553 | 26.46674 | 25.14553 | 36.38 | 34.56
12.82 | 0.945743634 | 0.8787991 | 27.81333 | 28.50791 | 26.30428 | 25.05272 | 36.38 | 34.56
12.83 | 0.940806817 | 0.8763975 | 27.78685 | 28.48028 | 26.14206 | 24.96004 | 36.38 | 34.56
12.84 | 0.938982097 | 0.8745385 | 27.76037 | 28.45264 | 26.06649 | 24.88293 | 36.38 | 34.56
12.85 | 0.939174079 | 0.8730311 | 27.73387 | 28.42498 | 26.04693 | 24.8159 | 36.38 | 34.63
12.86 | 0.939366061 | 0.8715237 | 27.70736 | 28.39732 | 26.02736 | 24.74894 | 36.38 | 34.63
12.87 | 0.941868265 | 0.8715787 | 27.68084 | 28.36965 | 26.07171 | 24.72639 | 36.38 | 34.56
12.88 | 0.94753224 | 0.8737721 | 27.65431 | 28.34198 | 26.20335 | 24.76443 | 36.44 | 34.63
12.89 | 0.953196216 | 0.8759654 | 27.62777 | 28.31429 | 26.33469 | 24.80234 | 36.44 | 34.56
12.9 | 0.95862302 | 0.8780352 | 27.60122 | 28.28659 | 26.45916 | 24.83662 | 36.44 | 34.56
12.91 | 0.963217439 | 0.879671 | 27.57466 | 28.25888 | 26.56039 | 24.85852 | 36.5 | 34.56
12.92 | 0.967811859 | 0.8813069 | 27.54808 | 28.23117 | 26.66136 | 24.88032 | 36.5 | 34.56
12.93 | 0.972363763 | 0.8829339 | 27.5215 | 28.20345 | 26.76091 | 24.90178 | 36.5 | 34.63
12.94 | 0.969001018 | 0.8829095 | 27.49491 | 28.17572 | 26.6426 | 24.87661 | 36.5 | 34.56
12.95 | 0.965638274 | 0.8828851 | 27.46831 | 28.14798 | 26.52445 | 24.85143 | 36.56 | 34.63
12.96 | 0.96227553 | 0.8828607 | 27.4417 | 28.12023 | 26.40648 | 24.82625 | 36.5 | 34.63
12.97 | 0.95898246 | 0.8819587 | 27.41508 | 28.09248 | 26.29058 | 24.77641 | 36.56 | 34.69
12.98 | 0.955709867 | 0.8807989 | 27.38846 | 28.06472 | 26.17542 | 24.71937 | 36.56 | 34.56
12.99 | 0.952437274 | 0.8796391 | 27.36182 | 28.03695 | 26.06042 | 24.6624 | 36.56 | 34.63
13 | 0.953338487 | 0.8779119 | 27.33518 | 28.00918 | 26.05968 | 24.58959 | 36.56 | 34.63
13.01 | 0.95802864 | 0.8756697 | 27.30853 | 27.9814 | 26.16235 | 24.50246 | 36.63 | 34.63
13.02 | 0.962718793 | 0.8734274 | 27.28187 | 27.95361 | 26.26477 | 24.41545 | 36.63 | 34.63
13.03 | 0.966676346 | 0.8715139 | 27.2552 | 27.92582 | 26.34696 | 24.33774 | 36.63 | 34.63
13.04 | 0.968539588 | 0.8705399 | 27.22853 | 27.89802 | 26.37191 | 24.28634 | 36.63 | 34.63
13.05 | 0.970402829 | 0.869566 | 27.20185 | 27.87022 | 26.39675 | 24.23499 | 36.63 | 34.63
13.06 | 0.972266071 | 0.8685921 | 27.17516 | 27.84241 | 26.42149 | 24.18369 | 36.69 | 34.63
13.07 | 0.969955334 | 0.8686671 | 27.14846 | 27.81459 | 26.3328 | 24.16162 | 36.69 | 34.56
13.08 | 0.967549347 | 0.8687662 | 27.12176 | 27.78677 | 26.24164 | 24.14021 | 36.63 | 34.63
13.09 | 0.96514336 | 0.8688652 | 27.09506 | 27.75895 | 26.15061 | 24.11879 | 36.69 | 34.63
13.1 | 0.966194897 | 0.8691035 | 27.06834 | 27.73112 | 26.1533 | 24.10122 | 36.69 | 34.63
13.11 | 0.9688761 | 0.8694075 | 27.04162 | 27.70329 | 26.19998 | 24.08545 | 36.75 | 34.69
13.12 | 0.971557304 | 0.8697116 | 27.0149 | 27.67545 | 26.24652 | 24.06966 | 36.75 | 34.63
13.13 | 0.973523353 | 0.8714974 | 26.98817 | 27.64761 | 26.27361 | 24.09482 | 36.75 | 34.63
13.14 | 0.97424479 | 0.8758621 | 26.96143 | 27.61977 | 26.26704 | 24.19111 | 36.75 | 34.63
13.15 | 0.974966226 | 0.8802269 | 26.93469 | 27.59192 | 26.26042 | 24.28715 | 36.75 | 34.69
13.16 | 0.97559111 | 0.8846148 | 26.90795 | 27.56407 | 26.25116 | 24.38359 | 36.75 | 34.69
13.17 | 0.973418022 | 0.8896755 | 26.8812 | 27.53622 | 26.16664 | 24.4983 | 36.75 | 34.69
13.18 | 0.971244935 | 0.8947363 | 26.85444 | 27.50836 | 26.08224 | 24.61273 | 36.75 | 34.69
13.19 | 0.969071847 | 0.899797 | 26.82769 | 27.4805 | 25.99796 | 24.72687 | 36.81 | 34.69
13.2 | 0.969091792 | 0.9017375 | 26.80092 | 27.45264 | 25.97256 | 24.75507 | 36.75 | 34.69
13.21 | 0.970120956 | 0.9022421 | 26.77416 | 27.42477 | 25.97417 | 24.74379 | 36.75 | 34.63
13.22 | 0.971150119 | 0.9027467 | 26.74739 | 27.39691 | 25.97573 | 24.73247 | 36.81 | 34.69
13.23 | 0.971326927 | 0.9031995 | 26.72062 | 27.36904 | 25.95445 | 24.7197 | 36.81 | 34.69
13.24 | 0.969686149 | 0.9035417 | 26.69384 | 27.34117 | 25.88465 | 24.70389 | 36.81 | 34.69
13.25 | 0.968045371 | 0.9038839 | 26.66706 | 27.3133 | 25.81492 | 24.68805 | 36.88 | 34.69
13.26 | 0.966404593 | 0.9042261 | 26.64028 | 27.28543 | 25.74529 | 24.6722 | 36.81 | 34.75
13.27 | 0.963973078 | 0.9023527 | 26.61349 | 27.25755 | 25.65469 | 24.59593 | 36.81 | 34.75
13.28 | 0.96148788 | 0.9003288 | 26.5867 | 27.22968 | 25.56279 | 24.51566 | 36.88 | 34.69
13.29 | 0.959002682 | 0.8983049 | 26.55992 | 27.2018 | 25.47103 | 24.43551 | 36.88 | 34.69
13.3 | 0.957640439 | 0.8944487 | 26.53312 | 27.17393 | 25.40919 | 24.30568 | 36.88 | 34.69
13.31 | 0.957249279 | 0.889008 | 26.50633 | 27.14605 | 25.37317 | 24.13306 | 36.88 | 34.69
13.32 | 0.956858118 | 0.8835673 | 26.47953 | 27.11818 | 25.33716 | 23.96073 | 36.88 | 34.69
13.33 | 0.956844479 | 0.878846 | 26.45274 | 27.0903 | 25.31116 | 23.8082 | 36.88 | 34.75
13.34 | 0.959635964 | 0.87947 | 26.42594 | 27.06242 | 25.35928 | 23.80059 | 36.88 | 34.75
13.35 | 0.96242745 | 0.8800939 | 26.39914 | 27.03455 | 25.40726 | 23.79294 | 36.88 | 34.75
13.36 | 0.965218935 | 0.8807179 | 26.37234 | 27.00667 | 25.45508 | 23.78526 | 36.81 | 34.75
13.37 | 0.970932209 | 0.8825849 | 26.34554 | 26.9788 | 25.57973 | 23.81108 | 36.88 | 34.75
13.38 | 0.977999333 | 0.8850278 | 26.31874 | 26.95093 | 25.73971 | 23.85232 | 36.94 | 34.75
13.39 | 0.985066457 | 0.8874707 | 26.29193 | 26.92305 | 25.8993 | 23.89342 | 36.94 | 34.75
13.4 | 0.989612898 | 0.8889495 | 26.26513 | 26.89518 | 25.99231 | 23.90846 | 36.88 | 34.75
13.41 | 0.985736825 | 0.8872072 | 26.23833 | 26.86731 | 25.86409 | 23.83688 | 36.94 | 34.75
13.42 | 0.981860752 | 0.8854649 | 26.21153 | 26.83945 | 25.73607 | 23.76539 | 36.94 | 34.81
13.43 | 0.977984679 | 0.8837226 | 26.18472 | 26.81158 | 25.60826 | 23.694 | 36.94 | 34.81
13.44 | 0.969489369 | 0.8849375 | 26.15792 | 26.78372 | 25.35983 | 23.70191 | 36.94 | 34.81
13.45 | 0.959530844 | 0.887089 | 26.13112 | 26.75585 | 25.07362 | 23.73482 | 37 | 34.88
13.46 | 0.949572319 | 0.8892405 | 26.10432 | 26.728 | 24.78794 | 23.76762 | 37 | 34.88
13.47 | 0.942469947 | 0.8915339 | 26.07752 | 26.70014 | 24.57728 | 23.80408 | 37 | 34.88
13.48 | 0.943070207 | 0.8942098 | 26.05072 | 26.67228 | 24.56766 | 23.85062 | 37 | 34.81
13.49 | 0.943670466 | 0.8968857 | 26.02392 | 26.64443 | 24.55801 | 23.89701 | 37 | 34.88
13.5 | 0.944270725 | 0.8995616 | 25.99713 | 26.61658 | 24.54833 | 23.94326 | 36.94 | 34.88
13.51 | 0.946734714 | 0.8985117 | 25.97033 | 26.58874 | 24.58702 | 23.89029 | 37 | 34.88
13.52 | 0.949776351 | 0.8963069 | 25.94354 | 26.5609 | 24.64056 | 23.80671 | 37 | 34.88
13.53 | 0.952817989 | 0.894102 | 25.91675 | 26.53306 | 24.69395 | 23.72326 | 37 | 34.88
13.54 | 0.955699752 | 0.8916624 | 25.88996 | 26.50522 | 24.74303 | 23.63371 | 37 | 34.88
13.55 | 0.958069562 | 0.8884706 | 25.86318 | 26.47739 | 24.77872 | 23.52439 | 37 | 34.88
13.56 | 0.960439372 | 0.8852788 | 25.83639 | 26.44957 | 24.81429 | 23.41524 | 37 | 34.88
13.57 | 0.962809182 | 0.882087 | 25.80961 | 26.42174 | 24.84973 | 23.30628 | 37 | 34.81
13.58 | 0.964120428 | 0.8790825 | 25.78283 | 26.39393 | 24.85776 | 23.20244 | 37.06 | 34.88
13.59 | 0.964965129 | 0.8761605 | 25.75606 | 26.36611 | 24.8537 | 23.10095 | 37.06 | 34.88
13.6 | 0.96580983 | 0.8732386 | 25.72928 | 26.3383 | 24.8496 | 22.99962 | 37.06 | 34.88
13.61 | 0.966170056 | 0.8707818 | 25.70252 | 26.3105 | 24.833 | 22.9107 | 37.06 | 34.88
13.62 | 0.963333552 | 0.8713943 | 25.67575 | 26.2827 | 24.73431 | 22.90259 | 37.06 | 34.88
13.63 | 0.960497049 | 0.8720069 | 25.64899 | 26.2549 | 24.63578 | 22.89446 | 37.06 | 34.88
13.64 | 0.957660546 | 0.8726194 | 25.62223 | 26.22711 | 24.5374 | 22.88629 | 37.06 | 34.94
13.65 | 0.956726875 | 0.8755207 | 25.59547 | 26.19933 | 24.48788 | 22.93806 | 37 | 34.94
13.66 | 0.957347709 | 0.8802919 | 25.56872 | 26.17155 | 24.47816 | 23.03861 | 37 | 34.88
13.67 | 0.957968543 | 0.8850631 | 25.54198 | 26.14378 | 24.46841 | 23.1389 | 37.06 | 34.94
13.68 | 0.958589377 | 0.8898343 | 25.51523 | 26.11601 | 24.45863 | 23.23893 | 37.06 | 34.94
13.69 | 0.960563987 | 0.8928998 | 25.48849 | 26.08825 | 24.48333 | 23.2942 | 37.06 | 34.88
13.7 | 0.962609482 | 0.895876 | 25.46176 | 26.0605 | 24.50973 | 23.34698 | 37.06 | 34.94
13.71 | 0.964654977 | 0.8988522 | 25.43503 | 26.03275 | 24.53603 | 23.3996 | 37.06 | 34.94
13.72 | 0.965293816 | 0.900891 | 25.40831 | 26.00501 | 24.52648 | 23.42768 | 37.06 | 34.94
13.73 | 0.96309043 | 0.9010357 | 25.38159 | 25.97727 | 24.44477 | 23.40645 | 37.13 | 34.94
13.74 | 0.960887043 | 0.9011803 | 25.35488 | 25.94954 | 24.36317 | 23.38522 | 37.13 | 34.88
13.75 | 0.958683657 | 0.901325 | 25.32817 | 25.92182 | 24.2817 | 23.36399 | 37.13 | 34.94
13.76 | 0.954786225 | 0.9013324 | 25.30146 | 25.89411 | 24.15749 | 23.3392 | 37.13 | 34.94
13.77 | 0.95013722 | 0.901279 | 25.27477 | 25.8664 | 24.0145 | 23.31284 | 37.13 | 34.94
13.78 | 0.945488216 | 0.9012255 | 25.24808 | 25.8387 | 23.87176 | 23.2865 | 37.19 | 35
13.79 | 0.940926315 | 0.9012282 | 25.22139 | 25.81101 | 23.73147 | 23.26161 | 37.19 | 34.94
13.8 | 0.938769306 | 0.9027835 | 25.19471 | 25.78332 | 23.65202 | 23.27676 | 37.13 | 35
13.81 | 0.936612296 | 0.9043387 | 25.16804 | 25.75565 | 23.57269 | 23.29183 | 37.13 | 34.94
13.82 | 0.934455286 | 0.905894 | 25.14137 | 25.72798 | 23.49349 | 23.30682 | 37.13 | 34.94
13.83 | 0.934308475 | 0.9074256 | 25.11471 | 25.70032 | 23.46489 | 23.32112 | 37.13 | 35
13.84 | 0.937771042 | 0.9089147 | 25.08805 | 25.67266 | 23.52685 | 23.33426 | 37.13 | 35
13.85 | 0.941233609 | 0.9104038 | 25.06141 | 25.64502 | 23.58864 | 23.34732 | 37.13 | 35
13.86 | 0.944696176 | 0.911893 | 25.03477 | 25.61738 | 23.65025 | 23.36031 | 37.13 | 34.94
13.87 | 0.946418858 | 0.9109709 | 25.00813 | 25.58975 | 23.66817 | 23.31152 | 37.13 | 35
13.88 | 0.947248463 | 0.9088111 | 24.98151 | 25.56213 | 23.66369 | 23.23115 | 37.13 | 34.94
13.89 | 0.948078068 | 0.9066514 | 24.95489 | 25.53452 | 23.65918 | 23.15091 | 37.19 | 35
13.9 | 0.948907673 | 0.9044916 | 24.92827 | 25.50692 | 23.65463 | 23.0708 | 37.19 | 34.94
13.91 | 0.947406494 | 0.900923 | 24.90167 | 25.47933 | 23.592 | 22.95491 | 37.19 | 35
13.92 | 0.945767263 | 0.897271 | 24.87507 | 25.45175 | 23.52603 | 22.83711 | 37.19 | 34.94
13.93 | 0.944128031 | 0.893619 | 24.84848 | 25.42417 | 23.46015 | 22.71952 | 37.25 | 34.94
13.94 | 0.94419113 | 0.8904594 | 24.8219 | 25.39661 | 23.43662 | 22.61465 | 37.25 | 35
13.95 | 0.950760941 | 0.8891821 | 24.79533 | 25.36905 | 23.57443 | 22.55771 | 37.25 | 35
13.96 | 0.957330751 | 0.8879048 | 24.76877 | 25.34151 | 23.7119 | 22.50085 | 37.25 | 34.94
13.97 | 0.963900562 | 0.8866275 | 24.74221 | 25.31397 | 23.84903 | 22.44406 | 37.31 | 34.94
13.98 | 0.970098512 | 0.8870912 | 24.71566 | 25.28645 | 23.97662 | 22.43138 | 37.25 | 34.94
13.99 | 0.975842917 | 0.8896783 | 24.68912 | 25.25893 | 24.0927 | 22.47232 | 37.25 | 34.94
14 | 0.981587323 | 0.8922654 | 24.66259 | 25.23143 | 24.20848 | 22.51313 | 37.25 | 35
[7 empty] | 37.75 | 35.38
[7 empty] | 37.75 | 35.38
[7 empty] | 37.81 | 35.44
[7 empty] | 37.81 | 35.44
[7 empty] | 37.81 | 35.44
[7 empty] | 37.81 | 35.44
[7 empty] | 37.81 | 35.44
[7 empty] | 37.81 | 35.44
[7 empty] | 37.81 | 35.44
[7 empty] | 37.81 | 35.44
[7 empty] | 37.88 | 35.44
[7 empty] | 37.88 | 35.5
[7 empty] | 37.88 | 35.44
[7 empty] | 37.88 | 35.5
[7 empty] | 37.88 | 35.5
[7 empty] | 37.88 | 35.5
[7 empty] | 37.81 | 35.44
[7 empty] | 37.88 | 35.5
[7 empty] | 37.88 | 35.5
[7 empty] | 37.88 | 35.44
[7 empty] | 37.88 | 35.5
[7 empty] | 37.88 | 35.5
[7 empty] | 37.88 | 35.5
[7 empty] | 37.94 | 35.5
[7 empty] | 37.88 | 35.5
[7 empty] | 37.94 | 35.5
[7 empty] | 37.88 | 35.5
[7 empty] | 37.94 | 35.56
[7 empty] | 37.94 | 35.5
[7 empty] | 37.94 | 35.56
[7 empty] | 37.94 | 35.5
[7 empty] | 37.94 | 35.5
[7 empty] | 37.94 | 35.56
[7 empty] | 37.94 | 35.5
[7 empty] | 38 | 35.56
[7 empty] | 38 | 35.5
[7 empty] | 38 | 35.56
[7 empty] | 38 | 35.56
[7 empty] | 38 | 35.56
[7 empty] | 38 | 35.56
[7 empty] | 38 | 35.56
[7 empty] | 38 | 35.56
[7 empty] | 38.06 | 35.56
[7 empty] | 38 | 35.63
[7 empty] | 38 | 35.63
[7 empty] | 38.06 | 35.63
[7 empty] | 38.06 | 35.56
[7 empty] | 38.06 | 35.63
[7 empty] | 38.06 | 35.63
[7 empty] | 38.06 | 35.63
[7 empty] | 38.13 | 35.63
[7 empty] | 38.13 | 35.63
[7 empty] | 38.06 | 35.63
[7 empty] | 38.13 | 35.63
[7 empty] | 38.13 | 35.69
[7 empty] | 38.13 | 35.69
[7 empty] | 38.13 | 35.63
[7 empty] | 38.13 | 35.69
[7 empty] | 38.13 | 35.69
[7 empty] | 38.19 | 35.69
[7 empty] | 38.19 | 35.69
[7 empty] | 38.13 | 35.75
[7 empty] | 38.19 | 35.69
[7 empty] | 38.19 | 35.75
[7 empty] | 38.19 | 35.75
[7 empty] | 38.19 | 35.69
[7 empty] | 38.19 | 35.69
[7 empty] | 38.25 | 35.69
[7 empty] | 38.25 | 35.75
[7 empty] | 38.25 | 35.69
[7 empty] | 38.25 | 35.75
[7 empty] | 38.25 | 35.75
[7 empty] | 38.25 | 35.81
[7 empty] | 38.25 | 35.81
[7 empty] | 38.25 | 35.81
[7 empty] | 38.31 | 35.81
[7 empty] | 38.25 | 35.81
[7 empty] | 38.25 | 35.81
[7 empty] | 38.31 | 35.81
[7 empty] | 38.31 | 35.81
[7 empty] | 38.31 | 35.81
[7 empty] | 38.31 | 35.81
[7 empty] | 38.31 | 35.81
[7 empty] | 38.31 | 35.81
[7 empty] | 38.31 | 35.81
[7 empty] | 38.31 | 35.81
[7 empty] | 38.31 | 35.81
[7 empty] | 38.38 | 35.81
[7 empty] | 38.38 | 35.81
[7 empty] | 38.38 | 35.81
[7 empty] | 38.38 | 35.81
[7 empty] | 38.38 | 35.88
[7 empty] | 38.38 | 35.81
[7 empty] | 38.38 | 35.81
[7 empty] | 38.38 | 35.81
[7 empty] | 38.44 | 35.81
[7 empty] | 38.38 | 35.81
[7 empty] | 38.44 | 35.88
[7 empty] | 38.44 | 35.88
[7 empty] | 38.44 | 35.88
[7 empty] | 38.44 | 35.88
[7 empty] | 38.5 | 35.88
[7 empty] | 38.44 | 35.88
[7 empty] | 38.5 | 35.88
[7 empty] | 38.44 | 35.81
[7 empty] | 38.5 | 35.88
[7 empty] | 38.56 | 35.88
[7 empty] | 38.5 | 35.88
[7 empty] | 38.5 | 35.88
[7 empty] | 38.5 | 35.81
[7 empty] | 38.5 | 35.88
[7 empty] | 38.56 | 35.88
[7 empty] | 38.56 | 35.88
[7 empty] | 38.5 | 35.88
[7 empty] | 38.56 | 35.88
[7 empty] | 38.56 | 35.88
[7 empty] | 38.56 | 35.88
[7 empty] | 38.56 | 35.88
[7 empty] | 38.63 | 35.81
[7 empty] | 38.56 | 35.81
[7 empty] | 38.63 | 35.88
[7 empty] | 38.69 | 35.88
[7 empty] | 38.63 | 35.88
[7 empty] | 38.63 | 35.88
[7 empty] | 38.63 | 35.88
[7 empty] | 38.63 | 35.88
[7 empty] | 38.63 | 35.88
[7 empty] | 38.69 | 35.88
[7 empty] | 38.63 | 35.94
[7 empty] | 38.69 | 35.94
[7 empty] | 38.69 | 35.94
[7 empty] | 38.69 | 35.94
[7 empty] | 38.69 | 35.94
[7 empty] | 38.69 | 35.94
[7 empty] | 38.75 | 36
[7 empty] | 38.69 | 36
[7 empty] | 38.75 | 35.94
[7 empty] | 38.81 | 36
[7 empty] | 38.75 | 36
[7 empty] | 38.81 | 36
[7 empty] | 38.75 | 36
[7 empty] | 38.75 | 36
[7 empty] | 38.81 | 36
[7 empty] | 38.81 | 36.06
[7 empty] | 38.81 | 36.06
[7 empty] | 38.88 | 36.06
[7 empty] | 38.88 | 36
[7 empty] | 38.88 | 36.06
[7 empty] | 38.94 | 36
[7 empty] | 38.88 | 36
[7 empty] | 38.88 | 36.06
[7 empty] | 38.88 | 36.06
[7 empty] | 38.94 | 36.06
[7 empty] | 38.94 | 36.06
[7 empty] | 38.94 | 36.13
[7 empty] | 38.94 | 36.06
[7 empty] | 38.94 | 36.06
[7 empty] | 39 | 36.06
[7 empty] | 38.94 | 36.13
[7 empty] | 39 | 36.13
[7 empty] | 39 | 36.06
[7 empty] | 39 | 36.13
[7 empty] | 39 | 36.13
[7 empty] | 39.06 | 36.13
[7 empty] | 39 | 36.13
[7 empty] | 39.06 | 36.13
[7 empty] | 39.13 | 36.19
[7 empty] | 39.06 | 36.19
[7 empty] | 39.06 | 36.19
[7 empty] | 39.06 | 36.19
[7 empty] | 39.06 | 36.19
[7 empty] | 39.06 | 36.19
[7 empty] | 39.06 | 36.19
[7 empty] | 39.06 | 36.19
[7 empty] | 39.06 | 36.19
[7 empty] | 39.13 | 36.19
[7 empty] | 39.13 | 36.19
[7 empty] | 39.13 | 36.25
[7 empty] | 39.13 | 36.19
[7 empty] | 39.13 | 36.19
[7 empty] | 39.13 | 36.25
[7 empty] | 39.13 | 36.25
[7 empty] | 39.13 | 36.25
[7 empty] | 39.13 | 36.25
[7 empty] | 39.19 | 36.25
[7 empty] | 39.19 | 36.25
[7 empty] | 39.19 | 36.25
[7 empty] | 39.19 | 36.25
[7 empty] | 39.19 | 36.25
[7 empty] | 39.19 | 36.25
[7 empty] | 39.25 | 36.31
[7 empty] | 39.19 | 36.25
[7 empty] | 39.19 | 36.25
[7 empty] | 39.25 | 36.31
[7 empty] | 39.25 | 36.31
[7 empty] | 39.25 | 36.31
[7 empty] | 39.25 | 36.31
[7 empty] | 39.25 | 36.31
[7 empty] | 39.25 | 36.31
[7 empty] | 39.31 | 36.38
[7 empty] | 39.31 | 36.31
[7 empty] | 39.31 | 36.31
[7 empty] | 39.38 | 36.31
[7 empty] | 39.38 | 36.38
[7 empty] | 39.38 | 36.38
[7 empty] | 39.38 | 36.31
[7 empty] | 39.38 | 36.38
[7 empty] | 39.38 | 36.38
[7 empty] | 39.44 | 36.38
[7 empty] | 39.44 | 36.38
[7 empty] | 39.44 | 36.31
[7 empty] | 39.44 | 36.31
[7 empty] | 39.44 | 36.38
[7 empty] | 39.5 | 36.38
[7 empty] | 39.44 | 36.38
[7 empty] | 39.44 | 36.38
[7 empty] | 39.5 | 36.38
[7 empty] | 39.5 | 36.38
[7 empty] | 39.5 | 36.38
[7 empty] | 39.5 | 36.38
[7 empty] | 39.5 | 36.38
[7 empty] | 39.5 | 36.38
[7 empty] | 39.56 | 36.38
[7 empty] | 39.56 | 36.38
[7 empty] | 39.5 | 36.44
[7 empty] | 39.56 | 36.38
[7 empty] | 39.56 | 36.44
[7 empty] | 39.56 | 36.38
[7 empty] | 39.56 | 36.38
[7 empty] | 39.56 | 36.38
[7 empty] | 39.56 | 36.38
[7 empty] | 39.56 | 36.44
[7 empty] | 39.63 | 36.38
[7 empty] | 39.63 | 36.44
[7 empty] | 39.63 | 36.38
[7 empty] | 39.63 | 36.44
[7 empty] | 39.69 | 36.44
[7 empty] | 39.69 | 36.44
[7 empty] | 39.69 | 36.44
[7 empty] | 39.69 | 36.44
[7 empty] | 39.69 | 36.44
[7 empty] | 39.69 | 36.5
[7 empty] | 39.75 | 36.44
[7 empty] | 39.75 | 36.5
[7 empty] | 39.75 | 36.44
[7 empty] | 39.75 | 36.44
[7 empty] | 39.75 | 36.5
[7 empty] | 39.75 | 36.44
[7 empty] | 39.81 | 36.5
[7 empty] | 39.81 | 36.5
[7 empty] | 39.75 | 36.5
[7 empty] | 39.81 | 36.5
[7 empty] | 39.88 | 36.5
[7 empty] | 39.88 | 36.5
[7 empty] | 39.88 | 36.5
[7 empty] | 39.88 | 36.56
[7 empty] | 39.88 | 36.56
[7 empty] | 39.94 | 36.56
[7 empty] | 39.88 | 36.56
[7 empty] | 39.88 | 36.56
[7 empty] | 39.88 | 36.56
[7 empty] | 39.94 | 36.56
[7 empty] | 40 | 36.63
[7 empty] | 39.94 | 36.56
[7 empty] | 39.94 | 36.63
[7 empty] | 40 | 36.69
[7 empty] | 40 | 36.69
[7 empty] | 39.94 | 36.63
[7 empty] | 40 | 36.63
[7 empty] | 40 | 36.69
[7 empty] | 40 | 36.69
[7 empty] | 40.06 | 36.69
[7 empty] | 40.13 | 36.69
[7 empty] | 40.06 | 36.69
[7 empty] | 40.13 | 36.69
[7 empty] | 40.13 | 36.69
[7 empty] | 40.06 | 36.69
[7 empty] | 40.13 | 36.75
[7 empty] | 40.06 | 36.69
[7 empty] | 40.19 | 36.69
[7 empty] | 40.19 | 36.75
[7 empty] | 40.13 | 36.75
[7 empty] | 40.19 | 36.75
[7 empty] | 40.19 | 36.75
[7 empty] | 40.19 | 36.75
[7 empty] | 40.19 | 36.75
[7 empty] | 40.19 | 36.75
[7 empty] | 40.19 | 36.75
[7 empty] | 40.19 | 36.75
[7 empty] | 40.25 | 36.75
[7 empty] | 40.19 | 36.81
[7 empty] | 40.19 | 36.81
[7 empty] | 40.25 | 36.81
[7 empty] | 40.25 | 36.81
[7 empty] | 40.31 | 36.81
[7 empty] | 40.25 | 36.81
[7 empty] | 40.25 | 36.81
[7 empty] | 40.31 | 36.81
[7 empty] | 40.31 | 36.81
[7 empty] | 40.31 | 36.81
[7 empty] | 40.31 | 36.81
[7 empty] | 40.38 | 36.81
[7 empty] | 40.38 | 36.88
[7 empty] | 40.38 | 36.88
[7 empty] | 40.38 | 36.81
[7 empty] | 40.44 | 36.88
[7 empty] | 40.44 | 36.88
[7 empty] | 40.44 | 36.88
[7 empty] | 40.44 | 36.81
[7 empty] | 40.44 | 36.88
[7 empty] | 40.44 | 36.88
[7 empty] | 40.44 | 36.88
[7 empty] | 40.44 | 36.88
[7 empty] | 40.44 | 36.94
[7 empty] | 40.5 | 36.88
[7 empty] | 40.5 | 36.94
[7 empty] | 40.5 | 36.94
[7 empty] | 40.5 | 36.94
[7 empty] | 40.5 | 36.88
[7 empty] | 40.56 | 36.94
[7 empty] | 40.5 | 36.94
[7 empty] | 40.56 | 36.94
[7 empty] | 40.56 | 36.94
[7 empty] | 40.56 | 37
[7 empty] | 40.56 | 36.94
[7 empty] | 40.56 | 36.94
[7 empty] | 40.56 | 36.94
[7 empty] | 40.63 | 36.94
[7 empty] | 40.63 | 36.94
[7 empty] | 40.63 | 36.94
[7 empty] | 40.63 | 37
[7 empty] | 40.63 | 37
[7 empty] | 40.63 | 37
[7 empty] | 40.63 | 37
[7 empty] | 40.69 | 37
[7 empty] | 40.69 | 37.06
[7 empty] | 40.75 | 37
[7 empty] | 40.69 | 37
[7 empty] | 40.75 | 37
[7 empty] | 40.75 | 37.06
[7 empty] | 40.75 | 37.06
[7 empty] | 40.81 | 37
[7 empty] | 40.75 | 37.06
[7 empty] | 40.75 | 37.06
[7 empty] | 40.81 | 37.06
[7 empty] | 40.81 | 37.06
[7 empty] | 40.81 | 37.06
[7 empty] | 40.81 | 37.13
[7 empty] | 40.81 | 37.13
[7 empty] | 40.81 | 37.13
[7 empty] | 40.88 | 37.13
[7 empty] | 40.88 | 37.13
[7 empty] | 40.88 | 37.19
[7 empty] | 40.88 | 37.19
[7 empty] | 40.88 | 37.13
[7 empty] | 40.88 | 37.13
[7 empty] | 40.94 | 37.19
[7 empty] | 40.94 | 37.19
[7 empty] | 40.94 | 37.19
[7 empty] | 40.94 | 37.19
[7 empty] | 40.94 | 37.19
[7 empty] | 40.94 | 37.19
[7 empty] | 40.94 | 37.19
[7 empty] | 41 | 37.19
[7 empty] | 41 | 37.25
[7 empty] | 41 | 37.25
[7 empty] | 41 | 37.31
[7 empty] | 41.06 | 37.31
[7 empty] | 41.06 | 37.31
[7 empty] | 41.06 | 37.31
[7 empty] | 41.06 | 37.31
[7 empty] | 41.06 | 37.31
[7 empty] | 41.13 | 37.31
[7 empty] | 41.13 | 37.31
[7 empty] | 41.13 | 37.31
[7 empty] | 41.13 | 37.31
[7 empty] | 41.19 | 37.38
[7 empty] | 41.19 | 37.38
[7 empty] | 41.19 | 37.38
[7 empty] | 41.19 | 37.31
[7 empty] | 41.19 | 37.38
[7 empty] | 41.19 | 37.38
[7 empty] | 41.19 | 37.44
[7 empty] | 41.19 | 37.44
[7 empty] | 41.25 | 37.44
[7 empty] | 41.25 | 37.44
[7 empty] | 41.25 | 37.44
[7 empty] | 41.25 | 37.44
[7 empty] | 41.31 | 37.44
[7 empty] | 41.31 | 37.5
[7 empty] | 41.31 | 37.5
[7 empty] | 41.31 | 37.5
[7 empty] | 41.31 | 37.44
[7 empty] | 41.31 | 37.56
[7 empty] | 41.38 | 37.5
[7 empty] | 41.38 | 37.5
[7 empty] | 41.38 | 37.5
[7 empty] | 41.38 | 37.56
[7 empty] | 41.38 | 37.56
[7 empty] | 41.38 | 37.56
[7 empty] | 41.44 | 37.56
[7 empty] | 41.44 | 37.56
[7 empty] | 41.44 | 37.56
[7 empty] | 41.44 | 37.63
[7 empty] | 41.5 | 37.63
[7 empty] | 41.5 | 37.63
[7 empty] | 41.44 | 37.63
[7 empty] | 41.44 | 37.63
[7 empty] | 41.5 | 37.63
[7 empty] | 41.5 | 37.69
[7 empty] | 41.5 | 37.69
[7 empty] | 41.5 | 37.69
[7 empty] | 41.56 | 37.69
[7 empty] | 41.56 | 37.69
[7 empty] | 41.5 | 37.69
[7 empty] | 41.56 | 37.69
[7 empty] | 41.63 | 37.75
[7 empty] | 41.63 | 37.75
[7 empty] | 41.63 | 37.75
[7 empty] | 41.63 | 37.75
[7 empty] | 41.63 | 37.75
[7 empty] | 41.63 | 37.75
[7 empty] | 41.63 | 37.75
[7 empty] | 41.69 | 37.75
[7 empty] | 41.69 | 37.75
[7 empty] | 41.69 | 37.75
[7 empty] | 41.69 | 37.81
[7 empty] | 41.69 | 37.81
[7 empty] | 41.69 | 37.81
[7 empty] | 41.75 | 37.81
[7 empty] | 41.75 | 37.81
[7 empty] | 41.75 | 37.81
[7 empty] | 41.75 | 37.81
[7 empty] | 41.81 | 37.81
[7 empty] | 41.81 | 37.81
[7 empty] | 41.81 | 37.81
[7 empty] | 41.81 | 37.81
[7 empty] | 41.81 | 37.88
[7 empty] | 41.88 | 37.88
[7 empty] | 41.88 | 37.88
[7 empty] | 41.88 | 37.81
[7 empty] | 41.88 | 37.88
[7 empty] | 41.88 | 37.88
[7 empty] | 41.88 | 37.88
[7 empty] | 41.88 | 37.94
[7 empty] | 41.94 | 37.94
[7 empty] | 41.94 | 37.94
[7 empty] | 41.94 | 37.88
[7 empty] | 41.94 | 37.94
[7 empty] | 42 | 37.94
[7 empty] | 42 | 38
[7 empty] | 42 | 38
[7 empty] | 42 | 38
[7 empty] | 42 | 38.06
[7 empty] | 42 | 38.06
[7 empty] | 42.06 | 38.06
[7 empty] | 42.06 | 38.06
[7 empty] | 42.06 | 38.06
[7 empty] | 42.06 | 38.06
[7 empty] | 42.06 | 38.06
[7 empty] | 42.13 | 38.13
[7 empty] | 42.06 | 38.13
[7 empty] | 42.13 | 38.13
[7 empty] | 42.19 | 38.13
[7 empty] | 42.13 | 38.19
[7 empty] | 42.13 | 38.19
[7 empty] | 42.13 | 38.19
[7 empty] | 42.19 | 38.25
[7 empty] | 42.19 | 38.25
[7 empty] | 42.25 | 38.25
[7 empty] | 42.25 | 38.25
[7 empty] | 42.25 | 38.31
[7 empty] | 42.25 | 38.38
[7 empty] | 42.25 | 38.31
[7 empty] | 42.25 | 38.31
[7 empty] | 42.31 | 38.31
[7 empty] | 42.31 | 38.31
[7 empty] | 42.31 | 38.38
[7 empty] | 42.31 | 38.38
[7 empty] | 42.31 | 38.44
[7 empty] | 42.31 | 38.44
[7 empty] | 42.31 | 38.44
[7 empty] | 42.38 | 38.5
[7 empty] | 42.44 | 38.5
[7 empty] | 42.44 | 38.5
[7 empty] | 42.44 | 38.56
[7 empty] | 42.5 | 38.56
[7 empty] | 42.44 | 38.56
[7 empty] | 42.44 | 38.56
[7 empty] | 42.44 | 38.63
[7 empty] | 42.44 | 38.63
[7 empty] | 42.5 | 38.69
[7 empty] | 42.5 | 38.69
[7 empty] | 42.5 | 38.69
[7 empty] | 42.44 | 38.69
[7 empty] | 42.5 | 38.75
[7 empty] | 42.5 | 38.75
[7 empty] | 42.5 | 38.75
[7 empty] | 42.56 | 38.75
[7 empty] | 42.56 | 38.75
[7 empty] | 42.56 | 38.81
[7 empty] | 42.56 | 38.81
[7 empty] | 42.56 | 38.81
[7 empty] | 42.56 | 38.88
[7 empty] | 42.56 | 38.88
[7 empty] | 42.56 | 38.88
[7 empty] | 42.63 | 38.94
[7 empty] | 42.63 | 38.94
[7 empty] | 42.69 | 38.94
[7 empty] | 42.69 | 38.94
[7 empty] | 42.69 | 38.94
[7 empty] | 42.69 | 39
[7 empty] | 42.69 | 39
[7 empty] | 42.75 | 39
[7 empty] | 42.75 | 39.06
[7 empty] | 42.75 | 39.06
[7 empty] | 42.75 | 39.06
[7 empty] | 42.75 | 39.06
[7 empty] | 42.75 | 39.13
[7 empty] | 42.81 | 39.13
[7 empty] | 42.81 | 39.13
[7 empty] | 42.81 | 39.13
[7 empty] | 42.81 | 39.19
[7 empty] | 42.81 | 39.19
[7 empty] | 42.81 | 39.25
[7 empty] | 42.81 | 39.25
[7 empty] | 42.88 | 39.25
[7 empty] | 42.88 | 39.25
[7 empty] | 42.88 | 39.31
[7 empty] | 42.94 | 39.31
[7 empty] | 42.88 | 39.31
[7 empty] | 42.88 | 39.38
[7 empty] | 42.94 | 39.38
[7 empty] | 42.94 | 39.38
[7 empty] | 42.94 | 39.38
[7 empty] | 43 | 39.44
[7 empty] | 43 | 39.44
[7 empty] | 42.94 | 39.44
[7 empty] | 43.06 | 39.5
[7 empty] | 43 | 39.5
[7 empty] | 43.06 | 39.5
[7 empty] | 43.06 | 39.5
[7 empty] | 43.06 | 39.56
[7 empty] | 43.06 | 39.56
[7 empty] | 43.06 | 39.56
[7 empty] | 43.06 | 39.56
[7 empty] | 43.13 | 39.63
[7 empty] | 43.06 | 39.63
[7 empty] | 43.13 | 39.63
[7 empty] | 43.13 | 39.63
[7 empty] | 43.19 | 39.69
[7 empty] | 43.13 | 39.69
[7 empty] | 43.13 | 39.69
[7 empty] | 43.19 | 39.69
[7 empty] | 43.13 | 39.75
[7 empty] | 43.19 | 39.75
[7 empty] | 43.19 | 39.75
[7 empty] | 43.25 | 39.81
[7 empty] | 43.25 | 39.88
[7 empty] | 43.19 | 39.88
[7 empty] | 43.25 | 39.88
[7 empty] | 43.25 | 39.88
[7 empty] | 43.25 | 39.88
[7 empty] | 43.31 | 39.94
[7 empty] | 43.31 | 39.94
[7 empty] | 43.31 | 39.94
[7 empty] | 43.31 | 39.94
[7 empty] | 43.38 | 39.94
[7 empty] | 43.38 | 40
[7 empty] | 43.38 | 40
[7 empty] | 43.38 | 40
[7 empty] | 43.38 | 40.06
[7 empty] | 43.44 | 40.06
[7 empty] | 43.44 | 40.06
[7 empty] | 43.44 | 40.06
[7 empty] | 43.44 | 40.06
[7 empty] | 43.44 | 40.06
[7 empty] | 43.44 | 40.13
[7 empty] | 43.44 | 40.13
[7 empty] | 43.5 | 40.13
[7 empty] | 43.5 | 40.19
[7 empty] | 43.5 | 40.19
[7 empty] | 43.56 | 40.19
[7 empty] | 43.5 | 40.19
[7 empty] | 43.56 | 40.25
[7 empty] | 43.56 | 40.25
[7 empty] | 43.56 | 40.31
[7 empty] | 43.56 | 40.31
[7 empty] | 43.63 | 40.31
[7 empty] | 43.63 | 40.31
[7 empty] | 43.63 | 40.31
[7 empty] | 43.69 | 40.38
[7 empty] | 43.63 | 40.38
[7 empty] | 43.69 | 40.38
[7 empty] | 43.69 | 40.38
[7 empty] | 43.69 | 40.44
[7 empty] | 43.69 | 40.44
[7 empty] | 43.75 | 40.5
[7 empty] | 43.75 | 40.44
[7 empty] | 43.75 | 40.5
[7 empty] | 43.75 | 40.5
[7 empty] | 43.75 | 40.56
[7 empty] | 43.81 | 40.56
[7 empty] | 43.75 | 40.56
[7 empty] | 43.81 | 40.56
[7 empty] | 43.81 | 40.56
[7 empty] | 43.81 | 40.63
[7 empty] | 43.88 | 40.56
[7 empty] | 43.81 | 40.63
[7 empty] | 43.81 | 40.63
[7 empty] | 43.88 | 40.63
[7 empty] | 43.88 | 40.63
[7 empty] | 43.88 | 40.63
[7 empty] | 43.88 | 40.69
[7 empty] | 43.94 | 40.69
[7 empty] | 43.94 | 40.75
[7 empty] | 43.94 | 40.69
[7 empty] | 43.94 | 40.75
[7 empty] | 43.94 | 40.75
[7 empty] | 44 | 40.75
[7 empty] | 44 | 40.81
[7 empty] | 44 | 40.81
[7 empty] | 44 | 40.81
[7 empty] | 44 | 40.88
[7 empty] | 44 | 40.81
[7 empty] | 44 | 40.81
[7 empty] | 44 | 40.88
[7 empty] | 44 | 40.88
[7 empty] | 44.06 | 40.88
[7 empty] | 44.06 | 40.94
[7 empty] | 44.06 | 40.94
[7 empty] | 44.06 | 40.94
[7 empty] | 44.13 | 41
[7 empty] | 44.06 | 41
[7 empty] | 44.13 | 41
[7 empty] | 44.13 | 41.06
[7 empty] | 44.19 | 41.06
[7 empty] | 44.13 | 41.06
[7 empty] | 44.19 | 41.06
[7 empty] | 44.19 | 41.06
[7 empty] | 44.13 | 41.06
[7 empty] | 44.25 | 41.13
[7 empty] | 44.19 | 41.13
[7 empty] | 44.19 | 41.13
[7 empty] | 44.25 | 41.19
[7 empty] | 44.25 | 41.19
[7 empty] | 44.31 | 41.19
[7 empty] | 44.31 | 41.19
[7 empty] | 44.31 | 41.25
[7 empty] | 44.31 | 41.25
[7 empty] | 44.38 | 41.25
[7 empty] | 44.31 | 41.25
[7 empty] | 44.31 | 41.25
[7 empty] | 44.38 | 41.31
[7 empty] | 44.38 | 41.31
[7 empty] | 44.38 | 41.31
[7 empty] | 44.38 | 41.31
[7 empty] | 44.38 | 41.38
[7 empty] | 44.44 | 41.38
[7 empty] | 44.44 | 41.38
[7 empty] | 44.5 | 41.38
[7 empty] | 44.5 | 41.38
[7 empty] | 44.5 | 41.44
[7 empty] | 44.5 | 41.44
[7 empty] | 44.44 | 41.44
[7 empty] | 44.5 | 41.44
[7 empty] | 44.5 | 41.5
[7 empty] | 44.5 | 41.5
[7 empty] | 44.56 | 41.5
[7 empty] | 44.5 | 41.5
[7 empty] | 44.56 | 41.5
[7 empty] | 44.56 | 41.56
[7 empty] | 44.56 | 41.56
[7 empty] | 44.56 | 41.56
[7 empty] | 44.56 | 41.56
[7 empty] | 44.63 | 41.63
[7 empty] | 44.63 | 41.63
[7 empty] | 44.63 | 41.63
[7 empty] | 44.63 | 41.63
[7 empty] | 44.63 | 41.63
[7 empty] | 44.63 | 41.63
[7 empty] | 44.69 | 41.63
[7 empty] | 44.63 | 41.69
[7 empty] | 44.63 | 41.69
[7 empty] | 44.69 | 41.69
[7 empty] | 44.69 | 41.69
[7 empty] | 44.69 | 41.69
[7 empty] | 44.75 | 41.75
[7 empty] | 44.75 | 41.75
[7 empty] | 44.75 | 41.75
[7 empty] | 44.81 | 41.75
[7 empty] | 44.75 | 41.75
[7 empty] | 44.81 | 41.75
[7 empty] | 44.81 | 41.81
[7 empty] | 44.81 | 41.81
[7 empty] | 44.81 | 41.81
[7 empty] | 44.81 | 41.81
[7 empty] | 44.81 | 41.88
[7 empty] | 44.81 | 41.88
[7 empty] | 44.88 | 41.88
[7 empty] | 44.88 | 41.88
[7 empty] | 44.88 | 41.88
[7 empty] | 44.88 | 41.94
[7 empty] | 44.94 | 41.94
[7 empty] | 44.94 | 41.94
[7 empty] | 44.94 | 41.94
[7 empty] | 45 | 41.94
[7 empty] | 45 | 41.94
[7 empty] | 45 | 41.94
[7 empty] | 45 | 41.94
[7 empty] | 45 | 41.94
[7 empty] | 45 | 41.94
[7 empty] | 45 | 42
[7 empty] | 45 | 42
[7 empty] | 45.06 | 42
[7 empty] | 45.06 | 42
[7 empty] | 45.06 | 42
[7 empty] | 45.13 | 42
[7 empty] | 45.13 | 42
[7 empty] | 45.13 | 42
[7 empty] | 45.19 | 42.06
[7 empty] | 45.25 | 42.06
[7 empty] | 45.25 | 42.06
[7 empty] | 45.25 | 42.06
[7 empty] | 45.25 | 42.06
[7 empty] | 45.31 | 42.06
[7 empty] | 45.31 | 42.06
[7 empty] | 45.25 | 42.06
[7 empty] | 45.25 | 42.06
[7 empty] | 45.31 | 42.13
[7 empty] | 45.31 | 42.06
[7 empty] | 45.38 | 42.06
[7 empty] | 45.31 | 42.06
[7 empty] | 45.38 | 42.13
[7 empty] | 45.38 | 42.13
[7 empty] | 45.38 | 42.13
[7 empty] | 45.44 | 42.06
[7 empty] | 45.44 | 42.06
[7 empty] | 45.44 | 42.13
[7 empty] | 45.44 | 42.13
[7 empty] | 45.5 | 42.13
[7 empty] | 45.5 | 42.13
[7 empty] | 45.56 | 42.13
[7 empty] | 45.44 | 42.19
[7 empty] | 45.44 | 42.19
[7 empty] | 45.44 | 42.19
[7 empty] | 45.44 | 42.19
[7 empty] | 45.44 | 42.13
[7 empty] | 45.44 | 42.13
[7 empty] | 45.44 | 42.13
[7 empty] | 45.5 | 42.13
[7 empty] | 45.5 | 42.19
[7 empty] | 45.5 | 42.13
[7 empty] | 45.56 | 42.13
[7 empty] | 45.56 | 42.13
[7 empty] | 45.5 | 42.13
[7 empty] | 45.5 | 42.13
[7 empty] | 45.56 | 42.13
[7 empty] | 45.66 | 42.13
[7 empty] | 45.56 | 42.13
[7 empty] | 45.5 | 42.13
[7 empty] | 45.5 | 42.13
[7 empty] | 45.5 | 42.13
[7 empty] | 45.5 | 42.13
[7 empty] | 45.56 | 42.06
[7 empty] | 45.66 | 42.06
[7 empty] | 45.56 | 42.06
[7 empty] | 45.56 | 42.06
[7 empty] | 45.56 | 42.06
[7 empty] | 45.56 | 42.06
[7 empty] | 45.56 | 42.19
[7 empty] | 45.56 | 42.06
[7 empty] | 45.5 | 42.13
[7 empty] | 45.56 | 42.13
[7 empty] | 45.66 | 42.06
[7 empty] | 45.66 | 42.19
[7 empty] | 45.66 | 42.13
[7 empty] | 45.56 | 42.13
[7 empty] | 45.66 | 42.06
[7 empty] | 45.66 | 42.06
[7 empty] | 45.56 | 42.13
[7 empty] | 45.66 | 42.13
[7 empty] | 45.66 | 42.13
[7 empty] | 45.56 | 42.13

## 151 (32)
Wavelength | ecoFlex + normal emittance | ecoFlex + Ag/Ppy emittance | Pure PNIPAm Ibb | Ag/PPy Ibb | Pure PNIPAm Prad | Ag/PPy Prad | Pure PNIPAm Temp | Ag/PPy Temp | Pure PNIPAm Temp (K) | Ag/PPy Temp (K) | Pure PNIPAm Prad SUM | Ag/PPy Prad SUM
7.5 | 0.943997164 | 0.841378 | 29.03341 | 30.25364 | 27.40746 | 25.45474 | 31.44 | 33.44 | 304.59 | 306.59 | 190.9515 | 176.5226
7.51 | 0.951354126 | 0.8448984 | 29.084 | 30.30471 | 27.66918 | 25.6044 | 31.44 | 33.5
7.52 | 0.953561718 | 0.846493 | 29.13429 | 30.35547 | 27.78135 | 25.69569 | 31.44 | 33.5
7.53 | 0.951024984 | 0.8466859 | 29.18428 | 30.40592 | 27.75498 | 25.74426 | 31.44 | 33.44
7.54 | 0.948565984 | 0.8453022 | 29.23397 | 30.45605 | 27.73035 | 25.74457 | 31.5 | 33.5
7.55 | 0.950639011 | 0.8424878 | 29.28336 | 30.50587 | 27.8379 | 25.70082 | 31.5 | 33.44
7.56 | 0.958979085 | 0.8396057 | 29.33245 | 30.55537 | 28.1292 | 25.65447 | 31.5 | 33.44
7.57 | 0.97097737 | 0.8382395 | 29.38123 | 30.60456 | 28.52851 | 25.65395 | 31.5 | 33.44
7.58 | 0.969833872 | 0.8396983 | 29.42972 | 30.65344 | 28.54194 | 25.73964 | 31.5 | 33.44
7.59 | 0.952261514 | 0.8406005 | 29.47791 | 30.702 | 28.07067 | 25.80812 | 31.5 | 33.44
7.6 | 0.947559606 | 0.8416135 | 29.52579 | 30.75025 | 27.97745 | 25.87983 | 31.5 | 33.44
7.61 | 0.957853495 | 0.844772 | 29.57338 | 30.79819 | 28.32696 | 26.01745 | 31.5 | 33.5
7.62 | 0.96644397 | 0.8440971 | 29.62066 | 30.84581 | 28.62671 | 26.03686 | 31.56 | 33.5
7.63 | 0.96668601 | 0.8403781 | 29.66765 | 30.89312 | 28.6793 | 25.9619 | 31.5 | 33.5
7.64 | 0.96449718 | 0.8389547 | 29.71434 | 30.94012 | 28.65939 | 25.95736 | 31.56 | 33.44
7.65 | 0.964694916 | 0.8419308 | 29.76072 | 30.9868 | 28.71002 | 26.08874 | 31.5 | 33.5
7.66 | 0.961029473 | 0.8454158 | 29.80681 | 31.03317 | 28.64522 | 26.23593 | 31.5 | 33.44
7.67 | 0.950785267 | 0.8484368 | 29.8526 | 31.07923 | 28.38341 | 26.36876 | 31.56 | 33.44
7.68 | 0.9436658 | 0.8487154 | 29.89809 | 31.12498 | 28.2138 | 26.41625 | 31.56 | 33.44
7.69 | 0.942607148 | 0.8487135 | 29.94328 | 31.17042 | 28.22475 | 26.45476 | 31.56 | 33.5
7.7 | 0.947017981 | 0.8497958 | 29.98817 | 31.21554 | 28.39934 | 26.52684 | 31.56 | 33.5
7.71 | 0.952900764 | 0.8491194 | 30.03277 | 31.26036 | 28.61825 | 26.54378 | 31.56 | 33.5
7.72 | 0.957600088 | 0.8471275 | 30.07706 | 31.30486 | 28.8018 | 26.51921 | 31.56 | 33.5
7.73 | 0.95996685 | 0.8464969 | 30.12106 | 31.34906 | 28.91522 | 26.53688 | 31.56 | 33.44
7.74 | 0.959181592 | 0.8482769 | 30.16476 | 31.39294 | 28.93349 | 26.62991 | 31.62 | 33.44
7.75 | 0.954488696 | 0.8488855 | 30.20817 | 31.43652 | 28.83336 | 26.686 | 31.56 | 33.44
7.76 | 0.947765299 | 0.8478462 | 30.25128 | 31.47979 | 28.67111 | 26.69002 | 31.62 | 33.44
7.77 | 0.942294508 | 0.8474256 | 30.29409 | 31.52274 | 28.54595 | 26.71318 | 31.56 | 33.44
7.78 | 0.941184432 | 0.8487516 | 30.3366 | 31.56539 | 28.55234 | 26.79118 | 31.56 | 33.44
7.79 | 0.94446826 | 0.8501302 | 30.37882 | 31.60773 | 28.69183 | 26.87069 | 31.56 | 33.5
7.8 | 0.950029358 | 0.8505147 | 30.42074 | 31.64976 | 28.9006 | 26.91859 | 31.56 | 33.5
7.81 | 0.954479535 | 0.8509288 | 30.46237 | 31.69149 | 29.07571 | 26.9672 | 31.62 | 33.5
7.82 | 0.953260424 | 0.8534806 | 30.5037 | 31.73291 | 29.07797 | 27.08342 | 31.62 | 33.44
7.83 | 0.953467335 | 0.8559261 | 30.54474 | 31.77402 | 29.12341 | 27.19621 | 31.62 | 33.44
7.84 | 0.955139076 | 0.8545664 | 30.58548 | 31.81482 | 29.21339 | 27.18788 | 31.62 | 33.5
7.85 | 0.953246825 | 0.8497687 | 30.62593 | 31.85532 | 29.19407 | 27.06966 | 31.69 | 33.44
7.86 | 0.952730867 | 0.845362 | 30.66608 | 31.89551 | 29.21652 | 26.96326 | 31.69 | 33.44
7.87 | 0.958565294 | 0.8445666 | 30.70594 | 31.9354 | 29.43365 | 26.97157 | 31.62 | 33.44
7.88 | 0.9657961 | 0.8463458 | 30.74551 | 31.97499 | 29.6939 | 27.0619 | 31.62 | 33.5
7.89 | 0.959601677 | 0.8477878 | 30.78479 | 32.01427 | 29.54113 | 27.1413 | 31.62 | 33.5
7.9 | 0.955268762 | 0.8506921 | 30.82377 | 32.05324 | 29.44499 | 27.26744 | 31.62 | 33.5
7.91 | 0.955302276 | 0.8535374 | 30.86246 | 32.09191 | 29.48298 | 27.39165 | 31.69 | 33.5
7.92 | 0.956669664 | 0.854341 | 30.90086 | 32.13028 | 29.56192 | 27.45022 | 31.69 | 33.5
7.93 | 0.955402774 | 0.8527858 | 30.93897 | 32.16835 | 29.55918 | 27.43271 | 31.75 | 33.44
7.94 | 0.950022288 | 0.8521559 | 30.97679 | 32.20612 | 29.42864 | 27.44463 | 31.69 | 33.5
7.95 | 0.953284596 | 0.8503727 | 31.01432 | 32.24358 | 29.56547 | 27.41906 | 31.75 | 33.5
7.96 | 0.963354027 | 0.847491 | 31.05156 | 32.28074 | 29.91364 | 27.35764 | 31.69 | 33.5
7.97 | 0.970407567 | 0.8482005 | 31.08851 | 32.31761 | 30.16852 | 27.41181 | 31.69 | 33.5
7.98 | 0.969751704 | 0.8508275 | 31.12517 | 32.35417 | 30.18369 | 27.52782 | 31.75 | 33.5
7.99 | 0.961559055 | 0.850054 | 31.16154 | 32.39043 | 29.96366 | 27.53362 | 31.75 | 33.5
8 | 0.952750167 | 0.843342 | 31.19762 | 32.4264 | 29.72354 | 27.34654 | 31.81 | 33.5
8.01 | 0.944752038 | 0.8434493 | 31.23342 | 32.46207 | 29.50784 | 27.38011 | 31.75 | 33.5
8.02 | 0.941271129 | 0.8480657 | 31.26893 | 32.49743 | 29.43254 | 27.55996 | 31.81 | 33.5
8.03 | 0.943341998 | 0.8527333 | 31.30415 | 32.53251 | 29.53052 | 27.74155 | 31.81 | 33.56
8.04 | 0.949077981 | 0.8538828 | 31.33909 | 32.56728 | 29.74324 | 27.80864 | 31.81 | 33.56
8.05 | 0.948490774 | 0.8532594 | 31.37374 | 32.60176 | 29.7577 | 27.81776 | 31.81 | 33.56
8.06 | 0.949685838 | 0.8505095 | 31.40811 | 32.63594 | 29.82783 | 27.75718 | 31.81 | 33.56
8.07 | 0.956696286 | 0.8439809 | 31.44219 | 32.66983 | 30.08063 | 27.57271 | 31.81 | 33.56
8.08 | 0.963242421 | 0.8367355 | 31.47599 | 32.70342 | 30.31901 | 27.36412 | 31.81 | 33.56
8.09 | 0.962955839 | 0.8325036 | 31.5095 | 32.73672 | 30.34226 | 27.25344 | 31.87 | 33.56
8.1 | 0.955909004 | 0.83506 | 31.54273 | 32.76973 | 30.15198 | 27.36469 | 31.94 | 33.56
8.11 | 0.955136242 | 0.8398178 | 31.57568 | 32.80244 | 30.15908 | 27.54808 | 31.87 | 33.56
8.12 | 0.956962309 | 0.8437943 | 31.60834 | 32.83486 | 30.24799 | 27.70587 | 31.87 | 33.63
8.13 | 0.957876853 | 0.8464372 | 31.64073 | 32.86699 | 30.30792 | 27.81985 | 31.94 | 33.63
8.14 | 0.954591151 | 0.8478765 | 31.67283 | 32.89883 | 30.23461 | 27.89415 | 31.87 | 33.56
8.15 | 0.952895442 | 0.8481539 | 31.70466 | 32.93038 | 30.21122 | 27.93003 | 31.94 | 33.56
8.16 | 0.955994828 | 0.8483032 | 31.7362 | 32.96164 | 30.33964 | 27.96146 | 31.94 | 33.63
8.17 | 0.959414394 | 0.8482034 | 31.76746 | 32.99261 | 30.47816 | 27.98444 | 31.94 | 33.63
8.18 | 0.960678042 | 0.8478435 | 31.79845 | 33.02329 | 30.54807 | 27.99858 | 31.94 | 33.56
8.19 | 0.958206928 | 0.8473479 | 31.82916 | 33.05368 | 30.49892 | 28.00797 | 32 | 33.56
8.2 | 0.953870068 | 0.8467226 | 31.85959 | 33.08378 | 30.38991 | 28.01279 | 32 | 33.56
8.21 | 0.951930657 | 0.847069 | 31.88974 | 33.1136 | 30.35682 | 28.04951 | 31.94 | 33.56
8.22 | 0.953555224 | 0.8485563 | 31.91962 | 33.14313 | 30.43712 | 28.12382 | 32 | 33.56
8.23 | 0.959433017 | 0.851175 | 31.94922 | 33.17238 | 30.65313 | 28.2355 | 32 | 33.56
8.24 | 0.958533543 | 0.8510714 | 31.97854 | 33.20134 | 30.6525 | 28.25671 | 32 | 33.56
8.25 | 0.953447465 | 0.8507703 | 32.00759 | 33.23002 | 30.51756 | 28.27112 | 32 | 33.56
8.26 | 0.948433619 | 0.8516872 | 32.03637 | 33.25842 | 30.38437 | 28.32577 | 32.06 | 33.56
8.27 | 0.946663129 | 0.8545742 | 32.06487 | 33.28653 | 30.35463 | 28.44581 | 32 | 33.56
8.28 | 0.945418176 | 0.8546756 | 32.0931 | 33.31436 | 30.3414 | 28.47297 | 32.06 | 33.56
8.29 | 0.943645478 | 0.849382 | 32.12106 | 33.34191 | 30.31089 | 28.32002 | 32.06 | 33.56
8.3 | 0.942249221 | 0.8447672 | 32.14874 | 33.36918 | 30.29213 | 28.18919 | 32.06 | 33.63
8.31 | 0.942016274 | 0.8443039 | 32.17616 | 33.39617 | 30.31047 | 28.19651 | 32.06 | 33.56
8.32 | 0.945756338 | 0.8493715 | 32.20331 | 33.42287 | 30.45648 | 28.38844 | 32.06 | 33.56
8.33 | 0.953484224 | 0.8484707 | 32.23018 | 33.4493 | 30.73097 | 28.38076 | 32.06 | 33.56
8.34 | 0.958923745 | 0.8450473 | 32.25679 | 33.47546 | 30.9318 | 28.28834 | 32.06 | 33.56
8.35 | 0.959148551 | 0.841206 | 32.28312 | 33.50133 | 30.96431 | 28.18152 | 32.06 | 33.56
8.36 | 0.958117982 | 0.8420731 | 32.30919 | 33.52693 | 30.95602 | 28.23212 | 32.13 | 33.56
8.37 | 0.960297525 | 0.8434455 | 32.335 | 33.55225 | 31.05122 | 28.2995 | 32.13 | 33.5
8.38 | 0.960951404 | 0.8468046 | 32.36053 | 33.5773 | 31.0969 | 28.43341 | 32.13 | 33.56
8.39 | 0.957021193 | 0.8531334 | 32.3858 | 33.60207 | 30.9939 | 28.66705 | 32.06 | 33.56
8.4 | 0.954456426 | 0.857215 | 32.41081 | 33.62657 | 30.93471 | 28.8252 | 32.13 | 33.56
8.41 | 0.95053903 | 0.8543596 | 32.43555 | 33.6508 | 30.83126 | 28.74988 | 32.13 | 33.56
8.42 | 0.945006532 | 0.8471531 | 32.46003 | 33.67475 | 30.67494 | 28.52767 | 32.13 | 33.56
8.43 | 0.937282604 | 0.838147 | 32.48424 | 33.69843 | 30.44691 | 28.24424 | 32.19 | 33.56
8.44 | 0.938021446 | 0.8348433 | 32.50819 | 33.72184 | 30.49338 | 28.15246 | 32.19 | 33.56
8.45 | 0.944030859 | 0.8370507 | 32.53188 | 33.74498 | 30.7111 | 28.24626 | 32.13 | 33.56
8.46 | 0.954273511 | 0.843556 | 32.55531 | 33.76786 | 31.06667 | 28.48508 | 32.13 | 33.56
8.47 | 0.966944492 | 0.8510238 | 32.57848 | 33.79046 | 31.50158 | 28.75649 | 32.19 | 33.56
8.48 | 0.97136101 | 0.8523606 | 32.60139 | 33.81279 | 31.66771 | 28.82069 | 32.19 | 33.56
8.49 | 0.969619264 | 0.850839 | 32.62403 | 33.83486 | 31.63289 | 28.78802 | 32.19 | 33.56
8.5 | 0.962074761 | 0.8476012 | 32.64643 | 33.85666 | 31.4083 | 28.69695 | 32.13 | 33.56
8.51 | 0.957566725 | 0.8521931 | 32.66856 | 33.8782 | 31.28232 | 28.87077 | 32.13 | 33.56
8.52 | 0.95243996 | 0.8582745 | 32.69043 | 33.89947 | 31.13568 | 29.09505 | 32.13 | 33.5
8.53 | 0.946257217 | 0.862798 | 32.71205 | 33.92048 | 30.95402 | 29.26652 | 32.19 | 33.56
8.54 | 0.937664918 | 0.8584986 | 32.73342 | 33.94122 | 30.69298 | 29.13849 | 32.19 | 33.56
8.55 | 0.937799882 | 0.8479937 | 32.75453 | 33.9617 | 30.71719 | 28.79931 | 32.25 | 33.56
8.56 | 0.942752812 | 0.837434 | 32.77538 | 33.98192 | 30.89908 | 28.45762 | 32.19 | 33.56
8.57 | 0.951863844 | 0.82888 | 32.79598 | 34.00188 | 31.21731 | 28.18348 | 32.25 | 33.5
8.58 | 0.957702655 | 0.8294081 | 32.81633 | 34.02158 | 31.42829 | 28.21777 | 32.19 | 33.56
8.59 | 0.961762149 | 0.833038 | 32.83643 | 34.04101 | 31.58083 | 28.35746 | 32.25 | 33.5
8.6 | 0.963161847 | 0.8380733 | 32.85627 | 34.06019 | 31.64591 | 28.54494 | 32.25 | 33.56
8.61 | 0.956783591 | 0.8381831 | 32.87587 | 34.07911 | 31.45509 | 28.56454 | 32.19 | 33.56
8.62 | 0.946866557 | 0.8349405 | 32.89521 | 34.09778 | 31.14738 | 28.46961 | 32.19 | 33.56
8.63 | 0.938770396 | 0.8316799 | 32.91431 | 34.11619 | 30.89898 | 28.37374 | 32.19 | 33.56
8.64 | 0.938647474 | 0.8316304 | 32.93316 | 34.13434 | 30.91262 | 28.38715 | 32.19 | 33.56
8.65 | 0.941699943 | 0.8350333 | 32.95176 | 34.15223 | 31.03067 | 28.51825 | 32.25 | 33.56
8.66 | 0.944845666 | 0.8383847 | 32.97011 | 34.16988 | 31.15166 | 28.6475 | 32.19 | 33.56
8.67 | 0.947298533 | 0.840759 | 32.98821 | 34.18727 | 31.24969 | 28.74325 | 32.25 | 33.56
8.68 | 0.950667323 | 0.8377682 | 33.00608 | 34.2044 | 31.3778 | 28.65536 | 32.25 | 33.56
8.69 | 0.951414151 | 0.8340291 | 33.02369 | 34.22129 | 31.41921 | 28.54155 | 32.25 | 33.56
8.7 | 0.949677626 | 0.8299749 | 33.04106 | 34.23792 | 31.37836 | 28.41662 | 32.25 | 33.5
8.71 | 0.950161539 | 0.829583 | 33.05819 | 34.25431 | 31.41062 | 28.41679 | 32.25 | 33.5
8.72 | 0.948358157 | 0.8284007 | 33.07508 | 34.27044 | 31.36702 | 28.38966 | 32.25 | 33.5
8.73 | 0.945088228 | 0.8269041 | 33.09173 | 34.28633 | 31.2746 | 28.3515 | 32.19 | 33.5
8.74 | 0.942877428 | 0.8271872 | 33.10813 | 34.30197 | 31.21691 | 28.37415 | 32.25 | 33.5
8.75 | 0.948646197 | 0.8318931 | 33.12429 | 34.31736 | 31.42323 | 28.54838 | 32.25 | 33.5
8.76 | 0.958356736 | 0.8384781 | 33.14022 | 34.3325 | 31.76015 | 28.78705 | 32.25 | 33.56
8.77 | 0.96614205 | 0.842512 | 33.1559 | 34.3474 | 32.03331 | 28.9381 | 32.31 | 33.5
8.78 | 0.967571025 | 0.8426667 | 33.17135 | 34.36206 | 32.09564 | 28.95576 | 32.31 | 33.56
8.79 | 0.963973137 | 0.8418848 | 33.18656 | 34.37647 | 31.99095 | 28.94103 | 32.31 | 33.56
8.8 | 0.951852802 | 0.8443246 | 33.20153 | 34.39064 | 31.60297 | 29.03687 | 32.31 | 33.56
8.81 | 0.946340352 | 0.8442237 | 33.21627 | 34.40457 | 31.4339 | 29.04515 | 32.31 | 33.56
8.82 | 0.94664187 | 0.8418373 | 33.23078 | 34.41825 | 31.45764 | 28.97457 | 32.31 | 33.63
8.83 | 0.95846064 | 0.834838 | 33.24505 | 34.4317 | 31.86407 | 28.74489 | 32.31 | 33.56
8.84 | 0.960320636 | 0.8275702 | 33.25908 | 34.44491 | 31.93938 | 28.50558 | 32.31 | 33.56
8.85 | 0.957766894 | 0.82108 | 33.27288 | 34.45787 | 31.86767 | 28.29267 | 32.31 | 33.63
8.86 | 0.953807971 | 0.8180649 | 33.28646 | 34.4706 | 31.74889 | 28.19919 | 32.31 | 33.56
8.87 | 0.959969956 | 0.8212141 | 33.2998 | 34.48309 | 31.9668 | 28.318 | 32.31 | 33.63
8.88 | 0.968990315 | 0.8264798 | 33.31291 | 34.49535 | 32.27988 | 28.50971 | 32.31 | 33.63
8.89 | 0.970034128 | 0.8286807 | 33.32579 | 34.50737 | 32.32715 | 28.59559 | 32.38 | 33.63
8.9 | 0.965116514 | 0.8315569 | 33.33844 | 34.51915 | 32.17548 | 28.70464 | 32.31 | 33.63
8.91 | 0.956999566 | 0.8351923 | 33.35086 | 34.5307 | 31.91676 | 28.83978 | 32.38 | 33.56
8.92 | 0.948925787 | 0.8416717 | 33.36306 | 34.54202 | 31.65907 | 29.07304 | 32.31 | 33.56
8.93 | 0.938130191 | 0.8408328 | 33.37503 | 34.55311 | 31.31012 | 29.05339 | 32.31 | 33.56
8.94 | 0.925942368 | 0.8345011 | 33.38677 | 34.56396 | 30.91423 | 28.84366 | 32.38 | 33.63
8.95 | 0.923355476 | 0.8209182 | 33.39829 | 34.57459 | 30.8385 | 28.38291 | 32.38 | 33.63
8.96 | 0.925986511 | 0.8112158 | 33.40959 | 34.58498 | 30.93683 | 28.05588 | 32.38 | 33.63
8.97 | 0.933705802 | 0.8052975 | 33.42066 | 34.59515 | 31.20507 | 27.85938 | 32.38 | 33.56
8.98 | 0.934047022 | 0.8101292 | 33.43151 | 34.60508 | 31.2266 | 28.03459 | 32.38 | 33.63
8.99 | 0.93486386 | 0.8160816 | 33.44214 | 34.61479 | 31.26385 | 28.2485 | 32.38 | 33.63
9 | 0.93687979 | 0.8229811 | 33.45255 | 34.62428 | 31.34102 | 28.49513 | 32.31 | 33.63
9.01 | 0.950528754 | 0.8241443 | 33.46273 | 34.63353 | 31.80729 | 28.54303 | 32.38 | 33.56
9.02 | 0.964093797 | 0.8240742 | 33.4727 | 34.64257 | 32.27082 | 28.54805 | 32.38 | 33.63
9.03 | 0.971746525 | 0.8235886 | 33.48245 | 34.65138 | 32.53645 | 28.53848 | 32.38 | 33.63
9.04 | 0.97303426 | 0.8265674 | 33.49198 | 34.65996 | 32.58885 | 28.64879 | 32.38 | 33.63
9.05 | 0.971857676 | 0.8304759 | 33.5013 | 34.66832 | 32.55849 | 28.79121 | 32.44 | 33.63
9.06 | 0.971949472 | 0.8309244 | 33.51039 | 34.67647 | 32.57041 | 28.81352 | 32.44 | 33.63
9.07 | 0.96643812 | 0.831953 | 33.51928 | 34.68439 | 32.39431 | 28.85578 | 32.38 | 33.63
9.08 | 0.956294958 | 0.8334611 | 33.52794 | 34.69209 | 32.0626 | 28.91451 | 32.44 | 33.56
9.09 | 0.948717575 | 0.8359723 | 33.5364 | 34.69957 | 31.81657 | 29.00788 | 32.44 | 33.63
9.1 | 0.944394298 | 0.8355672 | 33.54464 | 34.70684 | 31.67937 | 28.9999 | 32.44 | 33.63
9.11 | 0.9455011 | 0.8300585 | 33.55267 | 34.71388 | 31.72408 | 28.81455 | 32.44 | 33.63
9.12 | 0.947017529 | 0.8250134 | 33.56048 | 34.72071 | 31.78237 | 28.64505 | 32.44 | 33.63
9.13 | 0.948210998 | 0.8206215 | 33.56809 | 34.72733 | 31.82963 | 28.49799 | 32.44 | 33.56
9.14 | 0.947128034 | 0.8188466 | 33.57549 | 34.73373 | 31.80028 | 28.4416 | 32.44 | 33.63
9.15 | 0.94305748 | 0.8197212 | 33.58267 | 34.73991 | 31.67039 | 28.47704 | 32.44 | 33.63
9.16 | 0.936582172 | 0.8227283 | 33.58965 | 34.74589 | 31.45947 | 28.58643 | 32.44 | 33.63
9.17 | 0.933046918 | 0.8295001 | 33.59642 | 34.75165 | 31.34704 | 28.8265 | 32.5 | 33.63
9.18 | 0.928918751 | 0.8342583 | 33.60299 | 34.7572 | 31.21445 | 28.99648 | 32.5 | 33.63
9.19 | 0.923097911 | 0.8341474 | 33.60935 | 34.76254 | 31.02472 | 28.99708 | 32.5 | 33.56
9.2 | 0.91743489 | 0.8353164 | 33.6155 | 34.76766 | 30.84003 | 29.042 | 32.5 | 33.56
9.21 | 0.912737846 | 0.837305 | 33.62145 | 34.77258 | 30.68757 | 29.11526 | 32.5 | 33.56
9.22 | 0.922823398 | 0.8433312 | 33.62719 | 34.7773 | 31.03196 | 29.32878 | 32.5 | 33.56
9.23 | 0.938003872 | 0.844882 | 33.63274 | 34.7818 | 31.54764 | 29.38652 | 32.5 | 33.56
9.24 | 0.960266483 | 0.840212 | 33.63808 | 34.7861 | 32.30152 | 29.2277 | 32.5 | 33.63
9.25 | 0.97003101 | 0.8323282 | 33.64322 | 34.79019 | 32.63496 | 28.95686 | 32.5 | 33.56
9.26 | 0.974113989 | 0.8244375 | 33.64815 | 34.79408 | 32.77714 | 28.68554 | 32.5 | 33.63
9.27 | 0.963788467 | 0.8231642 | 33.65289 | 34.79776 | 32.43427 | 28.64427 | 32.56 | 33.63
9.28 | 0.959145172 | 0.8223086 | 33.65743 | 34.80124 | 32.28236 | 28.61736 | 32.56 | 33.63
9.29 | 0.960982983 | 0.8219295 | 33.66178 | 34.80452 | 32.34839 | 28.60686 | 32.56 | 33.63
9.3 | 0.961870556 | 0.8219649 | 33.66592 | 34.80759 | 32.38226 | 28.61062 | 32.63 | 33.63
9.31 | 0.960727576 | 0.823455 | 33.66987 | 34.81047 | 32.34757 | 28.66486 | 32.63 | 33.63
9.32 | 0.948215624 | 0.8334977 | 33.67362 | 34.81314 | 31.92985 | 29.01667 | 32.56 | 33.63
9.33 | 0.937208173 | 0.8443343 | 33.67718 | 34.81562 | 31.56253 | 29.39602 | 32.63 | 33.63
9.34 | 0.927949291 | 0.8560937 | 33.68054 | 34.8179 | 31.25383 | 29.80739 | 32.63 | 33.63
9.35 | 0.924657738 | 0.8566699 | 33.68371 | 34.81998 | 31.1459 | 29.82923 | 32.63 | 33.63
9.36 | 0.923023504 | 0.8531533 | 33.68669 | 34.82186 | 31.09361 | 29.70839 | 32.63 | 33.56
9.37 | 0.921352757 | 0.8404039 | 33.68947 | 34.82355 | 31.03989 | 29.26585 | 32.63 | 33.63
9.38 | 0.922544198 | 0.8314083 | 33.69207 | 34.82505 | 31.08242 | 28.95383 | 32.69 | 33.56
9.39 | 0.927966626 | 0.8279614 | 33.69447 | 34.82635 | 31.26735 | 28.83487 | 32.69 | 33.56
9.4 | 0.942921034 | 0.8302629 | 33.69669 | 34.82745 | 31.77332 | 28.91594 | 32.69 | 33.63
9.41 | 0.96186177 | 0.8349691 | 33.69872 | 34.82837 | 32.41351 | 29.08061 | 32.75 | 33.63
9.42 | 0.969860691 | 0.8362575 | 33.70055 | 34.82909 | 32.68484 | 29.12609 | 32.75 | 33.56
9.43 | 0.972507677 | 0.8366892 | 33.70221 | 34.82962 | 32.77565 | 29.14157 | 32.75 | 33.63
9.44 | 0.962010204 | 0.835017 | 33.70367 | 34.82996 | 32.42328 | 29.08361 | 32.75 | 33.56
9.45 | 0.949831142 | 0.8329496 | 33.70495 | 34.83011 | 32.01401 | 29.01173 | 32.75 | 33.56
9.46 | 0.936394901 | 0.8305866 | 33.70605 | 34.83008 | 31.56217 | 28.9294 | 32.75 | 33.63
9.47 | 0.928406217 | 0.8318847 | 33.70696 | 34.82985 | 31.29375 | 28.97442 | 32.81 | 33.56
9.48 | 0.922808407 | 0.8343452 | 33.70768 | 34.82944 | 31.10573 | 29.05978 | 32.81 | 33.56
9.49 | 0.927717842 | 0.8405798 | 33.70823 | 34.82885 | 31.27173 | 29.27643 | 32.81 | 33.63
9.5 | 0.932525864 | 0.8451655 | 33.70859 | 34.82807 | 31.43413 | 29.43548 | 32.81 | 33.63
9.51 | 0.937170545 | 0.8470956 | 33.70878 | 34.8271 | 31.59087 | 29.50189 | 32.81 | 33.63
9.52 | 0.935004714 | 0.845055 | 33.70878 | 34.82595 | 31.51787 | 29.42985 | 32.88 | 33.63
9.53 | 0.929018406 | 0.840787 | 33.7086 | 34.82462 | 31.31591 | 29.28009 | 32.81 | 33.63
9.54 | 0.936806356 | 0.8382299 | 33.70825 | 34.82311 | 31.5781 | 29.18977 | 32.88 | 33.63
9.55 | 0.947385194 | 0.8371474 | 33.70771 | 34.82141 | 31.93419 | 29.15066 | 32.88 | 33.63
9.56 | 0.965045299 | 0.8440766 | 33.707 | 34.81954 | 32.52879 | 29.39036 | 32.94 | 33.63
9.57 | 0.97315036 | 0.8488311 | 33.70612 | 34.81749 | 32.80112 | 29.55416 | 32.88 | 33.63
9.58 | 0.965316843 | 0.8499579 | 33.70506 | 34.81525 | 32.53606 | 29.5915 | 32.94 | 33.63
9.59 | 0.957925852 | 0.8450507 | 33.70382 | 34.81284 | 32.28576 | 29.41862 | 32.94 | 33.63
9.6 | 0.950821914 | 0.8362293 | 33.70241 | 34.81026 | 32.04499 | 29.10935 | 32.88 | 33.63
9.61 | 0.952991485 | 0.833705 | 33.70083 | 34.80749 | 32.1166 | 29.01918 | 32.94 | 33.63
9.62 | 0.956546656 | 0.8327527 | 33.69907 | 34.80455 | 32.23474 | 28.98358 | 33 | 33.56
9.63 | 0.950854954 | 0.8374203 | 33.69715 | 34.80144 | 32.0411 | 29.14343 | 32.94 | 33.63
9.64 | 0.94656863 | 0.841145 | 33.69505 | 34.79815 | 31.89468 | 29.27029 | 33 | 33.63
9.65 | 0.946233876 | 0.8422181 | 33.69278 | 34.79469 | 31.88125 | 29.30472 | 33 | 33.63
9.66 | 0.949999992 | 0.8426082 | 33.69034 | 34.79106 | 32.00583 | 29.31523 | 33 | 33.63
9.67 | 0.95843383 | 0.8422208 | 33.68774 | 34.78726 | 32.28747 | 29.29855 | 33 | 33.56
9.68 | 0.96252638 | 0.8406456 | 33.68497 | 34.78328 | 32.42267 | 29.24041 | 33 | 33.63
9.69 | 0.964444811 | 0.8384757 | 33.68203 | 34.77914 | 32.48445 | 29.16146 | 33 | 33.63
9.7 | 0.963535096 | 0.833409 | 33.67892 | 34.77482 | 32.45082 | 28.98165 | 33.06 | 33.63
9.71 | 0.962023636 | 0.8280064 | 33.67565 | 34.77034 | 32.39677 | 28.79007 | 33 | 33.56
9.72 | 0.957543429 | 0.8257518 | 33.67221 | 34.76569 | 32.2426 | 28.70783 | 33 | 33.63
9.73 | 0.952928358 | 0.824004 | 33.66861 | 34.76088 | 32.08377 | 28.6431 | 33.06 | 33.63
9.74 | 0.947839715 | 0.8240359 | 33.66485 | 34.7559 | 31.90888 | 28.64011 | 33.06 | 33.63
9.75 | 0.941641465 | 0.8238248 | 33.66092 | 34.75075 | 31.69652 | 28.62853 | 33.06 | 33.63
9.76 | 0.933730292 | 0.8232388 | 33.65683 | 34.74544 | 31.4264 | 28.60379 | 33.13 | 33.63
9.77 | 0.925318846 | 0.8262518 | 33.65258 | 34.73997 | 31.13937 | 28.70396 | 33.13 | 33.63
9.78 | 0.916510656 | 0.832119 | 33.64817 | 34.73433 | 30.83891 | 28.90309 | 33.13 | 33.63
9.79 | 0.917304673 | 0.8384561 | 33.6436 | 34.72853 | 30.86144 | 29.11835 | 33.13 | 33.63
9.8 | 0.921919317 | 0.8449803 | 33.63888 | 34.72257 | 31.01233 | 29.33989 | 33.13 | 33.63
9.81 | 0.9323435 | 0.8429682 | 33.63399 | 34.71645 | 31.35843 | 29.26486 | 33.13 | 33.63
9.82 | 0.943616897 | 0.8396018 | 33.62895 | 34.71017 | 31.73284 | 29.14272 | 33.13 | 33.63
9.83 | 0.949877336 | 0.8327665 | 33.62375 | 34.70373 | 31.93844 | 28.9001 | 33.19 | 33.63
9.84 | 0.954883372 | 0.8265894 | 33.6184 | 34.69714 | 32.10165 | 28.68028 | 33.19 | 33.63
9.85 | 0.952574365 | 0.8242507 | 33.61289 | 34.69038 | 32.01877 | 28.59357 | 33.19 | 33.63
9.86 | 0.948914098 | 0.8232042 | 33.60722 | 34.68347 | 31.89037 | 28.55158 | 33.13 | 33.63
9.87 | 0.941708088 | 0.8255482 | 33.6014 | 34.6764 | 31.64271 | 28.62704 | 33.13 | 33.63
9.88 | 0.936218704 | 0.8288264 | 33.59543 | 34.66918 | 31.45267 | 28.73473 | 33.19 | 33.69
9.89 | 0.933321852 | 0.8335156 | 33.58931 | 34.66181 | 31.34964 | 28.89116 | 33.19 | 33.63
9.9 | 0.932483749 | 0.8379358 | 33.58304 | 34.65428 | 31.31564 | 29.03806 | 33.25 | 33.69
9.91 | 0.933595123 | 0.8421013 | 33.57661 | 34.6466 | 31.34696 | 29.17594 | 33.25 | 33.63
9.92 | 0.936751671 | 0.8444974 | 33.57004 | 34.63876 | 31.44679 | 29.25235 | 33.25 | 33.63
9.93 | 0.941152762 | 0.8458169 | 33.56332 | 34.63078 | 31.58821 | 29.2913 | 33.25 | 33.69
9.94 | 0.9454541 | 0.843604 | 33.55644 | 34.62264 | 31.72608 | 29.2078 | 33.25 | 33.63
9.95 | 0.949717124 | 0.8400343 | 33.54942 | 34.61436 | 31.86246 | 29.07725 | 33.31 | 33.63
9.96 | 0.952267304 | 0.8361789 | 33.54226 | 34.60593 | 31.9412 | 28.93674 | 33.31 | 33.63
9.97 | 0.954431288 | 0.832259 | 33.53495 | 34.59734 | 32.0068 | 28.79395 | 33.25 | 33.63
9.98 | 0.960169193 | 0.8345055 | 33.52749 | 34.58861 | 32.19206 | 28.86439 | 33.31 | 33.69
9.99 | 0.966294528 | 0.8374205 | 33.51989 | 34.57974 | 32.39008 | 28.95778 | 33.31 | 33.69
10 | 0.971114417 | 0.8418101 | 33.51214 | 34.57072 | 32.54412 | 29.10198 | 33.31 | 33.69
10.01 | 0.975466578 | 0.8459027 | 33.50425 | 34.56155 | 32.68227 | 29.23571 | 33.38 | 33.69
10.02 | 0.97181723 | 0.8441065 | 33.49622 | 34.55224 | 32.5522 | 29.16577 | 33.38 | 33.63
10.03 | 0.967531419 | 0.842252 | 33.48804 | 34.54278 | 32.40073 | 29.09373 | 33.38 | 33.63
10.04 | 0.958410883 | 0.8399548 | 33.47973 | 34.53318 | 32.08733 | 29.00631 | 33.44 | 33.69
10.05 | 0.950429741 | 0.8386752 | 33.47127 | 34.52344 | 31.81209 | 28.95396 | 33.38 | 33.75
10.06 | 0.94790456 | 0.8422685 | 33.46267 | 34.51356 | 31.71942 | 29.06969 | 33.44 | 33.69
10.07 | 0.946984045 | 0.8454722 | 33.45394 | 34.50354 | 31.68034 | 29.17178 | 33.38 | 33.69
10.08 | 0.951698959 | 0.8473077 | 33.44506 | 34.49338 | 31.82963 | 29.2265 | 33.5 | 33.69
10.09 | 0.955008378 | 0.8483985 | 33.43605 | 34.48307 | 31.93171 | 29.25539 | 33.44 | 33.69
10.1 | 0.954377646 | 0.8474018 | 33.4269 | 34.47263 | 31.90189 | 29.21217 | 33.44 | 33.63
10.11 | 0.954206318 | 0.8466349 | 33.41762 | 34.46206 | 31.8873 | 29.17678 | 33.5 | 33.75
10.12 | 0.955124619 | 0.846413 | 33.4082 | 34.45134 | 31.90899 | 29.16006 | 33.5 | 33.69
10.13 | 0.956680852 | 0.8453952 | 33.39865 | 34.44049 | 31.95184 | 29.11583 | 33.56 | 33.69
10.14 | 0.959576966 | 0.842706 | 33.38896 | 34.4295 | 32.03927 | 29.01395 | 33.56 | 33.69
10.15 | 0.961154629 | 0.8414178 | 33.37913 | 34.41838 | 32.08251 | 28.96024 | 33.56 | 33.69
10.16 | 0.960181909 | 0.8428397 | 33.36918 | 34.40712 | 32.04048 | 28.99969 | 33.5 | 33.69
10.17 | 0.959086787 | 0.84567 | 33.35909 | 34.39573 | 31.99426 | 29.08744 | 33.56 | 33.69
10.18 | 0.957765601 | 0.8511014 | 33.34887 | 34.38421 | 31.9404 | 29.26445 | 33.56 | 33.75
10.19 | 0.956143762 | 0.854681 | 33.33852 | 34.37256 | 31.87642 | 29.37757 | 33.63 | 33.75
10.2 | 0.953973069 | 0.8548802 | 33.32804 | 34.36077 | 31.79406 | 29.37434 | 33.63 | 33.75
10.21 | 0.953375686 | 0.854144 | 33.31743 | 34.34885 | 31.76403 | 29.33887 | 33.63 | 33.75
10.22 | 0.955716849 | 0.8516609 | 33.3067 | 34.33681 | 31.83177 | 29.24331 | 33.63 | 33.75
10.23 | 0.958661664 | 0.8503516 | 33.29583 | 34.32463 | 31.91944 | 29.188 | 33.63 | 33.75
10.24 | 0.962801622 | 0.8513662 | 33.28484 | 34.31233 | 32.0467 | 29.21235 | 33.63 | 33.69
10.25 | 0.964731864 | 0.8517679 | 33.27372 | 34.29989 | 32.10022 | 29.21555 | 33.69 | 33.69
10.26 | 0.961845947 | 0.8508336 | 33.26247 | 34.28733 | 31.99338 | 29.17282 | 33.69 | 33.69
10.27 | 0.958237072 | 0.8499236 | 33.2511 | 34.27465 | 31.86244 | 29.13083 | 33.69 | 33.75
10.28 | 0.952818292 | 0.8490745 | 33.23961 | 34.26184 | 31.67131 | 29.09085 | 33.69 | 33.75
10.29 | 0.948706823 | 0.849571 | 33.22799 | 34.2489 | 31.52362 | 29.09687 | 33.69 | 33.75
10.3 | 0.948553117 | 0.8541413 | 33.21625 | 34.23584 | 31.50737 | 29.24224 | 33.75 | 33.75
10.31 | 0.949610715 | 0.858148 | 33.20438 | 34.22265 | 31.53124 | 29.3681 | 33.75 | 33.75
10.32 | 0.95542206 | 0.8599423 | 33.1924 | 34.20935 | 31.71275 | 29.41806 | 33.69 | 33.81
10.33 | 0.960973519 | 0.8612377 | 33.18029 | 34.19592 | 31.88538 | 29.45081 | 33.75 | 33.75
10.34 | 0.96504866 | 0.8596984 | 33.16806 | 34.18236 | 32.00879 | 29.38653 | 33.75 | 33.81
10.35 | 0.968577079 | 0.8582411 | 33.15571 | 34.16869 | 32.11386 | 29.32497 | 33.75 | 33.81
10.36 | 0.966447155 | 0.8576309 | 33.14324 | 34.1549 | 32.03119 | 29.2923 | 33.75 | 33.81
10.37 | 0.964275185 | 0.8570102 | 33.13066 | 34.14099 | 31.94707 | 29.25917 | 33.75 | 33.75
10.38 | 0.959845826 | 0.8558289 | 33.11795 | 34.12696 | 31.78813 | 29.20684 | 33.81 | 33.81
10.39 | 0.955416467 | 0.8546477 | 33.10513 | 34.11281 | 31.62919 | 29.15443 | 33.81 | 33.81
10.4 | 0.953988121 | 0.8537289 | 33.09219 | 34.09854 | 31.56956 | 29.11091 | 33.75 | 33.81
10.41 | 0.952750767 | 0.8528268 | 33.07914 | 34.08416 | 31.51617 | 29.06788 | 33.81 | 33.75
10.42 | 0.953519228 | 0.8553302 | 33.06597 | 34.06966 | 31.52904 | 29.14081 | 33.81 | 33.81
10.43 | 0.954631429 | 0.8584172 | 33.05268 | 34.05504 | 31.55313 | 29.23343 | 33.81 | 33.75
10.44 | 0.953532969 | 0.8595828 | 33.03928 | 34.04031 | 31.50405 | 29.26046 | 33.81 | 33.81
10.45 | 0.951731953 | 0.8601376 | 33.02577 | 34.02547 | 31.43168 | 29.26658 | 33.81 | 33.81
10.46 | 0.951275111 | 0.8579347 | 33.01215 | 34.01051 | 31.40363 | 29.17879 | 33.81 | 33.75
10.47 | 0.951524613 | 0.8542825 | 32.99841 | 33.99544 | 31.3988 | 29.04171 | 33.81 | 33.81
10.48 | 0.953253868 | 0.8524188 | 32.98456 | 33.98025 | 31.44266 | 28.96541 | 33.88 | 33.81
10.49 | 0.956224894 | 0.8520558 | 32.9706 | 33.96496 | 31.52731 | 28.94004 | 33.88 | 33.81
10.5 | 0.958684633 | 0.8522233 | 32.95653 | 33.94955 | 31.59492 | 28.9326 | 33.88 | 33.88
10.51 | 0.960447988 | 0.8531132 | 32.94235 | 33.93404 | 31.63942 | 28.94957 | 33.88 | 33.81
10.52 | 0.961632095 | 0.854485 | 32.92806 | 33.91841 | 31.66468 | 28.98277 | 33.88 | 33.88
10.53 | 0.961427939 | 0.8570115 | 32.91367 | 33.90268 | 31.64412 | 29.05499 | 33.88 | 33.81
10.54 | 0.960597579 | 0.8594303 | 32.89916 | 33.88683 | 31.60286 | 29.12337 | 33.94 | 33.75
10.55 | 0.956399619 | 0.8612694 | 32.88455 | 33.87088 | 31.45077 | 29.17196 | 33.88 | 33.81
10.56 | 0.952214268 | 0.8630601 | 32.86983 | 33.85483 | 31.29913 | 29.21875 | 33.94 | 33.88
10.57 | 0.949220266 | 0.8602821 | 32.85501 | 33.83866 | 31.18664 | 29.11079 | 33.94 | 33.81
10.58 | 0.946226263 | 0.857504 | 32.84008 | 33.82239 | 31.07415 | 29.00284 | 33.94 | 33.88
10.59 | 0.945374913 | 0.85578 | 32.82505 | 33.80602 | 31.03198 | 28.93051 | 33.94 | 33.81
10.6 | 0.944885785 | 0.8542342 | 32.80991 | 33.78954 | 31.00162 | 28.86418 | 33.94 | 33.81
10.61 | 0.943522312 | 0.8553921 | 32.79467 | 33.77295 | 30.9425 | 28.88912 | 33.94 | 33.81
10.62 | 0.941768762 | 0.8577562 | 32.77932 | 33.75627 | 30.87054 | 28.95465 | 33.94 | 33.81
10.63 | 0.940869263 | 0.8603029 | 32.76388 | 33.73948 | 30.82653 | 29.02617 | 34 | 33.81
10.64 | 0.940762123 | 0.8630189 | 32.74833 | 33.72259 | 30.80839 | 29.10323 | 33.94 | 33.88
10.65 | 0.94228261 | 0.8649484 | 32.73268 | 33.7056 | 30.84344 | 29.1536 | 33.94 | 33.81
10.66 | 0.94700453 | 0.8653307 | 32.71693 | 33.6885 | 30.98308 | 29.1517 | 33.94 | 33.81
10.67 | 0.951696083 | 0.8657113 | 32.70108 | 33.67131 | 31.12149 | 29.14963 | 33.94 | 33.81
10.68 | 0.956210551 | 0.8660816 | 32.68513 | 33.65402 | 31.25387 | 29.14712 | 34 | 33.81
10.69 | 0.96072502 | 0.8664519 | 32.66909 | 33.63662 | 31.38601 | 29.14452 | 34 | 33.81
10.7 | 0.959323098 | 0.8651148 | 32.65294 | 33.61913 | 31.32472 | 29.08441 | 34 | 33.81
10.71 | 0.957587984 | 0.8636816 | 32.6367 | 33.60155 | 31.25251 | 29.02104 | 34.06 | 33.88
10.72 | 0.955192401 | 0.8608881 | 32.62036 | 33.58386 | 31.15872 | 28.91195 | 34 | 33.88
10.73 | 0.952562217 | 0.8576113 | 32.60393 | 33.56608 | 31.05727 | 28.78665 | 34 | 33.81
10.74 | 0.952269934 | 0.8565073 | 32.58739 | 33.5482 | 31.032 | 28.73428 | 34.06 | 33.81
10.75 | 0.954136026 | 0.8574092 | 32.57077 | 33.53023 | 31.07694 | 28.74913 | 34.06 | 33.81
10.76 | 0.956278549 | 0.8587512 | 32.55405 | 33.51216 | 31.13074 | 28.77861 | 34.06 | 33.81
10.77 | 0.959088653 | 0.861156 | 32.53723 | 33.494 | 31.20609 | 28.84356 | 34.06 | 33.88
10.78 | 0.96177778 | 0.8635186 | 32.52033 | 33.47575 | 31.27733 | 28.90693 | 34.06 | 33.88
10.79 | 0.962444024 | 0.8651741 | 32.50332 | 33.4574 | 31.28263 | 28.94648 | 34.06 | 33.88
10.8 | 0.963110269 | 0.8668296 | 32.48623 | 33.43896 | 31.28782 | 28.98588 | 34.06 | 33.88
10.81 | 0.96114661 | 0.8668283 | 32.46905 | 33.42043 | 31.20752 | 28.96977 | 34.06 | 33.88
10.82 | 0.958568919 | 0.8664401 | 32.45177 | 33.40181 | 31.10726 | 28.94066 | 34.13 | 33.88
10.83 | 0.954796131 | 0.8644342 | 32.43441 | 33.38309 | 30.96825 | 28.85749 | 34.13 | 33.88
10.84 | 0.950067519 | 0.8611346 | 32.41695 | 33.36429 | 30.79829 | 28.73114 | 34.13 | 33.88
10.85 | 0.94592973 | 0.8582965 | 32.39941 | 33.3454 | 30.64756 | 28.62024 | 34.19 | 33.81
10.86 | 0.943230785 | 0.8565825 | 32.38177 | 33.32642 | 30.54348 | 28.54683 | 34.19 | 33.81
10.87 | 0.940541119 | 0.8548632 | 32.36405 | 33.30735 | 30.43972 | 28.47323 | 34.13 | 33.88
10.88 | 0.93838571 | 0.8528337 | 32.34624 | 33.28819 | 30.35325 | 28.38929 | 34.19 | 33.88
10.89 | 0.936230302 | 0.8508041 | 32.32834 | 33.26895 | 30.26678 | 28.30536 | 34.19 | 33.88
10.9 | 0.935382548 | 0.8499951 | 32.31036 | 33.24962 | 30.22255 | 28.26201 | 34.19 | 33.88
10.91 | 0.935009916 | 0.8496296 | 32.29229 | 33.2302 | 30.19361 | 28.23336 | 34.19 | 33.88
10.92 | 0.936609594 | 0.8498283 | 32.27414 | 33.2107 | 30.22827 | 28.22339 | 34.25 | 33.88
10.93 | 0.940716427 | 0.8507441 | 32.2559 | 33.19111 | 30.34365 | 28.23714 | 34.19 | 33.88
10.94 | 0.944494744 | 0.8513758 | 32.23757 | 33.17144 | 30.44822 | 28.24136 | 34.25 | 33.88
10.95 | 0.946211176 | 0.8502246 | 32.21917 | 33.15169 | 30.48614 | 28.18638 | 34.25 | 33.88
10.96 | 0.947927608 | 0.8490734 | 32.20068 | 33.13185 | 30.52391 | 28.13137 | 34.25 | 33.88
10.97 | 0.948364147 | 0.8493283 | 32.1821 | 33.11193 | 30.52035 | 28.1229 | 34.31 | 33.81
10.98 | 0.948528865 | 0.8498818 | 32.16345 | 33.09193 | 30.50796 | 28.12423 | 34.31 | 33.88
10.99 | 0.949745886 | 0.8504779 | 32.14471 | 33.07184 | 30.52931 | 28.12687 | 34.25 | 33.88
11 | 0.952005069 | 0.8511162 | 32.12589 | 33.05168 | 30.58401 | 28.13082 | 34.31 | 33.88
11.01 | 0.953735052 | 0.8517524 | 32.10699 | 33.03144 | 30.62156 | 28.1346 | 34.31 | 33.88
11.02 | 0.952884114 | 0.8523784 | 32.08801 | 33.01111 | 30.57616 | 28.13796 | 34.31 | 33.88
11.03 | 0.952033176 | 0.8530045 | 32.06896 | 32.99071 | 30.53071 | 28.14122 | 34.31 | 33.88
11.04 | 0.951008432 | 0.8529399 | 32.04982 | 32.97023 | 30.47965 | 28.12162 | 34.31 | 33.88
11.05 | 0.949947574 | 0.8527319 | 32.0306 | 32.94967 | 30.42739 | 28.09723 | 34.31 | 33.88
11.06 | 0.951259868 | 0.8524008 | 32.01131 | 32.92903 | 30.45107 | 28.06873 | 34.38 | 33.94
11.07 | 0.955186887 | 0.851934 | 31.99194 | 32.90831 | 30.55828 | 28.03571 | 34.38 | 33.94
11.08 | 0.95883478 | 0.8517104 | 31.97249 | 32.88752 | 30.65634 | 28.01064 | 34.31 | 33.94
11.09 | 0.960303666 | 0.8533845 | 31.95297 | 32.86665 | 30.68455 | 28.04789 | 34.38 | 33.88
11.1 | 0.961772552 | 0.8550585 | 31.93337 | 32.84571 | 30.71264 | 28.08501 | 34.44 | 33.88
11.11 | 0.958515024 | 0.8567651 | 31.91369 | 32.82469 | 30.58975 | 28.12305 | 34.38 | 33.88
11.12 | 0.953607244 | 0.8584829 | 31.89394 | 32.8036 | 30.4143 | 28.16133 | 34.38 | 33.94
11.13 | 0.950367654 | 0.8594752 | 31.87412 | 32.78244 | 30.29213 | 28.17569 | 34.44 | 33.94
11.14 | 0.950110853 | 0.8591702 | 31.85422 | 32.7612 | 30.26504 | 28.14744 | 34.38 | 33.94
11.15 | 0.949854052 | 0.8588651 | 31.83425 | 32.73988 | 30.23789 | 28.11914 | 34.44 | 33.94
11.16 | 0.952323731 | 0.8581291 | 31.81421 | 32.7185 | 30.29742 | 28.07669 | 34.44 | 33.94
11.17 | 0.954889671 | 0.8573778 | 31.79409 | 32.69704 | 30.35985 | 28.03372 | 34.44 | 33.94
11.18 | 0.953628807 | 0.8568713 | 31.7739 | 32.67551 | 30.30051 | 27.99871 | 34.44 | 34
11.19 | 0.949395255 | 0.8565548 | 31.75364 | 32.65392 | 30.14676 | 27.96987 | 34.44 | 33.94
11.2 | 0.945557965 | 0.8559829 | 31.73331 | 32.63225 | 30.00569 | 27.93265 | 34.44 | 33.94
11.21 | 0.943977907 | 0.8539567 | 31.71291 | 32.61051 | 29.93629 | 27.84796 | 34.5 | 33.94
11.22 | 0.942397849 | 0.8519304 | 31.69245 | 32.5887 | 29.86689 | 27.76331 | 34.5 | 33.94
11.23 | 0.944269725 | 0.8521124 | 31.67191 | 32.56682 | 29.90682 | 27.7506 | 34.5 | 34
11.24 | 0.947448219 | 0.8531303 | 31.6513 | 32.54488 | 29.98797 | 27.76502 | 34.5 | 33.94
11.25 | 0.94982121 | 0.8544714 | 31.63062 | 32.52287 | 30.04344 | 27.78986 | 34.5 | 33.94
11.26 | 0.95023148 | 0.8565999 | 31.60988 | 32.50079 | 30.0367 | 27.84017 | 34.5 | 33.94
11.27 | 0.950641749 | 0.8587284 | 31.58907 | 32.47864 | 30.02989 | 27.89033 | 34.56 | 33.94
11.28 | 0.951514328 | 0.8578308 | 31.56819 | 32.45643 | 30.03759 | 27.84212 | 34.5 | 34
11.29 | 0.952471086 | 0.8563822 | 31.54725 | 32.43415 | 30.04784 | 27.77603 | 34.56 | 33.94
11.3 | 0.954922911 | 0.8554916 | 31.52624 | 32.41181 | 30.10513 | 27.72803 | 34.56 | 34
11.31 | 0.959710336 | 0.8554727 | 31.50516 | 32.3894 | 30.23583 | 27.70825 | 34.56 | 34
11.32 | 0.964497762 | 0.8554539 | 31.48402 | 32.36693 | 30.36627 | 27.68841 | 34.56 | 34
11.33 | 0.966627171 | 0.8539097 | 31.46282 | 32.34439 | 30.41281 | 27.61919 | 34.56 | 34.06
11.34 | 0.968537621 | 0.8522399 | 31.44155 | 32.32179 | 30.45232 | 27.54592 | 34.56 | 34.06
11.35 | 0.967954291 | 0.8493386 | 31.42022 | 32.29913 | 30.41333 | 27.43289 | 34.56 | 34
11.36 | 0.96428209 | 0.8449119 | 31.39882 | 32.2764 | 30.27732 | 27.27072 | 34.56 | 34
11.37 | 0.960609888 | 0.8404852 | 31.37736 | 32.25361 | 30.14141 | 27.10869 | 34.63 | 34
11.38 | 0.958967929 | 0.8409495 | 31.35585 | 32.23077 | 30.06925 | 27.10445 | 34.69 | 34
11.39 | 0.957413551 | 0.8416248 | 31.33426 | 32.20786 | 29.99985 | 27.10693 | 34.63 | 34.06
11.4 | 0.957121882 | 0.8433881 | 31.31262 | 32.18489 | 29.97 | 27.14435 | 34.63 | 34.06
11.41 | 0.95831459 | 0.8464306 | 31.29092 | 32.16186 | 29.98654 | 27.22278 | 34.69 | 34.13
11.42 | 0.959507298 | 0.8494731 | 31.26916 | 32.13877 | 30.00298 | 27.30102 | 34.63 | 34.06
11.43 | 0.957979266 | 0.8486381 | 31.24733 | 32.11562 | 29.9343 | 27.25454 | 34.63 | 34.06
11.44 | 0.956306992 | 0.8475976 | 31.22545 | 32.09241 | 29.86112 | 27.20145 | 34.69 | 34.06
11.45 | 0.953787979 | 0.8464784 | 31.20351 | 32.06915 | 29.76153 | 27.14584 | 34.69 | 34.06
11.46 | 0.950139978 | 0.8452544 | 31.18151 | 32.04583 | 29.6268 | 27.08688 | 34.69 | 34.13
11.47 | 0.946491978 | 0.8440304 | 31.15945 | 32.02245 | 29.49217 | 27.02792 | 34.69 | 34.13
11.48 | 0.946780138 | 0.8456682 | 31.13734 | 31.99901 | 29.48021 | 27.06055 | 34.69 | 34.06
11.49 | 0.947523541 | 0.847637 | 31.11517 | 31.97552 | 29.48235 | 27.10363 | 34.69 | 34.06
11.5 | 0.949000925 | 0.8496875 | 31.09294 | 31.95197 | 29.50723 | 27.14919 | 34.75 | 34.06
11.51 | 0.951824384 | 0.8518877 | 31.07065 | 31.92837 | 29.57381 | 27.19938 | 34.75 | 34.13
11.52 | 0.954647843 | 0.8540878 | 31.04831 | 31.90471 | 29.64021 | 27.24942 | 34.75 | 34.13
11.53 | 0.955270942 | 0.8540472 | 31.02592 | 31.88099 | 29.63816 | 27.22787 | 34.75 | 34.13
11.54 | 0.955337385 | 0.8534397 | 31.00347 | 31.85723 | 29.61877 | 27.18822 | 34.75 | 34.13
11.55 | 0.955566514 | 0.8527938 | 30.98096 | 31.83341 | 29.60437 | 27.14733 | 34.75 | 34.13
11.56 | 0.956334361 | 0.8520211 | 30.9584 | 31.80953 | 29.60659 | 27.10239 | 34.75 | 34.13
11.57 | 0.957102208 | 0.8512483 | 30.93579 | 31.78561 | 29.60871 | 27.05744 | 34.81 | 34.13
11.58 | 0.958511755 | 0.8527659 | 30.91313 | 31.76163 | 29.63059 | 27.08523 | 34.75 | 34.13
11.59 | 0.960260291 | 0.8554934 | 30.89041 | 31.7376 | 29.66283 | 27.1513 | 34.81 | 34.13
11.6 | 0.961881823 | 0.8581122 | 30.86764 | 31.71351 | 29.69102 | 27.21375 | 34.81 | 34.13
11.61 | 0.961682331 | 0.8591729 | 30.84481 | 31.68938 | 29.66291 | 27.22666 | 34.81 | 34.13
11.62 | 0.961482839 | 0.8602337 | 30.82194 | 31.6652 | 29.63477 | 27.23947 | 34.81 | 34.19
11.63 | 0.960786229 | 0.8599847 | 30.79902 | 31.64096 | 29.59127 | 27.21074 | 34.88 | 34.19
11.64 | 0.959516391 | 0.8582255 | 30.77604 | 31.61668 | 29.53011 | 27.13424 | 34.81 | 34.19
11.65 | 0.958246553 | 0.8564662 | 30.75301 | 31.59235 | 29.46897 | 27.05778 | 34.88 | 34.19
11.66 | 0.960428797 | 0.8561628 | 30.72994 | 31.56797 | 29.51392 | 27.02732 | 34.88 | 34.19
11.67 | 0.963210672 | 0.8561124 | 30.70681 | 31.54354 | 29.57713 | 27.00481 | 34.94 | 34.13
11.68 | 0.9658841 | 0.8563993 | 30.68364 | 31.51906 | 29.63684 | 26.9929 | 34.88 | 34.19
11.69 | 0.968189915 | 0.8578298 | 30.66042 | 31.49453 | 29.68511 | 27.01695 | 34.94 | 34.19
11.7 | 0.970495729 | 0.8592604 | 30.63715 | 31.46996 | 29.73322 | 27.04089 | 34.94 | 34.19
11.71 | 0.969263694 | 0.8607468 | 30.61383 | 31.44534 | 29.67287 | 27.06647 | 34.88 | 34.19
11.72 | 0.965590826 | 0.8622715 | 30.59046 | 31.42067 | 29.53787 | 27.09315 | 34.94 | 34.19
11.73 | 0.961917958 | 0.8637963 | 30.56705 | 31.39596 | 29.403 | 27.11972 | 35 | 34.25
11.74 | 0.958117887 | 0.8644732 | 30.54359 | 31.37121 | 29.26436 | 27.11957 | 35 | 34.25
11.75 | 0.954310235 | 0.8650995 | 30.52009 | 31.3464 | 29.12563 | 27.11776 | 35.13 | 34.19
11.76 | 0.95188675 | 0.8649559 | 30.49654 | 31.32156 | 29.02925 | 27.09176 | 35.13 | 34.19
11.77 | 0.952956875 | 0.8628689 | 30.47294 | 31.29667 | 29.0394 | 27.00492 | 35.13 | 34.19
11.78 | 0.954027001 | 0.8607819 | 30.4493 | 31.27173 | 29.04946 | 26.91814 | 35.13 | 34.19
11.79 | 0.957795658 | 0.8577949 | 30.42562 | 31.24675 | 29.14152 | 26.80331 | 35.13 | 34.19
11.8 | 0.9632774 | 0.8542367 | 30.40189 | 31.22173 | 29.28545 | 26.67075 | 35.13 | 34.19
11.81 | 0.968759142 | 0.8506784 | 30.37811 | 31.19667 | 29.42908 | 26.53833 | 35.13 | 34.19
11.82 | 0.969669128 | 0.8505322 | 30.3543 | 31.17156 | 29.43362 | 26.51242 | 35.19 | 34.25
11.83 | 0.97022139 | 0.850653 | 30.33044 | 31.14641 | 29.42724 | 26.49479 | 35.13 | 34.19
11.84 | 0.9695709 | 0.8519451 | 30.30654 | 31.12122 | 29.38434 | 26.51357 | 35.13 | 34.19
11.85 | 0.964914622 | 0.8571382 | 30.28259 | 31.09599 | 29.22012 | 26.65356 | 35.19 | 34.19
11.86 | 0.960258343 | 0.8623313 | 30.25861 | 31.07072 | 29.05608 | 26.79325 | 35.25 | 34.19
11.87 | 0.957164805 | 0.867343 | 30.23458 | 31.04541 | 28.93947 | 26.92702 | 35.19 | 34.19
11.88 | 0.955501908 | 0.8721886 | 30.21051 | 31.02005 | 28.8662 | 27.05534 | 35.25 | 34.25
11.89 | 0.953839011 | 0.8770342 | 30.1864 | 30.99466 | 28.79297 | 27.18338 | 35.25 | 34.19
11.9 | 0.953662718 | 0.8786647 | 30.16225 | 30.96923 | 28.76461 | 27.21157 | 35.25 | 34.19
11.91 | 0.953856253 | 0.8794955 | 30.13806 | 30.94376 | 28.74738 | 27.2149 | 35.31 | 34.25
11.92 | 0.953881838 | 0.8800893 | 30.11383 | 30.91825 | 28.72504 | 27.21082 | 35.31 | 34.19
11.93 | 0.951568437 | 0.8773822 | 30.08956 | 30.89271 | 28.63228 | 27.10471 | 35.31 | 34.19
11.94 | 0.949255037 | 0.8746752 | 30.06526 | 30.86712 | 28.5396 | 26.99871 | 35.31 | 34.19
11.95 | 0.947585242 | 0.8718105 | 30.04091 | 30.8415 | 28.46633 | 26.88795 | 35.38 | 34.19
11.96 | 0.94727931 | 0.8686117 | 30.01653 | 30.81585 | 28.43404 | 26.767 | 35.38 | 34.25
11.97 | 0.946973379 | 0.8654129 | 29.99211 | 30.79015 | 28.40173 | 26.64619 | 35.38 | 34.25
11.98 | 0.949801435 | 0.8639687 | 29.96765 | 30.76442 | 28.46332 | 26.5795 | 35.38 | 34.19
11.99 | 0.95507666 | 0.8638946 | 29.94315 | 30.73865 | 28.59801 | 26.55496 | 35.38 | 34.25
12 | 0.960351885 | 0.8638204 | 29.91862 | 30.71285 | 28.7324 | 26.53039 | 35.38 | 34.25
12.01 | 0.96201861 | 0.8647217 | 29.89405 | 30.68701 | 28.75864 | 26.53573 | 35.44 | 34.25
12.02 | 0.962724274 | 0.8658828 | 29.86945 | 30.66114 | 28.75604 | 26.54896 | 35.38 | 34.25
12.03 | 0.963417265 | 0.8670348 | 29.84481 | 30.63524 | 28.753 | 26.56182 | 35.44 | 34.25
12.04 | 0.961573546 | 0.8663726 | 29.82013 | 30.6093 | 28.67425 | 26.51906 | 35.44 | 34.25
12.05 | 0.959729828 | 0.8657105 | 29.79542 | 30.58332 | 28.59556 | 26.4763 | 35.44 | 34.25
12.06 | 0.957876238 | 0.8650041 | 29.77068 | 30.55732 | 28.51663 | 26.4322 | 35.5 | 34.25
12.07 | 0.955984903 | 0.8641287 | 29.7459 | 30.53127 | 28.43663 | 26.38295 | 35.5 | 34.25
12.08 | 0.954093568 | 0.8632534 | 29.72109 | 30.5052 | 28.3567 | 26.33372 | 35.56 | 34.25
12.09 | 0.951781788 | 0.8627006 | 29.69624 | 30.4791 | 28.26434 | 26.29433 | 35.56 | 34.25
12.1 | 0.948830334 | 0.8626385 | 29.67136 | 30.45296 | 28.15309 | 26.26989 | 35.56 | 34.25
12.11 | 0.945878881 | 0.8625764 | 29.64645 | 30.42679 | 28.04195 | 26.24543 | 35.56 | 34.25
12.12 | 0.947906242 | 0.8627557 | 29.62151 | 30.40059 | 28.07841 | 26.22828 | 35.56 | 34.25
12.13 | 0.953647416 | 0.8631152 | 29.59653 | 30.37436 | 28.22465 | 26.21657 | 35.56 | 34.25
12.14 | 0.95938859 | 0.8634747 | 29.57152 | 30.3481 | 28.37058 | 26.20481 | 35.56 | 34.31
12.15 | 0.966015289 | 0.8643977 | 29.54648 | 30.32181 | 28.54235 | 26.2101 | 35.63 | 34.31
12.16 | 0.972960117 | 0.8655232 | 29.52141 | 30.29549 | 28.72315 | 26.22145 | 35.63 | 34.25
12.17 | 0.979904946 | 0.8666486 | 29.49631 | 30.26914 | 28.90358 | 26.23271 | 35.63 | 34.25
12.18 | 0.979834193 | 0.8673655 | 29.47117 | 30.24276 | 28.87686 | 26.23152 | 35.63 | 34.25
12.19 | 0.978854599 | 0.8680294 | 29.44601 | 30.21635 | 28.82336 | 26.22868 | 35.69 | 34.31
12.2 | 0.977875817 | 0.8686694 | 29.42082 | 30.18991 | 28.76991 | 26.22505 | 35.69 | 34.25
12.21 | 0.976934009 | 0.8682228 | 29.3956 | 30.16344 | 28.71756 | 26.18859 | 35.63 | 34.31
12.22 | 0.975992201 | 0.8677763 | 29.37035 | 30.13695 | 28.66523 | 26.15213 | 35.63 | 34.31
12.23 | 0.974995337 | 0.8674976 | 29.34507 | 30.11043 | 28.6113 | 26.12073 | 35.69 | 34.31
12.24 | 0.973671739 | 0.8682153 | 29.31976 | 30.08388 | 28.54782 | 26.11929 | 35.69 | 34.31
12.25 | 0.972348142 | 0.868933 | 29.29442 | 30.05731 | 28.48438 | 26.11779 | 35.75 | 34.31
12.26 | 0.969801317 | 0.8696252 | 29.26906 | 30.03071 | 28.38517 | 26.11546 | 35.75 | 34.31
12.27 | 0.963648403 | 0.8702421 | 29.24367 | 30.00408 | 28.18061 | 26.11081 | 35.75 | 34.31
12.28 | 0.95749549 | 0.870859 | 29.21825 | 29.97742 | 27.97634 | 26.10611 | 35.75 | 34.38
12.29 | 0.952992586 | 0.870543 | 29.1928 | 29.95074 | 27.82052 | 26.07341 | 35.75 | 34.31
12.3 | 0.951571846 | 0.8684845 | 29.16733 | 29.92404 | 27.75481 | 25.98857 | 35.75 | 34.31
12.31 | 0.950151106 | 0.866426 | 29.14183 | 29.89731 | 27.68914 | 25.90381 | 35.81 | 34.38
12.32 | 0.951369708 | 0.8649891 | 29.11631 | 29.87056 | 27.70037 | 25.83771 | 35.81 | 34.38
12.33 | 0.956083156 | 0.8643755 | 29.09075 | 29.84378 | 27.81318 | 25.79623 | 35.88 | 34.31
12.34 | 0.960796605 | 0.8637618 | 29.06518 | 29.81697 | 27.92572 | 25.75477 | 35.88 | 34.38
12.35 | 0.963672985 | 0.8643868 | 29.03958 | 29.79015 | 27.98466 | 25.75021 | 35.81 | 34.38
12.36 | 0.964697235 | 0.8662605 | 29.01395 | 29.7633 | 27.98968 | 25.78277 | 35.88 | 34.38
12.37 | 0.965721484 | 0.8681342 | 28.9883 | 29.73643 | 27.99462 | 25.81521 | 35.88 | 34.38
12.38 | 0.964434036 | 0.8689588 | 28.96263 | 29.70953 | 27.93254 | 25.81636 | 35.88 | 34.38
12.39 | 0.961267792 | 0.8689307 | 28.93693 | 29.68261 | 27.81614 | 25.79213 | 35.94 | 34.38
12.4 | 0.958101548 | 0.8689026 | 28.91121 | 29.65567 | 27.69987 | 25.76789 | 35.94 | 34.44
12.41 | 0.955923071 | 0.8684043 | 28.88546 | 29.62871 | 27.61228 | 25.7297 | 35.94 | 34.38
12.42 | 0.95442747 | 0.8675809 | 28.85969 | 29.60173 | 27.54448 | 25.68189 | 35.94 | 34.44
12.43 | 0.952931868 | 0.8667575 | 28.8339 | 29.57472 | 27.47674 | 25.63411 | 35.94 | 34.44
12.44 | 0.952784955 | 0.8677853 | 28.80809 | 29.54769 | 27.44791 | 25.64105 | 35.94 | 34.44
12.45 | 0.953476479 | 0.869964 | 28.78225 | 29.52065 | 27.4432 | 25.6819 | 36 | 34.44
12.46 | 0.954168003 | 0.8721426 | 28.7564 | 29.49358 | 27.43843 | 25.72261 | 35.94 | 34.44
12.47 | 0.953687244 | 0.8734841 | 28.73052 | 29.46649 | 27.39993 | 25.73851 | 36 | 34.5
12.48 | 0.952511321 | 0.8743293 | 28.70462 | 29.43938 | 27.34147 | 25.73972 | 36 | 34.5
12.49 | 0.951335399 | 0.8751744 | 28.6787 | 29.41226 | 27.28306 | 25.74085 | 36 | 34.5
12.5 | 0.951182111 | 0.8746565 | 28.65275 | 29.38511 | 27.25399 | 25.70188 | 36 | 34.44
12.51 | 0.951643872 | 0.8733189 | 28.62679 | 29.35795 | 27.24251 | 25.63885 | 36 | 34.44
12.52 | 0.952105633 | 0.8719813 | 28.60081 | 29.33076 | 27.23099 | 25.57588 | 36.06 | 34.5
12.53 | 0.954002929 | 0.8714999 | 28.57481 | 29.30356 | 27.26045 | 25.53805 | 36.06 | 34.44
12.54 | 0.956831121 | 0.8715738 | 28.54879 | 29.27634 | 27.31637 | 25.51649 | 36.06 | 34.5
12.55 | 0.959659313 | 0.8716476 | 28.52274 | 29.2491 | 27.37212 | 25.49491 | 36.06 | 34.44
12.56 | 0.961967025 | 0.8717305 | 28.49668 | 29.22185 | 27.41287 | 25.47357 | 36.06 | 34.5
12.57 | 0.963888766 | 0.8718202 | 28.47061 | 29.19457 | 27.4425 | 25.45242 | 36.06 | 34.5
12.58 | 0.965810507 | 0.8719098 | 28.44451 | 29.16728 | 27.47201 | 25.43124 | 36.13 | 34.5
12.59 | 0.965813544 | 0.8737922 | 28.41839 | 29.13998 | 27.44687 | 25.46228 | 36.13 | 34.5
12.6 | 0.964094794 | 0.8772835 | 28.39226 | 29.11265 | 27.37283 | 25.54005 | 36.13 | 34.5
12.61 | 0.962376044 | 0.8807747 | 28.36611 | 29.08531 | 27.29886 | 25.61761 | 36.13 | 34.5
12.62 | 0.958484917 | 0.8839727 | 28.33994 | 29.05796 | 27.16341 | 25.68644 | 36.19 | 34.5
12.63 | 0.952095063 | 0.8868332 | 28.31376 | 29.03059 | 26.95739 | 25.74529 | 36.13 | 34.56
12.64 | 0.945705208 | 0.8896937 | 28.28755 | 29.0032 | 26.75169 | 25.80396 | 36.19 | 34.56
12.65 | 0.94019047 | 0.8902956 | 28.26134 | 28.9758 | 26.57104 | 25.79703 | 36.19 | 34.56
12.66 | 0.936055182 | 0.8873374 | 28.2351 | 28.94838 | 26.42961 | 25.68698 | 36.19 | 34.56
12.67 | 0.931919895 | 0.8843791 | 28.20885 | 28.92095 | 26.28839 | 25.57708 | 36.19 | 34.56
12.68 | 0.929491744 | 0.8815072 | 28.18258 | 28.8935 | 26.19548 | 25.46983 | 36.19 | 34.56
12.69 | 0.931120068 | 0.8788402 | 28.1563 | 28.86605 | 26.2169 | 25.36864 | 36.19 | 34.56
12.7 | 0.932748393 | 0.8761733 | 28.13 | 28.83857 | 26.23821 | 25.26759 | 36.25 | 34.56
12.71 | 0.935197926 | 0.8739314 | 28.10369 | 28.81108 | 26.28251 | 25.17891 | 36.25 | 34.56
12.72 | 0.94116955 | 0.8735127 | 28.07736 | 28.78358 | 26.42556 | 25.14283 | 36.25 | 34.56
12.73 | 0.947141173 | 0.873094 | 28.05102 | 28.75607 | 26.56828 | 25.10675 | 36.31 | 34.56
12.74 | 0.952987149 | 0.8728213 | 28.02466 | 28.72855 | 26.70714 | 25.07489 | 36.31 | 34.56
12.75 | 0.957074689 | 0.8745916 | 27.99829 | 28.70101 | 26.79646 | 25.10166 | 36.31 | 34.56
12.76 | 0.96116223 | 0.876362 | 27.97191 | 28.67346 | 26.88554 | 25.12833 | 36.31 | 34.56
12.77 | 0.96524977 | 0.8781323 | 27.94551 | 28.64589 | 26.9744 | 25.15488 | 36.25 | 34.56
12.78 | 0.962290799 | 0.8796738 | 27.9191 | 28.61832 | 26.86629 | 25.17478 | 36.31 | 34.56
12.79 | 0.958792657 | 0.8811977 | 27.89267 | 28.59073 | 26.74329 | 25.19409 | 36.31 | 34.56
12.8 | 0.955294516 | 0.8827217 | 27.86624 | 28.56313 | 26.62046 | 25.2133 | 36.31 | 34.56
12.81 | 0.95068045 | 0.8812007 | 27.83979 | 28.53553 | 26.46674 | 25.14553 | 36.38 | 34.56
12.82 | 0.945743634 | 0.8787991 | 27.81333 | 28.50791 | 26.30428 | 25.05272 | 36.38 | 34.56
12.83 | 0.940806817 | 0.8763975 | 27.78685 | 28.48028 | 26.14206 | 24.96004 | 36.38 | 34.56
12.84 | 0.938982097 | 0.8745385 | 27.76037 | 28.45264 | 26.06649 | 24.88293 | 36.38 | 34.56
12.85 | 0.939174079 | 0.8730311 | 27.73387 | 28.42498 | 26.04693 | 24.8159 | 36.38 | 34.63
12.86 | 0.939366061 | 0.8715237 | 27.70736 | 28.39732 | 26.02736 | 24.74894 | 36.38 | 34.63
12.87 | 0.941868265 | 0.8715787 | 27.68084 | 28.36965 | 26.07171 | 24.72639 | 36.38 | 34.56
12.88 | 0.94753224 | 0.8737721 | 27.65431 | 28.34198 | 26.20335 | 24.76443 | 36.44 | 34.63
12.89 | 0.953196216 | 0.8759654 | 27.62777 | 28.31429 | 26.33469 | 24.80234 | 36.44 | 34.56
12.9 | 0.95862302 | 0.8780352 | 27.60122 | 28.28659 | 26.45916 | 24.83662 | 36.44 | 34.56
12.91 | 0.963217439 | 0.879671 | 27.57466 | 28.25888 | 26.56039 | 24.85852 | 36.5 | 34.56
12.92 | 0.967811859 | 0.8813069 | 27.54808 | 28.23117 | 26.66136 | 24.88032 | 36.5 | 34.56
12.93 | 0.972363763 | 0.8829339 | 27.5215 | 28.20345 | 26.76091 | 24.90178 | 36.5 | 34.63
12.94 | 0.969001018 | 0.8829095 | 27.49491 | 28.17572 | 26.6426 | 24.87661 | 36.5 | 34.56
12.95 | 0.965638274 | 0.8828851 | 27.46831 | 28.14798 | 26.52445 | 24.85143 | 36.56 | 34.63
12.96 | 0.96227553 | 0.8828607 | 27.4417 | 28.12023 | 26.40648 | 24.82625 | 36.5 | 34.63
12.97 | 0.95898246 | 0.8819587 | 27.41508 | 28.09248 | 26.29058 | 24.77641 | 36.56 | 34.69
12.98 | 0.955709867 | 0.8807989 | 27.38846 | 28.06472 | 26.17542 | 24.71937 | 36.56 | 34.56
12.99 | 0.952437274 | 0.8796391 | 27.36182 | 28.03695 | 26.06042 | 24.6624 | 36.56 | 34.63
13 | 0.953338487 | 0.8779119 | 27.33518 | 28.00918 | 26.05968 | 24.58959 | 36.56 | 34.63
13.01 | 0.95802864 | 0.8756697 | 27.30853 | 27.9814 | 26.16235 | 24.50246 | 36.63 | 34.63
13.02 | 0.962718793 | 0.8734274 | 27.28187 | 27.95361 | 26.26477 | 24.41545 | 36.63 | 34.63
13.03 | 0.966676346 | 0.8715139 | 27.2552 | 27.92582 | 26.34696 | 24.33774 | 36.63 | 34.63
13.04 | 0.968539588 | 0.8705399 | 27.22853 | 27.89802 | 26.37191 | 24.28634 | 36.63 | 34.63
13.05 | 0.970402829 | 0.869566 | 27.20185 | 27.87022 | 26.39675 | 24.23499 | 36.63 | 34.63
13.06 | 0.972266071 | 0.8685921 | 27.17516 | 27.84241 | 26.42149 | 24.18369 | 36.69 | 34.63
13.07 | 0.969955334 | 0.8686671 | 27.14846 | 27.81459 | 26.3328 | 24.16162 | 36.69 | 34.56
13.08 | 0.967549347 | 0.8687662 | 27.12176 | 27.78677 | 26.24164 | 24.14021 | 36.63 | 34.63
13.09 | 0.96514336 | 0.8688652 | 27.09506 | 27.75895 | 26.15061 | 24.11879 | 36.69 | 34.63
13.1 | 0.966194897 | 0.8691035 | 27.06834 | 27.73112 | 26.1533 | 24.10122 | 36.69 | 34.63
13.11 | 0.9688761 | 0.8694075 | 27.04162 | 27.70329 | 26.19998 | 24.08545 | 36.75 | 34.69
13.12 | 0.971557304 | 0.8697116 | 27.0149 | 27.67545 | 26.24652 | 24.06966 | 36.75 | 34.63
13.13 | 0.973523353 | 0.8714974 | 26.98817 | 27.64761 | 26.27361 | 24.09482 | 36.75 | 34.63
13.14 | 0.97424479 | 0.8758621 | 26.96143 | 27.61977 | 26.26704 | 24.19111 | 36.75 | 34.63
13.15 | 0.974966226 | 0.8802269 | 26.93469 | 27.59192 | 26.26042 | 24.28715 | 36.75 | 34.69
13.16 | 0.97559111 | 0.8846148 | 26.90795 | 27.56407 | 26.25116 | 24.38359 | 36.75 | 34.69
13.17 | 0.973418022 | 0.8896755 | 26.8812 | 27.53622 | 26.16664 | 24.4983 | 36.75 | 34.69
13.18 | 0.971244935 | 0.8947363 | 26.85444 | 27.50836 | 26.08224 | 24.61273 | 36.75 | 34.69
13.19 | 0.969071847 | 0.899797 | 26.82769 | 27.4805 | 25.99796 | 24.72687 | 36.81 | 34.69
13.2 | 0.969091792 | 0.9017375 | 26.80092 | 27.45264 | 25.97256 | 24.75507 | 36.75 | 34.69
13.21 | 0.970120956 | 0.9022421 | 26.77416 | 27.42477 | 25.97417 | 24.74379 | 36.75 | 34.63
13.22 | 0.971150119 | 0.9027467 | 26.74739 | 27.39691 | 25.97573 | 24.73247 | 36.81 | 34.69
13.23 | 0.971326927 | 0.9031995 | 26.72062 | 27.36904 | 25.95445 | 24.7197 | 36.81 | 34.69
13.24 | 0.969686149 | 0.9035417 | 26.69384 | 27.34117 | 25.88465 | 24.70389 | 36.81 | 34.69
13.25 | 0.968045371 | 0.9038839 | 26.66706 | 27.3133 | 25.81492 | 24.68805 | 36.88 | 34.69
13.26 | 0.966404593 | 0.9042261 | 26.64028 | 27.28543 | 25.74529 | 24.6722 | 36.81 | 34.75
13.27 | 0.963973078 | 0.9023527 | 26.61349 | 27.25755 | 25.65469 | 24.59593 | 36.81 | 34.75
13.28 | 0.96148788 | 0.9003288 | 26.5867 | 27.22968 | 25.56279 | 24.51566 | 36.88 | 34.69
13.29 | 0.959002682 | 0.8983049 | 26.55992 | 27.2018 | 25.47103 | 24.43551 | 36.88 | 34.69
13.3 | 0.957640439 | 0.8944487 | 26.53312 | 27.17393 | 25.40919 | 24.30568 | 36.88 | 34.69
13.31 | 0.957249279 | 0.889008 | 26.50633 | 27.14605 | 25.37317 | 24.13306 | 36.88 | 34.69
13.32 | 0.956858118 | 0.8835673 | 26.47953 | 27.11818 | 25.33716 | 23.96073 | 36.88 | 34.69
13.33 | 0.956844479 | 0.878846 | 26.45274 | 27.0903 | 25.31116 | 23.8082 | 36.88 | 34.75
13.34 | 0.959635964 | 0.87947 | 26.42594 | 27.06242 | 25.35928 | 23.80059 | 36.88 | 34.75
13.35 | 0.96242745 | 0.8800939 | 26.39914 | 27.03455 | 25.40726 | 23.79294 | 36.88 | 34.75
13.36 | 0.965218935 | 0.8807179 | 26.37234 | 27.00667 | 25.45508 | 23.78526 | 36.81 | 34.75
13.37 | 0.970932209 | 0.8825849 | 26.34554 | 26.9788 | 25.57973 | 23.81108 | 36.88 | 34.75
13.38 | 0.977999333 | 0.8850278 | 26.31874 | 26.95093 | 25.73971 | 23.85232 | 36.94 | 34.75
13.39 | 0.985066457 | 0.8874707 | 26.29193 | 26.92305 | 25.8993 | 23.89342 | 36.94 | 34.75
13.4 | 0.989612898 | 0.8889495 | 26.26513 | 26.89518 | 25.99231 | 23.90846 | 36.88 | 34.75
13.41 | 0.985736825 | 0.8872072 | 26.23833 | 26.86731 | 25.86409 | 23.83688 | 36.94 | 34.75
13.42 | 0.981860752 | 0.8854649 | 26.21153 | 26.83945 | 25.73607 | 23.76539 | 36.94 | 34.81
13.43 | 0.977984679 | 0.8837226 | 26.18472 | 26.81158 | 25.60826 | 23.694 | 36.94 | 34.81
13.44 | 0.969489369 | 0.8849375 | 26.15792 | 26.78372 | 25.35983 | 23.70191 | 36.94 | 34.81
13.45 | 0.959530844 | 0.887089 | 26.13112 | 26.75585 | 25.07362 | 23.73482 | 37 | 34.88
13.46 | 0.949572319 | 0.8892405 | 26.10432 | 26.728 | 24.78794 | 23.76762 | 37 | 34.88
13.47 | 0.942469947 | 0.8915339 | 26.07752 | 26.70014 | 24.57728 | 23.80408 | 37 | 34.88
13.48 | 0.943070207 | 0.8942098 | 26.05072 | 26.67228 | 24.56766 | 23.85062 | 37 | 34.81
13.49 | 0.943670466 | 0.8968857 | 26.02392 | 26.64443 | 24.55801 | 23.89701 | 37 | 34.88
13.5 | 0.944270725 | 0.8995616 | 25.99713 | 26.61658 | 24.54833 | 23.94326 | 36.94 | 34.88
13.51 | 0.946734714 | 0.8985117 | 25.97033 | 26.58874 | 24.58702 | 23.89029 | 37 | 34.88
13.52 | 0.949776351 | 0.8963069 | 25.94354 | 26.5609 | 24.64056 | 23.80671 | 37 | 34.88
13.53 | 0.952817989 | 0.894102 | 25.91675 | 26.53306 | 24.69395 | 23.72326 | 37 | 34.88
13.54 | 0.955699752 | 0.8916624 | 25.88996 | 26.50522 | 24.74303 | 23.63371 | 37 | 34.88
13.55 | 0.958069562 | 0.8884706 | 25.86318 | 26.47739 | 24.77872 | 23.52439 | 37 | 34.88
13.56 | 0.960439372 | 0.8852788 | 25.83639 | 26.44957 | 24.81429 | 23.41524 | 37 | 34.88
13.57 | 0.962809182 | 0.882087 | 25.80961 | 26.42174 | 24.84973 | 23.30628 | 37 | 34.81
13.58 | 0.964120428 | 0.8790825 | 25.78283 | 26.39393 | 24.85776 | 23.20244 | 37.06 | 34.88
13.59 | 0.964965129 | 0.8761605 | 25.75606 | 26.36611 | 24.8537 | 23.10095 | 37.06 | 34.88
13.6 | 0.96580983 | 0.8732386 | 25.72928 | 26.3383 | 24.8496 | 22.99962 | 37.06 | 34.88
13.61 | 0.966170056 | 0.8707818 | 25.70252 | 26.3105 | 24.833 | 22.9107 | 37.06 | 34.88
13.62 | 0.963333552 | 0.8713943 | 25.67575 | 26.2827 | 24.73431 | 22.90259 | 37.06 | 34.88
13.63 | 0.960497049 | 0.8720069 | 25.64899 | 26.2549 | 24.63578 | 22.89446 | 37.06 | 34.88
13.64 | 0.957660546 | 0.8726194 | 25.62223 | 26.22711 | 24.5374 | 22.88629 | 37.06 | 34.94
13.65 | 0.956726875 | 0.8755207 | 25.59547 | 26.19933 | 24.48788 | 22.93806 | 37 | 34.94
13.66 | 0.957347709 | 0.8802919 | 25.56872 | 26.17155 | 24.47816 | 23.03861 | 37 | 34.88
13.67 | 0.957968543 | 0.8850631 | 25.54198 | 26.14378 | 24.46841 | 23.1389 | 37.06 | 34.94
13.68 | 0.958589377 | 0.8898343 | 25.51523 | 26.11601 | 24.45863 | 23.23893 | 37.06 | 34.94
13.69 | 0.960563987 | 0.8928998 | 25.48849 | 26.08825 | 24.48333 | 23.2942 | 37.06 | 34.88
13.7 | 0.962609482 | 0.895876 | 25.46176 | 26.0605 | 24.50973 | 23.34698 | 37.06 | 34.94
13.71 | 0.964654977 | 0.8988522 | 25.43503 | 26.03275 | 24.53603 | 23.3996 | 37.06 | 34.94
13.72 | 0.965293816 | 0.900891 | 25.40831 | 26.00501 | 24.52648 | 23.42768 | 37.06 | 34.94
13.73 | 0.96309043 | 0.9010357 | 25.38159 | 25.97727 | 24.44477 | 23.40645 | 37.13 | 34.94
13.74 | 0.960887043 | 0.9011803 | 25.35488 | 25.94954 | 24.36317 | 23.38522 | 37.13 | 34.88
13.75 | 0.958683657 | 0.901325 | 25.32817 | 25.92182 | 24.2817 | 23.36399 | 37.13 | 34.94
13.76 | 0.954786225 | 0.9013324 | 25.30146 | 25.89411 | 24.15749 | 23.3392 | 37.13 | 34.94
13.77 | 0.95013722 | 0.901279 | 25.27477 | 25.8664 | 24.0145 | 23.31284 | 37.13 | 34.94
13.78 | 0.945488216 | 0.9012255 | 25.24808 | 25.8387 | 23.87176 | 23.2865 | 37.19 | 35
13.79 | 0.940926315 | 0.9012282 | 25.22139 | 25.81101 | 23.73147 | 23.26161 | 37.19 | 34.94
13.8 | 0.938769306 | 0.9027835 | 25.19471 | 25.78332 | 23.65202 | 23.27676 | 37.13 | 35
13.81 | 0.936612296 | 0.9043387 | 25.16804 | 25.75565 | 23.57269 | 23.29183 | 37.13 | 34.94
13.82 | 0.934455286 | 0.905894 | 25.14137 | 25.72798 | 23.49349 | 23.30682 | 37.13 | 34.94
13.83 | 0.934308475 | 0.9074256 | 25.11471 | 25.70032 | 23.46489 | 23.32112 | 37.13 | 35
13.84 | 0.937771042 | 0.9089147 | 25.08805 | 25.67266 | 23.52685 | 23.33426 | 37.13 | 35
13.85 | 0.941233609 | 0.9104038 | 25.06141 | 25.64502 | 23.58864 | 23.34732 | 37.13 | 35
13.86 | 0.944696176 | 0.911893 | 25.03477 | 25.61738 | 23.65025 | 23.36031 | 37.13 | 34.94
13.87 | 0.946418858 | 0.9109709 | 25.00813 | 25.58975 | 23.66817 | 23.31152 | 37.13 | 35
13.88 | 0.947248463 | 0.9088111 | 24.98151 | 25.56213 | 23.66369 | 23.23115 | 37.13 | 34.94
13.89 | 0.948078068 | 0.9066514 | 24.95489 | 25.53452 | 23.65918 | 23.15091 | 37.19 | 35
13.9 | 0.948907673 | 0.9044916 | 24.92827 | 25.50692 | 23.65463 | 23.0708 | 37.19 | 34.94
13.91 | 0.947406494 | 0.900923 | 24.90167 | 25.47933 | 23.592 | 22.95491 | 37.19 | 35
13.92 | 0.945767263 | 0.897271 | 24.87507 | 25.45175 | 23.52603 | 22.83711 | 37.19 | 34.94
13.93 | 0.944128031 | 0.893619 | 24.84848 | 25.42417 | 23.46015 | 22.71952 | 37.25 | 34.94
13.94 | 0.94419113 | 0.8904594 | 24.8219 | 25.39661 | 23.43662 | 22.61465 | 37.25 | 35
13.95 | 0.950760941 | 0.8891821 | 24.79533 | 25.36905 | 23.57443 | 22.55771 | 37.25 | 35
13.96 | 0.957330751 | 0.8879048 | 24.76877 | 25.34151 | 23.7119 | 22.50085 | 37.25 | 34.94
13.97 | 0.963900562 | 0.8866275 | 24.74221 | 25.31397 | 23.84903 | 22.44406 | 37.31 | 34.94
13.98 | 0.970098512 | 0.8870912 | 24.71566 | 25.28645 | 23.97662 | 22.43138 | 37.25 | 34.94
13.99 | 0.975842917 | 0.8896783 | 24.68912 | 25.25893 | 24.0927 | 22.47232 | 37.25 | 34.94
14 | 0.981587323 | 0.8922654 | 24.66259 | 25.23143 | 24.20848 | 22.51313 | 37.25 | 35
[7 empty] | 37.75 | 35.38
[7 empty] | 37.75 | 35.38
[7 empty] | 37.81 | 35.44
[7 empty] | 37.81 | 35.44
[7 empty] | 37.81 | 35.44
[7 empty] | 37.81 | 35.44
[7 empty] | 37.81 | 35.44
[7 empty] | 37.81 | 35.44
[7 empty] | 37.81 | 35.44
[7 empty] | 37.81 | 35.44
[7 empty] | 37.88 | 35.44
[7 empty] | 37.88 | 35.5
[7 empty] | 37.88 | 35.44
[7 empty] | 37.88 | 35.5
[7 empty] | 37.88 | 35.5
[7 empty] | 37.88 | 35.5
[7 empty] | 37.81 | 35.44
[7 empty] | 37.88 | 35.5
[7 empty] | 37.88 | 35.5
[7 empty] | 37.88 | 35.44
[7 empty] | 37.88 | 35.5
[7 empty] | 37.88 | 35.5
[7 empty] | 37.88 | 35.5
[7 empty] | 37.94 | 35.5
[7 empty] | 37.88 | 35.5
[7 empty] | 37.94 | 35.5
[7 empty] | 37.88 | 35.5
[7 empty] | 37.94 | 35.56
[7 empty] | 37.94 | 35.5
[7 empty] | 37.94 | 35.56
[7 empty] | 37.94 | 35.5
[7 empty] | 37.94 | 35.5
[7 empty] | 37.94 | 35.56
[7 empty] | 37.94 | 35.5
[7 empty] | 38 | 35.56
[7 empty] | 38 | 35.5
[7 empty] | 38 | 35.56
[7 empty] | 38 | 35.56
[7 empty] | 38 | 35.56
[7 empty] | 38 | 35.56
[7 empty] | 38 | 35.56
[7 empty] | 38 | 35.56
[7 empty] | 38.06 | 35.56
[7 empty] | 38 | 35.63
[7 empty] | 38 | 35.63
[7 empty] | 38.06 | 35.63
[7 empty] | 38.06 | 35.56
[7 empty] | 38.06 | 35.63
[7 empty] | 38.06 | 35.63
[7 empty] | 38.06 | 35.63
[7 empty] | 38.13 | 35.63
[7 empty] | 38.13 | 35.63
[7 empty] | 38.06 | 35.63
[7 empty] | 38.13 | 35.63
[7 empty] | 38.13 | 35.69
[7 empty] | 38.13 | 35.69
[7 empty] | 38.13 | 35.63
[7 empty] | 38.13 | 35.69
[7 empty] | 38.13 | 35.69
[7 empty] | 38.19 | 35.69
[7 empty] | 38.19 | 35.69
[7 empty] | 38.13 | 35.75
[7 empty] | 38.19 | 35.69
[7 empty] | 38.19 | 35.75
[7 empty] | 38.19 | 35.75
[7 empty] | 38.19 | 35.69
[7 empty] | 38.19 | 35.69
[7 empty] | 38.25 | 35.69
[7 empty] | 38.25 | 35.75
[7 empty] | 38.25 | 35.69
[7 empty] | 38.25 | 35.75
[7 empty] | 38.25 | 35.75
[7 empty] | 38.25 | 35.81
[7 empty] | 38.25 | 35.81
[7 empty] | 38.25 | 35.81
[7 empty] | 38.31 | 35.81
[7 empty] | 38.25 | 35.81
[7 empty] | 38.25 | 35.81
[7 empty] | 38.31 | 35.81
[7 empty] | 38.31 | 35.81
[7 empty] | 38.31 | 35.81
[7 empty] | 38.31 | 35.81
[7 empty] | 38.31 | 35.81
[7 empty] | 38.31 | 35.81
[7 empty] | 38.31 | 35.81
[7 empty] | 38.31 | 35.81
[7 empty] | 38.31 | 35.81
[7 empty] | 38.38 | 35.81
[7 empty] | 38.38 | 35.81
[7 empty] | 38.38 | 35.81
[7 empty] | 38.38 | 35.81
[7 empty] | 38.38 | 35.88
[7 empty] | 38.38 | 35.81
[7 empty] | 38.38 | 35.81
[7 empty] | 38.38 | 35.81
[7 empty] | 38.44 | 35.81
[7 empty] | 38.38 | 35.81
[7 empty] | 38.44 | 35.88
[7 empty] | 38.44 | 35.88
[7 empty] | 38.44 | 35.88
[7 empty] | 38.44 | 35.88
[7 empty] | 38.5 | 35.88
[7 empty] | 38.44 | 35.88
[7 empty] | 38.5 | 35.88
[7 empty] | 38.44 | 35.81
[7 empty] | 38.5 | 35.88
[7 empty] | 38.56 | 35.88
[7 empty] | 38.5 | 35.88
[7 empty] | 38.5 | 35.88
[7 empty] | 38.5 | 35.81
[7 empty] | 38.5 | 35.88
[7 empty] | 38.56 | 35.88
[7 empty] | 38.56 | 35.88
[7 empty] | 38.5 | 35.88
[7 empty] | 38.56 | 35.88
[7 empty] | 38.56 | 35.88
[7 empty] | 38.56 | 35.88
[7 empty] | 38.56 | 35.88
[7 empty] | 38.63 | 35.81
[7 empty] | 38.56 | 35.81
[7 empty] | 38.63 | 35.88
[7 empty] | 38.69 | 35.88
[7 empty] | 38.63 | 35.88
[7 empty] | 38.63 | 35.88
[7 empty] | 38.63 | 35.88
[7 empty] | 38.63 | 35.88
[7 empty] | 38.63 | 35.88
[7 empty] | 38.69 | 35.88
[7 empty] | 38.63 | 35.94
[7 empty] | 38.69 | 35.94
[7 empty] | 38.69 | 35.94
[7 empty] | 38.69 | 35.94
[7 empty] | 38.69 | 35.94
[7 empty] | 38.69 | 35.94
[7 empty] | 38.75 | 36
[7 empty] | 38.69 | 36
[7 empty] | 38.75 | 35.94
[7 empty] | 38.81 | 36
[7 empty] | 38.75 | 36
[7 empty] | 38.81 | 36
[7 empty] | 38.75 | 36
[7 empty] | 38.75 | 36
[7 empty] | 38.81 | 36
[7 empty] | 38.81 | 36.06
[7 empty] | 38.81 | 36.06
[7 empty] | 38.88 | 36.06
[7 empty] | 38.88 | 36
[7 empty] | 38.88 | 36.06
[7 empty] | 38.94 | 36
[7 empty] | 38.88 | 36
[7 empty] | 38.88 | 36.06
[7 empty] | 38.88 | 36.06
[7 empty] | 38.94 | 36.06
[7 empty] | 38.94 | 36.06
[7 empty] | 38.94 | 36.13
[7 empty] | 38.94 | 36.06
[7 empty] | 38.94 | 36.06
[7 empty] | 39 | 36.06
[7 empty] | 38.94 | 36.13
[7 empty] | 39 | 36.13
[7 empty] | 39 | 36.06
[7 empty] | 39 | 36.13
[7 empty] | 39 | 36.13
[7 empty] | 39.06 | 36.13
[7 empty] | 39 | 36.13
[7 empty] | 39.06 | 36.13
[7 empty] | 39.13 | 36.19
[7 empty] | 39.06 | 36.19
[7 empty] | 39.06 | 36.19
[7 empty] | 39.06 | 36.19
[7 empty] | 39.06 | 36.19
[7 empty] | 39.06 | 36.19
[7 empty] | 39.06 | 36.19
[7 empty] | 39.06 | 36.19
[7 empty] | 39.06 | 36.19
[7 empty] | 39.13 | 36.19
[7 empty] | 39.13 | 36.19
[7 empty] | 39.13 | 36.25
[7 empty] | 39.13 | 36.19
[7 empty] | 39.13 | 36.19
[7 empty] | 39.13 | 36.25
[7 empty] | 39.13 | 36.25
[7 empty] | 39.13 | 36.25
[7 empty] | 39.13 | 36.25
[7 empty] | 39.19 | 36.25
[7 empty] | 39.19 | 36.25
[7 empty] | 39.19 | 36.25
[7 empty] | 39.19 | 36.25
[7 empty] | 39.19 | 36.25
[7 empty] | 39.19 | 36.25
[7 empty] | 39.25 | 36.31
[7 empty] | 39.19 | 36.25
[7 empty] | 39.19 | 36.25
[7 empty] | 39.25 | 36.31
[7 empty] | 39.25 | 36.31
[7 empty] | 39.25 | 36.31
[7 empty] | 39.25 | 36.31
[7 empty] | 39.25 | 36.31
[7 empty] | 39.25 | 36.31
[7 empty] | 39.31 | 36.38
[7 empty] | 39.31 | 36.31
[7 empty] | 39.31 | 36.31
[7 empty] | 39.38 | 36.31
[7 empty] | 39.38 | 36.38
[7 empty] | 39.38 | 36.38
[7 empty] | 39.38 | 36.31
[7 empty] | 39.38 | 36.38
[7 empty] | 39.38 | 36.38
[7 empty] | 39.44 | 36.38
[7 empty] | 39.44 | 36.38
[7 empty] | 39.44 | 36.31
[7 empty] | 39.44 | 36.31
[7 empty] | 39.44 | 36.38
[7 empty] | 39.5 | 36.38
[7 empty] | 39.44 | 36.38
[7 empty] | 39.44 | 36.38
[7 empty] | 39.5 | 36.38
[7 empty] | 39.5 | 36.38
[7 empty] | 39.5 | 36.38
[7 empty] | 39.5 | 36.38
[7 empty] | 39.5 | 36.38
[7 empty] | 39.5 | 36.38
[7 empty] | 39.56 | 36.38
[7 empty] | 39.56 | 36.38
[7 empty] | 39.5 | 36.44
[7 empty] | 39.56 | 36.38
[7 empty] | 39.56 | 36.44
[7 empty] | 39.56 | 36.38
[7 empty] | 39.56 | 36.38
[7 empty] | 39.56 | 36.38
[7 empty] | 39.56 | 36.38
[7 empty] | 39.56 | 36.44
[7 empty] | 39.63 | 36.38
[7 empty] | 39.63 | 36.44
[7 empty] | 39.63 | 36.38
[7 empty] | 39.63 | 36.44
[7 empty] | 39.69 | 36.44
[7 empty] | 39.69 | 36.44
[7 empty] | 39.69 | 36.44
[7 empty] | 39.69 | 36.44
[7 empty] | 39.69 | 36.44
[7 empty] | 39.69 | 36.5
[7 empty] | 39.75 | 36.44
[7 empty] | 39.75 | 36.5
[7 empty] | 39.75 | 36.44
[7 empty] | 39.75 | 36.44
[7 empty] | 39.75 | 36.5
[7 empty] | 39.75 | 36.44
[7 empty] | 39.81 | 36.5
[7 empty] | 39.81 | 36.5
[7 empty] | 39.75 | 36.5
[7 empty] | 39.81 | 36.5
[7 empty] | 39.88 | 36.5
[7 empty] | 39.88 | 36.5
[7 empty] | 39.88 | 36.5
[7 empty] | 39.88 | 36.56
[7 empty] | 39.88 | 36.56
[7 empty] | 39.94 | 36.56
[7 empty] | 39.88 | 36.56
[7 empty] | 39.88 | 36.56
[7 empty] | 39.88 | 36.56
[7 empty] | 39.94 | 36.56
[7 empty] | 40 | 36.63
[7 empty] | 39.94 | 36.56
[7 empty] | 39.94 | 36.63
[7 empty] | 40 | 36.69
[7 empty] | 40 | 36.69
[7 empty] | 39.94 | 36.63
[7 empty] | 40 | 36.63
[7 empty] | 40 | 36.69
[7 empty] | 40 | 36.69
[7 empty] | 40.06 | 36.69
[7 empty] | 40.13 | 36.69
[7 empty] | 40.06 | 36.69
[7 empty] | 40.13 | 36.69
[7 empty] | 40.13 | 36.69
[7 empty] | 40.06 | 36.69
[7 empty] | 40.13 | 36.75
[7 empty] | 40.06 | 36.69
[7 empty] | 40.19 | 36.69
[7 empty] | 40.19 | 36.75
[7 empty] | 40.13 | 36.75
[7 empty] | 40.19 | 36.75
[7 empty] | 40.19 | 36.75
[7 empty] | 40.19 | 36.75
[7 empty] | 40.19 | 36.75
[7 empty] | 40.19 | 36.75
[7 empty] | 40.19 | 36.75
[7 empty] | 40.19 | 36.75
[7 empty] | 40.25 | 36.75
[7 empty] | 40.19 | 36.81
[7 empty] | 40.19 | 36.81
[7 empty] | 40.25 | 36.81
[7 empty] | 40.25 | 36.81
[7 empty] | 40.31 | 36.81
[7 empty] | 40.25 | 36.81
[7 empty] | 40.25 | 36.81
[7 empty] | 40.31 | 36.81
[7 empty] | 40.31 | 36.81
[7 empty] | 40.31 | 36.81
[7 empty] | 40.31 | 36.81
[7 empty] | 40.38 | 36.81
[7 empty] | 40.38 | 36.88
[7 empty] | 40.38 | 36.88
[7 empty] | 40.38 | 36.81
[7 empty] | 40.44 | 36.88
[7 empty] | 40.44 | 36.88
[7 empty] | 40.44 | 36.88
[7 empty] | 40.44 | 36.81
[7 empty] | 40.44 | 36.88
[7 empty] | 40.44 | 36.88
[7 empty] | 40.44 | 36.88
[7 empty] | 40.44 | 36.88
[7 empty] | 40.44 | 36.94
[7 empty] | 40.5 | 36.88
[7 empty] | 40.5 | 36.94
[7 empty] | 40.5 | 36.94
[7 empty] | 40.5 | 36.94
[7 empty] | 40.5 | 36.88
[7 empty] | 40.56 | 36.94
[7 empty] | 40.5 | 36.94
[7 empty] | 40.56 | 36.94
[7 empty] | 40.56 | 36.94
[7 empty] | 40.56 | 37
[7 empty] | 40.56 | 36.94
[7 empty] | 40.56 | 36.94
[7 empty] | 40.56 | 36.94
[7 empty] | 40.63 | 36.94
[7 empty] | 40.63 | 36.94
[7 empty] | 40.63 | 36.94
[7 empty] | 40.63 | 37
[7 empty] | 40.63 | 37
[7 empty] | 40.63 | 37
[7 empty] | 40.63 | 37
[7 empty] | 40.69 | 37
[7 empty] | 40.69 | 37.06
[7 empty] | 40.75 | 37
[7 empty] | 40.69 | 37
[7 empty] | 40.75 | 37
[7 empty] | 40.75 | 37.06
[7 empty] | 40.75 | 37.06
[7 empty] | 40.81 | 37
[7 empty] | 40.75 | 37.06
[7 empty] | 40.75 | 37.06
[7 empty] | 40.81 | 37.06
[7 empty] | 40.81 | 37.06
[7 empty] | 40.81 | 37.06
[7 empty] | 40.81 | 37.13
[7 empty] | 40.81 | 37.13
[7 empty] | 40.81 | 37.13
[7 empty] | 40.88 | 37.13
[7 empty] | 40.88 | 37.13
[7 empty] | 40.88 | 37.19
[7 empty] | 40.88 | 37.19
[7 empty] | 40.88 | 37.13
[7 empty] | 40.88 | 37.13
[7 empty] | 40.94 | 37.19
[7 empty] | 40.94 | 37.19
[7 empty] | 40.94 | 37.19
[7 empty] | 40.94 | 37.19
[7 empty] | 40.94 | 37.19
[7 empty] | 40.94 | 37.19
[7 empty] | 40.94 | 37.19
[7 empty] | 41 | 37.19
[7 empty] | 41 | 37.25
[7 empty] | 41 | 37.25
[7 empty] | 41 | 37.31
[7 empty] | 41.06 | 37.31
[7 empty] | 41.06 | 37.31
[7 empty] | 41.06 | 37.31
[7 empty] | 41.06 | 37.31
[7 empty] | 41.06 | 37.31
[7 empty] | 41.13 | 37.31
[7 empty] | 41.13 | 37.31
[7 empty] | 41.13 | 37.31
[7 empty] | 41.13 | 37.31
[7 empty] | 41.19 | 37.38
[7 empty] | 41.19 | 37.38
[7 empty] | 41.19 | 37.38
[7 empty] | 41.19 | 37.31
[7 empty] | 41.19 | 37.38
[7 empty] | 41.19 | 37.38
[7 empty] | 41.19 | 37.44
[7 empty] | 41.19 | 37.44
[7 empty] | 41.25 | 37.44
[7 empty] | 41.25 | 37.44
[7 empty] | 41.25 | 37.44
[7 empty] | 41.25 | 37.44
[7 empty] | 41.31 | 37.44
[7 empty] | 41.31 | 37.5
[7 empty] | 41.31 | 37.5
[7 empty] | 41.31 | 37.5
[7 empty] | 41.31 | 37.44
[7 empty] | 41.31 | 37.56
[7 empty] | 41.38 | 37.5
[7 empty] | 41.38 | 37.5
[7 empty] | 41.38 | 37.5
[7 empty] | 41.38 | 37.56
[7 empty] | 41.38 | 37.56
[7 empty] | 41.38 | 37.56
[7 empty] | 41.44 | 37.56
[7 empty] | 41.44 | 37.56
[7 empty] | 41.44 | 37.56
[7 empty] | 41.44 | 37.63
[7 empty] | 41.5 | 37.63
[7 empty] | 41.5 | 37.63
[7 empty] | 41.44 | 37.63
[7 empty] | 41.44 | 37.63
[7 empty] | 41.5 | 37.63
[7 empty] | 41.5 | 37.69
[7 empty] | 41.5 | 37.69
[7 empty] | 41.5 | 37.69
[7 empty] | 41.56 | 37.69
[7 empty] | 41.56 | 37.69
[7 empty] | 41.5 | 37.69
[7 empty] | 41.56 | 37.69
[7 empty] | 41.63 | 37.75
[7 empty] | 41.63 | 37.75
[7 empty] | 41.63 | 37.75
[7 empty] | 41.63 | 37.75
[7 empty] | 41.63 | 37.75
[7 empty] | 41.63 | 37.75
[7 empty] | 41.63 | 37.75
[7 empty] | 41.69 | 37.75
[7 empty] | 41.69 | 37.75
[7 empty] | 41.69 | 37.75
[7 empty] | 41.69 | 37.81
[7 empty] | 41.69 | 37.81
[7 empty] | 41.69 | 37.81
[7 empty] | 41.75 | 37.81
[7 empty] | 41.75 | 37.81
[7 empty] | 41.75 | 37.81
[7 empty] | 41.75 | 37.81
[7 empty] | 41.81 | 37.81
[7 empty] | 41.81 | 37.81
[7 empty] | 41.81 | 37.81
[7 empty] | 41.81 | 37.81
[7 empty] | 41.81 | 37.88
[7 empty] | 41.88 | 37.88
[7 empty] | 41.88 | 37.88
[7 empty] | 41.88 | 37.81
[7 empty] | 41.88 | 37.88
[7 empty] | 41.88 | 37.88
[7 empty] | 41.88 | 37.88
[7 empty] | 41.88 | 37.94
[7 empty] | 41.94 | 37.94
[7 empty] | 41.94 | 37.94
[7 empty] | 41.94 | 37.88
[7 empty] | 41.94 | 37.94
[7 empty] | 42 | 37.94
[7 empty] | 42 | 38
[7 empty] | 42 | 38
[7 empty] | 42 | 38
[7 empty] | 42 | 38.06
[7 empty] | 42 | 38.06
[7 empty] | 42.06 | 38.06
[7 empty] | 42.06 | 38.06
[7 empty] | 42.06 | 38.06
[7 empty] | 42.06 | 38.06
[7 empty] | 42.06 | 38.06
[7 empty] | 42.13 | 38.13
[7 empty] | 42.06 | 38.13
[7 empty] | 42.13 | 38.13
[7 empty] | 42.19 | 38.13
[7 empty] | 42.13 | 38.19
[7 empty] | 42.13 | 38.19
[7 empty] | 42.13 | 38.19
[7 empty] | 42.19 | 38.25
[7 empty] | 42.19 | 38.25
[7 empty] | 42.25 | 38.25
[7 empty] | 42.25 | 38.25
[7 empty] | 42.25 | 38.31
[7 empty] | 42.25 | 38.38
[7 empty] | 42.25 | 38.31
[7 empty] | 42.25 | 38.31
[7 empty] | 42.31 | 38.31
[7 empty] | 42.31 | 38.31
[7 empty] | 42.31 | 38.38
[7 empty] | 42.31 | 38.38
[7 empty] | 42.31 | 38.44
[7 empty] | 42.31 | 38.44
[7 empty] | 42.31 | 38.44
[7 empty] | 42.38 | 38.5
[7 empty] | 42.44 | 38.5
[7 empty] | 42.44 | 38.5
[7 empty] | 42.44 | 38.56
[7 empty] | 42.5 | 38.56
[7 empty] | 42.44 | 38.56
[7 empty] | 42.44 | 38.56
[7 empty] | 42.44 | 38.63
[7 empty] | 42.44 | 38.63
[7 empty] | 42.5 | 38.69
[7 empty] | 42.5 | 38.69
[7 empty] | 42.5 | 38.69
[7 empty] | 42.44 | 38.69
[7 empty] | 42.5 | 38.75
[7 empty] | 42.5 | 38.75
[7 empty] | 42.5 | 38.75
[7 empty] | 42.56 | 38.75
[7 empty] | 42.56 | 38.75
[7 empty] | 42.56 | 38.81
[7 empty] | 42.56 | 38.81
[7 empty] | 42.56 | 38.81
[7 empty] | 42.56 | 38.88
[7 empty] | 42.56 | 38.88
[7 empty] | 42.56 | 38.88
[7 empty] | 42.63 | 38.94
[7 empty] | 42.63 | 38.94
[7 empty] | 42.69 | 38.94
[7 empty] | 42.69 | 38.94
[7 empty] | 42.69 | 38.94
[7 empty] | 42.69 | 39
[7 empty] | 42.69 | 39
[7 empty] | 42.75 | 39
[7 empty] | 42.75 | 39.06
[7 empty] | 42.75 | 39.06
[7 empty] | 42.75 | 39.06
[7 empty] | 42.75 | 39.06
[7 empty] | 42.75 | 39.13
[7 empty] | 42.81 | 39.13
[7 empty] | 42.81 | 39.13
[7 empty] | 42.81 | 39.13
[7 empty] | 42.81 | 39.19
[7 empty] | 42.81 | 39.19
[7 empty] | 42.81 | 39.25
[7 empty] | 42.81 | 39.25
[7 empty] | 42.88 | 39.25
[7 empty] | 42.88 | 39.25
[7 empty] | 42.88 | 39.31
[7 empty] | 42.94 | 39.31
[7 empty] | 42.88 | 39.31
[7 empty] | 42.88 | 39.38
[7 empty] | 42.94 | 39.38
[7 empty] | 42.94 | 39.38
[7 empty] | 42.94 | 39.38
[7 empty] | 43 | 39.44
[7 empty] | 43 | 39.44
[7 empty] | 42.94 | 39.44
[7 empty] | 43.06 | 39.5
[7 empty] | 43 | 39.5
[7 empty] | 43.06 | 39.5
[7 empty] | 43.06 | 39.5
[7 empty] | 43.06 | 39.56
[7 empty] | 43.06 | 39.56
[7 empty] | 43.06 | 39.56
[7 empty] | 43.06 | 39.56
[7 empty] | 43.13 | 39.63
[7 empty] | 43.06 | 39.63
[7 empty] | 43.13 | 39.63
[7 empty] | 43.13 | 39.63
[7 empty] | 43.19 | 39.69
[7 empty] | 43.13 | 39.69
[7 empty] | 43.13 | 39.69
[7 empty] | 43.19 | 39.69
[7 empty] | 43.13 | 39.75
[7 empty] | 43.19 | 39.75
[7 empty] | 43.19 | 39.75
[7 empty] | 43.25 | 39.81
[7 empty] | 43.25 | 39.88
[7 empty] | 43.19 | 39.88
[7 empty] | 43.25 | 39.88
[7 empty] | 43.25 | 39.88
[7 empty] | 43.25 | 39.88
[7 empty] | 43.31 | 39.94
[7 empty] | 43.31 | 39.94
[7 empty] | 43.31 | 39.94
[7 empty] | 43.31 | 39.94
[7 empty] | 43.38 | 39.94
[7 empty] | 43.38 | 40
[7 empty] | 43.38 | 40
[7 empty] | 43.38 | 40
[7 empty] | 43.38 | 40.06
[7 empty] | 43.44 | 40.06
[7 empty] | 43.44 | 40.06
[7 empty] | 43.44 | 40.06
[7 empty] | 43.44 | 40.06
[7 empty] | 43.44 | 40.06
[7 empty] | 43.44 | 40.13
[7 empty] | 43.44 | 40.13
[7 empty] | 43.5 | 40.13
[7 empty] | 43.5 | 40.19
[7 empty] | 43.5 | 40.19
[7 empty] | 43.56 | 40.19
[7 empty] | 43.5 | 40.19
[7 empty] | 43.56 | 40.25
[7 empty] | 43.56 | 40.25
[7 empty] | 43.56 | 40.31
[7 empty] | 43.56 | 40.31
[7 empty] | 43.63 | 40.31
[7 empty] | 43.63 | 40.31
[7 empty] | 43.63 | 40.31
[7 empty] | 43.69 | 40.38
[7 empty] | 43.63 | 40.38
[7 empty] | 43.69 | 40.38
[7 empty] | 43.69 | 40.38
[7 empty] | 43.69 | 40.44
[7 empty] | 43.69 | 40.44
[7 empty] | 43.75 | 40.5
[7 empty] | 43.75 | 40.44
[7 empty] | 43.75 | 40.5
[7 empty] | 43.75 | 40.5
[7 empty] | 43.75 | 40.56
[7 empty] | 43.81 | 40.56
[7 empty] | 43.75 | 40.56
[7 empty] | 43.81 | 40.56
[7 empty] | 43.81 | 40.56
[7 empty] | 43.81 | 40.63
[7 empty] | 43.88 | 40.56
[7 empty] | 43.81 | 40.63
[7 empty] | 43.81 | 40.63
[7 empty] | 43.88 | 40.63
[7 empty] | 43.88 | 40.63
[7 empty] | 43.88 | 40.63
[7 empty] | 43.88 | 40.69
[7 empty] | 43.94 | 40.69
[7 empty] | 43.94 | 40.75
[7 empty] | 43.94 | 40.69
[7 empty] | 43.94 | 40.75
[7 empty] | 43.94 | 40.75
[7 empty] | 44 | 40.75
[7 empty] | 44 | 40.81
[7 empty] | 44 | 40.81
[7 empty] | 44 | 40.81
[7 empty] | 44 | 40.88
[7 empty] | 44 | 40.81
[7 empty] | 44 | 40.81
[7 empty] | 44 | 40.88
[7 empty] | 44 | 40.88
[7 empty] | 44.06 | 40.88
[7 empty] | 44.06 | 40.94
[7 empty] | 44.06 | 40.94
[7 empty] | 44.06 | 40.94
[7 empty] | 44.13 | 41
[7 empty] | 44.06 | 41
[7 empty] | 44.13 | 41
[7 empty] | 44.13 | 41.06
[7 empty] | 44.19 | 41.06
[7 empty] | 44.13 | 41.06
[7 empty] | 44.19 | 41.06
[7 empty] | 44.19 | 41.06
[7 empty] | 44.13 | 41.06
[7 empty] | 44.25 | 41.13
[7 empty] | 44.19 | 41.13
[7 empty] | 44.19 | 41.13
[7 empty] | 44.25 | 41.19
[7 empty] | 44.25 | 41.19
[7 empty] | 44.31 | 41.19
[7 empty] | 44.31 | 41.19
[7 empty] | 44.31 | 41.25
[7 empty] | 44.31 | 41.25
[7 empty] | 44.38 | 41.25
[7 empty] | 44.31 | 41.25
[7 empty] | 44.31 | 41.25
[7 empty] | 44.38 | 41.31
[7 empty] | 44.38 | 41.31
[7 empty] | 44.38 | 41.31
[7 empty] | 44.38 | 41.31
[7 empty] | 44.38 | 41.38
[7 empty] | 44.44 | 41.38
[7 empty] | 44.44 | 41.38
[7 empty] | 44.5 | 41.38
[7 empty] | 44.5 | 41.38
[7 empty] | 44.5 | 41.44
[7 empty] | 44.5 | 41.44
[7 empty] | 44.44 | 41.44
[7 empty] | 44.5 | 41.44
[7 empty] | 44.5 | 41.5
[7 empty] | 44.5 | 41.5
[7 empty] | 44.56 | 41.5
[7 empty] | 44.5 | 41.5
[7 empty] | 44.56 | 41.5
[7 empty] | 44.56 | 41.56
[7 empty] | 44.56 | 41.56
[7 empty] | 44.56 | 41.56
[7 empty] | 44.56 | 41.56
[7 empty] | 44.63 | 41.63
[7 empty] | 44.63 | 41.63
[7 empty] | 44.63 | 41.63
[7 empty] | 44.63 | 41.63
[7 empty] | 44.63 | 41.63
[7 empty] | 44.63 | 41.63
[7 empty] | 44.69 | 41.63
[7 empty] | 44.63 | 41.69
[7 empty] | 44.63 | 41.69
[7 empty] | 44.69 | 41.69
[7 empty] | 44.69 | 41.69
[7 empty] | 44.69 | 41.69
[7 empty] | 44.75 | 41.75
[7 empty] | 44.75 | 41.75
[7 empty] | 44.75 | 41.75
[7 empty] | 44.81 | 41.75
[7 empty] | 44.75 | 41.75
[7 empty] | 44.81 | 41.75
[7 empty] | 44.81 | 41.81
[7 empty] | 44.81 | 41.81
[7 empty] | 44.81 | 41.81
[7 empty] | 44.81 | 41.81
[7 empty] | 44.81 | 41.88
[7 empty] | 44.81 | 41.88
[7 empty] | 44.88 | 41.88
[7 empty] | 44.88 | 41.88
[7 empty] | 44.88 | 41.88
[7 empty] | 44.88 | 41.94
[7 empty] | 44.94 | 41.94
[7 empty] | 44.94 | 41.94
[7 empty] | 44.94 | 41.94
[7 empty] | 45 | 41.94
[7 empty] | 45 | 41.94
[7 empty] | 45 | 41.94
[7 empty] | 45 | 41.94
[7 empty] | 45 | 41.94
[7 empty] | 45 | 41.94
[7 empty] | 45 | 42
[7 empty] | 45 | 42
[7 empty] | 45.06 | 42
[7 empty] | 45.06 | 42
[7 empty] | 45.06 | 42
[7 empty] | 45.13 | 42
[7 empty] | 45.13 | 42
[7 empty] | 45.13 | 42
[7 empty] | 45.19 | 42.06
[7 empty] | 45.25 | 42.06
[7 empty] | 45.25 | 42.06
[7 empty] | 45.25 | 42.06
[7 empty] | 45.25 | 42.06
[7 empty] | 45.31 | 42.06
[7 empty] | 45.31 | 42.06
[7 empty] | 45.25 | 42.06
[7 empty] | 45.25 | 42.06
[7 empty] | 45.31 | 42.13
[7 empty] | 45.31 | 42.06
[7 empty] | 45.38 | 42.06
[7 empty] | 45.31 | 42.06
[7 empty] | 45.38 | 42.13
[7 empty] | 45.38 | 42.13
[7 empty] | 45.38 | 42.13
[7 empty] | 45.44 | 42.06
[7 empty] | 45.44 | 42.06
[7 empty] | 45.44 | 42.13
[7 empty] | 45.44 | 42.13
[7 empty] | 45.5 | 42.13
[7 empty] | 45.5 | 42.13
[7 empty] | 45.56 | 42.13
[7 empty] | 45.44 | 42.19
[7 empty] | 45.44 | 42.19
[7 empty] | 45.44 | 42.19
[7 empty] | 45.44 | 42.19
[7 empty] | 45.44 | 42.13
[7 empty] | 45.44 | 42.13
[7 empty] | 45.44 | 42.13
[7 empty] | 45.5 | 42.13
[7 empty] | 45.5 | 42.19
[7 empty] | 45.5 | 42.13
[7 empty] | 45.56 | 42.13
[7 empty] | 45.56 | 42.13
[7 empty] | 45.5 | 42.13
[7 empty] | 45.5 | 42.13
[7 empty] | 45.56 | 42.13
[7 empty] | 45.66 | 42.13
[7 empty] | 45.56 | 42.13
[7 empty] | 45.5 | 42.13
[7 empty] | 45.5 | 42.13
[7 empty] | 45.5 | 42.13
[7 empty] | 45.5 | 42.13
[7 empty] | 45.56 | 42.06
[7 empty] | 45.66 | 42.06
[7 empty] | 45.56 | 42.06
[7 empty] | 45.56 | 42.06
[7 empty] | 45.56 | 42.06
[7 empty] | 45.56 | 42.06
[7 empty] | 45.56 | 42.19
[7 empty] | 45.56 | 42.06
[7 empty] | 45.5 | 42.13
[7 empty] | 45.56 | 42.13
[7 empty] | 45.66 | 42.06
[7 empty] | 45.66 | 42.19
[7 empty] | 45.66 | 42.13
[7 empty] | 45.56 | 42.13
[7 empty] | 45.66 | 42.06
[7 empty] | 45.66 | 42.06
[7 empty] | 45.56 | 42.13
[7 empty] | 45.66 | 42.13
[7 empty] | 45.66 | 42.13
[7 empty] | 45.56 | 42.13

## 151 (33)
Wavelength | ecoFlex + normal emittance | ecoFlex + Ag/Ppy emittance | Pure PNIPAm Ibb | Ag/PPy Ibb | Pure PNIPAm Prad | Ag/PPy Prad | Pure PNIPAm Temp | Ag/PPy Temp | Pure PNIPAm Temp (K) | Ag/PPy Temp (K) | Pure PNIPAm Prad SUM | Ag/PPy Prad SUM
7.5 | 0.943997164 | 0.841378 | 29.03341 | 30.25364 | 27.40746 | 25.45474 | 31.44 | 33.44 | 304.59 | 306.59 | 190.9515 | 176.5226
7.51 | 0.951354126 | 0.8448984 | 29.084 | 30.30471 | 27.66918 | 25.6044 | 31.44 | 33.5
7.52 | 0.953561718 | 0.846493 | 29.13429 | 30.35547 | 27.78135 | 25.69569 | 31.44 | 33.5
7.53 | 0.951024984 | 0.8466859 | 29.18428 | 30.40592 | 27.75498 | 25.74426 | 31.44 | 33.44
7.54 | 0.948565984 | 0.8453022 | 29.23397 | 30.45605 | 27.73035 | 25.74457 | 31.5 | 33.5
7.55 | 0.950639011 | 0.8424878 | 29.28336 | 30.50587 | 27.8379 | 25.70082 | 31.5 | 33.44
7.56 | 0.958979085 | 0.8396057 | 29.33245 | 30.55537 | 28.1292 | 25.65447 | 31.5 | 33.44
7.57 | 0.97097737 | 0.8382395 | 29.38123 | 30.60456 | 28.52851 | 25.65395 | 31.5 | 33.44
7.58 | 0.969833872 | 0.8396983 | 29.42972 | 30.65344 | 28.54194 | 25.73964 | 31.5 | 33.44
7.59 | 0.952261514 | 0.8406005 | 29.47791 | 30.702 | 28.07067 | 25.80812 | 31.5 | 33.44
7.6 | 0.947559606 | 0.8416135 | 29.52579 | 30.75025 | 27.97745 | 25.87983 | 31.5 | 33.44
7.61 | 0.957853495 | 0.844772 | 29.57338 | 30.79819 | 28.32696 | 26.01745 | 31.5 | 33.5
7.62 | 0.96644397 | 0.8440971 | 29.62066 | 30.84581 | 28.62671 | 26.03686 | 31.56 | 33.5
7.63 | 0.96668601 | 0.8403781 | 29.66765 | 30.89312 | 28.6793 | 25.9619 | 31.5 | 33.5
7.64 | 0.96449718 | 0.8389547 | 29.71434 | 30.94012 | 28.65939 | 25.95736 | 31.56 | 33.44
7.65 | 0.964694916 | 0.8419308 | 29.76072 | 30.9868 | 28.71002 | 26.08874 | 31.5 | 33.5
7.66 | 0.961029473 | 0.8454158 | 29.80681 | 31.03317 | 28.64522 | 26.23593 | 31.5 | 33.44
7.67 | 0.950785267 | 0.8484368 | 29.8526 | 31.07923 | 28.38341 | 26.36876 | 31.56 | 33.44
7.68 | 0.9436658 | 0.8487154 | 29.89809 | 31.12498 | 28.2138 | 26.41625 | 31.56 | 33.44
7.69 | 0.942607148 | 0.8487135 | 29.94328 | 31.17042 | 28.22475 | 26.45476 | 31.56 | 33.5
7.7 | 0.947017981 | 0.8497958 | 29.98817 | 31.21554 | 28.39934 | 26.52684 | 31.56 | 33.5
7.71 | 0.952900764 | 0.8491194 | 30.03277 | 31.26036 | 28.61825 | 26.54378 | 31.56 | 33.5
7.72 | 0.957600088 | 0.8471275 | 30.07706 | 31.30486 | 28.8018 | 26.51921 | 31.56 | 33.5
7.73 | 0.95996685 | 0.8464969 | 30.12106 | 31.34906 | 28.91522 | 26.53688 | 31.56 | 33.44
7.74 | 0.959181592 | 0.8482769 | 30.16476 | 31.39294 | 28.93349 | 26.62991 | 31.62 | 33.44
7.75 | 0.954488696 | 0.8488855 | 30.20817 | 31.43652 | 28.83336 | 26.686 | 31.56 | 33.44
7.76 | 0.947765299 | 0.8478462 | 30.25128 | 31.47979 | 28.67111 | 26.69002 | 31.62 | 33.44
7.77 | 0.942294508 | 0.8474256 | 30.29409 | 31.52274 | 28.54595 | 26.71318 | 31.56 | 33.44
7.78 | 0.941184432 | 0.8487516 | 30.3366 | 31.56539 | 28.55234 | 26.79118 | 31.56 | 33.44
7.79 | 0.94446826 | 0.8501302 | 30.37882 | 31.60773 | 28.69183 | 26.87069 | 31.56 | 33.5
7.8 | 0.950029358 | 0.8505147 | 30.42074 | 31.64976 | 28.9006 | 26.91859 | 31.56 | 33.5
7.81 | 0.954479535 | 0.8509288 | 30.46237 | 31.69149 | 29.07571 | 26.9672 | 31.62 | 33.5
7.82 | 0.953260424 | 0.8534806 | 30.5037 | 31.73291 | 29.07797 | 27.08342 | 31.62 | 33.44
7.83 | 0.953467335 | 0.8559261 | 30.54474 | 31.77402 | 29.12341 | 27.19621 | 31.62 | 33.44
7.84 | 0.955139076 | 0.8545664 | 30.58548 | 31.81482 | 29.21339 | 27.18788 | 31.62 | 33.5
7.85 | 0.953246825 | 0.8497687 | 30.62593 | 31.85532 | 29.19407 | 27.06966 | 31.69 | 33.44
7.86 | 0.952730867 | 0.845362 | 30.66608 | 31.89551 | 29.21652 | 26.96326 | 31.69 | 33.44
7.87 | 0.958565294 | 0.8445666 | 30.70594 | 31.9354 | 29.43365 | 26.97157 | 31.62 | 33.44
7.88 | 0.9657961 | 0.8463458 | 30.74551 | 31.97499 | 29.6939 | 27.0619 | 31.62 | 33.5
7.89 | 0.959601677 | 0.8477878 | 30.78479 | 32.01427 | 29.54113 | 27.1413 | 31.62 | 33.5
7.9 | 0.955268762 | 0.8506921 | 30.82377 | 32.05324 | 29.44499 | 27.26744 | 31.62 | 33.5
7.91 | 0.955302276 | 0.8535374 | 30.86246 | 32.09191 | 29.48298 | 27.39165 | 31.69 | 33.5
7.92 | 0.956669664 | 0.854341 | 30.90086 | 32.13028 | 29.56192 | 27.45022 | 31.69 | 33.5
7.93 | 0.955402774 | 0.8527858 | 30.93897 | 32.16835 | 29.55918 | 27.43271 | 31.75 | 33.44
7.94 | 0.950022288 | 0.8521559 | 30.97679 | 32.20612 | 29.42864 | 27.44463 | 31.69 | 33.5
7.95 | 0.953284596 | 0.8503727 | 31.01432 | 32.24358 | 29.56547 | 27.41906 | 31.75 | 33.5
7.96 | 0.963354027 | 0.847491 | 31.05156 | 32.28074 | 29.91364 | 27.35764 | 31.69 | 33.5
7.97 | 0.970407567 | 0.8482005 | 31.08851 | 32.31761 | 30.16852 | 27.41181 | 31.69 | 33.5
7.98 | 0.969751704 | 0.8508275 | 31.12517 | 32.35417 | 30.18369 | 27.52782 | 31.75 | 33.5
7.99 | 0.961559055 | 0.850054 | 31.16154 | 32.39043 | 29.96366 | 27.53362 | 31.75 | 33.5
8 | 0.952750167 | 0.843342 | 31.19762 | 32.4264 | 29.72354 | 27.34654 | 31.81 | 33.5
8.01 | 0.944752038 | 0.8434493 | 31.23342 | 32.46207 | 29.50784 | 27.38011 | 31.75 | 33.5
8.02 | 0.941271129 | 0.8480657 | 31.26893 | 32.49743 | 29.43254 | 27.55996 | 31.81 | 33.5
8.03 | 0.943341998 | 0.8527333 | 31.30415 | 32.53251 | 29.53052 | 27.74155 | 31.81 | 33.56
8.04 | 0.949077981 | 0.8538828 | 31.33909 | 32.56728 | 29.74324 | 27.80864 | 31.81 | 33.56
8.05 | 0.948490774 | 0.8532594 | 31.37374 | 32.60176 | 29.7577 | 27.81776 | 31.81 | 33.56
8.06 | 0.949685838 | 0.8505095 | 31.40811 | 32.63594 | 29.82783 | 27.75718 | 31.81 | 33.56
8.07 | 0.956696286 | 0.8439809 | 31.44219 | 32.66983 | 30.08063 | 27.57271 | 31.81 | 33.56
8.08 | 0.963242421 | 0.8367355 | 31.47599 | 32.70342 | 30.31901 | 27.36412 | 31.81 | 33.56
8.09 | 0.962955839 | 0.8325036 | 31.5095 | 32.73672 | 30.34226 | 27.25344 | 31.87 | 33.56
8.1 | 0.955909004 | 0.83506 | 31.54273 | 32.76973 | 30.15198 | 27.36469 | 31.94 | 33.56
8.11 | 0.955136242 | 0.8398178 | 31.57568 | 32.80244 | 30.15908 | 27.54808 | 31.87 | 33.56
8.12 | 0.956962309 | 0.8437943 | 31.60834 | 32.83486 | 30.24799 | 27.70587 | 31.87 | 33.63
8.13 | 0.957876853 | 0.8464372 | 31.64073 | 32.86699 | 30.30792 | 27.81985 | 31.94 | 33.63
8.14 | 0.954591151 | 0.8478765 | 31.67283 | 32.89883 | 30.23461 | 27.89415 | 31.87 | 33.56
8.15 | 0.952895442 | 0.8481539 | 31.70466 | 32.93038 | 30.21122 | 27.93003 | 31.94 | 33.56
8.16 | 0.955994828 | 0.8483032 | 31.7362 | 32.96164 | 30.33964 | 27.96146 | 31.94 | 33.63
8.17 | 0.959414394 | 0.8482034 | 31.76746 | 32.99261 | 30.47816 | 27.98444 | 31.94 | 33.63
8.18 | 0.960678042 | 0.8478435 | 31.79845 | 33.02329 | 30.54807 | 27.99858 | 31.94 | 33.56
8.19 | 0.958206928 | 0.8473479 | 31.82916 | 33.05368 | 30.49892 | 28.00797 | 32 | 33.56
8.2 | 0.953870068 | 0.8467226 | 31.85959 | 33.08378 | 30.38991 | 28.01279 | 32 | 33.56
8.21 | 0.951930657 | 0.847069 | 31.88974 | 33.1136 | 30.35682 | 28.04951 | 31.94 | 33.56
8.22 | 0.953555224 | 0.8485563 | 31.91962 | 33.14313 | 30.43712 | 28.12382 | 32 | 33.56
8.23 | 0.959433017 | 0.851175 | 31.94922 | 33.17238 | 30.65313 | 28.2355 | 32 | 33.56
8.24 | 0.958533543 | 0.8510714 | 31.97854 | 33.20134 | 30.6525 | 28.25671 | 32 | 33.56
8.25 | 0.953447465 | 0.8507703 | 32.00759 | 33.23002 | 30.51756 | 28.27112 | 32 | 33.56
8.26 | 0.948433619 | 0.8516872 | 32.03637 | 33.25842 | 30.38437 | 28.32577 | 32.06 | 33.56
8.27 | 0.946663129 | 0.8545742 | 32.06487 | 33.28653 | 30.35463 | 28.44581 | 32 | 33.56
8.28 | 0.945418176 | 0.8546756 | 32.0931 | 33.31436 | 30.3414 | 28.47297 | 32.06 | 33.56
8.29 | 0.943645478 | 0.849382 | 32.12106 | 33.34191 | 30.31089 | 28.32002 | 32.06 | 33.56
8.3 | 0.942249221 | 0.8447672 | 32.14874 | 33.36918 | 30.29213 | 28.18919 | 32.06 | 33.63
8.31 | 0.942016274 | 0.8443039 | 32.17616 | 33.39617 | 30.31047 | 28.19651 | 32.06 | 33.56
8.32 | 0.945756338 | 0.8493715 | 32.20331 | 33.42287 | 30.45648 | 28.38844 | 32.06 | 33.56
8.33 | 0.953484224 | 0.8484707 | 32.23018 | 33.4493 | 30.73097 | 28.38076 | 32.06 | 33.56
8.34 | 0.958923745 | 0.8450473 | 32.25679 | 33.47546 | 30.9318 | 28.28834 | 32.06 | 33.56
8.35 | 0.959148551 | 0.841206 | 32.28312 | 33.50133 | 30.96431 | 28.18152 | 32.06 | 33.56
8.36 | 0.958117982 | 0.8420731 | 32.30919 | 33.52693 | 30.95602 | 28.23212 | 32.13 | 33.56
8.37 | 0.960297525 | 0.8434455 | 32.335 | 33.55225 | 31.05122 | 28.2995 | 32.13 | 33.5
8.38 | 0.960951404 | 0.8468046 | 32.36053 | 33.5773 | 31.0969 | 28.43341 | 32.13 | 33.56
8.39 | 0.957021193 | 0.8531334 | 32.3858 | 33.60207 | 30.9939 | 28.66705 | 32.06 | 33.56
8.4 | 0.954456426 | 0.857215 | 32.41081 | 33.62657 | 30.93471 | 28.8252 | 32.13 | 33.56
8.41 | 0.95053903 | 0.8543596 | 32.43555 | 33.6508 | 30.83126 | 28.74988 | 32.13 | 33.56
8.42 | 0.945006532 | 0.8471531 | 32.46003 | 33.67475 | 30.67494 | 28.52767 | 32.13 | 33.56
8.43 | 0.937282604 | 0.838147 | 32.48424 | 33.69843 | 30.44691 | 28.24424 | 32.19 | 33.56
8.44 | 0.938021446 | 0.8348433 | 32.50819 | 33.72184 | 30.49338 | 28.15246 | 32.19 | 33.56
8.45 | 0.944030859 | 0.8370507 | 32.53188 | 33.74498 | 30.7111 | 28.24626 | 32.13 | 33.56
8.46 | 0.954273511 | 0.843556 | 32.55531 | 33.76786 | 31.06667 | 28.48508 | 32.13 | 33.56
8.47 | 0.966944492 | 0.8510238 | 32.57848 | 33.79046 | 31.50158 | 28.75649 | 32.19 | 33.56
8.48 | 0.97136101 | 0.8523606 | 32.60139 | 33.81279 | 31.66771 | 28.82069 | 32.19 | 33.56
8.49 | 0.969619264 | 0.850839 | 32.62403 | 33.83486 | 31.63289 | 28.78802 | 32.19 | 33.56
8.5 | 0.962074761 | 0.8476012 | 32.64643 | 33.85666 | 31.4083 | 28.69695 | 32.13 | 33.56
8.51 | 0.957566725 | 0.8521931 | 32.66856 | 33.8782 | 31.28232 | 28.87077 | 32.13 | 33.56
8.52 | 0.95243996 | 0.8582745 | 32.69043 | 33.89947 | 31.13568 | 29.09505 | 32.13 | 33.5
8.53 | 0.946257217 | 0.862798 | 32.71205 | 33.92048 | 30.95402 | 29.26652 | 32.19 | 33.56
8.54 | 0.937664918 | 0.8584986 | 32.73342 | 33.94122 | 30.69298 | 29.13849 | 32.19 | 33.56
8.55 | 0.937799882 | 0.8479937 | 32.75453 | 33.9617 | 30.71719 | 28.79931 | 32.25 | 33.56
8.56 | 0.942752812 | 0.837434 | 32.77538 | 33.98192 | 30.89908 | 28.45762 | 32.19 | 33.56
8.57 | 0.951863844 | 0.82888 | 32.79598 | 34.00188 | 31.21731 | 28.18348 | 32.25 | 33.5
8.58 | 0.957702655 | 0.8294081 | 32.81633 | 34.02158 | 31.42829 | 28.21777 | 32.19 | 33.56
8.59 | 0.961762149 | 0.833038 | 32.83643 | 34.04101 | 31.58083 | 28.35746 | 32.25 | 33.5
8.6 | 0.963161847 | 0.8380733 | 32.85627 | 34.06019 | 31.64591 | 28.54494 | 32.25 | 33.56
8.61 | 0.956783591 | 0.8381831 | 32.87587 | 34.07911 | 31.45509 | 28.56454 | 32.19 | 33.56
8.62 | 0.946866557 | 0.8349405 | 32.89521 | 34.09778 | 31.14738 | 28.46961 | 32.19 | 33.56
8.63 | 0.938770396 | 0.8316799 | 32.91431 | 34.11619 | 30.89898 | 28.37374 | 32.19 | 33.56
8.64 | 0.938647474 | 0.8316304 | 32.93316 | 34.13434 | 30.91262 | 28.38715 | 32.19 | 33.56
8.65 | 0.941699943 | 0.8350333 | 32.95176 | 34.15223 | 31.03067 | 28.51825 | 32.25 | 33.56
8.66 | 0.944845666 | 0.8383847 | 32.97011 | 34.16988 | 31.15166 | 28.6475 | 32.19 | 33.56
8.67 | 0.947298533 | 0.840759 | 32.98821 | 34.18727 | 31.24969 | 28.74325 | 32.25 | 33.56
8.68 | 0.950667323 | 0.8377682 | 33.00608 | 34.2044 | 31.3778 | 28.65536 | 32.25 | 33.56
8.69 | 0.951414151 | 0.8340291 | 33.02369 | 34.22129 | 31.41921 | 28.54155 | 32.25 | 33.56
8.7 | 0.949677626 | 0.8299749 | 33.04106 | 34.23792 | 31.37836 | 28.41662 | 32.25 | 33.5
8.71 | 0.950161539 | 0.829583 | 33.05819 | 34.25431 | 31.41062 | 28.41679 | 32.25 | 33.5
8.72 | 0.948358157 | 0.8284007 | 33.07508 | 34.27044 | 31.36702 | 28.38966 | 32.25 | 33.5
8.73 | 0.945088228 | 0.8269041 | 33.09173 | 34.28633 | 31.2746 | 28.3515 | 32.19 | 33.5
8.74 | 0.942877428 | 0.8271872 | 33.10813 | 34.30197 | 31.21691 | 28.37415 | 32.25 | 33.5
8.75 | 0.948646197 | 0.8318931 | 33.12429 | 34.31736 | 31.42323 | 28.54838 | 32.25 | 33.5
8.76 | 0.958356736 | 0.8384781 | 33.14022 | 34.3325 | 31.76015 | 28.78705 | 32.25 | 33.56
8.77 | 0.96614205 | 0.842512 | 33.1559 | 34.3474 | 32.03331 | 28.9381 | 32.31 | 33.5
8.78 | 0.967571025 | 0.8426667 | 33.17135 | 34.36206 | 32.09564 | 28.95576 | 32.31 | 33.56
8.79 | 0.963973137 | 0.8418848 | 33.18656 | 34.37647 | 31.99095 | 28.94103 | 32.31 | 33.56
8.8 | 0.951852802 | 0.8443246 | 33.20153 | 34.39064 | 31.60297 | 29.03687 | 32.31 | 33.56
8.81 | 0.946340352 | 0.8442237 | 33.21627 | 34.40457 | 31.4339 | 29.04515 | 32.31 | 33.56
8.82 | 0.94664187 | 0.8418373 | 33.23078 | 34.41825 | 31.45764 | 28.97457 | 32.31 | 33.63
8.83 | 0.95846064 | 0.834838 | 33.24505 | 34.4317 | 31.86407 | 28.74489 | 32.31 | 33.56
8.84 | 0.960320636 | 0.8275702 | 33.25908 | 34.44491 | 31.93938 | 28.50558 | 32.31 | 33.56
8.85 | 0.957766894 | 0.82108 | 33.27288 | 34.45787 | 31.86767 | 28.29267 | 32.31 | 33.63
8.86 | 0.953807971 | 0.8180649 | 33.28646 | 34.4706 | 31.74889 | 28.19919 | 32.31 | 33.56
8.87 | 0.959969956 | 0.8212141 | 33.2998 | 34.48309 | 31.9668 | 28.318 | 32.31 | 33.63
8.88 | 0.968990315 | 0.8264798 | 33.31291 | 34.49535 | 32.27988 | 28.50971 | 32.31 | 33.63
8.89 | 0.970034128 | 0.8286807 | 33.32579 | 34.50737 | 32.32715 | 28.59559 | 32.38 | 33.63
8.9 | 0.965116514 | 0.8315569 | 33.33844 | 34.51915 | 32.17548 | 28.70464 | 32.31 | 33.63
8.91 | 0.956999566 | 0.8351923 | 33.35086 | 34.5307 | 31.91676 | 28.83978 | 32.38 | 33.56
8.92 | 0.948925787 | 0.8416717 | 33.36306 | 34.54202 | 31.65907 | 29.07304 | 32.31 | 33.56
8.93 | 0.938130191 | 0.8408328 | 33.37503 | 34.55311 | 31.31012 | 29.05339 | 32.31 | 33.56
8.94 | 0.925942368 | 0.8345011 | 33.38677 | 34.56396 | 30.91423 | 28.84366 | 32.38 | 33.63
8.95 | 0.923355476 | 0.8209182 | 33.39829 | 34.57459 | 30.8385 | 28.38291 | 32.38 | 33.63
8.96 | 0.925986511 | 0.8112158 | 33.40959 | 34.58498 | 30.93683 | 28.05588 | 32.38 | 33.63
8.97 | 0.933705802 | 0.8052975 | 33.42066 | 34.59515 | 31.20507 | 27.85938 | 32.38 | 33.56
8.98 | 0.934047022 | 0.8101292 | 33.43151 | 34.60508 | 31.2266 | 28.03459 | 32.38 | 33.63
8.99 | 0.93486386 | 0.8160816 | 33.44214 | 34.61479 | 31.26385 | 28.2485 | 32.38 | 33.63
9 | 0.93687979 | 0.8229811 | 33.45255 | 34.62428 | 31.34102 | 28.49513 | 32.31 | 33.63
9.01 | 0.950528754 | 0.8241443 | 33.46273 | 34.63353 | 31.80729 | 28.54303 | 32.38 | 33.56
9.02 | 0.964093797 | 0.8240742 | 33.4727 | 34.64257 | 32.27082 | 28.54805 | 32.38 | 33.63
9.03 | 0.971746525 | 0.8235886 | 33.48245 | 34.65138 | 32.53645 | 28.53848 | 32.38 | 33.63
9.04 | 0.97303426 | 0.8265674 | 33.49198 | 34.65996 | 32.58885 | 28.64879 | 32.38 | 33.63
9.05 | 0.971857676 | 0.8304759 | 33.5013 | 34.66832 | 32.55849 | 28.79121 | 32.44 | 33.63
9.06 | 0.971949472 | 0.8309244 | 33.51039 | 34.67647 | 32.57041 | 28.81352 | 32.44 | 33.63
9.07 | 0.96643812 | 0.831953 | 33.51928 | 34.68439 | 32.39431 | 28.85578 | 32.38 | 33.63
9.08 | 0.956294958 | 0.8334611 | 33.52794 | 34.69209 | 32.0626 | 28.91451 | 32.44 | 33.56
9.09 | 0.948717575 | 0.8359723 | 33.5364 | 34.69957 | 31.81657 | 29.00788 | 32.44 | 33.63
9.1 | 0.944394298 | 0.8355672 | 33.54464 | 34.70684 | 31.67937 | 28.9999 | 32.44 | 33.63
9.11 | 0.9455011 | 0.8300585 | 33.55267 | 34.71388 | 31.72408 | 28.81455 | 32.44 | 33.63
9.12 | 0.947017529 | 0.8250134 | 33.56048 | 34.72071 | 31.78237 | 28.64505 | 32.44 | 33.63
9.13 | 0.948210998 | 0.8206215 | 33.56809 | 34.72733 | 31.82963 | 28.49799 | 32.44 | 33.56
9.14 | 0.947128034 | 0.8188466 | 33.57549 | 34.73373 | 31.80028 | 28.4416 | 32.44 | 33.63
9.15 | 0.94305748 | 0.8197212 | 33.58267 | 34.73991 | 31.67039 | 28.47704 | 32.44 | 33.63
9.16 | 0.936582172 | 0.8227283 | 33.58965 | 34.74589 | 31.45947 | 28.58643 | 32.44 | 33.63
9.17 | 0.933046918 | 0.8295001 | 33.59642 | 34.75165 | 31.34704 | 28.8265 | 32.5 | 33.63
9.18 | 0.928918751 | 0.8342583 | 33.60299 | 34.7572 | 31.21445 | 28.99648 | 32.5 | 33.63
9.19 | 0.923097911 | 0.8341474 | 33.60935 | 34.76254 | 31.02472 | 28.99708 | 32.5 | 33.56
9.2 | 0.91743489 | 0.8353164 | 33.6155 | 34.76766 | 30.84003 | 29.042 | 32.5 | 33.56
9.21 | 0.912737846 | 0.837305 | 33.62145 | 34.77258 | 30.68757 | 29.11526 | 32.5 | 33.56
9.22 | 0.922823398 | 0.8433312 | 33.62719 | 34.7773 | 31.03196 | 29.32878 | 32.5 | 33.56
9.23 | 0.938003872 | 0.844882 | 33.63274 | 34.7818 | 31.54764 | 29.38652 | 32.5 | 33.56
9.24 | 0.960266483 | 0.840212 | 33.63808 | 34.7861 | 32.30152 | 29.2277 | 32.5 | 33.63
9.25 | 0.97003101 | 0.8323282 | 33.64322 | 34.79019 | 32.63496 | 28.95686 | 32.5 | 33.56
9.26 | 0.974113989 | 0.8244375 | 33.64815 | 34.79408 | 32.77714 | 28.68554 | 32.5 | 33.63
9.27 | 0.963788467 | 0.8231642 | 33.65289 | 34.79776 | 32.43427 | 28.64427 | 32.56 | 33.63
9.28 | 0.959145172 | 0.8223086 | 33.65743 | 34.80124 | 32.28236 | 28.61736 | 32.56 | 33.63
9.29 | 0.960982983 | 0.8219295 | 33.66178 | 34.80452 | 32.34839 | 28.60686 | 32.56 | 33.63
9.3 | 0.961870556 | 0.8219649 | 33.66592 | 34.80759 | 32.38226 | 28.61062 | 32.63 | 33.63
9.31 | 0.960727576 | 0.823455 | 33.66987 | 34.81047 | 32.34757 | 28.66486 | 32.63 | 33.63
9.32 | 0.948215624 | 0.8334977 | 33.67362 | 34.81314 | 31.92985 | 29.01667 | 32.56 | 33.63
9.33 | 0.937208173 | 0.8443343 | 33.67718 | 34.81562 | 31.56253 | 29.39602 | 32.63 | 33.63
9.34 | 0.927949291 | 0.8560937 | 33.68054 | 34.8179 | 31.25383 | 29.80739 | 32.63 | 33.63
9.35 | 0.924657738 | 0.8566699 | 33.68371 | 34.81998 | 31.1459 | 29.82923 | 32.63 | 33.63
9.36 | 0.923023504 | 0.8531533 | 33.68669 | 34.82186 | 31.09361 | 29.70839 | 32.63 | 33.56
9.37 | 0.921352757 | 0.8404039 | 33.68947 | 34.82355 | 31.03989 | 29.26585 | 32.63 | 33.63
9.38 | 0.922544198 | 0.8314083 | 33.69207 | 34.82505 | 31.08242 | 28.95383 | 32.69 | 33.56
9.39 | 0.927966626 | 0.8279614 | 33.69447 | 34.82635 | 31.26735 | 28.83487 | 32.69 | 33.56
9.4 | 0.942921034 | 0.8302629 | 33.69669 | 34.82745 | 31.77332 | 28.91594 | 32.69 | 33.63
9.41 | 0.96186177 | 0.8349691 | 33.69872 | 34.82837 | 32.41351 | 29.08061 | 32.75 | 33.63
9.42 | 0.969860691 | 0.8362575 | 33.70055 | 34.82909 | 32.68484 | 29.12609 | 32.75 | 33.56
9.43 | 0.972507677 | 0.8366892 | 33.70221 | 34.82962 | 32.77565 | 29.14157 | 32.75 | 33.63
9.44 | 0.962010204 | 0.835017 | 33.70367 | 34.82996 | 32.42328 | 29.08361 | 32.75 | 33.56
9.45 | 0.949831142 | 0.8329496 | 33.70495 | 34.83011 | 32.01401 | 29.01173 | 32.75 | 33.56
9.46 | 0.936394901 | 0.8305866 | 33.70605 | 34.83008 | 31.56217 | 28.9294 | 32.75 | 33.63
9.47 | 0.928406217 | 0.8318847 | 33.70696 | 34.82985 | 31.29375 | 28.97442 | 32.81 | 33.56
9.48 | 0.922808407 | 0.8343452 | 33.70768 | 34.82944 | 31.10573 | 29.05978 | 32.81 | 33.56
9.49 | 0.927717842 | 0.8405798 | 33.70823 | 34.82885 | 31.27173 | 29.27643 | 32.81 | 33.63
9.5 | 0.932525864 | 0.8451655 | 33.70859 | 34.82807 | 31.43413 | 29.43548 | 32.81 | 33.63
9.51 | 0.937170545 | 0.8470956 | 33.70878 | 34.8271 | 31.59087 | 29.50189 | 32.81 | 33.63
9.52 | 0.935004714 | 0.845055 | 33.70878 | 34.82595 | 31.51787 | 29.42985 | 32.88 | 33.63
9.53 | 0.929018406 | 0.840787 | 33.7086 | 34.82462 | 31.31591 | 29.28009 | 32.81 | 33.63
9.54 | 0.936806356 | 0.8382299 | 33.70825 | 34.82311 | 31.5781 | 29.18977 | 32.88 | 33.63
9.55 | 0.947385194 | 0.8371474 | 33.70771 | 34.82141 | 31.93419 | 29.15066 | 32.88 | 33.63
9.56 | 0.965045299 | 0.8440766 | 33.707 | 34.81954 | 32.52879 | 29.39036 | 32.94 | 33.63
9.57 | 0.97315036 | 0.8488311 | 33.70612 | 34.81749 | 32.80112 | 29.55416 | 32.88 | 33.63
9.58 | 0.965316843 | 0.8499579 | 33.70506 | 34.81525 | 32.53606 | 29.5915 | 32.94 | 33.63
9.59 | 0.957925852 | 0.8450507 | 33.70382 | 34.81284 | 32.28576 | 29.41862 | 32.94 | 33.63
9.6 | 0.950821914 | 0.8362293 | 33.70241 | 34.81026 | 32.04499 | 29.10935 | 32.88 | 33.63
9.61 | 0.952991485 | 0.833705 | 33.70083 | 34.80749 | 32.1166 | 29.01918 | 32.94 | 33.63
9.62 | 0.956546656 | 0.8327527 | 33.69907 | 34.80455 | 32.23474 | 28.98358 | 33 | 33.56
9.63 | 0.950854954 | 0.8374203 | 33.69715 | 34.80144 | 32.0411 | 29.14343 | 32.94 | 33.63
9.64 | 0.94656863 | 0.841145 | 33.69505 | 34.79815 | 31.89468 | 29.27029 | 33 | 33.63
9.65 | 0.946233876 | 0.8422181 | 33.69278 | 34.79469 | 31.88125 | 29.30472 | 33 | 33.63
9.66 | 0.949999992 | 0.8426082 | 33.69034 | 34.79106 | 32.00583 | 29.31523 | 33 | 33.63
9.67 | 0.95843383 | 0.8422208 | 33.68774 | 34.78726 | 32.28747 | 29.29855 | 33 | 33.56
9.68 | 0.96252638 | 0.8406456 | 33.68497 | 34.78328 | 32.42267 | 29.24041 | 33 | 33.63
9.69 | 0.964444811 | 0.8384757 | 33.68203 | 34.77914 | 32.48445 | 29.16146 | 33 | 33.63
9.7 | 0.963535096 | 0.833409 | 33.67892 | 34.77482 | 32.45082 | 28.98165 | 33.06 | 33.63
9.71 | 0.962023636 | 0.8280064 | 33.67565 | 34.77034 | 32.39677 | 28.79007 | 33 | 33.56
9.72 | 0.957543429 | 0.8257518 | 33.67221 | 34.76569 | 32.2426 | 28.70783 | 33 | 33.63
9.73 | 0.952928358 | 0.824004 | 33.66861 | 34.76088 | 32.08377 | 28.6431 | 33.06 | 33.63
9.74 | 0.947839715 | 0.8240359 | 33.66485 | 34.7559 | 31.90888 | 28.64011 | 33.06 | 33.63
9.75 | 0.941641465 | 0.8238248 | 33.66092 | 34.75075 | 31.69652 | 28.62853 | 33.06 | 33.63
9.76 | 0.933730292 | 0.8232388 | 33.65683 | 34.74544 | 31.4264 | 28.60379 | 33.13 | 33.63
9.77 | 0.925318846 | 0.8262518 | 33.65258 | 34.73997 | 31.13937 | 28.70396 | 33.13 | 33.63
9.78 | 0.916510656 | 0.832119 | 33.64817 | 34.73433 | 30.83891 | 28.90309 | 33.13 | 33.63
9.79 | 0.917304673 | 0.8384561 | 33.6436 | 34.72853 | 30.86144 | 29.11835 | 33.13 | 33.63
9.8 | 0.921919317 | 0.8449803 | 33.63888 | 34.72257 | 31.01233 | 29.33989 | 33.13 | 33.63
9.81 | 0.9323435 | 0.8429682 | 33.63399 | 34.71645 | 31.35843 | 29.26486 | 33.13 | 33.63
9.82 | 0.943616897 | 0.8396018 | 33.62895 | 34.71017 | 31.73284 | 29.14272 | 33.13 | 33.63
9.83 | 0.949877336 | 0.8327665 | 33.62375 | 34.70373 | 31.93844 | 28.9001 | 33.19 | 33.63
9.84 | 0.954883372 | 0.8265894 | 33.6184 | 34.69714 | 32.10165 | 28.68028 | 33.19 | 33.63
9.85 | 0.952574365 | 0.8242507 | 33.61289 | 34.69038 | 32.01877 | 28.59357 | 33.19 | 33.63
9.86 | 0.948914098 | 0.8232042 | 33.60722 | 34.68347 | 31.89037 | 28.55158 | 33.13 | 33.63
9.87 | 0.941708088 | 0.8255482 | 33.6014 | 34.6764 | 31.64271 | 28.62704 | 33.13 | 33.63
9.88 | 0.936218704 | 0.8288264 | 33.59543 | 34.66918 | 31.45267 | 28.73473 | 33.19 | 33.69
9.89 | 0.933321852 | 0.8335156 | 33.58931 | 34.66181 | 31.34964 | 28.89116 | 33.19 | 33.63
9.9 | 0.932483749 | 0.8379358 | 33.58304 | 34.65428 | 31.31564 | 29.03806 | 33.25 | 33.69
9.91 | 0.933595123 | 0.8421013 | 33.57661 | 34.6466 | 31.34696 | 29.17594 | 33.25 | 33.63
9.92 | 0.936751671 | 0.8444974 | 33.57004 | 34.63876 | 31.44679 | 29.25235 | 33.25 | 33.63
9.93 | 0.941152762 | 0.8458169 | 33.56332 | 34.63078 | 31.58821 | 29.2913 | 33.25 | 33.69
9.94 | 0.9454541 | 0.843604 | 33.55644 | 34.62264 | 31.72608 | 29.2078 | 33.25 | 33.63
9.95 | 0.949717124 | 0.8400343 | 33.54942 | 34.61436 | 31.86246 | 29.07725 | 33.31 | 33.63
9.96 | 0.952267304 | 0.8361789 | 33.54226 | 34.60593 | 31.9412 | 28.93674 | 33.31 | 33.63
9.97 | 0.954431288 | 0.832259 | 33.53495 | 34.59734 | 32.0068 | 28.79395 | 33.25 | 33.63
9.98 | 0.960169193 | 0.8345055 | 33.52749 | 34.58861 | 32.19206 | 28.86439 | 33.31 | 33.69
9.99 | 0.966294528 | 0.8374205 | 33.51989 | 34.57974 | 32.39008 | 28.95778 | 33.31 | 33.69
10 | 0.971114417 | 0.8418101 | 33.51214 | 34.57072 | 32.54412 | 29.10198 | 33.31 | 33.69
10.01 | 0.975466578 | 0.8459027 | 33.50425 | 34.56155 | 32.68227 | 29.23571 | 33.38 | 33.69
10.02 | 0.97181723 | 0.8441065 | 33.49622 | 34.55224 | 32.5522 | 29.16577 | 33.38 | 33.63
10.03 | 0.967531419 | 0.842252 | 33.48804 | 34.54278 | 32.40073 | 29.09373 | 33.38 | 33.63
10.04 | 0.958410883 | 0.8399548 | 33.47973 | 34.53318 | 32.08733 | 29.00631 | 33.44 | 33.69
10.05 | 0.950429741 | 0.8386752 | 33.47127 | 34.52344 | 31.81209 | 28.95396 | 33.38 | 33.75
10.06 | 0.94790456 | 0.8422685 | 33.46267 | 34.51356 | 31.71942 | 29.06969 | 33.44 | 33.69
10.07 | 0.946984045 | 0.8454722 | 33.45394 | 34.50354 | 31.68034 | 29.17178 | 33.38 | 33.69
10.08 | 0.951698959 | 0.8473077 | 33.44506 | 34.49338 | 31.82963 | 29.2265 | 33.5 | 33.69
10.09 | 0.955008378 | 0.8483985 | 33.43605 | 34.48307 | 31.93171 | 29.25539 | 33.44 | 33.69
10.1 | 0.954377646 | 0.8474018 | 33.4269 | 34.47263 | 31.90189 | 29.21217 | 33.44 | 33.63
10.11 | 0.954206318 | 0.8466349 | 33.41762 | 34.46206 | 31.8873 | 29.17678 | 33.5 | 33.75
10.12 | 0.955124619 | 0.846413 | 33.4082 | 34.45134 | 31.90899 | 29.16006 | 33.5 | 33.69
10.13 | 0.956680852 | 0.8453952 | 33.39865 | 34.44049 | 31.95184 | 29.11583 | 33.56 | 33.69
10.14 | 0.959576966 | 0.842706 | 33.38896 | 34.4295 | 32.03927 | 29.01395 | 33.56 | 33.69
10.15 | 0.961154629 | 0.8414178 | 33.37913 | 34.41838 | 32.08251 | 28.96024 | 33.56 | 33.69
10.16 | 0.960181909 | 0.8428397 | 33.36918 | 34.40712 | 32.04048 | 28.99969 | 33.5 | 33.69
10.17 | 0.959086787 | 0.84567 | 33.35909 | 34.39573 | 31.99426 | 29.08744 | 33.56 | 33.69
10.18 | 0.957765601 | 0.8511014 | 33.34887 | 34.38421 | 31.9404 | 29.26445 | 33.56 | 33.75
10.19 | 0.956143762 | 0.854681 | 33.33852 | 34.37256 | 31.87642 | 29.37757 | 33.63 | 33.75
10.2 | 0.953973069 | 0.8548802 | 33.32804 | 34.36077 | 31.79406 | 29.37434 | 33.63 | 33.75
10.21 | 0.953375686 | 0.854144 | 33.31743 | 34.34885 | 31.76403 | 29.33887 | 33.63 | 33.75
10.22 | 0.955716849 | 0.8516609 | 33.3067 | 34.33681 | 31.83177 | 29.24331 | 33.63 | 33.75
10.23 | 0.958661664 | 0.8503516 | 33.29583 | 34.32463 | 31.91944 | 29.188 | 33.63 | 33.75
10.24 | 0.962801622 | 0.8513662 | 33.28484 | 34.31233 | 32.0467 | 29.21235 | 33.63 | 33.69
10.25 | 0.964731864 | 0.8517679 | 33.27372 | 34.29989 | 32.10022 | 29.21555 | 33.69 | 33.69
10.26 | 0.961845947 | 0.8508336 | 33.26247 | 34.28733 | 31.99338 | 29.17282 | 33.69 | 33.69
10.27 | 0.958237072 | 0.8499236 | 33.2511 | 34.27465 | 31.86244 | 29.13083 | 33.69 | 33.75
10.28 | 0.952818292 | 0.8490745 | 33.23961 | 34.26184 | 31.67131 | 29.09085 | 33.69 | 33.75
10.29 | 0.948706823 | 0.849571 | 33.22799 | 34.2489 | 31.52362 | 29.09687 | 33.69 | 33.75
10.3 | 0.948553117 | 0.8541413 | 33.21625 | 34.23584 | 31.50737 | 29.24224 | 33.75 | 33.75
10.31 | 0.949610715 | 0.858148 | 33.20438 | 34.22265 | 31.53124 | 29.3681 | 33.75 | 33.75
10.32 | 0.95542206 | 0.8599423 | 33.1924 | 34.20935 | 31.71275 | 29.41806 | 33.69 | 33.81
10.33 | 0.960973519 | 0.8612377 | 33.18029 | 34.19592 | 31.88538 | 29.45081 | 33.75 | 33.75
10.34 | 0.96504866 | 0.8596984 | 33.16806 | 34.18236 | 32.00879 | 29.38653 | 33.75 | 33.81
10.35 | 0.968577079 | 0.8582411 | 33.15571 | 34.16869 | 32.11386 | 29.32497 | 33.75 | 33.81
10.36 | 0.966447155 | 0.8576309 | 33.14324 | 34.1549 | 32.03119 | 29.2923 | 33.75 | 33.81
10.37 | 0.964275185 | 0.8570102 | 33.13066 | 34.14099 | 31.94707 | 29.25917 | 33.75 | 33.75
10.38 | 0.959845826 | 0.8558289 | 33.11795 | 34.12696 | 31.78813 | 29.20684 | 33.81 | 33.81
10.39 | 0.955416467 | 0.8546477 | 33.10513 | 34.11281 | 31.62919 | 29.15443 | 33.81 | 33.81
10.4 | 0.953988121 | 0.8537289 | 33.09219 | 34.09854 | 31.56956 | 29.11091 | 33.75 | 33.81
10.41 | 0.952750767 | 0.8528268 | 33.07914 | 34.08416 | 31.51617 | 29.06788 | 33.81 | 33.75
10.42 | 0.953519228 | 0.8553302 | 33.06597 | 34.06966 | 31.52904 | 29.14081 | 33.81 | 33.81
10.43 | 0.954631429 | 0.8584172 | 33.05268 | 34.05504 | 31.55313 | 29.23343 | 33.81 | 33.75
10.44 | 0.953532969 | 0.8595828 | 33.03928 | 34.04031 | 31.50405 | 29.26046 | 33.81 | 33.81
10.45 | 0.951731953 | 0.8601376 | 33.02577 | 34.02547 | 31.43168 | 29.26658 | 33.81 | 33.81
10.46 | 0.951275111 | 0.8579347 | 33.01215 | 34.01051 | 31.40363 | 29.17879 | 33.81 | 33.75
10.47 | 0.951524613 | 0.8542825 | 32.99841 | 33.99544 | 31.3988 | 29.04171 | 33.81 | 33.81
10.48 | 0.953253868 | 0.8524188 | 32.98456 | 33.98025 | 31.44266 | 28.96541 | 33.88 | 33.81
10.49 | 0.956224894 | 0.8520558 | 32.9706 | 33.96496 | 31.52731 | 28.94004 | 33.88 | 33.81
10.5 | 0.958684633 | 0.8522233 | 32.95653 | 33.94955 | 31.59492 | 28.9326 | 33.88 | 33.88
10.51 | 0.960447988 | 0.8531132 | 32.94235 | 33.93404 | 31.63942 | 28.94957 | 33.88 | 33.81
10.52 | 0.961632095 | 0.854485 | 32.92806 | 33.91841 | 31.66468 | 28.98277 | 33.88 | 33.88
10.53 | 0.961427939 | 0.8570115 | 32.91367 | 33.90268 | 31.64412 | 29.05499 | 33.88 | 33.81
10.54 | 0.960597579 | 0.8594303 | 32.89916 | 33.88683 | 31.60286 | 29.12337 | 33.94 | 33.75
10.55 | 0.956399619 | 0.8612694 | 32.88455 | 33.87088 | 31.45077 | 29.17196 | 33.88 | 33.81
10.56 | 0.952214268 | 0.8630601 | 32.86983 | 33.85483 | 31.29913 | 29.21875 | 33.94 | 33.88
10.57 | 0.949220266 | 0.8602821 | 32.85501 | 33.83866 | 31.18664 | 29.11079 | 33.94 | 33.81
10.58 | 0.946226263 | 0.857504 | 32.84008 | 33.82239 | 31.07415 | 29.00284 | 33.94 | 33.88
10.59 | 0.945374913 | 0.85578 | 32.82505 | 33.80602 | 31.03198 | 28.93051 | 33.94 | 33.81
10.6 | 0.944885785 | 0.8542342 | 32.80991 | 33.78954 | 31.00162 | 28.86418 | 33.94 | 33.81
10.61 | 0.943522312 | 0.8553921 | 32.79467 | 33.77295 | 30.9425 | 28.88912 | 33.94 | 33.81
10.62 | 0.941768762 | 0.8577562 | 32.77932 | 33.75627 | 30.87054 | 28.95465 | 33.94 | 33.81
10.63 | 0.940869263 | 0.8603029 | 32.76388 | 33.73948 | 30.82653 | 29.02617 | 34 | 33.81
10.64 | 0.940762123 | 0.8630189 | 32.74833 | 33.72259 | 30.80839 | 29.10323 | 33.94 | 33.88
10.65 | 0.94228261 | 0.8649484 | 32.73268 | 33.7056 | 30.84344 | 29.1536 | 33.94 | 33.81
10.66 | 0.94700453 | 0.8653307 | 32.71693 | 33.6885 | 30.98308 | 29.1517 | 33.94 | 33.81
10.67 | 0.951696083 | 0.8657113 | 32.70108 | 33.67131 | 31.12149 | 29.14963 | 33.94 | 33.81
10.68 | 0.956210551 | 0.8660816 | 32.68513 | 33.65402 | 31.25387 | 29.14712 | 34 | 33.81
10.69 | 0.96072502 | 0.8664519 | 32.66909 | 33.63662 | 31.38601 | 29.14452 | 34 | 33.81
10.7 | 0.959323098 | 0.8651148 | 32.65294 | 33.61913 | 31.32472 | 29.08441 | 34 | 33.81
10.71 | 0.957587984 | 0.8636816 | 32.6367 | 33.60155 | 31.25251 | 29.02104 | 34.06 | 33.88
10.72 | 0.955192401 | 0.8608881 | 32.62036 | 33.58386 | 31.15872 | 28.91195 | 34 | 33.88
10.73 | 0.952562217 | 0.8576113 | 32.60393 | 33.56608 | 31.05727 | 28.78665 | 34 | 33.81
10.74 | 0.952269934 | 0.8565073 | 32.58739 | 33.5482 | 31.032 | 28.73428 | 34.06 | 33.81
10.75 | 0.954136026 | 0.8574092 | 32.57077 | 33.53023 | 31.07694 | 28.74913 | 34.06 | 33.81
10.76 | 0.956278549 | 0.8587512 | 32.55405 | 33.51216 | 31.13074 | 28.77861 | 34.06 | 33.81
10.77 | 0.959088653 | 0.861156 | 32.53723 | 33.494 | 31.20609 | 28.84356 | 34.06 | 33.88
10.78 | 0.96177778 | 0.8635186 | 32.52033 | 33.47575 | 31.27733 | 28.90693 | 34.06 | 33.88
10.79 | 0.962444024 | 0.8651741 | 32.50332 | 33.4574 | 31.28263 | 28.94648 | 34.06 | 33.88
10.8 | 0.963110269 | 0.8668296 | 32.48623 | 33.43896 | 31.28782 | 28.98588 | 34.06 | 33.88
10.81 | 0.96114661 | 0.8668283 | 32.46905 | 33.42043 | 31.20752 | 28.96977 | 34.06 | 33.88
10.82 | 0.958568919 | 0.8664401 | 32.45177 | 33.40181 | 31.10726 | 28.94066 | 34.13 | 33.88
10.83 | 0.954796131 | 0.8644342 | 32.43441 | 33.38309 | 30.96825 | 28.85749 | 34.13 | 33.88
10.84 | 0.950067519 | 0.8611346 | 32.41695 | 33.36429 | 30.79829 | 28.73114 | 34.13 | 33.88
10.85 | 0.94592973 | 0.8582965 | 32.39941 | 33.3454 | 30.64756 | 28.62024 | 34.19 | 33.81
10.86 | 0.943230785 | 0.8565825 | 32.38177 | 33.32642 | 30.54348 | 28.54683 | 34.19 | 33.81
10.87 | 0.940541119 | 0.8548632 | 32.36405 | 33.30735 | 30.43972 | 28.47323 | 34.13 | 33.88
10.88 | 0.93838571 | 0.8528337 | 32.34624 | 33.28819 | 30.35325 | 28.38929 | 34.19 | 33.88
10.89 | 0.936230302 | 0.8508041 | 32.32834 | 33.26895 | 30.26678 | 28.30536 | 34.19 | 33.88
10.9 | 0.935382548 | 0.8499951 | 32.31036 | 33.24962 | 30.22255 | 28.26201 | 34.19 | 33.88
10.91 | 0.935009916 | 0.8496296 | 32.29229 | 33.2302 | 30.19361 | 28.23336 | 34.19 | 33.88
10.92 | 0.936609594 | 0.8498283 | 32.27414 | 33.2107 | 30.22827 | 28.22339 | 34.25 | 33.88
10.93 | 0.940716427 | 0.8507441 | 32.2559 | 33.19111 | 30.34365 | 28.23714 | 34.19 | 33.88
10.94 | 0.944494744 | 0.8513758 | 32.23757 | 33.17144 | 30.44822 | 28.24136 | 34.25 | 33.88
10.95 | 0.946211176 | 0.8502246 | 32.21917 | 33.15169 | 30.48614 | 28.18638 | 34.25 | 33.88
10.96 | 0.947927608 | 0.8490734 | 32.20068 | 33.13185 | 30.52391 | 28.13137 | 34.25 | 33.88
10.97 | 0.948364147 | 0.8493283 | 32.1821 | 33.11193 | 30.52035 | 28.1229 | 34.31 | 33.81
10.98 | 0.948528865 | 0.8498818 | 32.16345 | 33.09193 | 30.50796 | 28.12423 | 34.31 | 33.88
10.99 | 0.949745886 | 0.8504779 | 32.14471 | 33.07184 | 30.52931 | 28.12687 | 34.25 | 33.88
11 | 0.952005069 | 0.8511162 | 32.12589 | 33.05168 | 30.58401 | 28.13082 | 34.31 | 33.88
11.01 | 0.953735052 | 0.8517524 | 32.10699 | 33.03144 | 30.62156 | 28.1346 | 34.31 | 33.88
11.02 | 0.952884114 | 0.8523784 | 32.08801 | 33.01111 | 30.57616 | 28.13796 | 34.31 | 33.88
11.03 | 0.952033176 | 0.8530045 | 32.06896 | 32.99071 | 30.53071 | 28.14122 | 34.31 | 33.88
11.04 | 0.951008432 | 0.8529399 | 32.04982 | 32.97023 | 30.47965 | 28.12162 | 34.31 | 33.88
11.05 | 0.949947574 | 0.8527319 | 32.0306 | 32.94967 | 30.42739 | 28.09723 | 34.31 | 33.88
11.06 | 0.951259868 | 0.8524008 | 32.01131 | 32.92903 | 30.45107 | 28.06873 | 34.38 | 33.94
11.07 | 0.955186887 | 0.851934 | 31.99194 | 32.90831 | 30.55828 | 28.03571 | 34.38 | 33.94
11.08 | 0.95883478 | 0.8517104 | 31.97249 | 32.88752 | 30.65634 | 28.01064 | 34.31 | 33.94
11.09 | 0.960303666 | 0.8533845 | 31.95297 | 32.86665 | 30.68455 | 28.04789 | 34.38 | 33.88
11.1 | 0.961772552 | 0.8550585 | 31.93337 | 32.84571 | 30.71264 | 28.08501 | 34.44 | 33.88
11.11 | 0.958515024 | 0.8567651 | 31.91369 | 32.82469 | 30.58975 | 28.12305 | 34.38 | 33.88
11.12 | 0.953607244 | 0.8584829 | 31.89394 | 32.8036 | 30.4143 | 28.16133 | 34.38 | 33.94
11.13 | 0.950367654 | 0.8594752 | 31.87412 | 32.78244 | 30.29213 | 28.17569 | 34.44 | 33.94
11.14 | 0.950110853 | 0.8591702 | 31.85422 | 32.7612 | 30.26504 | 28.14744 | 34.38 | 33.94
11.15 | 0.949854052 | 0.8588651 | 31.83425 | 32.73988 | 30.23789 | 28.11914 | 34.44 | 33.94
11.16 | 0.952323731 | 0.8581291 | 31.81421 | 32.7185 | 30.29742 | 28.07669 | 34.44 | 33.94
11.17 | 0.954889671 | 0.8573778 | 31.79409 | 32.69704 | 30.35985 | 28.03372 | 34.44 | 33.94
11.18 | 0.953628807 | 0.8568713 | 31.7739 | 32.67551 | 30.30051 | 27.99871 | 34.44 | 34
11.19 | 0.949395255 | 0.8565548 | 31.75364 | 32.65392 | 30.14676 | 27.96987 | 34.44 | 33.94
11.2 | 0.945557965 | 0.8559829 | 31.73331 | 32.63225 | 30.00569 | 27.93265 | 34.44 | 33.94
11.21 | 0.943977907 | 0.8539567 | 31.71291 | 32.61051 | 29.93629 | 27.84796 | 34.5 | 33.94
11.22 | 0.942397849 | 0.8519304 | 31.69245 | 32.5887 | 29.86689 | 27.76331 | 34.5 | 33.94
11.23 | 0.944269725 | 0.8521124 | 31.67191 | 32.56682 | 29.90682 | 27.7506 | 34.5 | 34
11.24 | 0.947448219 | 0.8531303 | 31.6513 | 32.54488 | 29.98797 | 27.76502 | 34.5 | 33.94
11.25 | 0.94982121 | 0.8544714 | 31.63062 | 32.52287 | 30.04344 | 27.78986 | 34.5 | 33.94
11.26 | 0.95023148 | 0.8565999 | 31.60988 | 32.50079 | 30.0367 | 27.84017 | 34.5 | 33.94
11.27 | 0.950641749 | 0.8587284 | 31.58907 | 32.47864 | 30.02989 | 27.89033 | 34.56 | 33.94
11.28 | 0.951514328 | 0.8578308 | 31.56819 | 32.45643 | 30.03759 | 27.84212 | 34.5 | 34
11.29 | 0.952471086 | 0.8563822 | 31.54725 | 32.43415 | 30.04784 | 27.77603 | 34.56 | 33.94
11.3 | 0.954922911 | 0.8554916 | 31.52624 | 32.41181 | 30.10513 | 27.72803 | 34.56 | 34
11.31 | 0.959710336 | 0.8554727 | 31.50516 | 32.3894 | 30.23583 | 27.70825 | 34.56 | 34
11.32 | 0.964497762 | 0.8554539 | 31.48402 | 32.36693 | 30.36627 | 27.68841 | 34.56 | 34
11.33 | 0.966627171 | 0.8539097 | 31.46282 | 32.34439 | 30.41281 | 27.61919 | 34.56 | 34.06
11.34 | 0.968537621 | 0.8522399 | 31.44155 | 32.32179 | 30.45232 | 27.54592 | 34.56 | 34.06
11.35 | 0.967954291 | 0.8493386 | 31.42022 | 32.29913 | 30.41333 | 27.43289 | 34.56 | 34
11.36 | 0.96428209 | 0.8449119 | 31.39882 | 32.2764 | 30.27732 | 27.27072 | 34.56 | 34
11.37 | 0.960609888 | 0.8404852 | 31.37736 | 32.25361 | 30.14141 | 27.10869 | 34.63 | 34
11.38 | 0.958967929 | 0.8409495 | 31.35585 | 32.23077 | 30.06925 | 27.10445 | 34.69 | 34
11.39 | 0.957413551 | 0.8416248 | 31.33426 | 32.20786 | 29.99985 | 27.10693 | 34.63 | 34.06
11.4 | 0.957121882 | 0.8433881 | 31.31262 | 32.18489 | 29.97 | 27.14435 | 34.63 | 34.06
11.41 | 0.95831459 | 0.8464306 | 31.29092 | 32.16186 | 29.98654 | 27.22278 | 34.69 | 34.13
11.42 | 0.959507298 | 0.8494731 | 31.26916 | 32.13877 | 30.00298 | 27.30102 | 34.63 | 34.06
11.43 | 0.957979266 | 0.8486381 | 31.24733 | 32.11562 | 29.9343 | 27.25454 | 34.63 | 34.06
11.44 | 0.956306992 | 0.8475976 | 31.22545 | 32.09241 | 29.86112 | 27.20145 | 34.69 | 34.06
11.45 | 0.953787979 | 0.8464784 | 31.20351 | 32.06915 | 29.76153 | 27.14584 | 34.69 | 34.06
11.46 | 0.950139978 | 0.8452544 | 31.18151 | 32.04583 | 29.6268 | 27.08688 | 34.69 | 34.13
11.47 | 0.946491978 | 0.8440304 | 31.15945 | 32.02245 | 29.49217 | 27.02792 | 34.69 | 34.13
11.48 | 0.946780138 | 0.8456682 | 31.13734 | 31.99901 | 29.48021 | 27.06055 | 34.69 | 34.06
11.49 | 0.947523541 | 0.847637 | 31.11517 | 31.97552 | 29.48235 | 27.10363 | 34.69 | 34.06
11.5 | 0.949000925 | 0.8496875 | 31.09294 | 31.95197 | 29.50723 | 27.14919 | 34.75 | 34.06
11.51 | 0.951824384 | 0.8518877 | 31.07065 | 31.92837 | 29.57381 | 27.19938 | 34.75 | 34.13
11.52 | 0.954647843 | 0.8540878 | 31.04831 | 31.90471 | 29.64021 | 27.24942 | 34.75 | 34.13
11.53 | 0.955270942 | 0.8540472 | 31.02592 | 31.88099 | 29.63816 | 27.22787 | 34.75 | 34.13
11.54 | 0.955337385 | 0.8534397 | 31.00347 | 31.85723 | 29.61877 | 27.18822 | 34.75 | 34.13
11.55 | 0.955566514 | 0.8527938 | 30.98096 | 31.83341 | 29.60437 | 27.14733 | 34.75 | 34.13
11.56 | 0.956334361 | 0.8520211 | 30.9584 | 31.80953 | 29.60659 | 27.10239 | 34.75 | 34.13
11.57 | 0.957102208 | 0.8512483 | 30.93579 | 31.78561 | 29.60871 | 27.05744 | 34.81 | 34.13
11.58 | 0.958511755 | 0.8527659 | 30.91313 | 31.76163 | 29.63059 | 27.08523 | 34.75 | 34.13
11.59 | 0.960260291 | 0.8554934 | 30.89041 | 31.7376 | 29.66283 | 27.1513 | 34.81 | 34.13
11.6 | 0.961881823 | 0.8581122 | 30.86764 | 31.71351 | 29.69102 | 27.21375 | 34.81 | 34.13
11.61 | 0.961682331 | 0.8591729 | 30.84481 | 31.68938 | 29.66291 | 27.22666 | 34.81 | 34.13
11.62 | 0.961482839 | 0.8602337 | 30.82194 | 31.6652 | 29.63477 | 27.23947 | 34.81 | 34.19
11.63 | 0.960786229 | 0.8599847 | 30.79902 | 31.64096 | 29.59127 | 27.21074 | 34.88 | 34.19
11.64 | 0.959516391 | 0.8582255 | 30.77604 | 31.61668 | 29.53011 | 27.13424 | 34.81 | 34.19
11.65 | 0.958246553 | 0.8564662 | 30.75301 | 31.59235 | 29.46897 | 27.05778 | 34.88 | 34.19
11.66 | 0.960428797 | 0.8561628 | 30.72994 | 31.56797 | 29.51392 | 27.02732 | 34.88 | 34.19
11.67 | 0.963210672 | 0.8561124 | 30.70681 | 31.54354 | 29.57713 | 27.00481 | 34.94 | 34.13
11.68 | 0.9658841 | 0.8563993 | 30.68364 | 31.51906 | 29.63684 | 26.9929 | 34.88 | 34.19
11.69 | 0.968189915 | 0.8578298 | 30.66042 | 31.49453 | 29.68511 | 27.01695 | 34.94 | 34.19
11.7 | 0.970495729 | 0.8592604 | 30.63715 | 31.46996 | 29.73322 | 27.04089 | 34.94 | 34.19
11.71 | 0.969263694 | 0.8607468 | 30.61383 | 31.44534 | 29.67287 | 27.06647 | 34.88 | 34.19
11.72 | 0.965590826 | 0.8622715 | 30.59046 | 31.42067 | 29.53787 | 27.09315 | 34.94 | 34.19
11.73 | 0.961917958 | 0.8637963 | 30.56705 | 31.39596 | 29.403 | 27.11972 | 35 | 34.25
11.74 | 0.958117887 | 0.8644732 | 30.54359 | 31.37121 | 29.26436 | 27.11957 | 35 | 34.25
11.75 | 0.954310235 | 0.8650995 | 30.52009 | 31.3464 | 29.12563 | 27.11776 | 35.13 | 34.19
11.76 | 0.95188675 | 0.8649559 | 30.49654 | 31.32156 | 29.02925 | 27.09176 | 35.13 | 34.19
11.77 | 0.952956875 | 0.8628689 | 30.47294 | 31.29667 | 29.0394 | 27.00492 | 35.13 | 34.19
11.78 | 0.954027001 | 0.8607819 | 30.4493 | 31.27173 | 29.04946 | 26.91814 | 35.13 | 34.19
11.79 | 0.957795658 | 0.8577949 | 30.42562 | 31.24675 | 29.14152 | 26.80331 | 35.13 | 34.19
11.8 | 0.9632774 | 0.8542367 | 30.40189 | 31.22173 | 29.28545 | 26.67075 | 35.13 | 34.19
11.81 | 0.968759142 | 0.8506784 | 30.37811 | 31.19667 | 29.42908 | 26.53833 | 35.13 | 34.19
11.82 | 0.969669128 | 0.8505322 | 30.3543 | 31.17156 | 29.43362 | 26.51242 | 35.19 | 34.25
11.83 | 0.97022139 | 0.850653 | 30.33044 | 31.14641 | 29.42724 | 26.49479 | 35.13 | 34.19
11.84 | 0.9695709 | 0.8519451 | 30.30654 | 31.12122 | 29.38434 | 26.51357 | 35.13 | 34.19
11.85 | 0.964914622 | 0.8571382 | 30.28259 | 31.09599 | 29.22012 | 26.65356 | 35.19 | 34.19
11.86 | 0.960258343 | 0.8623313 | 30.25861 | 31.07072 | 29.05608 | 26.79325 | 35.25 | 34.19
11.87 | 0.957164805 | 0.867343 | 30.23458 | 31.04541 | 28.93947 | 26.92702 | 35.19 | 34.19
11.88 | 0.955501908 | 0.8721886 | 30.21051 | 31.02005 | 28.8662 | 27.05534 | 35.25 | 34.25
11.89 | 0.953839011 | 0.8770342 | 30.1864 | 30.99466 | 28.79297 | 27.18338 | 35.25 | 34.19
11.9 | 0.953662718 | 0.8786647 | 30.16225 | 30.96923 | 28.76461 | 27.21157 | 35.25 | 34.19
11.91 | 0.953856253 | 0.8794955 | 30.13806 | 30.94376 | 28.74738 | 27.2149 | 35.31 | 34.25
11.92 | 0.953881838 | 0.8800893 | 30.11383 | 30.91825 | 28.72504 | 27.21082 | 35.31 | 34.19
11.93 | 0.951568437 | 0.8773822 | 30.08956 | 30.89271 | 28.63228 | 27.10471 | 35.31 | 34.19
11.94 | 0.949255037 | 0.8746752 | 30.06526 | 30.86712 | 28.5396 | 26.99871 | 35.31 | 34.19
11.95 | 0.947585242 | 0.8718105 | 30.04091 | 30.8415 | 28.46633 | 26.88795 | 35.38 | 34.19
11.96 | 0.94727931 | 0.8686117 | 30.01653 | 30.81585 | 28.43404 | 26.767 | 35.38 | 34.25
11.97 | 0.946973379 | 0.8654129 | 29.99211 | 30.79015 | 28.40173 | 26.64619 | 35.38 | 34.25
11.98 | 0.949801435 | 0.8639687 | 29.96765 | 30.76442 | 28.46332 | 26.5795 | 35.38 | 34.19
11.99 | 0.95507666 | 0.8638946 | 29.94315 | 30.73865 | 28.59801 | 26.55496 | 35.38 | 34.25
12 | 0.960351885 | 0.8638204 | 29.91862 | 30.71285 | 28.7324 | 26.53039 | 35.38 | 34.25
12.01 | 0.96201861 | 0.8647217 | 29.89405 | 30.68701 | 28.75864 | 26.53573 | 35.44 | 34.25
12.02 | 0.962724274 | 0.8658828 | 29.86945 | 30.66114 | 28.75604 | 26.54896 | 35.38 | 34.25
12.03 | 0.963417265 | 0.8670348 | 29.84481 | 30.63524 | 28.753 | 26.56182 | 35.44 | 34.25
12.04 | 0.961573546 | 0.8663726 | 29.82013 | 30.6093 | 28.67425 | 26.51906 | 35.44 | 34.25
12.05 | 0.959729828 | 0.8657105 | 29.79542 | 30.58332 | 28.59556 | 26.4763 | 35.44 | 34.25
12.06 | 0.957876238 | 0.8650041 | 29.77068 | 30.55732 | 28.51663 | 26.4322 | 35.5 | 34.25
12.07 | 0.955984903 | 0.8641287 | 29.7459 | 30.53127 | 28.43663 | 26.38295 | 35.5 | 34.25
12.08 | 0.954093568 | 0.8632534 | 29.72109 | 30.5052 | 28.3567 | 26.33372 | 35.56 | 34.25
12.09 | 0.951781788 | 0.8627006 | 29.69624 | 30.4791 | 28.26434 | 26.29433 | 35.56 | 34.25
12.1 | 0.948830334 | 0.8626385 | 29.67136 | 30.45296 | 28.15309 | 26.26989 | 35.56 | 34.25
12.11 | 0.945878881 | 0.8625764 | 29.64645 | 30.42679 | 28.04195 | 26.24543 | 35.56 | 34.25
12.12 | 0.947906242 | 0.8627557 | 29.62151 | 30.40059 | 28.07841 | 26.22828 | 35.56 | 34.25
12.13 | 0.953647416 | 0.8631152 | 29.59653 | 30.37436 | 28.22465 | 26.21657 | 35.56 | 34.25
12.14 | 0.95938859 | 0.8634747 | 29.57152 | 30.3481 | 28.37058 | 26.20481 | 35.56 | 34.31
12.15 | 0.966015289 | 0.8643977 | 29.54648 | 30.32181 | 28.54235 | 26.2101 | 35.63 | 34.31
12.16 | 0.972960117 | 0.8655232 | 29.52141 | 30.29549 | 28.72315 | 26.22145 | 35.63 | 34.25
12.17 | 0.979904946 | 0.8666486 | 29.49631 | 30.26914 | 28.90358 | 26.23271 | 35.63 | 34.25
12.18 | 0.979834193 | 0.8673655 | 29.47117 | 30.24276 | 28.87686 | 26.23152 | 35.63 | 34.25
12.19 | 0.978854599 | 0.8680294 | 29.44601 | 30.21635 | 28.82336 | 26.22868 | 35.69 | 34.31
12.2 | 0.977875817 | 0.8686694 | 29.42082 | 30.18991 | 28.76991 | 26.22505 | 35.69 | 34.25
12.21 | 0.976934009 | 0.8682228 | 29.3956 | 30.16344 | 28.71756 | 26.18859 | 35.63 | 34.31
12.22 | 0.975992201 | 0.8677763 | 29.37035 | 30.13695 | 28.66523 | 26.15213 | 35.63 | 34.31
12.23 | 0.974995337 | 0.8674976 | 29.34507 | 30.11043 | 28.6113 | 26.12073 | 35.69 | 34.31
12.24 | 0.973671739 | 0.8682153 | 29.31976 | 30.08388 | 28.54782 | 26.11929 | 35.69 | 34.31
12.25 | 0.972348142 | 0.868933 | 29.29442 | 30.05731 | 28.48438 | 26.11779 | 35.75 | 34.31
12.26 | 0.969801317 | 0.8696252 | 29.26906 | 30.03071 | 28.38517 | 26.11546 | 35.75 | 34.31
12.27 | 0.963648403 | 0.8702421 | 29.24367 | 30.00408 | 28.18061 | 26.11081 | 35.75 | 34.31
12.28 | 0.95749549 | 0.870859 | 29.21825 | 29.97742 | 27.97634 | 26.10611 | 35.75 | 34.38
12.29 | 0.952992586 | 0.870543 | 29.1928 | 29.95074 | 27.82052 | 26.07341 | 35.75 | 34.31
12.3 | 0.951571846 | 0.8684845 | 29.16733 | 29.92404 | 27.75481 | 25.98857 | 35.75 | 34.31
12.31 | 0.950151106 | 0.866426 | 29.14183 | 29.89731 | 27.68914 | 25.90381 | 35.81 | 34.38
12.32 | 0.951369708 | 0.8649891 | 29.11631 | 29.87056 | 27.70037 | 25.83771 | 35.81 | 34.38
12.33 | 0.956083156 | 0.8643755 | 29.09075 | 29.84378 | 27.81318 | 25.79623 | 35.88 | 34.31
12.34 | 0.960796605 | 0.8637618 | 29.06518 | 29.81697 | 27.92572 | 25.75477 | 35.88 | 34.38
12.35 | 0.963672985 | 0.8643868 | 29.03958 | 29.79015 | 27.98466 | 25.75021 | 35.81 | 34.38
12.36 | 0.964697235 | 0.8662605 | 29.01395 | 29.7633 | 27.98968 | 25.78277 | 35.88 | 34.38
12.37 | 0.965721484 | 0.8681342 | 28.9883 | 29.73643 | 27.99462 | 25.81521 | 35.88 | 34.38
12.38 | 0.964434036 | 0.8689588 | 28.96263 | 29.70953 | 27.93254 | 25.81636 | 35.88 | 34.38
12.39 | 0.961267792 | 0.8689307 | 28.93693 | 29.68261 | 27.81614 | 25.79213 | 35.94 | 34.38
12.4 | 0.958101548 | 0.8689026 | 28.91121 | 29.65567 | 27.69987 | 25.76789 | 35.94 | 34.44
12.41 | 0.955923071 | 0.8684043 | 28.88546 | 29.62871 | 27.61228 | 25.7297 | 35.94 | 34.38
12.42 | 0.95442747 | 0.8675809 | 28.85969 | 29.60173 | 27.54448 | 25.68189 | 35.94 | 34.44
12.43 | 0.952931868 | 0.8667575 | 28.8339 | 29.57472 | 27.47674 | 25.63411 | 35.94 | 34.44
12.44 | 0.952784955 | 0.8677853 | 28.80809 | 29.54769 | 27.44791 | 25.64105 | 35.94 | 34.44
12.45 | 0.953476479 | 0.869964 | 28.78225 | 29.52065 | 27.4432 | 25.6819 | 36 | 34.44
12.46 | 0.954168003 | 0.8721426 | 28.7564 | 29.49358 | 27.43843 | 25.72261 | 35.94 | 34.44
12.47 | 0.953687244 | 0.8734841 | 28.73052 | 29.46649 | 27.39993 | 25.73851 | 36 | 34.5
12.48 | 0.952511321 | 0.8743293 | 28.70462 | 29.43938 | 27.34147 | 25.73972 | 36 | 34.5
12.49 | 0.951335399 | 0.8751744 | 28.6787 | 29.41226 | 27.28306 | 25.74085 | 36 | 34.5
12.5 | 0.951182111 | 0.8746565 | 28.65275 | 29.38511 | 27.25399 | 25.70188 | 36 | 34.44
12.51 | 0.951643872 | 0.8733189 | 28.62679 | 29.35795 | 27.24251 | 25.63885 | 36 | 34.44
12.52 | 0.952105633 | 0.8719813 | 28.60081 | 29.33076 | 27.23099 | 25.57588 | 36.06 | 34.5
12.53 | 0.954002929 | 0.8714999 | 28.57481 | 29.30356 | 27.26045 | 25.53805 | 36.06 | 34.44
12.54 | 0.956831121 | 0.8715738 | 28.54879 | 29.27634 | 27.31637 | 25.51649 | 36.06 | 34.5
12.55 | 0.959659313 | 0.8716476 | 28.52274 | 29.2491 | 27.37212 | 25.49491 | 36.06 | 34.44
12.56 | 0.961967025 | 0.8717305 | 28.49668 | 29.22185 | 27.41287 | 25.47357 | 36.06 | 34.5
12.57 | 0.963888766 | 0.8718202 | 28.47061 | 29.19457 | 27.4425 | 25.45242 | 36.06 | 34.5
12.58 | 0.965810507 | 0.8719098 | 28.44451 | 29.16728 | 27.47201 | 25.43124 | 36.13 | 34.5
12.59 | 0.965813544 | 0.8737922 | 28.41839 | 29.13998 | 27.44687 | 25.46228 | 36.13 | 34.5
12.6 | 0.964094794 | 0.8772835 | 28.39226 | 29.11265 | 27.37283 | 25.54005 | 36.13 | 34.5
12.61 | 0.962376044 | 0.8807747 | 28.36611 | 29.08531 | 27.29886 | 25.61761 | 36.13 | 34.5
12.62 | 0.958484917 | 0.8839727 | 28.33994 | 29.05796 | 27.16341 | 25.68644 | 36.19 | 34.5
12.63 | 0.952095063 | 0.8868332 | 28.31376 | 29.03059 | 26.95739 | 25.74529 | 36.13 | 34.56
12.64 | 0.945705208 | 0.8896937 | 28.28755 | 29.0032 | 26.75169 | 25.80396 | 36.19 | 34.56
12.65 | 0.94019047 | 0.8902956 | 28.26134 | 28.9758 | 26.57104 | 25.79703 | 36.19 | 34.56
12.66 | 0.936055182 | 0.8873374 | 28.2351 | 28.94838 | 26.42961 | 25.68698 | 36.19 | 34.56
12.67 | 0.931919895 | 0.8843791 | 28.20885 | 28.92095 | 26.28839 | 25.57708 | 36.19 | 34.56
12.68 | 0.929491744 | 0.8815072 | 28.18258 | 28.8935 | 26.19548 | 25.46983 | 36.19 | 34.56
12.69 | 0.931120068 | 0.8788402 | 28.1563 | 28.86605 | 26.2169 | 25.36864 | 36.19 | 34.56
12.7 | 0.932748393 | 0.8761733 | 28.13 | 28.83857 | 26.23821 | 25.26759 | 36.25 | 34.56
12.71 | 0.935197926 | 0.8739314 | 28.10369 | 28.81108 | 26.28251 | 25.17891 | 36.25 | 34.56
12.72 | 0.94116955 | 0.8735127 | 28.07736 | 28.78358 | 26.42556 | 25.14283 | 36.25 | 34.56
12.73 | 0.947141173 | 0.873094 | 28.05102 | 28.75607 | 26.56828 | 25.10675 | 36.31 | 34.56
12.74 | 0.952987149 | 0.8728213 | 28.02466 | 28.72855 | 26.70714 | 25.07489 | 36.31 | 34.56
12.75 | 0.957074689 | 0.8745916 | 27.99829 | 28.70101 | 26.79646 | 25.10166 | 36.31 | 34.56
12.76 | 0.96116223 | 0.876362 | 27.97191 | 28.67346 | 26.88554 | 25.12833 | 36.31 | 34.56
12.77 | 0.96524977 | 0.8781323 | 27.94551 | 28.64589 | 26.9744 | 25.15488 | 36.25 | 34.56
12.78 | 0.962290799 | 0.8796738 | 27.9191 | 28.61832 | 26.86629 | 25.17478 | 36.31 | 34.56
12.79 | 0.958792657 | 0.8811977 | 27.89267 | 28.59073 | 26.74329 | 25.19409 | 36.31 | 34.56
12.8 | 0.955294516 | 0.8827217 | 27.86624 | 28.56313 | 26.62046 | 25.2133 | 36.31 | 34.56
12.81 | 0.95068045 | 0.8812007 | 27.83979 | 28.53553 | 26.46674 | 25.14553 | 36.38 | 34.56
12.82 | 0.945743634 | 0.8787991 | 27.81333 | 28.50791 | 26.30428 | 25.05272 | 36.38 | 34.56
12.83 | 0.940806817 | 0.8763975 | 27.78685 | 28.48028 | 26.14206 | 24.96004 | 36.38 | 34.56
12.84 | 0.938982097 | 0.8745385 | 27.76037 | 28.45264 | 26.06649 | 24.88293 | 36.38 | 34.56
12.85 | 0.939174079 | 0.8730311 | 27.73387 | 28.42498 | 26.04693 | 24.8159 | 36.38 | 34.63
12.86 | 0.939366061 | 0.8715237 | 27.70736 | 28.39732 | 26.02736 | 24.74894 | 36.38 | 34.63
12.87 | 0.941868265 | 0.8715787 | 27.68084 | 28.36965 | 26.07171 | 24.72639 | 36.38 | 34.56
12.88 | 0.94753224 | 0.8737721 | 27.65431 | 28.34198 | 26.20335 | 24.76443 | 36.44 | 34.63
12.89 | 0.953196216 | 0.8759654 | 27.62777 | 28.31429 | 26.33469 | 24.80234 | 36.44 | 34.56
12.9 | 0.95862302 | 0.8780352 | 27.60122 | 28.28659 | 26.45916 | 24.83662 | 36.44 | 34.56
12.91 | 0.963217439 | 0.879671 | 27.57466 | 28.25888 | 26.56039 | 24.85852 | 36.5 | 34.56
12.92 | 0.967811859 | 0.8813069 | 27.54808 | 28.23117 | 26.66136 | 24.88032 | 36.5 | 34.56
12.93 | 0.972363763 | 0.8829339 | 27.5215 | 28.20345 | 26.76091 | 24.90178 | 36.5 | 34.63
12.94 | 0.969001018 | 0.8829095 | 27.49491 | 28.17572 | 26.6426 | 24.87661 | 36.5 | 34.56
12.95 | 0.965638274 | 0.8828851 | 27.46831 | 28.14798 | 26.52445 | 24.85143 | 36.56 | 34.63
12.96 | 0.96227553 | 0.8828607 | 27.4417 | 28.12023 | 26.40648 | 24.82625 | 36.5 | 34.63
12.97 | 0.95898246 | 0.8819587 | 27.41508 | 28.09248 | 26.29058 | 24.77641 | 36.56 | 34.69
12.98 | 0.955709867 | 0.8807989 | 27.38846 | 28.06472 | 26.17542 | 24.71937 | 36.56 | 34.56
12.99 | 0.952437274 | 0.8796391 | 27.36182 | 28.03695 | 26.06042 | 24.6624 | 36.56 | 34.63
13 | 0.953338487 | 0.8779119 | 27.33518 | 28.00918 | 26.05968 | 24.58959 | 36.56 | 34.63
13.01 | 0.95802864 | 0.8756697 | 27.30853 | 27.9814 | 26.16235 | 24.50246 | 36.63 | 34.63
13.02 | 0.962718793 | 0.8734274 | 27.28187 | 27.95361 | 26.26477 | 24.41545 | 36.63 | 34.63
13.03 | 0.966676346 | 0.8715139 | 27.2552 | 27.92582 | 26.34696 | 24.33774 | 36.63 | 34.63
13.04 | 0.968539588 | 0.8705399 | 27.22853 | 27.89802 | 26.37191 | 24.28634 | 36.63 | 34.63
13.05 | 0.970402829 | 0.869566 | 27.20185 | 27.87022 | 26.39675 | 24.23499 | 36.63 | 34.63
13.06 | 0.972266071 | 0.8685921 | 27.17516 | 27.84241 | 26.42149 | 24.18369 | 36.69 | 34.63
13.07 | 0.969955334 | 0.8686671 | 27.14846 | 27.81459 | 26.3328 | 24.16162 | 36.69 | 34.56
13.08 | 0.967549347 | 0.8687662 | 27.12176 | 27.78677 | 26.24164 | 24.14021 | 36.63 | 34.63
13.09 | 0.96514336 | 0.8688652 | 27.09506 | 27.75895 | 26.15061 | 24.11879 | 36.69 | 34.63
13.1 | 0.966194897 | 0.8691035 | 27.06834 | 27.73112 | 26.1533 | 24.10122 | 36.69 | 34.63
13.11 | 0.9688761 | 0.8694075 | 27.04162 | 27.70329 | 26.19998 | 24.08545 | 36.75 | 34.69
13.12 | 0.971557304 | 0.8697116 | 27.0149 | 27.67545 | 26.24652 | 24.06966 | 36.75 | 34.63
13.13 | 0.973523353 | 0.8714974 | 26.98817 | 27.64761 | 26.27361 | 24.09482 | 36.75 | 34.63
13.14 | 0.97424479 | 0.8758621 | 26.96143 | 27.61977 | 26.26704 | 24.19111 | 36.75 | 34.63
13.15 | 0.974966226 | 0.8802269 | 26.93469 | 27.59192 | 26.26042 | 24.28715 | 36.75 | 34.69
13.16 | 0.97559111 | 0.8846148 | 26.90795 | 27.56407 | 26.25116 | 24.38359 | 36.75 | 34.69
13.17 | 0.973418022 | 0.8896755 | 26.8812 | 27.53622 | 26.16664 | 24.4983 | 36.75 | 34.69
13.18 | 0.971244935 | 0.8947363 | 26.85444 | 27.50836 | 26.08224 | 24.61273 | 36.75 | 34.69
13.19 | 0.969071847 | 0.899797 | 26.82769 | 27.4805 | 25.99796 | 24.72687 | 36.81 | 34.69
13.2 | 0.969091792 | 0.9017375 | 26.80092 | 27.45264 | 25.97256 | 24.75507 | 36.75 | 34.69
13.21 | 0.970120956 | 0.9022421 | 26.77416 | 27.42477 | 25.97417 | 24.74379 | 36.75 | 34.63
13.22 | 0.971150119 | 0.9027467 | 26.74739 | 27.39691 | 25.97573 | 24.73247 | 36.81 | 34.69
13.23 | 0.971326927 | 0.9031995 | 26.72062 | 27.36904 | 25.95445 | 24.7197 | 36.81 | 34.69
13.24 | 0.969686149 | 0.9035417 | 26.69384 | 27.34117 | 25.88465 | 24.70389 | 36.81 | 34.69
13.25 | 0.968045371 | 0.9038839 | 26.66706 | 27.3133 | 25.81492 | 24.68805 | 36.88 | 34.69
13.26 | 0.966404593 | 0.9042261 | 26.64028 | 27.28543 | 25.74529 | 24.6722 | 36.81 | 34.75
13.27 | 0.963973078 | 0.9023527 | 26.61349 | 27.25755 | 25.65469 | 24.59593 | 36.81 | 34.75
13.28 | 0.96148788 | 0.9003288 | 26.5867 | 27.22968 | 25.56279 | 24.51566 | 36.88 | 34.69
13.29 | 0.959002682 | 0.8983049 | 26.55992 | 27.2018 | 25.47103 | 24.43551 | 36.88 | 34.69
13.3 | 0.957640439 | 0.8944487 | 26.53312 | 27.17393 | 25.40919 | 24.30568 | 36.88 | 34.69
13.31 | 0.957249279 | 0.889008 | 26.50633 | 27.14605 | 25.37317 | 24.13306 | 36.88 | 34.69
13.32 | 0.956858118 | 0.8835673 | 26.47953 | 27.11818 | 25.33716 | 23.96073 | 36.88 | 34.69
13.33 | 0.956844479 | 0.878846 | 26.45274 | 27.0903 | 25.31116 | 23.8082 | 36.88 | 34.75
13.34 | 0.959635964 | 0.87947 | 26.42594 | 27.06242 | 25.35928 | 23.80059 | 36.88 | 34.75
13.35 | 0.96242745 | 0.8800939 | 26.39914 | 27.03455 | 25.40726 | 23.79294 | 36.88 | 34.75
13.36 | 0.965218935 | 0.8807179 | 26.37234 | 27.00667 | 25.45508 | 23.78526 | 36.81 | 34.75
13.37 | 0.970932209 | 0.8825849 | 26.34554 | 26.9788 | 25.57973 | 23.81108 | 36.88 | 34.75
13.38 | 0.977999333 | 0.8850278 | 26.31874 | 26.95093 | 25.73971 | 23.85232 | 36.94 | 34.75
13.39 | 0.985066457 | 0.8874707 | 26.29193 | 26.92305 | 25.8993 | 23.89342 | 36.94 | 34.75
13.4 | 0.989612898 | 0.8889495 | 26.26513 | 26.89518 | 25.99231 | 23.90846 | 36.88 | 34.75
13.41 | 0.985736825 | 0.8872072 | 26.23833 | 26.86731 | 25.86409 | 23.83688 | 36.94 | 34.75
13.42 | 0.981860752 | 0.8854649 | 26.21153 | 26.83945 | 25.73607 | 23.76539 | 36.94 | 34.81
13.43 | 0.977984679 | 0.8837226 | 26.18472 | 26.81158 | 25.60826 | 23.694 | 36.94 | 34.81
13.44 | 0.969489369 | 0.8849375 | 26.15792 | 26.78372 | 25.35983 | 23.70191 | 36.94 | 34.81
13.45 | 0.959530844 | 0.887089 | 26.13112 | 26.75585 | 25.07362 | 23.73482 | 37 | 34.88
13.46 | 0.949572319 | 0.8892405 | 26.10432 | 26.728 | 24.78794 | 23.76762 | 37 | 34.88
13.47 | 0.942469947 | 0.8915339 | 26.07752 | 26.70014 | 24.57728 | 23.80408 | 37 | 34.88
13.48 | 0.943070207 | 0.8942098 | 26.05072 | 26.67228 | 24.56766 | 23.85062 | 37 | 34.81
13.49 | 0.943670466 | 0.8968857 | 26.02392 | 26.64443 | 24.55801 | 23.89701 | 37 | 34.88
13.5 | 0.944270725 | 0.8995616 | 25.99713 | 26.61658 | 24.54833 | 23.94326 | 36.94 | 34.88
13.51 | 0.946734714 | 0.8985117 | 25.97033 | 26.58874 | 24.58702 | 23.89029 | 37 | 34.88
13.52 | 0.949776351 | 0.8963069 | 25.94354 | 26.5609 | 24.64056 | 23.80671 | 37 | 34.88
13.53 | 0.952817989 | 0.894102 | 25.91675 | 26.53306 | 24.69395 | 23.72326 | 37 | 34.88
13.54 | 0.955699752 | 0.8916624 | 25.88996 | 26.50522 | 24.74303 | 23.63371 | 37 | 34.88
13.55 | 0.958069562 | 0.8884706 | 25.86318 | 26.47739 | 24.77872 | 23.52439 | 37 | 34.88
13.56 | 0.960439372 | 0.8852788 | 25.83639 | 26.44957 | 24.81429 | 23.41524 | 37 | 34.88
13.57 | 0.962809182 | 0.882087 | 25.80961 | 26.42174 | 24.84973 | 23.30628 | 37 | 34.81
13.58 | 0.964120428 | 0.8790825 | 25.78283 | 26.39393 | 24.85776 | 23.20244 | 37.06 | 34.88
13.59 | 0.964965129 | 0.8761605 | 25.75606 | 26.36611 | 24.8537 | 23.10095 | 37.06 | 34.88
13.6 | 0.96580983 | 0.8732386 | 25.72928 | 26.3383 | 24.8496 | 22.99962 | 37.06 | 34.88
13.61 | 0.966170056 | 0.8707818 | 25.70252 | 26.3105 | 24.833 | 22.9107 | 37.06 | 34.88
13.62 | 0.963333552 | 0.8713943 | 25.67575 | 26.2827 | 24.73431 | 22.90259 | 37.06 | 34.88
13.63 | 0.960497049 | 0.8720069 | 25.64899 | 26.2549 | 24.63578 | 22.89446 | 37.06 | 34.88
13.64 | 0.957660546 | 0.8726194 | 25.62223 | 26.22711 | 24.5374 | 22.88629 | 37.06 | 34.94
13.65 | 0.956726875 | 0.8755207 | 25.59547 | 26.19933 | 24.48788 | 22.93806 | 37 | 34.94
13.66 | 0.957347709 | 0.8802919 | 25.56872 | 26.17155 | 24.47816 | 23.03861 | 37 | 34.88
13.67 | 0.957968543 | 0.8850631 | 25.54198 | 26.14378 | 24.46841 | 23.1389 | 37.06 | 34.94
13.68 | 0.958589377 | 0.8898343 | 25.51523 | 26.11601 | 24.45863 | 23.23893 | 37.06 | 34.94
13.69 | 0.960563987 | 0.8928998 | 25.48849 | 26.08825 | 24.48333 | 23.2942 | 37.06 | 34.88
13.7 | 0.962609482 | 0.895876 | 25.46176 | 26.0605 | 24.50973 | 23.34698 | 37.06 | 34.94
13.71 | 0.964654977 | 0.8988522 | 25.43503 | 26.03275 | 24.53603 | 23.3996 | 37.06 | 34.94
13.72 | 0.965293816 | 0.900891 | 25.40831 | 26.00501 | 24.52648 | 23.42768 | 37.06 | 34.94
13.73 | 0.96309043 | 0.9010357 | 25.38159 | 25.97727 | 24.44477 | 23.40645 | 37.13 | 34.94
13.74 | 0.960887043 | 0.9011803 | 25.35488 | 25.94954 | 24.36317 | 23.38522 | 37.13 | 34.88
13.75 | 0.958683657 | 0.901325 | 25.32817 | 25.92182 | 24.2817 | 23.36399 | 37.13 | 34.94
13.76 | 0.954786225 | 0.9013324 | 25.30146 | 25.89411 | 24.15749 | 23.3392 | 37.13 | 34.94
13.77 | 0.95013722 | 0.901279 | 25.27477 | 25.8664 | 24.0145 | 23.31284 | 37.13 | 34.94
13.78 | 0.945488216 | 0.9012255 | 25.24808 | 25.8387 | 23.87176 | 23.2865 | 37.19 | 35
13.79 | 0.940926315 | 0.9012282 | 25.22139 | 25.81101 | 23.73147 | 23.26161 | 37.19 | 34.94
13.8 | 0.938769306 | 0.9027835 | 25.19471 | 25.78332 | 23.65202 | 23.27676 | 37.13 | 35
13.81 | 0.936612296 | 0.9043387 | 25.16804 | 25.75565 | 23.57269 | 23.29183 | 37.13 | 34.94
13.82 | 0.934455286 | 0.905894 | 25.14137 | 25.72798 | 23.49349 | 23.30682 | 37.13 | 34.94
13.83 | 0.934308475 | 0.9074256 | 25.11471 | 25.70032 | 23.46489 | 23.32112 | 37.13 | 35
13.84 | 0.937771042 | 0.9089147 | 25.08805 | 25.67266 | 23.52685 | 23.33426 | 37.13 | 35
13.85 | 0.941233609 | 0.9104038 | 25.06141 | 25.64502 | 23.58864 | 23.34732 | 37.13 | 35
13.86 | 0.944696176 | 0.911893 | 25.03477 | 25.61738 | 23.65025 | 23.36031 | 37.13 | 34.94
13.87 | 0.946418858 | 0.9109709 | 25.00813 | 25.58975 | 23.66817 | 23.31152 | 37.13 | 35
13.88 | 0.947248463 | 0.9088111 | 24.98151 | 25.56213 | 23.66369 | 23.23115 | 37.13 | 34.94
13.89 | 0.948078068 | 0.9066514 | 24.95489 | 25.53452 | 23.65918 | 23.15091 | 37.19 | 35
13.9 | 0.948907673 | 0.9044916 | 24.92827 | 25.50692 | 23.65463 | 23.0708 | 37.19 | 34.94
13.91 | 0.947406494 | 0.900923 | 24.90167 | 25.47933 | 23.592 | 22.95491 | 37.19 | 35
13.92 | 0.945767263 | 0.897271 | 24.87507 | 25.45175 | 23.52603 | 22.83711 | 37.19 | 34.94
13.93 | 0.944128031 | 0.893619 | 24.84848 | 25.42417 | 23.46015 | 22.71952 | 37.25 | 34.94
13.94 | 0.94419113 | 0.8904594 | 24.8219 | 25.39661 | 23.43662 | 22.61465 | 37.25 | 35
13.95 | 0.950760941 | 0.8891821 | 24.79533 | 25.36905 | 23.57443 | 22.55771 | 37.25 | 35
13.96 | 0.957330751 | 0.8879048 | 24.76877 | 25.34151 | 23.7119 | 22.50085 | 37.25 | 34.94
13.97 | 0.963900562 | 0.8866275 | 24.74221 | 25.31397 | 23.84903 | 22.44406 | 37.31 | 34.94
13.98 | 0.970098512 | 0.8870912 | 24.71566 | 25.28645 | 23.97662 | 22.43138 | 37.25 | 34.94
13.99 | 0.975842917 | 0.8896783 | 24.68912 | 25.25893 | 24.0927 | 22.47232 | 37.25 | 34.94
14 | 0.981587323 | 0.8922654 | 24.66259 | 25.23143 | 24.20848 | 22.51313 | 37.25 | 35
[7 empty] | 37.75 | 35.38
[7 empty] | 37.75 | 35.38
[7 empty] | 37.81 | 35.44
[7 empty] | 37.81 | 35.44
[7 empty] | 37.81 | 35.44
[7 empty] | 37.81 | 35.44
[7 empty] | 37.81 | 35.44
[7 empty] | 37.81 | 35.44
[7 empty] | 37.81 | 35.44
[7 empty] | 37.81 | 35.44
[7 empty] | 37.88 | 35.44
[7 empty] | 37.88 | 35.5
[7 empty] | 37.88 | 35.44
[7 empty] | 37.88 | 35.5
[7 empty] | 37.88 | 35.5
[7 empty] | 37.88 | 35.5
[7 empty] | 37.81 | 35.44
[7 empty] | 37.88 | 35.5
[7 empty] | 37.88 | 35.5
[7 empty] | 37.88 | 35.44
[7 empty] | 37.88 | 35.5
[7 empty] | 37.88 | 35.5
[7 empty] | 37.88 | 35.5
[7 empty] | 37.94 | 35.5
[7 empty] | 37.88 | 35.5
[7 empty] | 37.94 | 35.5
[7 empty] | 37.88 | 35.5
[7 empty] | 37.94 | 35.56
[7 empty] | 37.94 | 35.5
[7 empty] | 37.94 | 35.56
[7 empty] | 37.94 | 35.5
[7 empty] | 37.94 | 35.5
[7 empty] | 37.94 | 35.56
[7 empty] | 37.94 | 35.5
[7 empty] | 38 | 35.56
[7 empty] | 38 | 35.5
[7 empty] | 38 | 35.56
[7 empty] | 38 | 35.56
[7 empty] | 38 | 35.56
[7 empty] | 38 | 35.56
[7 empty] | 38 | 35.56
[7 empty] | 38 | 35.56
[7 empty] | 38.06 | 35.56
[7 empty] | 38 | 35.63
[7 empty] | 38 | 35.63
[7 empty] | 38.06 | 35.63
[7 empty] | 38.06 | 35.56
[7 empty] | 38.06 | 35.63
[7 empty] | 38.06 | 35.63
[7 empty] | 38.06 | 35.63
[7 empty] | 38.13 | 35.63
[7 empty] | 38.13 | 35.63
[7 empty] | 38.06 | 35.63
[7 empty] | 38.13 | 35.63
[7 empty] | 38.13 | 35.69
[7 empty] | 38.13 | 35.69
[7 empty] | 38.13 | 35.63
[7 empty] | 38.13 | 35.69
[7 empty] | 38.13 | 35.69
[7 empty] | 38.19 | 35.69
[7 empty] | 38.19 | 35.69
[7 empty] | 38.13 | 35.75
[7 empty] | 38.19 | 35.69
[7 empty] | 38.19 | 35.75
[7 empty] | 38.19 | 35.75
[7 empty] | 38.19 | 35.69
[7 empty] | 38.19 | 35.69
[7 empty] | 38.25 | 35.69
[7 empty] | 38.25 | 35.75
[7 empty] | 38.25 | 35.69
[7 empty] | 38.25 | 35.75
[7 empty] | 38.25 | 35.75
[7 empty] | 38.25 | 35.81
[7 empty] | 38.25 | 35.81
[7 empty] | 38.25 | 35.81
[7 empty] | 38.31 | 35.81
[7 empty] | 38.25 | 35.81
[7 empty] | 38.25 | 35.81
[7 empty] | 38.31 | 35.81
[7 empty] | 38.31 | 35.81
[7 empty] | 38.31 | 35.81
[7 empty] | 38.31 | 35.81
[7 empty] | 38.31 | 35.81
[7 empty] | 38.31 | 35.81
[7 empty] | 38.31 | 35.81
[7 empty] | 38.31 | 35.81
[7 empty] | 38.31 | 35.81
[7 empty] | 38.38 | 35.81
[7 empty] | 38.38 | 35.81
[7 empty] | 38.38 | 35.81
[7 empty] | 38.38 | 35.81
[7 empty] | 38.38 | 35.88
[7 empty] | 38.38 | 35.81
[7 empty] | 38.38 | 35.81
[7 empty] | 38.38 | 35.81
[7 empty] | 38.44 | 35.81
[7 empty] | 38.38 | 35.81
[7 empty] | 38.44 | 35.88
[7 empty] | 38.44 | 35.88
[7 empty] | 38.44 | 35.88
[7 empty] | 38.44 | 35.88
[7 empty] | 38.5 | 35.88
[7 empty] | 38.44 | 35.88
[7 empty] | 38.5 | 35.88
[7 empty] | 38.44 | 35.81
[7 empty] | 38.5 | 35.88
[7 empty] | 38.56 | 35.88
[7 empty] | 38.5 | 35.88
[7 empty] | 38.5 | 35.88
[7 empty] | 38.5 | 35.81
[7 empty] | 38.5 | 35.88
[7 empty] | 38.56 | 35.88
[7 empty] | 38.56 | 35.88
[7 empty] | 38.5 | 35.88
[7 empty] | 38.56 | 35.88
[7 empty] | 38.56 | 35.88
[7 empty] | 38.56 | 35.88
[7 empty] | 38.56 | 35.88
[7 empty] | 38.63 | 35.81
[7 empty] | 38.56 | 35.81
[7 empty] | 38.63 | 35.88
[7 empty] | 38.69 | 35.88
[7 empty] | 38.63 | 35.88
[7 empty] | 38.63 | 35.88
[7 empty] | 38.63 | 35.88
[7 empty] | 38.63 | 35.88
[7 empty] | 38.63 | 35.88
[7 empty] | 38.69 | 35.88
[7 empty] | 38.63 | 35.94
[7 empty] | 38.69 | 35.94
[7 empty] | 38.69 | 35.94
[7 empty] | 38.69 | 35.94
[7 empty] | 38.69 | 35.94
[7 empty] | 38.69 | 35.94
[7 empty] | 38.75 | 36
[7 empty] | 38.69 | 36
[7 empty] | 38.75 | 35.94
[7 empty] | 38.81 | 36
[7 empty] | 38.75 | 36
[7 empty] | 38.81 | 36
[7 empty] | 38.75 | 36
[7 empty] | 38.75 | 36
[7 empty] | 38.81 | 36
[7 empty] | 38.81 | 36.06
[7 empty] | 38.81 | 36.06
[7 empty] | 38.88 | 36.06
[7 empty] | 38.88 | 36
[7 empty] | 38.88 | 36.06
[7 empty] | 38.94 | 36
[7 empty] | 38.88 | 36
[7 empty] | 38.88 | 36.06
[7 empty] | 38.88 | 36.06
[7 empty] | 38.94 | 36.06
[7 empty] | 38.94 | 36.06
[7 empty] | 38.94 | 36.13
[7 empty] | 38.94 | 36.06
[7 empty] | 38.94 | 36.06
[7 empty] | 39 | 36.06
[7 empty] | 38.94 | 36.13
[7 empty] | 39 | 36.13
[7 empty] | 39 | 36.06
[7 empty] | 39 | 36.13
[7 empty] | 39 | 36.13
[7 empty] | 39.06 | 36.13
[7 empty] | 39 | 36.13
[7 empty] | 39.06 | 36.13
[7 empty] | 39.13 | 36.19
[7 empty] | 39.06 | 36.19
[7 empty] | 39.06 | 36.19
[7 empty] | 39.06 | 36.19
[7 empty] | 39.06 | 36.19
[7 empty] | 39.06 | 36.19
[7 empty] | 39.06 | 36.19
[7 empty] | 39.06 | 36.19
[7 empty] | 39.06 | 36.19
[7 empty] | 39.13 | 36.19
[7 empty] | 39.13 | 36.19
[7 empty] | 39.13 | 36.25
[7 empty] | 39.13 | 36.19
[7 empty] | 39.13 | 36.19
[7 empty] | 39.13 | 36.25
[7 empty] | 39.13 | 36.25
[7 empty] | 39.13 | 36.25
[7 empty] | 39.13 | 36.25
[7 empty] | 39.19 | 36.25
[7 empty] | 39.19 | 36.25
[7 empty] | 39.19 | 36.25
[7 empty] | 39.19 | 36.25
[7 empty] | 39.19 | 36.25
[7 empty] | 39.19 | 36.25
[7 empty] | 39.25 | 36.31
[7 empty] | 39.19 | 36.25
[7 empty] | 39.19 | 36.25
[7 empty] | 39.25 | 36.31
[7 empty] | 39.25 | 36.31
[7 empty] | 39.25 | 36.31
[7 empty] | 39.25 | 36.31
[7 empty] | 39.25 | 36.31
[7 empty] | 39.25 | 36.31
[7 empty] | 39.31 | 36.38
[7 empty] | 39.31 | 36.31
[7 empty] | 39.31 | 36.31
[7 empty] | 39.38 | 36.31
[7 empty] | 39.38 | 36.38
[7 empty] | 39.38 | 36.38
[7 empty] | 39.38 | 36.31
[7 empty] | 39.38 | 36.38
[7 empty] | 39.38 | 36.38
[7 empty] | 39.44 | 36.38
[7 empty] | 39.44 | 36.38
[7 empty] | 39.44 | 36.31
[7 empty] | 39.44 | 36.31
[7 empty] | 39.44 | 36.38
[7 empty] | 39.5 | 36.38
[7 empty] | 39.44 | 36.38
[7 empty] | 39.44 | 36.38
[7 empty] | 39.5 | 36.38
[7 empty] | 39.5 | 36.38
[7 empty] | 39.5 | 36.38
[7 empty] | 39.5 | 36.38
[7 empty] | 39.5 | 36.38
[7 empty] | 39.5 | 36.38
[7 empty] | 39.56 | 36.38
[7 empty] | 39.56 | 36.38
[7 empty] | 39.5 | 36.44
[7 empty] | 39.56 | 36.38
[7 empty] | 39.56 | 36.44
[7 empty] | 39.56 | 36.38
[7 empty] | 39.56 | 36.38
[7 empty] | 39.56 | 36.38
[7 empty] | 39.56 | 36.38
[7 empty] | 39.56 | 36.44
[7 empty] | 39.63 | 36.38
[7 empty] | 39.63 | 36.44
[7 empty] | 39.63 | 36.38
[7 empty] | 39.63 | 36.44
[7 empty] | 39.69 | 36.44
[7 empty] | 39.69 | 36.44
[7 empty] | 39.69 | 36.44
[7 empty] | 39.69 | 36.44
[7 empty] | 39.69 | 36.44
[7 empty] | 39.69 | 36.5
[7 empty] | 39.75 | 36.44
[7 empty] | 39.75 | 36.5
[7 empty] | 39.75 | 36.44
[7 empty] | 39.75 | 36.44
[7 empty] | 39.75 | 36.5
[7 empty] | 39.75 | 36.44
[7 empty] | 39.81 | 36.5
[7 empty] | 39.81 | 36.5
[7 empty] | 39.75 | 36.5
[7 empty] | 39.81 | 36.5
[7 empty] | 39.88 | 36.5
[7 empty] | 39.88 | 36.5
[7 empty] | 39.88 | 36.5
[7 empty] | 39.88 | 36.56
[7 empty] | 39.88 | 36.56
[7 empty] | 39.94 | 36.56
[7 empty] | 39.88 | 36.56
[7 empty] | 39.88 | 36.56
[7 empty] | 39.88 | 36.56
[7 empty] | 39.94 | 36.56
[7 empty] | 40 | 36.63
[7 empty] | 39.94 | 36.56
[7 empty] | 39.94 | 36.63
[7 empty] | 40 | 36.69
[7 empty] | 40 | 36.69
[7 empty] | 39.94 | 36.63
[7 empty] | 40 | 36.63
[7 empty] | 40 | 36.69
[7 empty] | 40 | 36.69
[7 empty] | 40.06 | 36.69
[7 empty] | 40.13 | 36.69
[7 empty] | 40.06 | 36.69
[7 empty] | 40.13 | 36.69
[7 empty] | 40.13 | 36.69
[7 empty] | 40.06 | 36.69
[7 empty] | 40.13 | 36.75
[7 empty] | 40.06 | 36.69
[7 empty] | 40.19 | 36.69
[7 empty] | 40.19 | 36.75
[7 empty] | 40.13 | 36.75
[7 empty] | 40.19 | 36.75
[7 empty] | 40.19 | 36.75
[7 empty] | 40.19 | 36.75
[7 empty] | 40.19 | 36.75
[7 empty] | 40.19 | 36.75
[7 empty] | 40.19 | 36.75
[7 empty] | 40.19 | 36.75
[7 empty] | 40.25 | 36.75
[7 empty] | 40.19 | 36.81
[7 empty] | 40.19 | 36.81
[7 empty] | 40.25 | 36.81
[7 empty] | 40.25 | 36.81
[7 empty] | 40.31 | 36.81
[7 empty] | 40.25 | 36.81
[7 empty] | 40.25 | 36.81
[7 empty] | 40.31 | 36.81
[7 empty] | 40.31 | 36.81
[7 empty] | 40.31 | 36.81
[7 empty] | 40.31 | 36.81
[7 empty] | 40.38 | 36.81
[7 empty] | 40.38 | 36.88
[7 empty] | 40.38 | 36.88
[7 empty] | 40.38 | 36.81
[7 empty] | 40.44 | 36.88
[7 empty] | 40.44 | 36.88
[7 empty] | 40.44 | 36.88
[7 empty] | 40.44 | 36.81
[7 empty] | 40.44 | 36.88
[7 empty] | 40.44 | 36.88
[7 empty] | 40.44 | 36.88
[7 empty] | 40.44 | 36.88
[7 empty] | 40.44 | 36.94
[7 empty] | 40.5 | 36.88
[7 empty] | 40.5 | 36.94
[7 empty] | 40.5 | 36.94
[7 empty] | 40.5 | 36.94
[7 empty] | 40.5 | 36.88
[7 empty] | 40.56 | 36.94
[7 empty] | 40.5 | 36.94
[7 empty] | 40.56 | 36.94
[7 empty] | 40.56 | 36.94
[7 empty] | 40.56 | 37
[7 empty] | 40.56 | 36.94
[7 empty] | 40.56 | 36.94
[7 empty] | 40.56 | 36.94
[7 empty] | 40.63 | 36.94
[7 empty] | 40.63 | 36.94
[7 empty] | 40.63 | 36.94
[7 empty] | 40.63 | 37
[7 empty] | 40.63 | 37
[7 empty] | 40.63 | 37
[7 empty] | 40.63 | 37
[7 empty] | 40.69 | 37
[7 empty] | 40.69 | 37.06
[7 empty] | 40.75 | 37
[7 empty] | 40.69 | 37
[7 empty] | 40.75 | 37
[7 empty] | 40.75 | 37.06
[7 empty] | 40.75 | 37.06
[7 empty] | 40.81 | 37
[7 empty] | 40.75 | 37.06
[7 empty] | 40.75 | 37.06
[7 empty] | 40.81 | 37.06
[7 empty] | 40.81 | 37.06
[7 empty] | 40.81 | 37.06
[7 empty] | 40.81 | 37.13
[7 empty] | 40.81 | 37.13
[7 empty] | 40.81 | 37.13
[7 empty] | 40.88 | 37.13
[7 empty] | 40.88 | 37.13
[7 empty] | 40.88 | 37.19
[7 empty] | 40.88 | 37.19
[7 empty] | 40.88 | 37.13
[7 empty] | 40.88 | 37.13
[7 empty] | 40.94 | 37.19
[7 empty] | 40.94 | 37.19
[7 empty] | 40.94 | 37.19
[7 empty] | 40.94 | 37.19
[7 empty] | 40.94 | 37.19
[7 empty] | 40.94 | 37.19
[7 empty] | 40.94 | 37.19
[7 empty] | 41 | 37.19
[7 empty] | 41 | 37.25
[7 empty] | 41 | 37.25
[7 empty] | 41 | 37.31
[7 empty] | 41.06 | 37.31
[7 empty] | 41.06 | 37.31
[7 empty] | 41.06 | 37.31
[7 empty] | 41.06 | 37.31
[7 empty] | 41.06 | 37.31
[7 empty] | 41.13 | 37.31
[7 empty] | 41.13 | 37.31
[7 empty] | 41.13 | 37.31
[7 empty] | 41.13 | 37.31
[7 empty] | 41.19 | 37.38
[7 empty] | 41.19 | 37.38
[7 empty] | 41.19 | 37.38
[7 empty] | 41.19 | 37.31
[7 empty] | 41.19 | 37.38
[7 empty] | 41.19 | 37.38
[7 empty] | 41.19 | 37.44
[7 empty] | 41.19 | 37.44
[7 empty] | 41.25 | 37.44
[7 empty] | 41.25 | 37.44
[7 empty] | 41.25 | 37.44
[7 empty] | 41.25 | 37.44
[7 empty] | 41.31 | 37.44
[7 empty] | 41.31 | 37.5
[7 empty] | 41.31 | 37.5
[7 empty] | 41.31 | 37.5
[7 empty] | 41.31 | 37.44
[7 empty] | 41.31 | 37.56
[7 empty] | 41.38 | 37.5
[7 empty] | 41.38 | 37.5
[7 empty] | 41.38 | 37.5
[7 empty] | 41.38 | 37.56
[7 empty] | 41.38 | 37.56
[7 empty] | 41.38 | 37.56
[7 empty] | 41.44 | 37.56
[7 empty] | 41.44 | 37.56
[7 empty] | 41.44 | 37.56
[7 empty] | 41.44 | 37.63
[7 empty] | 41.5 | 37.63
[7 empty] | 41.5 | 37.63
[7 empty] | 41.44 | 37.63
[7 empty] | 41.44 | 37.63
[7 empty] | 41.5 | 37.63
[7 empty] | 41.5 | 37.69
[7 empty] | 41.5 | 37.69
[7 empty] | 41.5 | 37.69
[7 empty] | 41.56 | 37.69
[7 empty] | 41.56 | 37.69
[7 empty] | 41.5 | 37.69
[7 empty] | 41.56 | 37.69
[7 empty] | 41.63 | 37.75
[7 empty] | 41.63 | 37.75
[7 empty] | 41.63 | 37.75
[7 empty] | 41.63 | 37.75
[7 empty] | 41.63 | 37.75
[7 empty] | 41.63 | 37.75
[7 empty] | 41.63 | 37.75
[7 empty] | 41.69 | 37.75
[7 empty] | 41.69 | 37.75
[7 empty] | 41.69 | 37.75
[7 empty] | 41.69 | 37.81
[7 empty] | 41.69 | 37.81
[7 empty] | 41.69 | 37.81
[7 empty] | 41.75 | 37.81
[7 empty] | 41.75 | 37.81
[7 empty] | 41.75 | 37.81
[7 empty] | 41.75 | 37.81
[7 empty] | 41.81 | 37.81
[7 empty] | 41.81 | 37.81
[7 empty] | 41.81 | 37.81
[7 empty] | 41.81 | 37.81
[7 empty] | 41.81 | 37.88
[7 empty] | 41.88 | 37.88
[7 empty] | 41.88 | 37.88
[7 empty] | 41.88 | 37.81
[7 empty] | 41.88 | 37.88
[7 empty] | 41.88 | 37.88
[7 empty] | 41.88 | 37.88
[7 empty] | 41.88 | 37.94
[7 empty] | 41.94 | 37.94
[7 empty] | 41.94 | 37.94
[7 empty] | 41.94 | 37.88
[7 empty] | 41.94 | 37.94
[7 empty] | 42 | 37.94
[7 empty] | 42 | 38
[7 empty] | 42 | 38
[7 empty] | 42 | 38
[7 empty] | 42 | 38.06
[7 empty] | 42 | 38.06
[7 empty] | 42.06 | 38.06
[7 empty] | 42.06 | 38.06
[7 empty] | 42.06 | 38.06
[7 empty] | 42.06 | 38.06
[7 empty] | 42.06 | 38.06
[7 empty] | 42.13 | 38.13
[7 empty] | 42.06 | 38.13
[7 empty] | 42.13 | 38.13
[7 empty] | 42.19 | 38.13
[7 empty] | 42.13 | 38.19
[7 empty] | 42.13 | 38.19
[7 empty] | 42.13 | 38.19
[7 empty] | 42.19 | 38.25
[7 empty] | 42.19 | 38.25
[7 empty] | 42.25 | 38.25
[7 empty] | 42.25 | 38.25
[7 empty] | 42.25 | 38.31
[7 empty] | 42.25 | 38.38
[7 empty] | 42.25 | 38.31
[7 empty] | 42.25 | 38.31
[7 empty] | 42.31 | 38.31
[7 empty] | 42.31 | 38.31
[7 empty] | 42.31 | 38.38
[7 empty] | 42.31 | 38.38
[7 empty] | 42.31 | 38.44
[7 empty] | 42.31 | 38.44
[7 empty] | 42.31 | 38.44
[7 empty] | 42.38 | 38.5
[7 empty] | 42.44 | 38.5
[7 empty] | 42.44 | 38.5
[7 empty] | 42.44 | 38.56
[7 empty] | 42.5 | 38.56
[7 empty] | 42.44 | 38.56
[7 empty] | 42.44 | 38.56
[7 empty] | 42.44 | 38.63
[7 empty] | 42.44 | 38.63
[7 empty] | 42.5 | 38.69
[7 empty] | 42.5 | 38.69
[7 empty] | 42.5 | 38.69
[7 empty] | 42.44 | 38.69
[7 empty] | 42.5 | 38.75
[7 empty] | 42.5 | 38.75
[7 empty] | 42.5 | 38.75
[7 empty] | 42.56 | 38.75
[7 empty] | 42.56 | 38.75
[7 empty] | 42.56 | 38.81
[7 empty] | 42.56 | 38.81
[7 empty] | 42.56 | 38.81
[7 empty] | 42.56 | 38.88
[7 empty] | 42.56 | 38.88
[7 empty] | 42.56 | 38.88
[7 empty] | 42.63 | 38.94
[7 empty] | 42.63 | 38.94
[7 empty] | 42.69 | 38.94
[7 empty] | 42.69 | 38.94
[7 empty] | 42.69 | 38.94
[7 empty] | 42.69 | 39
[7 empty] | 42.69 | 39
[7 empty] | 42.75 | 39
[7 empty] | 42.75 | 39.06
[7 empty] | 42.75 | 39.06
[7 empty] | 42.75 | 39.06
[7 empty] | 42.75 | 39.06
[7 empty] | 42.75 | 39.13
[7 empty] | 42.81 | 39.13
[7 empty] | 42.81 | 39.13
[7 empty] | 42.81 | 39.13
[7 empty] | 42.81 | 39.19
[7 empty] | 42.81 | 39.19
[7 empty] | 42.81 | 39.25
[7 empty] | 42.81 | 39.25
[7 empty] | 42.88 | 39.25
[7 empty] | 42.88 | 39.25
[7 empty] | 42.88 | 39.31
[7 empty] | 42.94 | 39.31
[7 empty] | 42.88 | 39.31
[7 empty] | 42.88 | 39.38
[7 empty] | 42.94 | 39.38
[7 empty] | 42.94 | 39.38
[7 empty] | 42.94 | 39.38
[7 empty] | 43 | 39.44
[7 empty] | 43 | 39.44
[7 empty] | 42.94 | 39.44
[7 empty] | 43.06 | 39.5
[7 empty] | 43 | 39.5
[7 empty] | 43.06 | 39.5
[7 empty] | 43.06 | 39.5
[7 empty] | 43.06 | 39.56
[7 empty] | 43.06 | 39.56
[7 empty] | 43.06 | 39.56
[7 empty] | 43.06 | 39.56
[7 empty] | 43.13 | 39.63
[7 empty] | 43.06 | 39.63
[7 empty] | 43.13 | 39.63
[7 empty] | 43.13 | 39.63
[7 empty] | 43.19 | 39.69
[7 empty] | 43.13 | 39.69
[7 empty] | 43.13 | 39.69
[7 empty] | 43.19 | 39.69
[7 empty] | 43.13 | 39.75
[7 empty] | 43.19 | 39.75
[7 empty] | 43.19 | 39.75
[7 empty] | 43.25 | 39.81
[7 empty] | 43.25 | 39.88
[7 empty] | 43.19 | 39.88
[7 empty] | 43.25 | 39.88
[7 empty] | 43.25 | 39.88
[7 empty] | 43.25 | 39.88
[7 empty] | 43.31 | 39.94
[7 empty] | 43.31 | 39.94
[7 empty] | 43.31 | 39.94
[7 empty] | 43.31 | 39.94
[7 empty] | 43.38 | 39.94
[7 empty] | 43.38 | 40
[7 empty] | 43.38 | 40
[7 empty] | 43.38 | 40
[7 empty] | 43.38 | 40.06
[7 empty] | 43.44 | 40.06
[7 empty] | 43.44 | 40.06
[7 empty] | 43.44 | 40.06
[7 empty] | 43.44 | 40.06
[7 empty] | 43.44 | 40.06
[7 empty] | 43.44 | 40.13
[7 empty] | 43.44 | 40.13
[7 empty] | 43.5 | 40.13
[7 empty] | 43.5 | 40.19
[7 empty] | 43.5 | 40.19
[7 empty] | 43.56 | 40.19
[7 empty] | 43.5 | 40.19
[7 empty] | 43.56 | 40.25
[7 empty] | 43.56 | 40.25
[7 empty] | 43.56 | 40.31
[7 empty] | 43.56 | 40.31
[7 empty] | 43.63 | 40.31
[7 empty] | 43.63 | 40.31
[7 empty] | 43.63 | 40.31
[7 empty] | 43.69 | 40.38
[7 empty] | 43.63 | 40.38
[7 empty] | 43.69 | 40.38
[7 empty] | 43.69 | 40.38
[7 empty] | 43.69 | 40.44
[7 empty] | 43.69 | 40.44
[7 empty] | 43.75 | 40.5
[7 empty] | 43.75 | 40.44
[7 empty] | 43.75 | 40.5
[7 empty] | 43.75 | 40.5
[7 empty] | 43.75 | 40.56
[7 empty] | 43.81 | 40.56
[7 empty] | 43.75 | 40.56
[7 empty] | 43.81 | 40.56
[7 empty] | 43.81 | 40.56
[7 empty] | 43.81 | 40.63
[7 empty] | 43.88 | 40.56
[7 empty] | 43.81 | 40.63
[7 empty] | 43.81 | 40.63
[7 empty] | 43.88 | 40.63
[7 empty] | 43.88 | 40.63
[7 empty] | 43.88 | 40.63
[7 empty] | 43.88 | 40.69
[7 empty] | 43.94 | 40.69
[7 empty] | 43.94 | 40.75
[7 empty] | 43.94 | 40.69
[7 empty] | 43.94 | 40.75
[7 empty] | 43.94 | 40.75
[7 empty] | 44 | 40.75
[7 empty] | 44 | 40.81
[7 empty] | 44 | 40.81
[7 empty] | 44 | 40.81
[7 empty] | 44 | 40.88
[7 empty] | 44 | 40.81
[7 empty] | 44 | 40.81
[7 empty] | 44 | 40.88
[7 empty] | 44 | 40.88
[7 empty] | 44.06 | 40.88
[7 empty] | 44.06 | 40.94
[7 empty] | 44.06 | 40.94
[7 empty] | 44.06 | 40.94
[7 empty] | 44.13 | 41
[7 empty] | 44.06 | 41
[7 empty] | 44.13 | 41
[7 empty] | 44.13 | 41.06
[7 empty] | 44.19 | 41.06
[7 empty] | 44.13 | 41.06
[7 empty] | 44.19 | 41.06
[7 empty] | 44.19 | 41.06
[7 empty] | 44.13 | 41.06
[7 empty] | 44.25 | 41.13
[7 empty] | 44.19 | 41.13
[7 empty] | 44.19 | 41.13
[7 empty] | 44.25 | 41.19
[7 empty] | 44.25 | 41.19
[7 empty] | 44.31 | 41.19
[7 empty] | 44.31 | 41.19
[7 empty] | 44.31 | 41.25
[7 empty] | 44.31 | 41.25
[7 empty] | 44.38 | 41.25
[7 empty] | 44.31 | 41.25
[7 empty] | 44.31 | 41.25
[7 empty] | 44.38 | 41.31
[7 empty] | 44.38 | 41.31
[7 empty] | 44.38 | 41.31
[7 empty] | 44.38 | 41.31
[7 empty] | 44.38 | 41.38
[7 empty] | 44.44 | 41.38
[7 empty] | 44.44 | 41.38
[7 empty] | 44.5 | 41.38
[7 empty] | 44.5 | 41.38
[7 empty] | 44.5 | 41.44
[7 empty] | 44.5 | 41.44
[7 empty] | 44.44 | 41.44
[7 empty] | 44.5 | 41.44
[7 empty] | 44.5 | 41.5
[7 empty] | 44.5 | 41.5
[7 empty] | 44.56 | 41.5
[7 empty] | 44.5 | 41.5
[7 empty] | 44.56 | 41.5
[7 empty] | 44.56 | 41.56
[7 empty] | 44.56 | 41.56
[7 empty] | 44.56 | 41.56
[7 empty] | 44.56 | 41.56
[7 empty] | 44.63 | 41.63
[7 empty] | 44.63 | 41.63
[7 empty] | 44.63 | 41.63
[7 empty] | 44.63 | 41.63
[7 empty] | 44.63 | 41.63
[7 empty] | 44.63 | 41.63
[7 empty] | 44.69 | 41.63
[7 empty] | 44.63 | 41.69
[7 empty] | 44.63 | 41.69
[7 empty] | 44.69 | 41.69
[7 empty] | 44.69 | 41.69
[7 empty] | 44.69 | 41.69
[7 empty] | 44.75 | 41.75
[7 empty] | 44.75 | 41.75
[7 empty] | 44.75 | 41.75
[7 empty] | 44.81 | 41.75
[7 empty] | 44.75 | 41.75
[7 empty] | 44.81 | 41.75
[7 empty] | 44.81 | 41.81
[7 empty] | 44.81 | 41.81
[7 empty] | 44.81 | 41.81
[7 empty] | 44.81 | 41.81
[7 empty] | 44.81 | 41.88
[7 empty] | 44.81 | 41.88
[7 empty] | 44.88 | 41.88
[7 empty] | 44.88 | 41.88
[7 empty] | 44.88 | 41.88
[7 empty] | 44.88 | 41.94
[7 empty] | 44.94 | 41.94
[7 empty] | 44.94 | 41.94
[7 empty] | 44.94 | 41.94
[7 empty] | 45 | 41.94
[7 empty] | 45 | 41.94
[7 empty] | 45 | 41.94
[7 empty] | 45 | 41.94
[7 empty] | 45 | 41.94
[7 empty] | 45 | 41.94
[7 empty] | 45 | 42
[7 empty] | 45 | 42
[7 empty] | 45.06 | 42
[7 empty] | 45.06 | 42
[7 empty] | 45.06 | 42
[7 empty] | 45.13 | 42
[7 empty] | 45.13 | 42
[7 empty] | 45.13 | 42
[7 empty] | 45.19 | 42.06
[7 empty] | 45.25 | 42.06
[7 empty] | 45.25 | 42.06
[7 empty] | 45.25 | 42.06
[7 empty] | 45.25 | 42.06
[7 empty] | 45.31 | 42.06
[7 empty] | 45.31 | 42.06
[7 empty] | 45.25 | 42.06
[7 empty] | 45.25 | 42.06
[7 empty] | 45.31 | 42.13
[7 empty] | 45.31 | 42.06
[7 empty] | 45.38 | 42.06
[7 empty] | 45.31 | 42.06
[7 empty] | 45.38 | 42.13
[7 empty] | 45.38 | 42.13
[7 empty] | 45.38 | 42.13
[7 empty] | 45.44 | 42.06
[7 empty] | 45.44 | 42.06
[7 empty] | 45.44 | 42.13
[7 empty] | 45.44 | 42.13
[7 empty] | 45.5 | 42.13
[7 empty] | 45.5 | 42.13
[7 empty] | 45.56 | 42.13
[7 empty] | 45.44 | 42.19
[7 empty] | 45.44 | 42.19
[7 empty] | 45.44 | 42.19
[7 empty] | 45.44 | 42.19
[7 empty] | 45.44 | 42.13
[7 empty] | 45.44 | 42.13
[7 empty] | 45.44 | 42.13
[7 empty] | 45.5 | 42.13
[7 empty] | 45.5 | 42.19
[7 empty] | 45.5 | 42.13
[7 empty] | 45.56 | 42.13
[7 empty] | 45.56 | 42.13
[7 empty] | 45.5 | 42.13
[7 empty] | 45.5 | 42.13
[7 empty] | 45.56 | 42.13
[7 empty] | 45.66 | 42.13
[7 empty] | 45.56 | 42.13
[7 empty] | 45.5 | 42.13
[7 empty] | 45.5 | 42.13
[7 empty] | 45.5 | 42.13
[7 empty] | 45.5 | 42.13
[7 empty] | 45.56 | 42.06
[7 empty] | 45.66 | 42.06
[7 empty] | 45.56 | 42.06
[7 empty] | 45.56 | 42.06
[7 empty] | 45.56 | 42.06
[7 empty] | 45.56 | 42.06
[7 empty] | 45.56 | 42.19
[7 empty] | 45.56 | 42.06
[7 empty] | 45.5 | 42.13
[7 empty] | 45.56 | 42.13
[7 empty] | 45.66 | 42.06
[7 empty] | 45.66 | 42.19
[7 empty] | 45.66 | 42.13
[7 empty] | 45.56 | 42.13
[7 empty] | 45.66 | 42.06
[7 empty] | 45.66 | 42.06
[7 empty] | 45.56 | 42.13
[7 empty] | 45.66 | 42.13
[7 empty] | 45.66 | 42.13
[7 empty] | 45.56 | 42.13

## 151 (34)
Wavelength | ecoFlex + normal emittance | ecoFlex + Ag/Ppy emittance | Pure PNIPAm Ibb | Ag/PPy Ibb | Pure PNIPAm Prad | Ag/PPy Prad | Pure PNIPAm Temp | Ag/PPy Temp | Pure PNIPAm Temp (K) | Ag/PPy Temp (K) | Pure PNIPAm Prad SUM | Ag/PPy Prad SUM
7.5 | 0.943997164 | 0.841378 | 29.03341 | 30.25364 | 27.40746 | 25.45474 | 31.44 | 33.44 | 304.59 | 306.59 | 190.9515 | 176.5226
7.51 | 0.951354126 | 0.8448984 | 29.084 | 30.30471 | 27.66918 | 25.6044 | 31.44 | 33.5
7.52 | 0.953561718 | 0.846493 | 29.13429 | 30.35547 | 27.78135 | 25.69569 | 31.44 | 33.5
7.53 | 0.951024984 | 0.8466859 | 29.18428 | 30.40592 | 27.75498 | 25.74426 | 31.44 | 33.44
7.54 | 0.948565984 | 0.8453022 | 29.23397 | 30.45605 | 27.73035 | 25.74457 | 31.5 | 33.5
7.55 | 0.950639011 | 0.8424878 | 29.28336 | 30.50587 | 27.8379 | 25.70082 | 31.5 | 33.44
7.56 | 0.958979085 | 0.8396057 | 29.33245 | 30.55537 | 28.1292 | 25.65447 | 31.5 | 33.44
7.57 | 0.97097737 | 0.8382395 | 29.38123 | 30.60456 | 28.52851 | 25.65395 | 31.5 | 33.44
7.58 | 0.969833872 | 0.8396983 | 29.42972 | 30.65344 | 28.54194 | 25.73964 | 31.5 | 33.44
7.59 | 0.952261514 | 0.8406005 | 29.47791 | 30.702 | 28.07067 | 25.80812 | 31.5 | 33.44
7.6 | 0.947559606 | 0.8416135 | 29.52579 | 30.75025 | 27.97745 | 25.87983 | 31.5 | 33.44
7.61 | 0.957853495 | 0.844772 | 29.57338 | 30.79819 | 28.32696 | 26.01745 | 31.5 | 33.5
7.62 | 0.96644397 | 0.8440971 | 29.62066 | 30.84581 | 28.62671 | 26.03686 | 31.56 | 33.5
7.63 | 0.96668601 | 0.8403781 | 29.66765 | 30.89312 | 28.6793 | 25.9619 | 31.5 | 33.5
7.64 | 0.96449718 | 0.8389547 | 29.71434 | 30.94012 | 28.65939 | 25.95736 | 31.56 | 33.44
7.65 | 0.964694916 | 0.8419308 | 29.76072 | 30.9868 | 28.71002 | 26.08874 | 31.5 | 33.5
7.66 | 0.961029473 | 0.8454158 | 29.80681 | 31.03317 | 28.64522 | 26.23593 | 31.5 | 33.44
7.67 | 0.950785267 | 0.8484368 | 29.8526 | 31.07923 | 28.38341 | 26.36876 | 31.56 | 33.44
7.68 | 0.9436658 | 0.8487154 | 29.89809 | 31.12498 | 28.2138 | 26.41625 | 31.56 | 33.44
7.69 | 0.942607148 | 0.8487135 | 29.94328 | 31.17042 | 28.22475 | 26.45476 | 31.56 | 33.5
7.7 | 0.947017981 | 0.8497958 | 29.98817 | 31.21554 | 28.39934 | 26.52684 | 31.56 | 33.5
7.71 | 0.952900764 | 0.8491194 | 30.03277 | 31.26036 | 28.61825 | 26.54378 | 31.56 | 33.5
7.72 | 0.957600088 | 0.8471275 | 30.07706 | 31.30486 | 28.8018 | 26.51921 | 31.56 | 33.5
7.73 | 0.95996685 | 0.8464969 | 30.12106 | 31.34906 | 28.91522 | 26.53688 | 31.56 | 33.44
7.74 | 0.959181592 | 0.8482769 | 30.16476 | 31.39294 | 28.93349 | 26.62991 | 31.62 | 33.44
7.75 | 0.954488696 | 0.8488855 | 30.20817 | 31.43652 | 28.83336 | 26.686 | 31.56 | 33.44
7.76 | 0.947765299 | 0.8478462 | 30.25128 | 31.47979 | 28.67111 | 26.69002 | 31.62 | 33.44
7.77 | 0.942294508 | 0.8474256 | 30.29409 | 31.52274 | 28.54595 | 26.71318 | 31.56 | 33.44
7.78 | 0.941184432 | 0.8487516 | 30.3366 | 31.56539 | 28.55234 | 26.79118 | 31.56 | 33.44
7.79 | 0.94446826 | 0.8501302 | 30.37882 | 31.60773 | 28.69183 | 26.87069 | 31.56 | 33.5
7.8 | 0.950029358 | 0.8505147 | 30.42074 | 31.64976 | 28.9006 | 26.91859 | 31.56 | 33.5
7.81 | 0.954479535 | 0.8509288 | 30.46237 | 31.69149 | 29.07571 | 26.9672 | 31.62 | 33.5
7.82 | 0.953260424 | 0.8534806 | 30.5037 | 31.73291 | 29.07797 | 27.08342 | 31.62 | 33.44
7.83 | 0.953467335 | 0.8559261 | 30.54474 | 31.77402 | 29.12341 | 27.19621 | 31.62 | 33.44
7.84 | 0.955139076 | 0.8545664 | 30.58548 | 31.81482 | 29.21339 | 27.18788 | 31.62 | 33.5
7.85 | 0.953246825 | 0.8497687 | 30.62593 | 31.85532 | 29.19407 | 27.06966 | 31.69 | 33.44
7.86 | 0.952730867 | 0.845362 | 30.66608 | 31.89551 | 29.21652 | 26.96326 | 31.69 | 33.44
7.87 | 0.958565294 | 0.8445666 | 30.70594 | 31.9354 | 29.43365 | 26.97157 | 31.62 | 33.44
7.88 | 0.9657961 | 0.8463458 | 30.74551 | 31.97499 | 29.6939 | 27.0619 | 31.62 | 33.5
7.89 | 0.959601677 | 0.8477878 | 30.78479 | 32.01427 | 29.54113 | 27.1413 | 31.62 | 33.5
7.9 | 0.955268762 | 0.8506921 | 30.82377 | 32.05324 | 29.44499 | 27.26744 | 31.62 | 33.5
7.91 | 0.955302276 | 0.8535374 | 30.86246 | 32.09191 | 29.48298 | 27.39165 | 31.69 | 33.5
7.92 | 0.956669664 | 0.854341 | 30.90086 | 32.13028 | 29.56192 | 27.45022 | 31.69 | 33.5
7.93 | 0.955402774 | 0.8527858 | 30.93897 | 32.16835 | 29.55918 | 27.43271 | 31.75 | 33.44
7.94 | 0.950022288 | 0.8521559 | 30.97679 | 32.20612 | 29.42864 | 27.44463 | 31.69 | 33.5
7.95 | 0.953284596 | 0.8503727 | 31.01432 | 32.24358 | 29.56547 | 27.41906 | 31.75 | 33.5
7.96 | 0.963354027 | 0.847491 | 31.05156 | 32.28074 | 29.91364 | 27.35764 | 31.69 | 33.5
7.97 | 0.970407567 | 0.8482005 | 31.08851 | 32.31761 | 30.16852 | 27.41181 | 31.69 | 33.5
7.98 | 0.969751704 | 0.8508275 | 31.12517 | 32.35417 | 30.18369 | 27.52782 | 31.75 | 33.5
7.99 | 0.961559055 | 0.850054 | 31.16154 | 32.39043 | 29.96366 | 27.53362 | 31.75 | 33.5
8 | 0.952750167 | 0.843342 | 31.19762 | 32.4264 | 29.72354 | 27.34654 | 31.81 | 33.5
8.01 | 0.944752038 | 0.8434493 | 31.23342 | 32.46207 | 29.50784 | 27.38011 | 31.75 | 33.5
8.02 | 0.941271129 | 0.8480657 | 31.26893 | 32.49743 | 29.43254 | 27.55996 | 31.81 | 33.5
8.03 | 0.943341998 | 0.8527333 | 31.30415 | 32.53251 | 29.53052 | 27.74155 | 31.81 | 33.56
8.04 | 0.949077981 | 0.8538828 | 31.33909 | 32.56728 | 29.74324 | 27.80864 | 31.81 | 33.56
8.05 | 0.948490774 | 0.8532594 | 31.37374 | 32.60176 | 29.7577 | 27.81776 | 31.81 | 33.56
8.06 | 0.949685838 | 0.8505095 | 31.40811 | 32.63594 | 29.82783 | 27.75718 | 31.81 | 33.56
8.07 | 0.956696286 | 0.8439809 | 31.44219 | 32.66983 | 30.08063 | 27.57271 | 31.81 | 33.56
8.08 | 0.963242421 | 0.8367355 | 31.47599 | 32.70342 | 30.31901 | 27.36412 | 31.81 | 33.56
8.09 | 0.962955839 | 0.8325036 | 31.5095 | 32.73672 | 30.34226 | 27.25344 | 31.87 | 33.56
8.1 | 0.955909004 | 0.83506 | 31.54273 | 32.76973 | 30.15198 | 27.36469 | 31.94 | 33.56
8.11 | 0.955136242 | 0.8398178 | 31.57568 | 32.80244 | 30.15908 | 27.54808 | 31.87 | 33.56
8.12 | 0.956962309 | 0.8437943 | 31.60834 | 32.83486 | 30.24799 | 27.70587 | 31.87 | 33.63
8.13 | 0.957876853 | 0.8464372 | 31.64073 | 32.86699 | 30.30792 | 27.81985 | 31.94 | 33.63
8.14 | 0.954591151 | 0.8478765 | 31.67283 | 32.89883 | 30.23461 | 27.89415 | 31.87 | 33.56
8.15 | 0.952895442 | 0.8481539 | 31.70466 | 32.93038 | 30.21122 | 27.93003 | 31.94 | 33.56
8.16 | 0.955994828 | 0.8483032 | 31.7362 | 32.96164 | 30.33964 | 27.96146 | 31.94 | 33.63
8.17 | 0.959414394 | 0.8482034 | 31.76746 | 32.99261 | 30.47816 | 27.98444 | 31.94 | 33.63
8.18 | 0.960678042 | 0.8478435 | 31.79845 | 33.02329 | 30.54807 | 27.99858 | 31.94 | 33.56
8.19 | 0.958206928 | 0.8473479 | 31.82916 | 33.05368 | 30.49892 | 28.00797 | 32 | 33.56
8.2 | 0.953870068 | 0.8467226 | 31.85959 | 33.08378 | 30.38991 | 28.01279 | 32 | 33.56
8.21 | 0.951930657 | 0.847069 | 31.88974 | 33.1136 | 30.35682 | 28.04951 | 31.94 | 33.56
8.22 | 0.953555224 | 0.8485563 | 31.91962 | 33.14313 | 30.43712 | 28.12382 | 32 | 33.56
8.23 | 0.959433017 | 0.851175 | 31.94922 | 33.17238 | 30.65313 | 28.2355 | 32 | 33.56
8.24 | 0.958533543 | 0.8510714 | 31.97854 | 33.20134 | 30.6525 | 28.25671 | 32 | 33.56
8.25 | 0.953447465 | 0.8507703 | 32.00759 | 33.23002 | 30.51756 | 28.27112 | 32 | 33.56
8.26 | 0.948433619 | 0.8516872 | 32.03637 | 33.25842 | 30.38437 | 28.32577 | 32.06 | 33.56
8.27 | 0.946663129 | 0.8545742 | 32.06487 | 33.28653 | 30.35463 | 28.44581 | 32 | 33.56
8.28 | 0.945418176 | 0.8546756 | 32.0931 | 33.31436 | 30.3414 | 28.47297 | 32.06 | 33.56
8.29 | 0.943645478 | 0.849382 | 32.12106 | 33.34191 | 30.31089 | 28.32002 | 32.06 | 33.56
8.3 | 0.942249221 | 0.8447672 | 32.14874 | 33.36918 | 30.29213 | 28.18919 | 32.06 | 33.63
8.31 | 0.942016274 | 0.8443039 | 32.17616 | 33.39617 | 30.31047 | 28.19651 | 32.06 | 33.56
8.32 | 0.945756338 | 0.8493715 | 32.20331 | 33.42287 | 30.45648 | 28.38844 | 32.06 | 33.56
8.33 | 0.953484224 | 0.8484707 | 32.23018 | 33.4493 | 30.73097 | 28.38076 | 32.06 | 33.56
8.34 | 0.958923745 | 0.8450473 | 32.25679 | 33.47546 | 30.9318 | 28.28834 | 32.06 | 33.56
8.35 | 0.959148551 | 0.841206 | 32.28312 | 33.50133 | 30.96431 | 28.18152 | 32.06 | 33.56
8.36 | 0.958117982 | 0.8420731 | 32.30919 | 33.52693 | 30.95602 | 28.23212 | 32.13 | 33.56
8.37 | 0.960297525 | 0.8434455 | 32.335 | 33.55225 | 31.05122 | 28.2995 | 32.13 | 33.5
8.38 | 0.960951404 | 0.8468046 | 32.36053 | 33.5773 | 31.0969 | 28.43341 | 32.13 | 33.56
8.39 | 0.957021193 | 0.8531334 | 32.3858 | 33.60207 | 30.9939 | 28.66705 | 32.06 | 33.56
8.4 | 0.954456426 | 0.857215 | 32.41081 | 33.62657 | 30.93471 | 28.8252 | 32.13 | 33.56
8.41 | 0.95053903 | 0.8543596 | 32.43555 | 33.6508 | 30.83126 | 28.74988 | 32.13 | 33.56
8.42 | 0.945006532 | 0.8471531 | 32.46003 | 33.67475 | 30.67494 | 28.52767 | 32.13 | 33.56
8.43 | 0.937282604 | 0.838147 | 32.48424 | 33.69843 | 30.44691 | 28.24424 | 32.19 | 33.56
8.44 | 0.938021446 | 0.8348433 | 32.50819 | 33.72184 | 30.49338 | 28.15246 | 32.19 | 33.56
8.45 | 0.944030859 | 0.8370507 | 32.53188 | 33.74498 | 30.7111 | 28.24626 | 32.13 | 33.56
8.46 | 0.954273511 | 0.843556 | 32.55531 | 33.76786 | 31.06667 | 28.48508 | 32.13 | 33.56
8.47 | 0.966944492 | 0.8510238 | 32.57848 | 33.79046 | 31.50158 | 28.75649 | 32.19 | 33.56
8.48 | 0.97136101 | 0.8523606 | 32.60139 | 33.81279 | 31.66771 | 28.82069 | 32.19 | 33.56
8.49 | 0.969619264 | 0.850839 | 32.62403 | 33.83486 | 31.63289 | 28.78802 | 32.19 | 33.56
8.5 | 0.962074761 | 0.8476012 | 32.64643 | 33.85666 | 31.4083 | 28.69695 | 32.13 | 33.56
8.51 | 0.957566725 | 0.8521931 | 32.66856 | 33.8782 | 31.28232 | 28.87077 | 32.13 | 33.56
8.52 | 0.95243996 | 0.8582745 | 32.69043 | 33.89947 | 31.13568 | 29.09505 | 32.13 | 33.5
8.53 | 0.946257217 | 0.862798 | 32.71205 | 33.92048 | 30.95402 | 29.26652 | 32.19 | 33.56
8.54 | 0.937664918 | 0.8584986 | 32.73342 | 33.94122 | 30.69298 | 29.13849 | 32.19 | 33.56
8.55 | 0.937799882 | 0.8479937 | 32.75453 | 33.9617 | 30.71719 | 28.79931 | 32.25 | 33.56
8.56 | 0.942752812 | 0.837434 | 32.77538 | 33.98192 | 30.89908 | 28.45762 | 32.19 | 33.56
8.57 | 0.951863844 | 0.82888 | 32.79598 | 34.00188 | 31.21731 | 28.18348 | 32.25 | 33.5
8.58 | 0.957702655 | 0.8294081 | 32.81633 | 34.02158 | 31.42829 | 28.21777 | 32.19 | 33.56
8.59 | 0.961762149 | 0.833038 | 32.83643 | 34.04101 | 31.58083 | 28.35746 | 32.25 | 33.5
8.6 | 0.963161847 | 0.8380733 | 32.85627 | 34.06019 | 31.64591 | 28.54494 | 32.25 | 33.56
8.61 | 0.956783591 | 0.8381831 | 32.87587 | 34.07911 | 31.45509 | 28.56454 | 32.19 | 33.56
8.62 | 0.946866557 | 0.8349405 | 32.89521 | 34.09778 | 31.14738 | 28.46961 | 32.19 | 33.56
8.63 | 0.938770396 | 0.8316799 | 32.91431 | 34.11619 | 30.89898 | 28.37374 | 32.19 | 33.56
8.64 | 0.938647474 | 0.8316304 | 32.93316 | 34.13434 | 30.91262 | 28.38715 | 32.19 | 33.56
8.65 | 0.941699943 | 0.8350333 | 32.95176 | 34.15223 | 31.03067 | 28.51825 | 32.25 | 33.56
8.66 | 0.944845666 | 0.8383847 | 32.97011 | 34.16988 | 31.15166 | 28.6475 | 32.19 | 33.56
8.67 | 0.947298533 | 0.840759 | 32.98821 | 34.18727 | 31.24969 | 28.74325 | 32.25 | 33.56
8.68 | 0.950667323 | 0.8377682 | 33.00608 | 34.2044 | 31.3778 | 28.65536 | 32.25 | 33.56
8.69 | 0.951414151 | 0.8340291 | 33.02369 | 34.22129 | 31.41921 | 28.54155 | 32.25 | 33.56
8.7 | 0.949677626 | 0.8299749 | 33.04106 | 34.23792 | 31.37836 | 28.41662 | 32.25 | 33.5
8.71 | 0.950161539 | 0.829583 | 33.05819 | 34.25431 | 31.41062 | 28.41679 | 32.25 | 33.5
8.72 | 0.948358157 | 0.8284007 | 33.07508 | 34.27044 | 31.36702 | 28.38966 | 32.25 | 33.5
8.73 | 0.945088228 | 0.8269041 | 33.09173 | 34.28633 | 31.2746 | 28.3515 | 32.19 | 33.5
8.74 | 0.942877428 | 0.8271872 | 33.10813 | 34.30197 | 31.21691 | 28.37415 | 32.25 | 33.5
8.75 | 0.948646197 | 0.8318931 | 33.12429 | 34.31736 | 31.42323 | 28.54838 | 32.25 | 33.5
8.76 | 0.958356736 | 0.8384781 | 33.14022 | 34.3325 | 31.76015 | 28.78705 | 32.25 | 33.56
8.77 | 0.96614205 | 0.842512 | 33.1559 | 34.3474 | 32.03331 | 28.9381 | 32.31 | 33.5
8.78 | 0.967571025 | 0.8426667 | 33.17135 | 34.36206 | 32.09564 | 28.95576 | 32.31 | 33.56
8.79 | 0.963973137 | 0.8418848 | 33.18656 | 34.37647 | 31.99095 | 28.94103 | 32.31 | 33.56
8.8 | 0.951852802 | 0.8443246 | 33.20153 | 34.39064 | 31.60297 | 29.03687 | 32.31 | 33.56
8.81 | 0.946340352 | 0.8442237 | 33.21627 | 34.40457 | 31.4339 | 29.04515 | 32.31 | 33.56
8.82 | 0.94664187 | 0.8418373 | 33.23078 | 34.41825 | 31.45764 | 28.97457 | 32.31 | 33.63
8.83 | 0.95846064 | 0.834838 | 33.24505 | 34.4317 | 31.86407 | 28.74489 | 32.31 | 33.56
8.84 | 0.960320636 | 0.8275702 | 33.25908 | 34.44491 | 31.93938 | 28.50558 | 32.31 | 33.56
8.85 | 0.957766894 | 0.82108 | 33.27288 | 34.45787 | 31.86767 | 28.29267 | 32.31 | 33.63
8.86 | 0.953807971 | 0.8180649 | 33.28646 | 34.4706 | 31.74889 | 28.19919 | 32.31 | 33.56
8.87 | 0.959969956 | 0.8212141 | 33.2998 | 34.48309 | 31.9668 | 28.318 | 32.31 | 33.63
8.88 | 0.968990315 | 0.8264798 | 33.31291 | 34.49535 | 32.27988 | 28.50971 | 32.31 | 33.63
8.89 | 0.970034128 | 0.8286807 | 33.32579 | 34.50737 | 32.32715 | 28.59559 | 32.38 | 33.63
8.9 | 0.965116514 | 0.8315569 | 33.33844 | 34.51915 | 32.17548 | 28.70464 | 32.31 | 33.63
8.91 | 0.956999566 | 0.8351923 | 33.35086 | 34.5307 | 31.91676 | 28.83978 | 32.38 | 33.56
8.92 | 0.948925787 | 0.8416717 | 33.36306 | 34.54202 | 31.65907 | 29.07304 | 32.31 | 33.56
8.93 | 0.938130191 | 0.8408328 | 33.37503 | 34.55311 | 31.31012 | 29.05339 | 32.31 | 33.56
8.94 | 0.925942368 | 0.8345011 | 33.38677 | 34.56396 | 30.91423 | 28.84366 | 32.38 | 33.63
8.95 | 0.923355476 | 0.8209182 | 33.39829 | 34.57459 | 30.8385 | 28.38291 | 32.38 | 33.63
8.96 | 0.925986511 | 0.8112158 | 33.40959 | 34.58498 | 30.93683 | 28.05588 | 32.38 | 33.63
8.97 | 0.933705802 | 0.8052975 | 33.42066 | 34.59515 | 31.20507 | 27.85938 | 32.38 | 33.56
8.98 | 0.934047022 | 0.8101292 | 33.43151 | 34.60508 | 31.2266 | 28.03459 | 32.38 | 33.63
8.99 | 0.93486386 | 0.8160816 | 33.44214 | 34.61479 | 31.26385 | 28.2485 | 32.38 | 33.63
9 | 0.93687979 | 0.8229811 | 33.45255 | 34.62428 | 31.34102 | 28.49513 | 32.31 | 33.63
9.01 | 0.950528754 | 0.8241443 | 33.46273 | 34.63353 | 31.80729 | 28.54303 | 32.38 | 33.56
9.02 | 0.964093797 | 0.8240742 | 33.4727 | 34.64257 | 32.27082 | 28.54805 | 32.38 | 33.63
9.03 | 0.971746525 | 0.8235886 | 33.48245 | 34.65138 | 32.53645 | 28.53848 | 32.38 | 33.63
9.04 | 0.97303426 | 0.8265674 | 33.49198 | 34.65996 | 32.58885 | 28.64879 | 32.38 | 33.63
9.05 | 0.971857676 | 0.8304759 | 33.5013 | 34.66832 | 32.55849 | 28.79121 | 32.44 | 33.63
9.06 | 0.971949472 | 0.8309244 | 33.51039 | 34.67647 | 32.57041 | 28.81352 | 32.44 | 33.63
9.07 | 0.96643812 | 0.831953 | 33.51928 | 34.68439 | 32.39431 | 28.85578 | 32.38 | 33.63
9.08 | 0.956294958 | 0.8334611 | 33.52794 | 34.69209 | 32.0626 | 28.91451 | 32.44 | 33.56
9.09 | 0.948717575 | 0.8359723 | 33.5364 | 34.69957 | 31.81657 | 29.00788 | 32.44 | 33.63
9.1 | 0.944394298 | 0.8355672 | 33.54464 | 34.70684 | 31.67937 | 28.9999 | 32.44 | 33.63
9.11 | 0.9455011 | 0.8300585 | 33.55267 | 34.71388 | 31.72408 | 28.81455 | 32.44 | 33.63
9.12 | 0.947017529 | 0.8250134 | 33.56048 | 34.72071 | 31.78237 | 28.64505 | 32.44 | 33.63
9.13 | 0.948210998 | 0.8206215 | 33.56809 | 34.72733 | 31.82963 | 28.49799 | 32.44 | 33.56
9.14 | 0.947128034 | 0.8188466 | 33.57549 | 34.73373 | 31.80028 | 28.4416 | 32.44 | 33.63
9.15 | 0.94305748 | 0.8197212 | 33.58267 | 34.73991 | 31.67039 | 28.47704 | 32.44 | 33.63
9.16 | 0.936582172 | 0.8227283 | 33.58965 | 34.74589 | 31.45947 | 28.58643 | 32.44 | 33.63
9.17 | 0.933046918 | 0.8295001 | 33.59642 | 34.75165 | 31.34704 | 28.8265 | 32.5 | 33.63
9.18 | 0.928918751 | 0.8342583 | 33.60299 | 34.7572 | 31.21445 | 28.99648 | 32.5 | 33.63
9.19 | 0.923097911 | 0.8341474 | 33.60935 | 34.76254 | 31.02472 | 28.99708 | 32.5 | 33.56
9.2 | 0.91743489 | 0.8353164 | 33.6155 | 34.76766 | 30.84003 | 29.042 | 32.5 | 33.56
9.21 | 0.912737846 | 0.837305 | 33.62145 | 34.77258 | 30.68757 | 29.11526 | 32.5 | 33.56
9.22 | 0.922823398 | 0.8433312 | 33.62719 | 34.7773 | 31.03196 | 29.32878 | 32.5 | 33.56
9.23 | 0.938003872 | 0.844882 | 33.63274 | 34.7818 | 31.54764 | 29.38652 | 32.5 | 33.56
9.24 | 0.960266483 | 0.840212 | 33.63808 | 34.7861 | 32.30152 | 29.2277 | 32.5 | 33.63
9.25 | 0.97003101 | 0.8323282 | 33.64322 | 34.79019 | 32.63496 | 28.95686 | 32.5 | 33.56
9.26 | 0.974113989 | 0.8244375 | 33.64815 | 34.79408 | 32.77714 | 28.68554 | 32.5 | 33.63
9.27 | 0.963788467 | 0.8231642 | 33.65289 | 34.79776 | 32.43427 | 28.64427 | 32.56 | 33.63
9.28 | 0.959145172 | 0.8223086 | 33.65743 | 34.80124 | 32.28236 | 28.61736 | 32.56 | 33.63
9.29 | 0.960982983 | 0.8219295 | 33.66178 | 34.80452 | 32.34839 | 28.60686 | 32.56 | 33.63
9.3 | 0.961870556 | 0.8219649 | 33.66592 | 34.80759 | 32.38226 | 28.61062 | 32.63 | 33.63
9.31 | 0.960727576 | 0.823455 | 33.66987 | 34.81047 | 32.34757 | 28.66486 | 32.63 | 33.63
9.32 | 0.948215624 | 0.8334977 | 33.67362 | 34.81314 | 31.92985 | 29.01667 | 32.56 | 33.63
9.33 | 0.937208173 | 0.8443343 | 33.67718 | 34.81562 | 31.56253 | 29.39602 | 32.63 | 33.63
9.34 | 0.927949291 | 0.8560937 | 33.68054 | 34.8179 | 31.25383 | 29.80739 | 32.63 | 33.63
9.35 | 0.924657738 | 0.8566699 | 33.68371 | 34.81998 | 31.1459 | 29.82923 | 32.63 | 33.63
9.36 | 0.923023504 | 0.8531533 | 33.68669 | 34.82186 | 31.09361 | 29.70839 | 32.63 | 33.56
9.37 | 0.921352757 | 0.8404039 | 33.68947 | 34.82355 | 31.03989 | 29.26585 | 32.63 | 33.63
9.38 | 0.922544198 | 0.8314083 | 33.69207 | 34.82505 | 31.08242 | 28.95383 | 32.69 | 33.56
9.39 | 0.927966626 | 0.8279614 | 33.69447 | 34.82635 | 31.26735 | 28.83487 | 32.69 | 33.56
9.4 | 0.942921034 | 0.8302629 | 33.69669 | 34.82745 | 31.77332 | 28.91594 | 32.69 | 33.63
9.41 | 0.96186177 | 0.8349691 | 33.69872 | 34.82837 | 32.41351 | 29.08061 | 32.75 | 33.63
9.42 | 0.969860691 | 0.8362575 | 33.70055 | 34.82909 | 32.68484 | 29.12609 | 32.75 | 33.56
9.43 | 0.972507677 | 0.8366892 | 33.70221 | 34.82962 | 32.77565 | 29.14157 | 32.75 | 33.63
9.44 | 0.962010204 | 0.835017 | 33.70367 | 34.82996 | 32.42328 | 29.08361 | 32.75 | 33.56
9.45 | 0.949831142 | 0.8329496 | 33.70495 | 34.83011 | 32.01401 | 29.01173 | 32.75 | 33.56
9.46 | 0.936394901 | 0.8305866 | 33.70605 | 34.83008 | 31.56217 | 28.9294 | 32.75 | 33.63
9.47 | 0.928406217 | 0.8318847 | 33.70696 | 34.82985 | 31.29375 | 28.97442 | 32.81 | 33.56
9.48 | 0.922808407 | 0.8343452 | 33.70768 | 34.82944 | 31.10573 | 29.05978 | 32.81 | 33.56
9.49 | 0.927717842 | 0.8405798 | 33.70823 | 34.82885 | 31.27173 | 29.27643 | 32.81 | 33.63
9.5 | 0.932525864 | 0.8451655 | 33.70859 | 34.82807 | 31.43413 | 29.43548 | 32.81 | 33.63
9.51 | 0.937170545 | 0.8470956 | 33.70878 | 34.8271 | 31.59087 | 29.50189 | 32.81 | 33.63
9.52 | 0.935004714 | 0.845055 | 33.70878 | 34.82595 | 31.51787 | 29.42985 | 32.88 | 33.63
9.53 | 0.929018406 | 0.840787 | 33.7086 | 34.82462 | 31.31591 | 29.28009 | 32.81 | 33.63
9.54 | 0.936806356 | 0.8382299 | 33.70825 | 34.82311 | 31.5781 | 29.18977 | 32.88 | 33.63
9.55 | 0.947385194 | 0.8371474 | 33.70771 | 34.82141 | 31.93419 | 29.15066 | 32.88 | 33.63
9.56 | 0.965045299 | 0.8440766 | 33.707 | 34.81954 | 32.52879 | 29.39036 | 32.94 | 33.63
9.57 | 0.97315036 | 0.8488311 | 33.70612 | 34.81749 | 32.80112 | 29.55416 | 32.88 | 33.63
9.58 | 0.965316843 | 0.8499579 | 33.70506 | 34.81525 | 32.53606 | 29.5915 | 32.94 | 33.63
9.59 | 0.957925852 | 0.8450507 | 33.70382 | 34.81284 | 32.28576 | 29.41862 | 32.94 | 33.63
9.6 | 0.950821914 | 0.8362293 | 33.70241 | 34.81026 | 32.04499 | 29.10935 | 32.88 | 33.63
9.61 | 0.952991485 | 0.833705 | 33.70083 | 34.80749 | 32.1166 | 29.01918 | 32.94 | 33.63
9.62 | 0.956546656 | 0.8327527 | 33.69907 | 34.80455 | 32.23474 | 28.98358 | 33 | 33.56
9.63 | 0.950854954 | 0.8374203 | 33.69715 | 34.80144 | 32.0411 | 29.14343 | 32.94 | 33.63
9.64 | 0.94656863 | 0.841145 | 33.69505 | 34.79815 | 31.89468 | 29.27029 | 33 | 33.63
9.65 | 0.946233876 | 0.8422181 | 33.69278 | 34.79469 | 31.88125 | 29.30472 | 33 | 33.63
9.66 | 0.949999992 | 0.8426082 | 33.69034 | 34.79106 | 32.00583 | 29.31523 | 33 | 33.63
9.67 | 0.95843383 | 0.8422208 | 33.68774 | 34.78726 | 32.28747 | 29.29855 | 33 | 33.56
9.68 | 0.96252638 | 0.8406456 | 33.68497 | 34.78328 | 32.42267 | 29.24041 | 33 | 33.63
9.69 | 0.964444811 | 0.8384757 | 33.68203 | 34.77914 | 32.48445 | 29.16146 | 33 | 33.63
9.7 | 0.963535096 | 0.833409 | 33.67892 | 34.77482 | 32.45082 | 28.98165 | 33.06 | 33.63
9.71 | 0.962023636 | 0.8280064 | 33.67565 | 34.77034 | 32.39677 | 28.79007 | 33 | 33.56
9.72 | 0.957543429 | 0.8257518 | 33.67221 | 34.76569 | 32.2426 | 28.70783 | 33 | 33.63
9.73 | 0.952928358 | 0.824004 | 33.66861 | 34.76088 | 32.08377 | 28.6431 | 33.06 | 33.63
9.74 | 0.947839715 | 0.8240359 | 33.66485 | 34.7559 | 31.90888 | 28.64011 | 33.06 | 33.63
9.75 | 0.941641465 | 0.8238248 | 33.66092 | 34.75075 | 31.69652 | 28.62853 | 33.06 | 33.63
9.76 | 0.933730292 | 0.8232388 | 33.65683 | 34.74544 | 31.4264 | 28.60379 | 33.13 | 33.63
9.77 | 0.925318846 | 0.8262518 | 33.65258 | 34.73997 | 31.13937 | 28.70396 | 33.13 | 33.63
9.78 | 0.916510656 | 0.832119 | 33.64817 | 34.73433 | 30.83891 | 28.90309 | 33.13 | 33.63
9.79 | 0.917304673 | 0.8384561 | 33.6436 | 34.72853 | 30.86144 | 29.11835 | 33.13 | 33.63
9.8 | 0.921919317 | 0.8449803 | 33.63888 | 34.72257 | 31.01233 | 29.33989 | 33.13 | 33.63
9.81 | 0.9323435 | 0.8429682 | 33.63399 | 34.71645 | 31.35843 | 29.26486 | 33.13 | 33.63
9.82 | 0.943616897 | 0.8396018 | 33.62895 | 34.71017 | 31.73284 | 29.14272 | 33.13 | 33.63
9.83 | 0.949877336 | 0.8327665 | 33.62375 | 34.70373 | 31.93844 | 28.9001 | 33.19 | 33.63
9.84 | 0.954883372 | 0.8265894 | 33.6184 | 34.69714 | 32.10165 | 28.68028 | 33.19 | 33.63
9.85 | 0.952574365 | 0.8242507 | 33.61289 | 34.69038 | 32.01877 | 28.59357 | 33.19 | 33.63
9.86 | 0.948914098 | 0.8232042 | 33.60722 | 34.68347 | 31.89037 | 28.55158 | 33.13 | 33.63
9.87 | 0.941708088 | 0.8255482 | 33.6014 | 34.6764 | 31.64271 | 28.62704 | 33.13 | 33.63
9.88 | 0.936218704 | 0.8288264 | 33.59543 | 34.66918 | 31.45267 | 28.73473 | 33.19 | 33.69
9.89 | 0.933321852 | 0.8335156 | 33.58931 | 34.66181 | 31.34964 | 28.89116 | 33.19 | 33.63
9.9 | 0.932483749 | 0.8379358 | 33.58304 | 34.65428 | 31.31564 | 29.03806 | 33.25 | 33.69
9.91 | 0.933595123 | 0.8421013 | 33.57661 | 34.6466 | 31.34696 | 29.17594 | 33.25 | 33.63
9.92 | 0.936751671 | 0.8444974 | 33.57004 | 34.63876 | 31.44679 | 29.25235 | 33.25 | 33.63
9.93 | 0.941152762 | 0.8458169 | 33.56332 | 34.63078 | 31.58821 | 29.2913 | 33.25 | 33.69
9.94 | 0.9454541 | 0.843604 | 33.55644 | 34.62264 | 31.72608 | 29.2078 | 33.25 | 33.63
9.95 | 0.949717124 | 0.8400343 | 33.54942 | 34.61436 | 31.86246 | 29.07725 | 33.31 | 33.63
9.96 | 0.952267304 | 0.8361789 | 33.54226 | 34.60593 | 31.9412 | 28.93674 | 33.31 | 33.63
9.97 | 0.954431288 | 0.832259 | 33.53495 | 34.59734 | 32.0068 | 28.79395 | 33.25 | 33.63
9.98 | 0.960169193 | 0.8345055 | 33.52749 | 34.58861 | 32.19206 | 28.86439 | 33.31 | 33.69
9.99 | 0.966294528 | 0.8374205 | 33.51989 | 34.57974 | 32.39008 | 28.95778 | 33.31 | 33.69
10 | 0.971114417 | 0.8418101 | 33.51214 | 34.57072 | 32.54412 | 29.10198 | 33.31 | 33.69
10.01 | 0.975466578 | 0.8459027 | 33.50425 | 34.56155 | 32.68227 | 29.23571 | 33.38 | 33.69
10.02 | 0.97181723 | 0.8441065 | 33.49622 | 34.55224 | 32.5522 | 29.16577 | 33.38 | 33.63
10.03 | 0.967531419 | 0.842252 | 33.48804 | 34.54278 | 32.40073 | 29.09373 | 33.38 | 33.63
10.04 | 0.958410883 | 0.8399548 | 33.47973 | 34.53318 | 32.08733 | 29.00631 | 33.44 | 33.69
10.05 | 0.950429741 | 0.8386752 | 33.47127 | 34.52344 | 31.81209 | 28.95396 | 33.38 | 33.75
10.06 | 0.94790456 | 0.8422685 | 33.46267 | 34.51356 | 31.71942 | 29.06969 | 33.44 | 33.69
10.07 | 0.946984045 | 0.8454722 | 33.45394 | 34.50354 | 31.68034 | 29.17178 | 33.38 | 33.69
10.08 | 0.951698959 | 0.8473077 | 33.44506 | 34.49338 | 31.82963 | 29.2265 | 33.5 | 33.69
10.09 | 0.955008378 | 0.8483985 | 33.43605 | 34.48307 | 31.93171 | 29.25539 | 33.44 | 33.69
10.1 | 0.954377646 | 0.8474018 | 33.4269 | 34.47263 | 31.90189 | 29.21217 | 33.44 | 33.63
10.11 | 0.954206318 | 0.8466349 | 33.41762 | 34.46206 | 31.8873 | 29.17678 | 33.5 | 33.75
10.12 | 0.955124619 | 0.846413 | 33.4082 | 34.45134 | 31.90899 | 29.16006 | 33.5 | 33.69
10.13 | 0.956680852 | 0.8453952 | 33.39865 | 34.44049 | 31.95184 | 29.11583 | 33.56 | 33.69
10.14 | 0.959576966 | 0.842706 | 33.38896 | 34.4295 | 32.03927 | 29.01395 | 33.56 | 33.69
10.15 | 0.961154629 | 0.8414178 | 33.37913 | 34.41838 | 32.08251 | 28.96024 | 33.56 | 33.69
10.16 | 0.960181909 | 0.8428397 | 33.36918 | 34.40712 | 32.04048 | 28.99969 | 33.5 | 33.69
10.17 | 0.959086787 | 0.84567 | 33.35909 | 34.39573 | 31.99426 | 29.08744 | 33.56 | 33.69
10.18 | 0.957765601 | 0.8511014 | 33.34887 | 34.38421 | 31.9404 | 29.26445 | 33.56 | 33.75
10.19 | 0.956143762 | 0.854681 | 33.33852 | 34.37256 | 31.87642 | 29.37757 | 33.63 | 33.75
10.2 | 0.953973069 | 0.8548802 | 33.32804 | 34.36077 | 31.79406 | 29.37434 | 33.63 | 33.75
10.21 | 0.953375686 | 0.854144 | 33.31743 | 34.34885 | 31.76403 | 29.33887 | 33.63 | 33.75
10.22 | 0.955716849 | 0.8516609 | 33.3067 | 34.33681 | 31.83177 | 29.24331 | 33.63 | 33.75
10.23 | 0.958661664 | 0.8503516 | 33.29583 | 34.32463 | 31.91944 | 29.188 | 33.63 | 33.75
10.24 | 0.962801622 | 0.8513662 | 33.28484 | 34.31233 | 32.0467 | 29.21235 | 33.63 | 33.69
10.25 | 0.964731864 | 0.8517679 | 33.27372 | 34.29989 | 32.10022 | 29.21555 | 33.69 | 33.69
10.26 | 0.961845947 | 0.8508336 | 33.26247 | 34.28733 | 31.99338 | 29.17282 | 33.69 | 33.69
10.27 | 0.958237072 | 0.8499236 | 33.2511 | 34.27465 | 31.86244 | 29.13083 | 33.69 | 33.75
10.28 | 0.952818292 | 0.8490745 | 33.23961 | 34.26184 | 31.67131 | 29.09085 | 33.69 | 33.75
10.29 | 0.948706823 | 0.849571 | 33.22799 | 34.2489 | 31.52362 | 29.09687 | 33.69 | 33.75
10.3 | 0.948553117 | 0.8541413 | 33.21625 | 34.23584 | 31.50737 | 29.24224 | 33.75 | 33.75
10.31 | 0.949610715 | 0.858148 | 33.20438 | 34.22265 | 31.53124 | 29.3681 | 33.75 | 33.75
10.32 | 0.95542206 | 0.8599423 | 33.1924 | 34.20935 | 31.71275 | 29.41806 | 33.69 | 33.81
10.33 | 0.960973519 | 0.8612377 | 33.18029 | 34.19592 | 31.88538 | 29.45081 | 33.75 | 33.75
10.34 | 0.96504866 | 0.8596984 | 33.16806 | 34.18236 | 32.00879 | 29.38653 | 33.75 | 33.81
10.35 | 0.968577079 | 0.8582411 | 33.15571 | 34.16869 | 32.11386 | 29.32497 | 33.75 | 33.81
10.36 | 0.966447155 | 0.8576309 | 33.14324 | 34.1549 | 32.03119 | 29.2923 | 33.75 | 33.81
10.37 | 0.964275185 | 0.8570102 | 33.13066 | 34.14099 | 31.94707 | 29.25917 | 33.75 | 33.75
10.38 | 0.959845826 | 0.8558289 | 33.11795 | 34.12696 | 31.78813 | 29.20684 | 33.81 | 33.81
10.39 | 0.955416467 | 0.8546477 | 33.10513 | 34.11281 | 31.62919 | 29.15443 | 33.81 | 33.81
10.4 | 0.953988121 | 0.8537289 | 33.09219 | 34.09854 | 31.56956 | 29.11091 | 33.75 | 33.81
10.41 | 0.952750767 | 0.8528268 | 33.07914 | 34.08416 | 31.51617 | 29.06788 | 33.81 | 33.75
10.42 | 0.953519228 | 0.8553302 | 33.06597 | 34.06966 | 31.52904 | 29.14081 | 33.81 | 33.81
10.43 | 0.954631429 | 0.8584172 | 33.05268 | 34.05504 | 31.55313 | 29.23343 | 33.81 | 33.75
10.44 | 0.953532969 | 0.8595828 | 33.03928 | 34.04031 | 31.50405 | 29.26046 | 33.81 | 33.81
10.45 | 0.951731953 | 0.8601376 | 33.02577 | 34.02547 | 31.43168 | 29.26658 | 33.81 | 33.81
10.46 | 0.951275111 | 0.8579347 | 33.01215 | 34.01051 | 31.40363 | 29.17879 | 33.81 | 33.75
10.47 | 0.951524613 | 0.8542825 | 32.99841 | 33.99544 | 31.3988 | 29.04171 | 33.81 | 33.81
10.48 | 0.953253868 | 0.8524188 | 32.98456 | 33.98025 | 31.44266 | 28.96541 | 33.88 | 33.81
10.49 | 0.956224894 | 0.8520558 | 32.9706 | 33.96496 | 31.52731 | 28.94004 | 33.88 | 33.81
10.5 | 0.958684633 | 0.8522233 | 32.95653 | 33.94955 | 31.59492 | 28.9326 | 33.88 | 33.88
10.51 | 0.960447988 | 0.8531132 | 32.94235 | 33.93404 | 31.63942 | 28.94957 | 33.88 | 33.81
10.52 | 0.961632095 | 0.854485 | 32.92806 | 33.91841 | 31.66468 | 28.98277 | 33.88 | 33.88
10.53 | 0.961427939 | 0.8570115 | 32.91367 | 33.90268 | 31.64412 | 29.05499 | 33.88 | 33.81
10.54 | 0.960597579 | 0.8594303 | 32.89916 | 33.88683 | 31.60286 | 29.12337 | 33.94 | 33.75
10.55 | 0.956399619 | 0.8612694 | 32.88455 | 33.87088 | 31.45077 | 29.17196 | 33.88 | 33.81
10.56 | 0.952214268 | 0.8630601 | 32.86983 | 33.85483 | 31.29913 | 29.21875 | 33.94 | 33.88
10.57 | 0.949220266 | 0.8602821 | 32.85501 | 33.83866 | 31.18664 | 29.11079 | 33.94 | 33.81
10.58 | 0.946226263 | 0.857504 | 32.84008 | 33.82239 | 31.07415 | 29.00284 | 33.94 | 33.88
10.59 | 0.945374913 | 0.85578 | 32.82505 | 33.80602 | 31.03198 | 28.93051 | 33.94 | 33.81
10.6 | 0.944885785 | 0.8542342 | 32.80991 | 33.78954 | 31.00162 | 28.86418 | 33.94 | 33.81
10.61 | 0.943522312 | 0.8553921 | 32.79467 | 33.77295 | 30.9425 | 28.88912 | 33.94 | 33.81
10.62 | 0.941768762 | 0.8577562 | 32.77932 | 33.75627 | 30.87054 | 28.95465 | 33.94 | 33.81
10.63 | 0.940869263 | 0.8603029 | 32.76388 | 33.73948 | 30.82653 | 29.02617 | 34 | 33.81
10.64 | 0.940762123 | 0.8630189 | 32.74833 | 33.72259 | 30.80839 | 29.10323 | 33.94 | 33.88
10.65 | 0.94228261 | 0.8649484 | 32.73268 | 33.7056 | 30.84344 | 29.1536 | 33.94 | 33.81
10.66 | 0.94700453 | 0.8653307 | 32.71693 | 33.6885 | 30.98308 | 29.1517 | 33.94 | 33.81
10.67 | 0.951696083 | 0.8657113 | 32.70108 | 33.67131 | 31.12149 | 29.14963 | 33.94 | 33.81
10.68 | 0.956210551 | 0.8660816 | 32.68513 | 33.65402 | 31.25387 | 29.14712 | 34 | 33.81
10.69 | 0.96072502 | 0.8664519 | 32.66909 | 33.63662 | 31.38601 | 29.14452 | 34 | 33.81
10.7 | 0.959323098 | 0.8651148 | 32.65294 | 33.61913 | 31.32472 | 29.08441 | 34 | 33.81
10.71 | 0.957587984 | 0.8636816 | 32.6367 | 33.60155 | 31.25251 | 29.02104 | 34.06 | 33.88
10.72 | 0.955192401 | 0.8608881 | 32.62036 | 33.58386 | 31.15872 | 28.91195 | 34 | 33.88
10.73 | 0.952562217 | 0.8576113 | 32.60393 | 33.56608 | 31.05727 | 28.78665 | 34 | 33.81
10.74 | 0.952269934 | 0.8565073 | 32.58739 | 33.5482 | 31.032 | 28.73428 | 34.06 | 33.81
10.75 | 0.954136026 | 0.8574092 | 32.57077 | 33.53023 | 31.07694 | 28.74913 | 34.06 | 33.81
10.76 | 0.956278549 | 0.8587512 | 32.55405 | 33.51216 | 31.13074 | 28.77861 | 34.06 | 33.81
10.77 | 0.959088653 | 0.861156 | 32.53723 | 33.494 | 31.20609 | 28.84356 | 34.06 | 33.88
10.78 | 0.96177778 | 0.8635186 | 32.52033 | 33.47575 | 31.27733 | 28.90693 | 34.06 | 33.88
10.79 | 0.962444024 | 0.8651741 | 32.50332 | 33.4574 | 31.28263 | 28.94648 | 34.06 | 33.88
10.8 | 0.963110269 | 0.8668296 | 32.48623 | 33.43896 | 31.28782 | 28.98588 | 34.06 | 33.88
10.81 | 0.96114661 | 0.8668283 | 32.46905 | 33.42043 | 31.20752 | 28.96977 | 34.06 | 33.88
10.82 | 0.958568919 | 0.8664401 | 32.45177 | 33.40181 | 31.10726 | 28.94066 | 34.13 | 33.88
10.83 | 0.954796131 | 0.8644342 | 32.43441 | 33.38309 | 30.96825 | 28.85749 | 34.13 | 33.88
10.84 | 0.950067519 | 0.8611346 | 32.41695 | 33.36429 | 30.79829 | 28.73114 | 34.13 | 33.88
10.85 | 0.94592973 | 0.8582965 | 32.39941 | 33.3454 | 30.64756 | 28.62024 | 34.19 | 33.81
10.86 | 0.943230785 | 0.8565825 | 32.38177 | 33.32642 | 30.54348 | 28.54683 | 34.19 | 33.81
10.87 | 0.940541119 | 0.8548632 | 32.36405 | 33.30735 | 30.43972 | 28.47323 | 34.13 | 33.88
10.88 | 0.93838571 | 0.8528337 | 32.34624 | 33.28819 | 30.35325 | 28.38929 | 34.19 | 33.88
10.89 | 0.936230302 | 0.8508041 | 32.32834 | 33.26895 | 30.26678 | 28.30536 | 34.19 | 33.88
10.9 | 0.935382548 | 0.8499951 | 32.31036 | 33.24962 | 30.22255 | 28.26201 | 34.19 | 33.88
10.91 | 0.935009916 | 0.8496296 | 32.29229 | 33.2302 | 30.19361 | 28.23336 | 34.19 | 33.88
10.92 | 0.936609594 | 0.8498283 | 32.27414 | 33.2107 | 30.22827 | 28.22339 | 34.25 | 33.88
10.93 | 0.940716427 | 0.8507441 | 32.2559 | 33.19111 | 30.34365 | 28.23714 | 34.19 | 33.88
10.94 | 0.944494744 | 0.8513758 | 32.23757 | 33.17144 | 30.44822 | 28.24136 | 34.25 | 33.88
10.95 | 0.946211176 | 0.8502246 | 32.21917 | 33.15169 | 30.48614 | 28.18638 | 34.25 | 33.88
10.96 | 0.947927608 | 0.8490734 | 32.20068 | 33.13185 | 30.52391 | 28.13137 | 34.25 | 33.88
10.97 | 0.948364147 | 0.8493283 | 32.1821 | 33.11193 | 30.52035 | 28.1229 | 34.31 | 33.81
10.98 | 0.948528865 | 0.8498818 | 32.16345 | 33.09193 | 30.50796 | 28.12423 | 34.31 | 33.88
10.99 | 0.949745886 | 0.8504779 | 32.14471 | 33.07184 | 30.52931 | 28.12687 | 34.25 | 33.88
11 | 0.952005069 | 0.8511162 | 32.12589 | 33.05168 | 30.58401 | 28.13082 | 34.31 | 33.88
11.01 | 0.953735052 | 0.8517524 | 32.10699 | 33.03144 | 30.62156 | 28.1346 | 34.31 | 33.88
11.02 | 0.952884114 | 0.8523784 | 32.08801 | 33.01111 | 30.57616 | 28.13796 | 34.31 | 33.88
11.03 | 0.952033176 | 0.8530045 | 32.06896 | 32.99071 | 30.53071 | 28.14122 | 34.31 | 33.88
11.04 | 0.951008432 | 0.8529399 | 32.04982 | 32.97023 | 30.47965 | 28.12162 | 34.31 | 33.88
11.05 | 0.949947574 | 0.8527319 | 32.0306 | 32.94967 | 30.42739 | 28.09723 | 34.31 | 33.88
11.06 | 0.951259868 | 0.8524008 | 32.01131 | 32.92903 | 30.45107 | 28.06873 | 34.38 | 33.94
11.07 | 0.955186887 | 0.851934 | 31.99194 | 32.90831 | 30.55828 | 28.03571 | 34.38 | 33.94
11.08 | 0.95883478 | 0.8517104 | 31.97249 | 32.88752 | 30.65634 | 28.01064 | 34.31 | 33.94
11.09 | 0.960303666 | 0.8533845 | 31.95297 | 32.86665 | 30.68455 | 28.04789 | 34.38 | 33.88
11.1 | 0.961772552 | 0.8550585 | 31.93337 | 32.84571 | 30.71264 | 28.08501 | 34.44 | 33.88
11.11 | 0.958515024 | 0.8567651 | 31.91369 | 32.82469 | 30.58975 | 28.12305 | 34.38 | 33.88
11.12 | 0.953607244 | 0.8584829 | 31.89394 | 32.8036 | 30.4143 | 28.16133 | 34.38 | 33.94
11.13 | 0.950367654 | 0.8594752 | 31.87412 | 32.78244 | 30.29213 | 28.17569 | 34.44 | 33.94
11.14 | 0.950110853 | 0.8591702 | 31.85422 | 32.7612 | 30.26504 | 28.14744 | 34.38 | 33.94
11.15 | 0.949854052 | 0.8588651 | 31.83425 | 32.73988 | 30.23789 | 28.11914 | 34.44 | 33.94
11.16 | 0.952323731 | 0.8581291 | 31.81421 | 32.7185 | 30.29742 | 28.07669 | 34.44 | 33.94
11.17 | 0.954889671 | 0.8573778 | 31.79409 | 32.69704 | 30.35985 | 28.03372 | 34.44 | 33.94
11.18 | 0.953628807 | 0.8568713 | 31.7739 | 32.67551 | 30.30051 | 27.99871 | 34.44 | 34
11.19 | 0.949395255 | 0.8565548 | 31.75364 | 32.65392 | 30.14676 | 27.96987 | 34.44 | 33.94
11.2 | 0.945557965 | 0.8559829 | 31.73331 | 32.63225 | 30.00569 | 27.93265 | 34.44 | 33.94
11.21 | 0.943977907 | 0.8539567 | 31.71291 | 32.61051 | 29.93629 | 27.84796 | 34.5 | 33.94
11.22 | 0.942397849 | 0.8519304 | 31.69245 | 32.5887 | 29.86689 | 27.76331 | 34.5 | 33.94
11.23 | 0.944269725 | 0.8521124 | 31.67191 | 32.56682 | 29.90682 | 27.7506 | 34.5 | 34
11.24 | 0.947448219 | 0.8531303 | 31.6513 | 32.54488 | 29.98797 | 27.76502 | 34.5 | 33.94
11.25 | 0.94982121 | 0.8544714 | 31.63062 | 32.52287 | 30.04344 | 27.78986 | 34.5 | 33.94
11.26 | 0.95023148 | 0.8565999 | 31.60988 | 32.50079 | 30.0367 | 27.84017 | 34.5 | 33.94
11.27 | 0.950641749 | 0.8587284 | 31.58907 | 32.47864 | 30.02989 | 27.89033 | 34.56 | 33.94
11.28 | 0.951514328 | 0.8578308 | 31.56819 | 32.45643 | 30.03759 | 27.84212 | 34.5 | 34
11.29 | 0.952471086 | 0.8563822 | 31.54725 | 32.43415 | 30.04784 | 27.77603 | 34.56 | 33.94
11.3 | 0.954922911 | 0.8554916 | 31.52624 | 32.41181 | 30.10513 | 27.72803 | 34.56 | 34
11.31 | 0.959710336 | 0.8554727 | 31.50516 | 32.3894 | 30.23583 | 27.70825 | 34.56 | 34
11.32 | 0.964497762 | 0.8554539 | 31.48402 | 32.36693 | 30.36627 | 27.68841 | 34.56 | 34
11.33 | 0.966627171 | 0.8539097 | 31.46282 | 32.34439 | 30.41281 | 27.61919 | 34.56 | 34.06
11.34 | 0.968537621 | 0.8522399 | 31.44155 | 32.32179 | 30.45232 | 27.54592 | 34.56 | 34.06
11.35 | 0.967954291 | 0.8493386 | 31.42022 | 32.29913 | 30.41333 | 27.43289 | 34.56 | 34
11.36 | 0.96428209 | 0.8449119 | 31.39882 | 32.2764 | 30.27732 | 27.27072 | 34.56 | 34
11.37 | 0.960609888 | 0.8404852 | 31.37736 | 32.25361 | 30.14141 | 27.10869 | 34.63 | 34
11.38 | 0.958967929 | 0.8409495 | 31.35585 | 32.23077 | 30.06925 | 27.10445 | 34.69 | 34
11.39 | 0.957413551 | 0.8416248 | 31.33426 | 32.20786 | 29.99985 | 27.10693 | 34.63 | 34.06
11.4 | 0.957121882 | 0.8433881 | 31.31262 | 32.18489 | 29.97 | 27.14435 | 34.63 | 34.06
11.41 | 0.95831459 | 0.8464306 | 31.29092 | 32.16186 | 29.98654 | 27.22278 | 34.69 | 34.13
11.42 | 0.959507298 | 0.8494731 | 31.26916 | 32.13877 | 30.00298 | 27.30102 | 34.63 | 34.06
11.43 | 0.957979266 | 0.8486381 | 31.24733 | 32.11562 | 29.9343 | 27.25454 | 34.63 | 34.06
11.44 | 0.956306992 | 0.8475976 | 31.22545 | 32.09241 | 29.86112 | 27.20145 | 34.69 | 34.06
11.45 | 0.953787979 | 0.8464784 | 31.20351 | 32.06915 | 29.76153 | 27.14584 | 34.69 | 34.06
11.46 | 0.950139978 | 0.8452544 | 31.18151 | 32.04583 | 29.6268 | 27.08688 | 34.69 | 34.13
11.47 | 0.946491978 | 0.8440304 | 31.15945 | 32.02245 | 29.49217 | 27.02792 | 34.69 | 34.13
11.48 | 0.946780138 | 0.8456682 | 31.13734 | 31.99901 | 29.48021 | 27.06055 | 34.69 | 34.06
11.49 | 0.947523541 | 0.847637 | 31.11517 | 31.97552 | 29.48235 | 27.10363 | 34.69 | 34.06
11.5 | 0.949000925 | 0.8496875 | 31.09294 | 31.95197 | 29.50723 | 27.14919 | 34.75 | 34.06
11.51 | 0.951824384 | 0.8518877 | 31.07065 | 31.92837 | 29.57381 | 27.19938 | 34.75 | 34.13
11.52 | 0.954647843 | 0.8540878 | 31.04831 | 31.90471 | 29.64021 | 27.24942 | 34.75 | 34.13
11.53 | 0.955270942 | 0.8540472 | 31.02592 | 31.88099 | 29.63816 | 27.22787 | 34.75 | 34.13
11.54 | 0.955337385 | 0.8534397 | 31.00347 | 31.85723 | 29.61877 | 27.18822 | 34.75 | 34.13
11.55 | 0.955566514 | 0.8527938 | 30.98096 | 31.83341 | 29.60437 | 27.14733 | 34.75 | 34.13
11.56 | 0.956334361 | 0.8520211 | 30.9584 | 31.80953 | 29.60659 | 27.10239 | 34.75 | 34.13
11.57 | 0.957102208 | 0.8512483 | 30.93579 | 31.78561 | 29.60871 | 27.05744 | 34.81 | 34.13
11.58 | 0.958511755 | 0.8527659 | 30.91313 | 31.76163 | 29.63059 | 27.08523 | 34.75 | 34.13
11.59 | 0.960260291 | 0.8554934 | 30.89041 | 31.7376 | 29.66283 | 27.1513 | 34.81 | 34.13
11.6 | 0.961881823 | 0.8581122 | 30.86764 | 31.71351 | 29.69102 | 27.21375 | 34.81 | 34.13
11.61 | 0.961682331 | 0.8591729 | 30.84481 | 31.68938 | 29.66291 | 27.22666 | 34.81 | 34.13
11.62 | 0.961482839 | 0.8602337 | 30.82194 | 31.6652 | 29.63477 | 27.23947 | 34.81 | 34.19
11.63 | 0.960786229 | 0.8599847 | 30.79902 | 31.64096 | 29.59127 | 27.21074 | 34.88 | 34.19
11.64 | 0.959516391 | 0.8582255 | 30.77604 | 31.61668 | 29.53011 | 27.13424 | 34.81 | 34.19
11.65 | 0.958246553 | 0.8564662 | 30.75301 | 31.59235 | 29.46897 | 27.05778 | 34.88 | 34.19
11.66 | 0.960428797 | 0.8561628 | 30.72994 | 31.56797 | 29.51392 | 27.02732 | 34.88 | 34.19
11.67 | 0.963210672 | 0.8561124 | 30.70681 | 31.54354 | 29.57713 | 27.00481 | 34.94 | 34.13
11.68 | 0.9658841 | 0.8563993 | 30.68364 | 31.51906 | 29.63684 | 26.9929 | 34.88 | 34.19
11.69 | 0.968189915 | 0.8578298 | 30.66042 | 31.49453 | 29.68511 | 27.01695 | 34.94 | 34.19
11.7 | 0.970495729 | 0.8592604 | 30.63715 | 31.46996 | 29.73322 | 27.04089 | 34.94 | 34.19
11.71 | 0.969263694 | 0.8607468 | 30.61383 | 31.44534 | 29.67287 | 27.06647 | 34.88 | 34.19
11.72 | 0.965590826 | 0.8622715 | 30.59046 | 31.42067 | 29.53787 | 27.09315 | 34.94 | 34.19
11.73 | 0.961917958 | 0.8637963 | 30.56705 | 31.39596 | 29.403 | 27.11972 | 35 | 34.25
11.74 | 0.958117887 | 0.8644732 | 30.54359 | 31.37121 | 29.26436 | 27.11957 | 35 | 34.25
11.75 | 0.954310235 | 0.8650995 | 30.52009 | 31.3464 | 29.12563 | 27.11776 | 35.13 | 34.19
11.76 | 0.95188675 | 0.8649559 | 30.49654 | 31.32156 | 29.02925 | 27.09176 | 35.13 | 34.19
11.77 | 0.952956875 | 0.8628689 | 30.47294 | 31.29667 | 29.0394 | 27.00492 | 35.13 | 34.19
11.78 | 0.954027001 | 0.8607819 | 30.4493 | 31.27173 | 29.04946 | 26.91814 | 35.13 | 34.19
11.79 | 0.957795658 | 0.8577949 | 30.42562 | 31.24675 | 29.14152 | 26.80331 | 35.13 | 34.19
11.8 | 0.9632774 | 0.8542367 | 30.40189 | 31.22173 | 29.28545 | 26.67075 | 35.13 | 34.19
11.81 | 0.968759142 | 0.8506784 | 30.37811 | 31.19667 | 29.42908 | 26.53833 | 35.13 | 34.19
11.82 | 0.969669128 | 0.8505322 | 30.3543 | 31.17156 | 29.43362 | 26.51242 | 35.19 | 34.25
11.83 | 0.97022139 | 0.850653 | 30.33044 | 31.14641 | 29.42724 | 26.49479 | 35.13 | 34.19
11.84 | 0.9695709 | 0.8519451 | 30.30654 | 31.12122 | 29.38434 | 26.51357 | 35.13 | 34.19
11.85 | 0.964914622 | 0.8571382 | 30.28259 | 31.09599 | 29.22012 | 26.65356 | 35.19 | 34.19
11.86 | 0.960258343 | 0.8623313 | 30.25861 | 31.07072 | 29.05608 | 26.79325 | 35.25 | 34.19
11.87 | 0.957164805 | 0.867343 | 30.23458 | 31.04541 | 28.93947 | 26.92702 | 35.19 | 34.19
11.88 | 0.955501908 | 0.8721886 | 30.21051 | 31.02005 | 28.8662 | 27.05534 | 35.25 | 34.25
11.89 | 0.953839011 | 0.8770342 | 30.1864 | 30.99466 | 28.79297 | 27.18338 | 35.25 | 34.19
11.9 | 0.953662718 | 0.8786647 | 30.16225 | 30.96923 | 28.76461 | 27.21157 | 35.25 | 34.19
11.91 | 0.953856253 | 0.8794955 | 30.13806 | 30.94376 | 28.74738 | 27.2149 | 35.31 | 34.25
11.92 | 0.953881838 | 0.8800893 | 30.11383 | 30.91825 | 28.72504 | 27.21082 | 35.31 | 34.19
11.93 | 0.951568437 | 0.8773822 | 30.08956 | 30.89271 | 28.63228 | 27.10471 | 35.31 | 34.19
11.94 | 0.949255037 | 0.8746752 | 30.06526 | 30.86712 | 28.5396 | 26.99871 | 35.31 | 34.19
11.95 | 0.947585242 | 0.8718105 | 30.04091 | 30.8415 | 28.46633 | 26.88795 | 35.38 | 34.19
11.96 | 0.94727931 | 0.8686117 | 30.01653 | 30.81585 | 28.43404 | 26.767 | 35.38 | 34.25
11.97 | 0.946973379 | 0.8654129 | 29.99211 | 30.79015 | 28.40173 | 26.64619 | 35.38 | 34.25
11.98 | 0.949801435 | 0.8639687 | 29.96765 | 30.76442 | 28.46332 | 26.5795 | 35.38 | 34.19
11.99 | 0.95507666 | 0.8638946 | 29.94315 | 30.73865 | 28.59801 | 26.55496 | 35.38 | 34.25
12 | 0.960351885 | 0.8638204 | 29.91862 | 30.71285 | 28.7324 | 26.53039 | 35.38 | 34.25
12.01 | 0.96201861 | 0.8647217 | 29.89405 | 30.68701 | 28.75864 | 26.53573 | 35.44 | 34.25
12.02 | 0.962724274 | 0.8658828 | 29.86945 | 30.66114 | 28.75604 | 26.54896 | 35.38 | 34.25
12.03 | 0.963417265 | 0.8670348 | 29.84481 | 30.63524 | 28.753 | 26.56182 | 35.44 | 34.25
12.04 | 0.961573546 | 0.8663726 | 29.82013 | 30.6093 | 28.67425 | 26.51906 | 35.44 | 34.25
12.05 | 0.959729828 | 0.8657105 | 29.79542 | 30.58332 | 28.59556 | 26.4763 | 35.44 | 34.25
12.06 | 0.957876238 | 0.8650041 | 29.77068 | 30.55732 | 28.51663 | 26.4322 | 35.5 | 34.25
12.07 | 0.955984903 | 0.8641287 | 29.7459 | 30.53127 | 28.43663 | 26.38295 | 35.5 | 34.25
12.08 | 0.954093568 | 0.8632534 | 29.72109 | 30.5052 | 28.3567 | 26.33372 | 35.56 | 34.25
12.09 | 0.951781788 | 0.8627006 | 29.69624 | 30.4791 | 28.26434 | 26.29433 | 35.56 | 34.25
12.1 | 0.948830334 | 0.8626385 | 29.67136 | 30.45296 | 28.15309 | 26.26989 | 35.56 | 34.25
12.11 | 0.945878881 | 0.8625764 | 29.64645 | 30.42679 | 28.04195 | 26.24543 | 35.56 | 34.25
12.12 | 0.947906242 | 0.8627557 | 29.62151 | 30.40059 | 28.07841 | 26.22828 | 35.56 | 34.25
12.13 | 0.953647416 | 0.8631152 | 29.59653 | 30.37436 | 28.22465 | 26.21657 | 35.56 | 34.25
12.14 | 0.95938859 | 0.8634747 | 29.57152 | 30.3481 | 28.37058 | 26.20481 | 35.56 | 34.31
12.15 | 0.966015289 | 0.8643977 | 29.54648 | 30.32181 | 28.54235 | 26.2101 | 35.63 | 34.31
12.16 | 0.972960117 | 0.8655232 | 29.52141 | 30.29549 | 28.72315 | 26.22145 | 35.63 | 34.25
12.17 | 0.979904946 | 0.8666486 | 29.49631 | 30.26914 | 28.90358 | 26.23271 | 35.63 | 34.25
12.18 | 0.979834193 | 0.8673655 | 29.47117 | 30.24276 | 28.87686 | 26.23152 | 35.63 | 34.25
12.19 | 0.978854599 | 0.8680294 | 29.44601 | 30.21635 | 28.82336 | 26.22868 | 35.69 | 34.31
12.2 | 0.977875817 | 0.8686694 | 29.42082 | 30.18991 | 28.76991 | 26.22505 | 35.69 | 34.25
12.21 | 0.976934009 | 0.8682228 | 29.3956 | 30.16344 | 28.71756 | 26.18859 | 35.63 | 34.31
12.22 | 0.975992201 | 0.8677763 | 29.37035 | 30.13695 | 28.66523 | 26.15213 | 35.63 | 34.31
12.23 | 0.974995337 | 0.8674976 | 29.34507 | 30.11043 | 28.6113 | 26.12073 | 35.69 | 34.31
12.24 | 0.973671739 | 0.8682153 | 29.31976 | 30.08388 | 28.54782 | 26.11929 | 35.69 | 34.31
12.25 | 0.972348142 | 0.868933 | 29.29442 | 30.05731 | 28.48438 | 26.11779 | 35.75 | 34.31
12.26 | 0.969801317 | 0.8696252 | 29.26906 | 30.03071 | 28.38517 | 26.11546 | 35.75 | 34.31
12.27 | 0.963648403 | 0.8702421 | 29.24367 | 30.00408 | 28.18061 | 26.11081 | 35.75 | 34.31
12.28 | 0.95749549 | 0.870859 | 29.21825 | 29.97742 | 27.97634 | 26.10611 | 35.75 | 34.38
12.29 | 0.952992586 | 0.870543 | 29.1928 | 29.95074 | 27.82052 | 26.07341 | 35.75 | 34.31
12.3 | 0.951571846 | 0.8684845 | 29.16733 | 29.92404 | 27.75481 | 25.98857 | 35.75 | 34.31
12.31 | 0.950151106 | 0.866426 | 29.14183 | 29.89731 | 27.68914 | 25.90381 | 35.81 | 34.38
12.32 | 0.951369708 | 0.8649891 | 29.11631 | 29.87056 | 27.70037 | 25.83771 | 35.81 | 34.38
12.33 | 0.956083156 | 0.8643755 | 29.09075 | 29.84378 | 27.81318 | 25.79623 | 35.88 | 34.31
12.34 | 0.960796605 | 0.8637618 | 29.06518 | 29.81697 | 27.92572 | 25.75477 | 35.88 | 34.38
12.35 | 0.963672985 | 0.8643868 | 29.03958 | 29.79015 | 27.98466 | 25.75021 | 35.81 | 34.38
12.36 | 0.964697235 | 0.8662605 | 29.01395 | 29.7633 | 27.98968 | 25.78277 | 35.88 | 34.38
12.37 | 0.965721484 | 0.8681342 | 28.9883 | 29.73643 | 27.99462 | 25.81521 | 35.88 | 34.38
12.38 | 0.964434036 | 0.8689588 | 28.96263 | 29.70953 | 27.93254 | 25.81636 | 35.88 | 34.38
12.39 | 0.961267792 | 0.8689307 | 28.93693 | 29.68261 | 27.81614 | 25.79213 | 35.94 | 34.38
12.4 | 0.958101548 | 0.8689026 | 28.91121 | 29.65567 | 27.69987 | 25.76789 | 35.94 | 34.44
12.41 | 0.955923071 | 0.8684043 | 28.88546 | 29.62871 | 27.61228 | 25.7297 | 35.94 | 34.38
12.42 | 0.95442747 | 0.8675809 | 28.85969 | 29.60173 | 27.54448 | 25.68189 | 35.94 | 34.44
12.43 | 0.952931868 | 0.8667575 | 28.8339 | 29.57472 | 27.47674 | 25.63411 | 35.94 | 34.44
12.44 | 0.952784955 | 0.8677853 | 28.80809 | 29.54769 | 27.44791 | 25.64105 | 35.94 | 34.44
12.45 | 0.953476479 | 0.869964 | 28.78225 | 29.52065 | 27.4432 | 25.6819 | 36 | 34.44
12.46 | 0.954168003 | 0.8721426 | 28.7564 | 29.49358 | 27.43843 | 25.72261 | 35.94 | 34.44
12.47 | 0.953687244 | 0.8734841 | 28.73052 | 29.46649 | 27.39993 | 25.73851 | 36 | 34.5
12.48 | 0.952511321 | 0.8743293 | 28.70462 | 29.43938 | 27.34147 | 25.73972 | 36 | 34.5
12.49 | 0.951335399 | 0.8751744 | 28.6787 | 29.41226 | 27.28306 | 25.74085 | 36 | 34.5
12.5 | 0.951182111 | 0.8746565 | 28.65275 | 29.38511 | 27.25399 | 25.70188 | 36 | 34.44
12.51 | 0.951643872 | 0.8733189 | 28.62679 | 29.35795 | 27.24251 | 25.63885 | 36 | 34.44
12.52 | 0.952105633 | 0.8719813 | 28.60081 | 29.33076 | 27.23099 | 25.57588 | 36.06 | 34.5
12.53 | 0.954002929 | 0.8714999 | 28.57481 | 29.30356 | 27.26045 | 25.53805 | 36.06 | 34.44
12.54 | 0.956831121 | 0.8715738 | 28.54879 | 29.27634 | 27.31637 | 25.51649 | 36.06 | 34.5
12.55 | 0.959659313 | 0.8716476 | 28.52274 | 29.2491 | 27.37212 | 25.49491 | 36.06 | 34.44
12.56 | 0.961967025 | 0.8717305 | 28.49668 | 29.22185 | 27.41287 | 25.47357 | 36.06 | 34.5
12.57 | 0.963888766 | 0.8718202 | 28.47061 | 29.19457 | 27.4425 | 25.45242 | 36.06 | 34.5
12.58 | 0.965810507 | 0.8719098 | 28.44451 | 29.16728 | 27.47201 | 25.43124 | 36.13 | 34.5
12.59 | 0.965813544 | 0.8737922 | 28.41839 | 29.13998 | 27.44687 | 25.46228 | 36.13 | 34.5
12.6 | 0.964094794 | 0.8772835 | 28.39226 | 29.11265 | 27.37283 | 25.54005 | 36.13 | 34.5
12.61 | 0.962376044 | 0.8807747 | 28.36611 | 29.08531 | 27.29886 | 25.61761 | 36.13 | 34.5
12.62 | 0.958484917 | 0.8839727 | 28.33994 | 29.05796 | 27.16341 | 25.68644 | 36.19 | 34.5
12.63 | 0.952095063 | 0.8868332 | 28.31376 | 29.03059 | 26.95739 | 25.74529 | 36.13 | 34.56
12.64 | 0.945705208 | 0.8896937 | 28.28755 | 29.0032 | 26.75169 | 25.80396 | 36.19 | 34.56
12.65 | 0.94019047 | 0.8902956 | 28.26134 | 28.9758 | 26.57104 | 25.79703 | 36.19 | 34.56
12.66 | 0.936055182 | 0.8873374 | 28.2351 | 28.94838 | 26.42961 | 25.68698 | 36.19 | 34.56
12.67 | 0.931919895 | 0.8843791 | 28.20885 | 28.92095 | 26.28839 | 25.57708 | 36.19 | 34.56
12.68 | 0.929491744 | 0.8815072 | 28.18258 | 28.8935 | 26.19548 | 25.46983 | 36.19 | 34.56
12.69 | 0.931120068 | 0.8788402 | 28.1563 | 28.86605 | 26.2169 | 25.36864 | 36.19 | 34.56
12.7 | 0.932748393 | 0.8761733 | 28.13 | 28.83857 | 26.23821 | 25.26759 | 36.25 | 34.56
12.71 | 0.935197926 | 0.8739314 | 28.10369 | 28.81108 | 26.28251 | 25.17891 | 36.25 | 34.56
12.72 | 0.94116955 | 0.8735127 | 28.07736 | 28.78358 | 26.42556 | 25.14283 | 36.25 | 34.56
12.73 | 0.947141173 | 0.873094 | 28.05102 | 28.75607 | 26.56828 | 25.10675 | 36.31 | 34.56
12.74 | 0.952987149 | 0.8728213 | 28.02466 | 28.72855 | 26.70714 | 25.07489 | 36.31 | 34.56
12.75 | 0.957074689 | 0.8745916 | 27.99829 | 28.70101 | 26.79646 | 25.10166 | 36.31 | 34.56
12.76 | 0.96116223 | 0.876362 | 27.97191 | 28.67346 | 26.88554 | 25.12833 | 36.31 | 34.56
12.77 | 0.96524977 | 0.8781323 | 27.94551 | 28.64589 | 26.9744 | 25.15488 | 36.25 | 34.56
12.78 | 0.962290799 | 0.8796738 | 27.9191 | 28.61832 | 26.86629 | 25.17478 | 36.31 | 34.56
12.79 | 0.958792657 | 0.8811977 | 27.89267 | 28.59073 | 26.74329 | 25.19409 | 36.31 | 34.56
12.8 | 0.955294516 | 0.8827217 | 27.86624 | 28.56313 | 26.62046 | 25.2133 | 36.31 | 34.56
12.81 | 0.95068045 | 0.8812007 | 27.83979 | 28.53553 | 26.46674 | 25.14553 | 36.38 | 34.56
12.82 | 0.945743634 | 0.8787991 | 27.81333 | 28.50791 | 26.30428 | 25.05272 | 36.38 | 34.56
12.83 | 0.940806817 | 0.8763975 | 27.78685 | 28.48028 | 26.14206 | 24.96004 | 36.38 | 34.56
12.84 | 0.938982097 | 0.8745385 | 27.76037 | 28.45264 | 26.06649 | 24.88293 | 36.38 | 34.56
12.85 | 0.939174079 | 0.8730311 | 27.73387 | 28.42498 | 26.04693 | 24.8159 | 36.38 | 34.63
12.86 | 0.939366061 | 0.8715237 | 27.70736 | 28.39732 | 26.02736 | 24.74894 | 36.38 | 34.63
12.87 | 0.941868265 | 0.8715787 | 27.68084 | 28.36965 | 26.07171 | 24.72639 | 36.38 | 34.56
12.88 | 0.94753224 | 0.8737721 | 27.65431 | 28.34198 | 26.20335 | 24.76443 | 36.44 | 34.63
12.89 | 0.953196216 | 0.8759654 | 27.62777 | 28.31429 | 26.33469 | 24.80234 | 36.44 | 34.56
12.9 | 0.95862302 | 0.8780352 | 27.60122 | 28.28659 | 26.45916 | 24.83662 | 36.44 | 34.56
12.91 | 0.963217439 | 0.879671 | 27.57466 | 28.25888 | 26.56039 | 24.85852 | 36.5 | 34.56
12.92 | 0.967811859 | 0.8813069 | 27.54808 | 28.23117 | 26.66136 | 24.88032 | 36.5 | 34.56
12.93 | 0.972363763 | 0.8829339 | 27.5215 | 28.20345 | 26.76091 | 24.90178 | 36.5 | 34.63
12.94 | 0.969001018 | 0.8829095 | 27.49491 | 28.17572 | 26.6426 | 24.87661 | 36.5 | 34.56
12.95 | 0.965638274 | 0.8828851 | 27.46831 | 28.14798 | 26.52445 | 24.85143 | 36.56 | 34.63
12.96 | 0.96227553 | 0.8828607 | 27.4417 | 28.12023 | 26.40648 | 24.82625 | 36.5 | 34.63
12.97 | 0.95898246 | 0.8819587 | 27.41508 | 28.09248 | 26.29058 | 24.77641 | 36.56 | 34.69
12.98 | 0.955709867 | 0.8807989 | 27.38846 | 28.06472 | 26.17542 | 24.71937 | 36.56 | 34.56
12.99 | 0.952437274 | 0.8796391 | 27.36182 | 28.03695 | 26.06042 | 24.6624 | 36.56 | 34.63
13 | 0.953338487 | 0.8779119 | 27.33518 | 28.00918 | 26.05968 | 24.58959 | 36.56 | 34.63
13.01 | 0.95802864 | 0.8756697 | 27.30853 | 27.9814 | 26.16235 | 24.50246 | 36.63 | 34.63
13.02 | 0.962718793 | 0.8734274 | 27.28187 | 27.95361 | 26.26477 | 24.41545 | 36.63 | 34.63
13.03 | 0.966676346 | 0.8715139 | 27.2552 | 27.92582 | 26.34696 | 24.33774 | 36.63 | 34.63
13.04 | 0.968539588 | 0.8705399 | 27.22853 | 27.89802 | 26.37191 | 24.28634 | 36.63 | 34.63
13.05 | 0.970402829 | 0.869566 | 27.20185 | 27.87022 | 26.39675 | 24.23499 | 36.63 | 34.63
13.06 | 0.972266071 | 0.8685921 | 27.17516 | 27.84241 | 26.42149 | 24.18369 | 36.69 | 34.63
13.07 | 0.969955334 | 0.8686671 | 27.14846 | 27.81459 | 26.3328 | 24.16162 | 36.69 | 34.56
13.08 | 0.967549347 | 0.8687662 | 27.12176 | 27.78677 | 26.24164 | 24.14021 | 36.63 | 34.63
13.09 | 0.96514336 | 0.8688652 | 27.09506 | 27.75895 | 26.15061 | 24.11879 | 36.69 | 34.63
13.1 | 0.966194897 | 0.8691035 | 27.06834 | 27.73112 | 26.1533 | 24.10122 | 36.69 | 34.63
13.11 | 0.9688761 | 0.8694075 | 27.04162 | 27.70329 | 26.19998 | 24.08545 | 36.75 | 34.69
13.12 | 0.971557304 | 0.8697116 | 27.0149 | 27.67545 | 26.24652 | 24.06966 | 36.75 | 34.63
13.13 | 0.973523353 | 0.8714974 | 26.98817 | 27.64761 | 26.27361 | 24.09482 | 36.75 | 34.63
13.14 | 0.97424479 | 0.8758621 | 26.96143 | 27.61977 | 26.26704 | 24.19111 | 36.75 | 34.63
13.15 | 0.974966226 | 0.8802269 | 26.93469 | 27.59192 | 26.26042 | 24.28715 | 36.75 | 34.69
13.16 | 0.97559111 | 0.8846148 | 26.90795 | 27.56407 | 26.25116 | 24.38359 | 36.75 | 34.69
13.17 | 0.973418022 | 0.8896755 | 26.8812 | 27.53622 | 26.16664 | 24.4983 | 36.75 | 34.69
13.18 | 0.971244935 | 0.8947363 | 26.85444 | 27.50836 | 26.08224 | 24.61273 | 36.75 | 34.69
13.19 | 0.969071847 | 0.899797 | 26.82769 | 27.4805 | 25.99796 | 24.72687 | 36.81 | 34.69
13.2 | 0.969091792 | 0.9017375 | 26.80092 | 27.45264 | 25.97256 | 24.75507 | 36.75 | 34.69
13.21 | 0.970120956 | 0.9022421 | 26.77416 | 27.42477 | 25.97417 | 24.74379 | 36.75 | 34.63
13.22 | 0.971150119 | 0.9027467 | 26.74739 | 27.39691 | 25.97573 | 24.73247 | 36.81 | 34.69
13.23 | 0.971326927 | 0.9031995 | 26.72062 | 27.36904 | 25.95445 | 24.7197 | 36.81 | 34.69
13.24 | 0.969686149 | 0.9035417 | 26.69384 | 27.34117 | 25.88465 | 24.70389 | 36.81 | 34.69
13.25 | 0.968045371 | 0.9038839 | 26.66706 | 27.3133 | 25.81492 | 24.68805 | 36.88 | 34.69
13.26 | 0.966404593 | 0.9042261 | 26.64028 | 27.28543 | 25.74529 | 24.6722 | 36.81 | 34.75
13.27 | 0.963973078 | 0.9023527 | 26.61349 | 27.25755 | 25.65469 | 24.59593 | 36.81 | 34.75
13.28 | 0.96148788 | 0.9003288 | 26.5867 | 27.22968 | 25.56279 | 24.51566 | 36.88 | 34.69
13.29 | 0.959002682 | 0.8983049 | 26.55992 | 27.2018 | 25.47103 | 24.43551 | 36.88 | 34.69
13.3 | 0.957640439 | 0.8944487 | 26.53312 | 27.17393 | 25.40919 | 24.30568 | 36.88 | 34.69
13.31 | 0.957249279 | 0.889008 | 26.50633 | 27.14605 | 25.37317 | 24.13306 | 36.88 | 34.69
13.32 | 0.956858118 | 0.8835673 | 26.47953 | 27.11818 | 25.33716 | 23.96073 | 36.88 | 34.69
13.33 | 0.956844479 | 0.878846 | 26.45274 | 27.0903 | 25.31116 | 23.8082 | 36.88 | 34.75
13.34 | 0.959635964 | 0.87947 | 26.42594 | 27.06242 | 25.35928 | 23.80059 | 36.88 | 34.75
13.35 | 0.96242745 | 0.8800939 | 26.39914 | 27.03455 | 25.40726 | 23.79294 | 36.88 | 34.75
13.36 | 0.965218935 | 0.8807179 | 26.37234 | 27.00667 | 25.45508 | 23.78526 | 36.81 | 34.75
13.37 | 0.970932209 | 0.8825849 | 26.34554 | 26.9788 | 25.57973 | 23.81108 | 36.88 | 34.75
13.38 | 0.977999333 | 0.8850278 | 26.31874 | 26.95093 | 25.73971 | 23.85232 | 36.94 | 34.75
13.39 | 0.985066457 | 0.8874707 | 26.29193 | 26.92305 | 25.8993 | 23.89342 | 36.94 | 34.75
13.4 | 0.989612898 | 0.8889495 | 26.26513 | 26.89518 | 25.99231 | 23.90846 | 36.88 | 34.75
13.41 | 0.985736825 | 0.8872072 | 26.23833 | 26.86731 | 25.86409 | 23.83688 | 36.94 | 34.75
13.42 | 0.981860752 | 0.8854649 | 26.21153 | 26.83945 | 25.73607 | 23.76539 | 36.94 | 34.81
13.43 | 0.977984679 | 0.8837226 | 26.18472 | 26.81158 | 25.60826 | 23.694 | 36.94 | 34.81
13.44 | 0.969489369 | 0.8849375 | 26.15792 | 26.78372 | 25.35983 | 23.70191 | 36.94 | 34.81
13.45 | 0.959530844 | 0.887089 | 26.13112 | 26.75585 | 25.07362 | 23.73482 | 37 | 34.88
13.46 | 0.949572319 | 0.8892405 | 26.10432 | 26.728 | 24.78794 | 23.76762 | 37 | 34.88
13.47 | 0.942469947 | 0.8915339 | 26.07752 | 26.70014 | 24.57728 | 23.80408 | 37 | 34.88
13.48 | 0.943070207 | 0.8942098 | 26.05072 | 26.67228 | 24.56766 | 23.85062 | 37 | 34.81
13.49 | 0.943670466 | 0.8968857 | 26.02392 | 26.64443 | 24.55801 | 23.89701 | 37 | 34.88
13.5 | 0.944270725 | 0.8995616 | 25.99713 | 26.61658 | 24.54833 | 23.94326 | 36.94 | 34.88
13.51 | 0.946734714 | 0.8985117 | 25.97033 | 26.58874 | 24.58702 | 23.89029 | 37 | 34.88
13.52 | 0.949776351 | 0.8963069 | 25.94354 | 26.5609 | 24.64056 | 23.80671 | 37 | 34.88
13.53 | 0.952817989 | 0.894102 | 25.91675 | 26.53306 | 24.69395 | 23.72326 | 37 | 34.88
13.54 | 0.955699752 | 0.8916624 | 25.88996 | 26.50522 | 24.74303 | 23.63371 | 37 | 34.88
13.55 | 0.958069562 | 0.8884706 | 25.86318 | 26.47739 | 24.77872 | 23.52439 | 37 | 34.88
13.56 | 0.960439372 | 0.8852788 | 25.83639 | 26.44957 | 24.81429 | 23.41524 | 37 | 34.88
13.57 | 0.962809182 | 0.882087 | 25.80961 | 26.42174 | 24.84973 | 23.30628 | 37 | 34.81
13.58 | 0.964120428 | 0.8790825 | 25.78283 | 26.39393 | 24.85776 | 23.20244 | 37.06 | 34.88
13.59 | 0.964965129 | 0.8761605 | 25.75606 | 26.36611 | 24.8537 | 23.10095 | 37.06 | 34.88
13.6 | 0.96580983 | 0.8732386 | 25.72928 | 26.3383 | 24.8496 | 22.99962 | 37.06 | 34.88
13.61 | 0.966170056 | 0.8707818 | 25.70252 | 26.3105 | 24.833 | 22.9107 | 37.06 | 34.88
13.62 | 0.963333552 | 0.8713943 | 25.67575 | 26.2827 | 24.73431 | 22.90259 | 37.06 | 34.88
13.63 | 0.960497049 | 0.8720069 | 25.64899 | 26.2549 | 24.63578 | 22.89446 | 37.06 | 34.88
13.64 | 0.957660546 | 0.8726194 | 25.62223 | 26.22711 | 24.5374 | 22.88629 | 37.06 | 34.94
13.65 | 0.956726875 | 0.8755207 | 25.59547 | 26.19933 | 24.48788 | 22.93806 | 37 | 34.94
13.66 | 0.957347709 | 0.8802919 | 25.56872 | 26.17155 | 24.47816 | 23.03861 | 37 | 34.88
13.67 | 0.957968543 | 0.8850631 | 25.54198 | 26.14378 | 24.46841 | 23.1389 | 37.06 | 34.94
13.68 | 0.958589377 | 0.8898343 | 25.51523 | 26.11601 | 24.45863 | 23.23893 | 37.06 | 34.94
13.69 | 0.960563987 | 0.8928998 | 25.48849 | 26.08825 | 24.48333 | 23.2942 | 37.06 | 34.88
13.7 | 0.962609482 | 0.895876 | 25.46176 | 26.0605 | 24.50973 | 23.34698 | 37.06 | 34.94
13.71 | 0.964654977 | 0.8988522 | 25.43503 | 26.03275 | 24.53603 | 23.3996 | 37.06 | 34.94
13.72 | 0.965293816 | 0.900891 | 25.40831 | 26.00501 | 24.52648 | 23.42768 | 37.06 | 34.94
13.73 | 0.96309043 | 0.9010357 | 25.38159 | 25.97727 | 24.44477 | 23.40645 | 37.13 | 34.94
13.74 | 0.960887043 | 0.9011803 | 25.35488 | 25.94954 | 24.36317 | 23.38522 | 37.13 | 34.88
13.75 | 0.958683657 | 0.901325 | 25.32817 | 25.92182 | 24.2817 | 23.36399 | 37.13 | 34.94
13.76 | 0.954786225 | 0.9013324 | 25.30146 | 25.89411 | 24.15749 | 23.3392 | 37.13 | 34.94
13.77 | 0.95013722 | 0.901279 | 25.27477 | 25.8664 | 24.0145 | 23.31284 | 37.13 | 34.94
13.78 | 0.945488216 | 0.9012255 | 25.24808 | 25.8387 | 23.87176 | 23.2865 | 37.19 | 35
13.79 | 0.940926315 | 0.9012282 | 25.22139 | 25.81101 | 23.73147 | 23.26161 | 37.19 | 34.94
13.8 | 0.938769306 | 0.9027835 | 25.19471 | 25.78332 | 23.65202 | 23.27676 | 37.13 | 35
13.81 | 0.936612296 | 0.9043387 | 25.16804 | 25.75565 | 23.57269 | 23.29183 | 37.13 | 34.94
13.82 | 0.934455286 | 0.905894 | 25.14137 | 25.72798 | 23.49349 | 23.30682 | 37.13 | 34.94
13.83 | 0.934308475 | 0.9074256 | 25.11471 | 25.70032 | 23.46489 | 23.32112 | 37.13 | 35
13.84 | 0.937771042 | 0.9089147 | 25.08805 | 25.67266 | 23.52685 | 23.33426 | 37.13 | 35
13.85 | 0.941233609 | 0.9104038 | 25.06141 | 25.64502 | 23.58864 | 23.34732 | 37.13 | 35
13.86 | 0.944696176 | 0.911893 | 25.03477 | 25.61738 | 23.65025 | 23.36031 | 37.13 | 34.94
13.87 | 0.946418858 | 0.9109709 | 25.00813 | 25.58975 | 23.66817 | 23.31152 | 37.13 | 35
13.88 | 0.947248463 | 0.9088111 | 24.98151 | 25.56213 | 23.66369 | 23.23115 | 37.13 | 34.94
13.89 | 0.948078068 | 0.9066514 | 24.95489 | 25.53452 | 23.65918 | 23.15091 | 37.19 | 35
13.9 | 0.948907673 | 0.9044916 | 24.92827 | 25.50692 | 23.65463 | 23.0708 | 37.19 | 34.94
13.91 | 0.947406494 | 0.900923 | 24.90167 | 25.47933 | 23.592 | 22.95491 | 37.19 | 35
13.92 | 0.945767263 | 0.897271 | 24.87507 | 25.45175 | 23.52603 | 22.83711 | 37.19 | 34.94
13.93 | 0.944128031 | 0.893619 | 24.84848 | 25.42417 | 23.46015 | 22.71952 | 37.25 | 34.94
13.94 | 0.94419113 | 0.8904594 | 24.8219 | 25.39661 | 23.43662 | 22.61465 | 37.25 | 35
13.95 | 0.950760941 | 0.8891821 | 24.79533 | 25.36905 | 23.57443 | 22.55771 | 37.25 | 35
13.96 | 0.957330751 | 0.8879048 | 24.76877 | 25.34151 | 23.7119 | 22.50085 | 37.25 | 34.94
13.97 | 0.963900562 | 0.8866275 | 24.74221 | 25.31397 | 23.84903 | 22.44406 | 37.31 | 34.94
13.98 | 0.970098512 | 0.8870912 | 24.71566 | 25.28645 | 23.97662 | 22.43138 | 37.25 | 34.94
13.99 | 0.975842917 | 0.8896783 | 24.68912 | 25.25893 | 24.0927 | 22.47232 | 37.25 | 34.94
14 | 0.981587323 | 0.8922654 | 24.66259 | 25.23143 | 24.20848 | 22.51313 | 37.25 | 35
[7 empty] | 37.75 | 35.38
[7 empty] | 37.75 | 35.38
[7 empty] | 37.81 | 35.44
[7 empty] | 37.81 | 35.44
[7 empty] | 37.81 | 35.44
[7 empty] | 37.81 | 35.44
[7 empty] | 37.81 | 35.44
[7 empty] | 37.81 | 35.44
[7 empty] | 37.81 | 35.44
[7 empty] | 37.81 | 35.44
[7 empty] | 37.88 | 35.44
[7 empty] | 37.88 | 35.5
[7 empty] | 37.88 | 35.44
[7 empty] | 37.88 | 35.5
[7 empty] | 37.88 | 35.5
[7 empty] | 37.88 | 35.5
[7 empty] | 37.81 | 35.44
[7 empty] | 37.88 | 35.5
[7 empty] | 37.88 | 35.5
[7 empty] | 37.88 | 35.44
[7 empty] | 37.88 | 35.5
[7 empty] | 37.88 | 35.5
[7 empty] | 37.88 | 35.5
[7 empty] | 37.94 | 35.5
[7 empty] | 37.88 | 35.5
[7 empty] | 37.94 | 35.5
[7 empty] | 37.88 | 35.5
[7 empty] | 37.94 | 35.56
[7 empty] | 37.94 | 35.5
[7 empty] | 37.94 | 35.56
[7 empty] | 37.94 | 35.5
[7 empty] | 37.94 | 35.5
[7 empty] | 37.94 | 35.56
[7 empty] | 37.94 | 35.5
[7 empty] | 38 | 35.56
[7 empty] | 38 | 35.5
[7 empty] | 38 | 35.56
[7 empty] | 38 | 35.56
[7 empty] | 38 | 35.56
[7 empty] | 38 | 35.56
[7 empty] | 38 | 35.56
[7 empty] | 38 | 35.56
[7 empty] | 38.06 | 35.56
[7 empty] | 38 | 35.63
[7 empty] | 38 | 35.63
[7 empty] | 38.06 | 35.63
[7 empty] | 38.06 | 35.56
[7 empty] | 38.06 | 35.63
[7 empty] | 38.06 | 35.63
[7 empty] | 38.06 | 35.63
[7 empty] | 38.13 | 35.63
[7 empty] | 38.13 | 35.63
[7 empty] | 38.06 | 35.63
[7 empty] | 38.13 | 35.63
[7 empty] | 38.13 | 35.69
[7 empty] | 38.13 | 35.69
[7 empty] | 38.13 | 35.63
[7 empty] | 38.13 | 35.69
[7 empty] | 38.13 | 35.69
[7 empty] | 38.19 | 35.69
[7 empty] | 38.19 | 35.69
[7 empty] | 38.13 | 35.75
[7 empty] | 38.19 | 35.69
[7 empty] | 38.19 | 35.75
[7 empty] | 38.19 | 35.75
[7 empty] | 38.19 | 35.69
[7 empty] | 38.19 | 35.69
[7 empty] | 38.25 | 35.69
[7 empty] | 38.25 | 35.75
[7 empty] | 38.25 | 35.69
[7 empty] | 38.25 | 35.75
[7 empty] | 38.25 | 35.75
[7 empty] | 38.25 | 35.81
[7 empty] | 38.25 | 35.81
[7 empty] | 38.25 | 35.81
[7 empty] | 38.31 | 35.81
[7 empty] | 38.25 | 35.81
[7 empty] | 38.25 | 35.81
[7 empty] | 38.31 | 35.81
[7 empty] | 38.31 | 35.81
[7 empty] | 38.31 | 35.81
[7 empty] | 38.31 | 35.81
[7 empty] | 38.31 | 35.81
[7 empty] | 38.31 | 35.81
[7 empty] | 38.31 | 35.81
[7 empty] | 38.31 | 35.81
[7 empty] | 38.31 | 35.81
[7 empty] | 38.38 | 35.81
[7 empty] | 38.38 | 35.81
[7 empty] | 38.38 | 35.81
[7 empty] | 38.38 | 35.81
[7 empty] | 38.38 | 35.88
[7 empty] | 38.38 | 35.81
[7 empty] | 38.38 | 35.81
[7 empty] | 38.38 | 35.81
[7 empty] | 38.44 | 35.81
[7 empty] | 38.38 | 35.81
[7 empty] | 38.44 | 35.88
[7 empty] | 38.44 | 35.88
[7 empty] | 38.44 | 35.88
[7 empty] | 38.44 | 35.88
[7 empty] | 38.5 | 35.88
[7 empty] | 38.44 | 35.88
[7 empty] | 38.5 | 35.88
[7 empty] | 38.44 | 35.81
[7 empty] | 38.5 | 35.88
[7 empty] | 38.56 | 35.88
[7 empty] | 38.5 | 35.88
[7 empty] | 38.5 | 35.88
[7 empty] | 38.5 | 35.81
[7 empty] | 38.5 | 35.88
[7 empty] | 38.56 | 35.88
[7 empty] | 38.56 | 35.88
[7 empty] | 38.5 | 35.88
[7 empty] | 38.56 | 35.88
[7 empty] | 38.56 | 35.88
[7 empty] | 38.56 | 35.88
[7 empty] | 38.56 | 35.88
[7 empty] | 38.63 | 35.81
[7 empty] | 38.56 | 35.81
[7 empty] | 38.63 | 35.88
[7 empty] | 38.69 | 35.88
[7 empty] | 38.63 | 35.88
[7 empty] | 38.63 | 35.88
[7 empty] | 38.63 | 35.88
[7 empty] | 38.63 | 35.88
[7 empty] | 38.63 | 35.88
[7 empty] | 38.69 | 35.88
[7 empty] | 38.63 | 35.94
[7 empty] | 38.69 | 35.94
[7 empty] | 38.69 | 35.94
[7 empty] | 38.69 | 35.94
[7 empty] | 38.69 | 35.94
[7 empty] | 38.69 | 35.94
[7 empty] | 38.75 | 36
[7 empty] | 38.69 | 36
[7 empty] | 38.75 | 35.94
[7 empty] | 38.81 | 36
[7 empty] | 38.75 | 36
[7 empty] | 38.81 | 36
[7 empty] | 38.75 | 36
[7 empty] | 38.75 | 36
[7 empty] | 38.81 | 36
[7 empty] | 38.81 | 36.06
[7 empty] | 38.81 | 36.06
[7 empty] | 38.88 | 36.06
[7 empty] | 38.88 | 36
[7 empty] | 38.88 | 36.06
[7 empty] | 38.94 | 36
[7 empty] | 38.88 | 36
[7 empty] | 38.88 | 36.06
[7 empty] | 38.88 | 36.06
[7 empty] | 38.94 | 36.06
[7 empty] | 38.94 | 36.06
[7 empty] | 38.94 | 36.13
[7 empty] | 38.94 | 36.06
[7 empty] | 38.94 | 36.06
[7 empty] | 39 | 36.06
[7 empty] | 38.94 | 36.13
[7 empty] | 39 | 36.13
[7 empty] | 39 | 36.06
[7 empty] | 39 | 36.13
[7 empty] | 39 | 36.13
[7 empty] | 39.06 | 36.13
[7 empty] | 39 | 36.13
[7 empty] | 39.06 | 36.13
[7 empty] | 39.13 | 36.19
[7 empty] | 39.06 | 36.19
[7 empty] | 39.06 | 36.19
[7 empty] | 39.06 | 36.19
[7 empty] | 39.06 | 36.19
[7 empty] | 39.06 | 36.19
[7 empty] | 39.06 | 36.19
[7 empty] | 39.06 | 36.19
[7 empty] | 39.06 | 36.19
[7 empty] | 39.13 | 36.19
[7 empty] | 39.13 | 36.19
[7 empty] | 39.13 | 36.25
[7 empty] | 39.13 | 36.19
[7 empty] | 39.13 | 36.19
[7 empty] | 39.13 | 36.25
[7 empty] | 39.13 | 36.25
[7 empty] | 39.13 | 36.25
[7 empty] | 39.13 | 36.25
[7 empty] | 39.19 | 36.25
[7 empty] | 39.19 | 36.25
[7 empty] | 39.19 | 36.25
[7 empty] | 39.19 | 36.25
[7 empty] | 39.19 | 36.25
[7 empty] | 39.19 | 36.25
[7 empty] | 39.25 | 36.31
[7 empty] | 39.19 | 36.25
[7 empty] | 39.19 | 36.25
[7 empty] | 39.25 | 36.31
[7 empty] | 39.25 | 36.31
[7 empty] | 39.25 | 36.31
[7 empty] | 39.25 | 36.31
[7 empty] | 39.25 | 36.31
[7 empty] | 39.25 | 36.31
[7 empty] | 39.31 | 36.38
[7 empty] | 39.31 | 36.31
[7 empty] | 39.31 | 36.31
[7 empty] | 39.38 | 36.31
[7 empty] | 39.38 | 36.38
[7 empty] | 39.38 | 36.38
[7 empty] | 39.38 | 36.31
[7 empty] | 39.38 | 36.38
[7 empty] | 39.38 | 36.38
[7 empty] | 39.44 | 36.38
[7 empty] | 39.44 | 36.38
[7 empty] | 39.44 | 36.31
[7 empty] | 39.44 | 36.31
[7 empty] | 39.44 | 36.38
[7 empty] | 39.5 | 36.38
[7 empty] | 39.44 | 36.38
[7 empty] | 39.44 | 36.38
[7 empty] | 39.5 | 36.38
[7 empty] | 39.5 | 36.38
[7 empty] | 39.5 | 36.38
[7 empty] | 39.5 | 36.38
[7 empty] | 39.5 | 36.38
[7 empty] | 39.5 | 36.38
[7 empty] | 39.56 | 36.38
[7 empty] | 39.56 | 36.38
[7 empty] | 39.5 | 36.44
[7 empty] | 39.56 | 36.38
[7 empty] | 39.56 | 36.44
[7 empty] | 39.56 | 36.38
[7 empty] | 39.56 | 36.38
[7 empty] | 39.56 | 36.38
[7 empty] | 39.56 | 36.38
[7 empty] | 39.56 | 36.44
[7 empty] | 39.63 | 36.38
[7 empty] | 39.63 | 36.44
[7 empty] | 39.63 | 36.38
[7 empty] | 39.63 | 36.44
[7 empty] | 39.69 | 36.44
[7 empty] | 39.69 | 36.44
[7 empty] | 39.69 | 36.44
[7 empty] | 39.69 | 36.44
[7 empty] | 39.69 | 36.44
[7 empty] | 39.69 | 36.5
[7 empty] | 39.75 | 36.44
[7 empty] | 39.75 | 36.5
[7 empty] | 39.75 | 36.44
[7 empty] | 39.75 | 36.44
[7 empty] | 39.75 | 36.5
[7 empty] | 39.75 | 36.44
[7 empty] | 39.81 | 36.5
[7 empty] | 39.81 | 36.5
[7 empty] | 39.75 | 36.5
[7 empty] | 39.81 | 36.5
[7 empty] | 39.88 | 36.5
[7 empty] | 39.88 | 36.5
[7 empty] | 39.88 | 36.5
[7 empty] | 39.88 | 36.56
[7 empty] | 39.88 | 36.56
[7 empty] | 39.94 | 36.56
[7 empty] | 39.88 | 36.56
[7 empty] | 39.88 | 36.56
[7 empty] | 39.88 | 36.56
[7 empty] | 39.94 | 36.56
[7 empty] | 40 | 36.63
[7 empty] | 39.94 | 36.56
[7 empty] | 39.94 | 36.63
[7 empty] | 40 | 36.69
[7 empty] | 40 | 36.69
[7 empty] | 39.94 | 36.63
[7 empty] | 40 | 36.63
[7 empty] | 40 | 36.69
[7 empty] | 40 | 36.69
[7 empty] | 40.06 | 36.69
[7 empty] | 40.13 | 36.69
[7 empty] | 40.06 | 36.69
[7 empty] | 40.13 | 36.69
[7 empty] | 40.13 | 36.69
[7 empty] | 40.06 | 36.69
[7 empty] | 40.13 | 36.75
[7 empty] | 40.06 | 36.69
[7 empty] | 40.19 | 36.69
[7 empty] | 40.19 | 36.75
[7 empty] | 40.13 | 36.75
[7 empty] | 40.19 | 36.75
[7 empty] | 40.19 | 36.75
[7 empty] | 40.19 | 36.75
[7 empty] | 40.19 | 36.75
[7 empty] | 40.19 | 36.75
[7 empty] | 40.19 | 36.75
[7 empty] | 40.19 | 36.75
[7 empty] | 40.25 | 36.75
[7 empty] | 40.19 | 36.81
[7 empty] | 40.19 | 36.81
[7 empty] | 40.25 | 36.81
[7 empty] | 40.25 | 36.81
[7 empty] | 40.31 | 36.81
[7 empty] | 40.25 | 36.81
[7 empty] | 40.25 | 36.81
[7 empty] | 40.31 | 36.81
[7 empty] | 40.31 | 36.81
[7 empty] | 40.31 | 36.81
[7 empty] | 40.31 | 36.81
[7 empty] | 40.38 | 36.81
[7 empty] | 40.38 | 36.88
[7 empty] | 40.38 | 36.88
[7 empty] | 40.38 | 36.81
[7 empty] | 40.44 | 36.88
[7 empty] | 40.44 | 36.88
[7 empty] | 40.44 | 36.88
[7 empty] | 40.44 | 36.81
[7 empty] | 40.44 | 36.88
[7 empty] | 40.44 | 36.88
[7 empty] | 40.44 | 36.88
[7 empty] | 40.44 | 36.88
[7 empty] | 40.44 | 36.94
[7 empty] | 40.5 | 36.88
[7 empty] | 40.5 | 36.94
[7 empty] | 40.5 | 36.94
[7 empty] | 40.5 | 36.94
[7 empty] | 40.5 | 36.88
[7 empty] | 40.56 | 36.94
[7 empty] | 40.5 | 36.94
[7 empty] | 40.56 | 36.94
[7 empty] | 40.56 | 36.94
[7 empty] | 40.56 | 37
[7 empty] | 40.56 | 36.94
[7 empty] | 40.56 | 36.94
[7 empty] | 40.56 | 36.94
[7 empty] | 40.63 | 36.94
[7 empty] | 40.63 | 36.94
[7 empty] | 40.63 | 36.94
[7 empty] | 40.63 | 37
[7 empty] | 40.63 | 37
[7 empty] | 40.63 | 37
[7 empty] | 40.63 | 37
[7 empty] | 40.69 | 37
[7 empty] | 40.69 | 37.06
[7 empty] | 40.75 | 37
[7 empty] | 40.69 | 37
[7 empty] | 40.75 | 37
[7 empty] | 40.75 | 37.06
[7 empty] | 40.75 | 37.06
[7 empty] | 40.81 | 37
[7 empty] | 40.75 | 37.06
[7 empty] | 40.75 | 37.06
[7 empty] | 40.81 | 37.06
[7 empty] | 40.81 | 37.06
[7 empty] | 40.81 | 37.06
[7 empty] | 40.81 | 37.13
[7 empty] | 40.81 | 37.13
[7 empty] | 40.81 | 37.13
[7 empty] | 40.88 | 37.13
[7 empty] | 40.88 | 37.13
[7 empty] | 40.88 | 37.19
[7 empty] | 40.88 | 37.19
[7 empty] | 40.88 | 37.13
[7 empty] | 40.88 | 37.13
[7 empty] | 40.94 | 37.19
[7 empty] | 40.94 | 37.19
[7 empty] | 40.94 | 37.19
[7 empty] | 40.94 | 37.19
[7 empty] | 40.94 | 37.19
[7 empty] | 40.94 | 37.19
[7 empty] | 40.94 | 37.19
[7 empty] | 41 | 37.19
[7 empty] | 41 | 37.25
[7 empty] | 41 | 37.25
[7 empty] | 41 | 37.31
[7 empty] | 41.06 | 37.31
[7 empty] | 41.06 | 37.31
[7 empty] | 41.06 | 37.31
[7 empty] | 41.06 | 37.31
[7 empty] | 41.06 | 37.31
[7 empty] | 41.13 | 37.31
[7 empty] | 41.13 | 37.31
[7 empty] | 41.13 | 37.31
[7 empty] | 41.13 | 37.31
[7 empty] | 41.19 | 37.38
[7 empty] | 41.19 | 37.38
[7 empty] | 41.19 | 37.38
[7 empty] | 41.19 | 37.31
[7 empty] | 41.19 | 37.38
[7 empty] | 41.19 | 37.38
[7 empty] | 41.19 | 37.44
[7 empty] | 41.19 | 37.44
[7 empty] | 41.25 | 37.44
[7 empty] | 41.25 | 37.44
[7 empty] | 41.25 | 37.44
[7 empty] | 41.25 | 37.44
[7 empty] | 41.31 | 37.44
[7 empty] | 41.31 | 37.5
[7 empty] | 41.31 | 37.5
[7 empty] | 41.31 | 37.5
[7 empty] | 41.31 | 37.44
[7 empty] | 41.31 | 37.56
[7 empty] | 41.38 | 37.5
[7 empty] | 41.38 | 37.5
[7 empty] | 41.38 | 37.5
[7 empty] | 41.38 | 37.56
[7 empty] | 41.38 | 37.56
[7 empty] | 41.38 | 37.56
[7 empty] | 41.44 | 37.56
[7 empty] | 41.44 | 37.56
[7 empty] | 41.44 | 37.56
[7 empty] | 41.44 | 37.63
[7 empty] | 41.5 | 37.63
[7 empty] | 41.5 | 37.63
[7 empty] | 41.44 | 37.63
[7 empty] | 41.44 | 37.63
[7 empty] | 41.5 | 37.63
[7 empty] | 41.5 | 37.69
[7 empty] | 41.5 | 37.69
[7 empty] | 41.5 | 37.69
[7 empty] | 41.56 | 37.69
[7 empty] | 41.56 | 37.69
[7 empty] | 41.5 | 37.69
[7 empty] | 41.56 | 37.69
[7 empty] | 41.63 | 37.75
[7 empty] | 41.63 | 37.75
[7 empty] | 41.63 | 37.75
[7 empty] | 41.63 | 37.75
[7 empty] | 41.63 | 37.75
[7 empty] | 41.63 | 37.75
[7 empty] | 41.63 | 37.75
[7 empty] | 41.69 | 37.75
[7 empty] | 41.69 | 37.75
[7 empty] | 41.69 | 37.75
[7 empty] | 41.69 | 37.81
[7 empty] | 41.69 | 37.81
[7 empty] | 41.69 | 37.81
[7 empty] | 41.75 | 37.81
[7 empty] | 41.75 | 37.81
[7 empty] | 41.75 | 37.81
[7 empty] | 41.75 | 37.81
[7 empty] | 41.81 | 37.81
[7 empty] | 41.81 | 37.81
[7 empty] | 41.81 | 37.81
[7 empty] | 41.81 | 37.81
[7 empty] | 41.81 | 37.88
[7 empty] | 41.88 | 37.88
[7 empty] | 41.88 | 37.88
[7 empty] | 41.88 | 37.81
[7 empty] | 41.88 | 37.88
[7 empty] | 41.88 | 37.88
[7 empty] | 41.88 | 37.88
[7 empty] | 41.88 | 37.94
[7 empty] | 41.94 | 37.94
[7 empty] | 41.94 | 37.94
[7 empty] | 41.94 | 37.88
[7 empty] | 41.94 | 37.94
[7 empty] | 42 | 37.94
[7 empty] | 42 | 38
[7 empty] | 42 | 38
[7 empty] | 42 | 38
[7 empty] | 42 | 38.06
[7 empty] | 42 | 38.06
[7 empty] | 42.06 | 38.06
[7 empty] | 42.06 | 38.06
[7 empty] | 42.06 | 38.06
[7 empty] | 42.06 | 38.06
[7 empty] | 42.06 | 38.06
[7 empty] | 42.13 | 38.13
[7 empty] | 42.06 | 38.13
[7 empty] | 42.13 | 38.13
[7 empty] | 42.19 | 38.13
[7 empty] | 42.13 | 38.19
[7 empty] | 42.13 | 38.19
[7 empty] | 42.13 | 38.19
[7 empty] | 42.19 | 38.25
[7 empty] | 42.19 | 38.25
[7 empty] | 42.25 | 38.25
[7 empty] | 42.25 | 38.25
[7 empty] | 42.25 | 38.31
[7 empty] | 42.25 | 38.38
[7 empty] | 42.25 | 38.31
[7 empty] | 42.25 | 38.31
[7 empty] | 42.31 | 38.31
[7 empty] | 42.31 | 38.31
[7 empty] | 42.31 | 38.38
[7 empty] | 42.31 | 38.38
[7 empty] | 42.31 | 38.44
[7 empty] | 42.31 | 38.44
[7 empty] | 42.31 | 38.44
[7 empty] | 42.38 | 38.5
[7 empty] | 42.44 | 38.5
[7 empty] | 42.44 | 38.5
[7 empty] | 42.44 | 38.56
[7 empty] | 42.5 | 38.56
[7 empty] | 42.44 | 38.56
[7 empty] | 42.44 | 38.56
[7 empty] | 42.44 | 38.63
[7 empty] | 42.44 | 38.63
[7 empty] | 42.5 | 38.69
[7 empty] | 42.5 | 38.69
[7 empty] | 42.5 | 38.69
[7 empty] | 42.44 | 38.69
[7 empty] | 42.5 | 38.75
[7 empty] | 42.5 | 38.75
[7 empty] | 42.5 | 38.75
[7 empty] | 42.56 | 38.75
[7 empty] | 42.56 | 38.75
[7 empty] | 42.56 | 38.81
[7 empty] | 42.56 | 38.81
[7 empty] | 42.56 | 38.81
[7 empty] | 42.56 | 38.88
[7 empty] | 42.56 | 38.88
[7 empty] | 42.56 | 38.88
[7 empty] | 42.63 | 38.94
[7 empty] | 42.63 | 38.94
[7 empty] | 42.69 | 38.94
[7 empty] | 42.69 | 38.94
[7 empty] | 42.69 | 38.94
[7 empty] | 42.69 | 39
[7 empty] | 42.69 | 39
[7 empty] | 42.75 | 39
[7 empty] | 42.75 | 39.06
[7 empty] | 42.75 | 39.06
[7 empty] | 42.75 | 39.06
[7 empty] | 42.75 | 39.06
[7 empty] | 42.75 | 39.13
[7 empty] | 42.81 | 39.13
[7 empty] | 42.81 | 39.13
[7 empty] | 42.81 | 39.13
[7 empty] | 42.81 | 39.19
[7 empty] | 42.81 | 39.19
[7 empty] | 42.81 | 39.25
[7 empty] | 42.81 | 39.25
[7 empty] | 42.88 | 39.25
[7 empty] | 42.88 | 39.25
[7 empty] | 42.88 | 39.31
[7 empty] | 42.94 | 39.31
[7 empty] | 42.88 | 39.31
[7 empty] | 42.88 | 39.38
[7 empty] | 42.94 | 39.38
[7 empty] | 42.94 | 39.38
[7 empty] | 42.94 | 39.38
[7 empty] | 43 | 39.44
[7 empty] | 43 | 39.44
[7 empty] | 42.94 | 39.44
[7 empty] | 43.06 | 39.5
[7 empty] | 43 | 39.5
[7 empty] | 43.06 | 39.5
[7 empty] | 43.06 | 39.5
[7 empty] | 43.06 | 39.56
[7 empty] | 43.06 | 39.56
[7 empty] | 43.06 | 39.56
[7 empty] | 43.06 | 39.56
[7 empty] | 43.13 | 39.63
[7 empty] | 43.06 | 39.63
[7 empty] | 43.13 | 39.63
[7 empty] | 43.13 | 39.63
[7 empty] | 43.19 | 39.69
[7 empty] | 43.13 | 39.69
[7 empty] | 43.13 | 39.69
[7 empty] | 43.19 | 39.69
[7 empty] | 43.13 | 39.75
[7 empty] | 43.19 | 39.75
[7 empty] | 43.19 | 39.75
[7 empty] | 43.25 | 39.81
[7 empty] | 43.25 | 39.88
[7 empty] | 43.19 | 39.88
[7 empty] | 43.25 | 39.88
[7 empty] | 43.25 | 39.88
[7 empty] | 43.25 | 39.88
[7 empty] | 43.31 | 39.94
[7 empty] | 43.31 | 39.94
[7 empty] | 43.31 | 39.94
[7 empty] | 43.31 | 39.94
[7 empty] | 43.38 | 39.94
[7 empty] | 43.38 | 40
[7 empty] | 43.38 | 40
[7 empty] | 43.38 | 40
[7 empty] | 43.38 | 40.06
[7 empty] | 43.44 | 40.06
[7 empty] | 43.44 | 40.06
[7 empty] | 43.44 | 40.06
[7 empty] | 43.44 | 40.06
[7 empty] | 43.44 | 40.06
[7 empty] | 43.44 | 40.13
[7 empty] | 43.44 | 40.13
[7 empty] | 43.5 | 40.13
[7 empty] | 43.5 | 40.19
[7 empty] | 43.5 | 40.19
[7 empty] | 43.56 | 40.19
[7 empty] | 43.5 | 40.19
[7 empty] | 43.56 | 40.25
[7 empty] | 43.56 | 40.25
[7 empty] | 43.56 | 40.31
[7 empty] | 43.56 | 40.31
[7 empty] | 43.63 | 40.31
[7 empty] | 43.63 | 40.31
[7 empty] | 43.63 | 40.31
[7 empty] | 43.69 | 40.38
[7 empty] | 43.63 | 40.38
[7 empty] | 43.69 | 40.38
[7 empty] | 43.69 | 40.38
[7 empty] | 43.69 | 40.44
[7 empty] | 43.69 | 40.44
[7 empty] | 43.75 | 40.5
[7 empty] | 43.75 | 40.44
[7 empty] | 43.75 | 40.5
[7 empty] | 43.75 | 40.5
[7 empty] | 43.75 | 40.56
[7 empty] | 43.81 | 40.56
[7 empty] | 43.75 | 40.56
[7 empty] | 43.81 | 40.56
[7 empty] | 43.81 | 40.56
[7 empty] | 43.81 | 40.63
[7 empty] | 43.88 | 40.56
[7 empty] | 43.81 | 40.63
[7 empty] | 43.81 | 40.63
[7 empty] | 43.88 | 40.63
[7 empty] | 43.88 | 40.63
[7 empty] | 43.88 | 40.63
[7 empty] | 43.88 | 40.69
[7 empty] | 43.94 | 40.69
[7 empty] | 43.94 | 40.75
[7 empty] | 43.94 | 40.69
[7 empty] | 43.94 | 40.75
[7 empty] | 43.94 | 40.75
[7 empty] | 44 | 40.75
[7 empty] | 44 | 40.81
[7 empty] | 44 | 40.81
[7 empty] | 44 | 40.81
[7 empty] | 44 | 40.88
[7 empty] | 44 | 40.81
[7 empty] | 44 | 40.81
[7 empty] | 44 | 40.88
[7 empty] | 44 | 40.88
[7 empty] | 44.06 | 40.88
[7 empty] | 44.06 | 40.94
[7 empty] | 44.06 | 40.94
[7 empty] | 44.06 | 40.94
[7 empty] | 44.13 | 41
[7 empty] | 44.06 | 41
[7 empty] | 44.13 | 41
[7 empty] | 44.13 | 41.06
[7 empty] | 44.19 | 41.06
[7 empty] | 44.13 | 41.06
[7 empty] | 44.19 | 41.06
[7 empty] | 44.19 | 41.06
[7 empty] | 44.13 | 41.06
[7 empty] | 44.25 | 41.13
[7 empty] | 44.19 | 41.13
[7 empty] | 44.19 | 41.13
[7 empty] | 44.25 | 41.19
[7 empty] | 44.25 | 41.19
[7 empty] | 44.31 | 41.19
[7 empty] | 44.31 | 41.19
[7 empty] | 44.31 | 41.25
[7 empty] | 44.31 | 41.25
[7 empty] | 44.38 | 41.25
[7 empty] | 44.31 | 41.25
[7 empty] | 44.31 | 41.25
[7 empty] | 44.38 | 41.31
[7 empty] | 44.38 | 41.31
[7 empty] | 44.38 | 41.31
[7 empty] | 44.38 | 41.31
[7 empty] | 44.38 | 41.38
[7 empty] | 44.44 | 41.38
[7 empty] | 44.44 | 41.38
[7 empty] | 44.5 | 41.38
[7 empty] | 44.5 | 41.38
[7 empty] | 44.5 | 41.44
[7 empty] | 44.5 | 41.44
[7 empty] | 44.44 | 41.44
[7 empty] | 44.5 | 41.44
[7 empty] | 44.5 | 41.5
[7 empty] | 44.5 | 41.5
[7 empty] | 44.56 | 41.5
[7 empty] | 44.5 | 41.5
[7 empty] | 44.56 | 41.5
[7 empty] | 44.56 | 41.56
[7 empty] | 44.56 | 41.56
[7 empty] | 44.56 | 41.56
[7 empty] | 44.56 | 41.56
[7 empty] | 44.63 | 41.63
[7 empty] | 44.63 | 41.63
[7 empty] | 44.63 | 41.63
[7 empty] | 44.63 | 41.63
[7 empty] | 44.63 | 41.63
[7 empty] | 44.63 | 41.63
[7 empty] | 44.69 | 41.63
[7 empty] | 44.63 | 41.69
[7 empty] | 44.63 | 41.69
[7 empty] | 44.69 | 41.69
[7 empty] | 44.69 | 41.69
[7 empty] | 44.69 | 41.69
[7 empty] | 44.75 | 41.75
[7 empty] | 44.75 | 41.75
[7 empty] | 44.75 | 41.75
[7 empty] | 44.81 | 41.75
[7 empty] | 44.75 | 41.75
[7 empty] | 44.81 | 41.75
[7 empty] | 44.81 | 41.81
[7 empty] | 44.81 | 41.81
[7 empty] | 44.81 | 41.81
[7 empty] | 44.81 | 41.81
[7 empty] | 44.81 | 41.88
[7 empty] | 44.81 | 41.88
[7 empty] | 44.88 | 41.88
[7 empty] | 44.88 | 41.88
[7 empty] | 44.88 | 41.88
[7 empty] | 44.88 | 41.94
[7 empty] | 44.94 | 41.94
[7 empty] | 44.94 | 41.94
[7 empty] | 44.94 | 41.94
[7 empty] | 45 | 41.94
[7 empty] | 45 | 41.94
[7 empty] | 45 | 41.94
[7 empty] | 45 | 41.94
[7 empty] | 45 | 41.94
[7 empty] | 45 | 41.94
[7 empty] | 45 | 42
[7 empty] | 45 | 42
[7 empty] | 45.06 | 42
[7 empty] | 45.06 | 42
[7 empty] | 45.06 | 42
[7 empty] | 45.13 | 42
[7 empty] | 45.13 | 42
[7 empty] | 45.13 | 42
[7 empty] | 45.19 | 42.06
[7 empty] | 45.25 | 42.06
[7 empty] | 45.25 | 42.06
[7 empty] | 45.25 | 42.06
[7 empty] | 45.25 | 42.06
[7 empty] | 45.31 | 42.06
[7 empty] | 45.31 | 42.06
[7 empty] | 45.25 | 42.06
[7 empty] | 45.25 | 42.06
[7 empty] | 45.31 | 42.13
[7 empty] | 45.31 | 42.06
[7 empty] | 45.38 | 42.06
[7 empty] | 45.31 | 42.06
[7 empty] | 45.38 | 42.13
[7 empty] | 45.38 | 42.13
[7 empty] | 45.38 | 42.13
[7 empty] | 45.44 | 42.06
[7 empty] | 45.44 | 42.06
[7 empty] | 45.44 | 42.13
[7 empty] | 45.44 | 42.13
[7 empty] | 45.5 | 42.13
[7 empty] | 45.5 | 42.13
[7 empty] | 45.56 | 42.13
[7 empty] | 45.44 | 42.19
[7 empty] | 45.44 | 42.19
[7 empty] | 45.44 | 42.19
[7 empty] | 45.44 | 42.19
[7 empty] | 45.44 | 42.13
[7 empty] | 45.44 | 42.13
[7 empty] | 45.44 | 42.13
[7 empty] | 45.5 | 42.13
[7 empty] | 45.5 | 42.19
[7 empty] | 45.5 | 42.13
[7 empty] | 45.56 | 42.13
[7 empty] | 45.56 | 42.13
[7 empty] | 45.5 | 42.13
[7 empty] | 45.5 | 42.13
[7 empty] | 45.56 | 42.13
[7 empty] | 45.66 | 42.13
[7 empty] | 45.56 | 42.13
[7 empty] | 45.5 | 42.13
[7 empty] | 45.5 | 42.13
[7 empty] | 45.5 | 42.13
[7 empty] | 45.5 | 42.13
[7 empty] | 45.56 | 42.06
[7 empty] | 45.66 | 42.06
[7 empty] | 45.56 | 42.06
[7 empty] | 45.56 | 42.06
[7 empty] | 45.56 | 42.06
[7 empty] | 45.56 | 42.06
[7 empty] | 45.56 | 42.19
[7 empty] | 45.56 | 42.06
[7 empty] | 45.5 | 42.13
[7 empty] | 45.56 | 42.13
[7 empty] | 45.66 | 42.06
[7 empty] | 45.66 | 42.19
[7 empty] | 45.66 | 42.13
[7 empty] | 45.56 | 42.13
[7 empty] | 45.66 | 42.06
[7 empty] | 45.66 | 42.06
[7 empty] | 45.56 | 42.13
[7 empty] | 45.66 | 42.13
[7 empty] | 45.66 | 42.13
[7 empty] | 45.56 | 42.13

## 151 (35)
Wavelength | ecoFlex + normal emittance | ecoFlex + Ag/Ppy emittance | Pure PNIPAm Ibb | Ag/PPy Ibb | Pure PNIPAm Prad | Ag/PPy Prad | Pure PNIPAm Temp | Ag/PPy Temp | Pure PNIPAm Temp (K) | Ag/PPy Temp (K) | Pure PNIPAm Prad SUM | Ag/PPy Prad SUM
7.5 | 0.943997164 | 0.841378 | 29.03341 | 30.25364 | 27.40746 | 25.45474 | 31.44 | 33.44 | 304.59 | 306.59 | 190.9515 | 176.5226
7.51 | 0.951354126 | 0.8448984 | 29.084 | 30.30471 | 27.66918 | 25.6044 | 31.44 | 33.5
7.52 | 0.953561718 | 0.846493 | 29.13429 | 30.35547 | 27.78135 | 25.69569 | 31.44 | 33.5
7.53 | 0.951024984 | 0.8466859 | 29.18428 | 30.40592 | 27.75498 | 25.74426 | 31.44 | 33.44
7.54 | 0.948565984 | 0.8453022 | 29.23397 | 30.45605 | 27.73035 | 25.74457 | 31.5 | 33.5
7.55 | 0.950639011 | 0.8424878 | 29.28336 | 30.50587 | 27.8379 | 25.70082 | 31.5 | 33.44
7.56 | 0.958979085 | 0.8396057 | 29.33245 | 30.55537 | 28.1292 | 25.65447 | 31.5 | 33.44
7.57 | 0.97097737 | 0.8382395 | 29.38123 | 30.60456 | 28.52851 | 25.65395 | 31.5 | 33.44
7.58 | 0.969833872 | 0.8396983 | 29.42972 | 30.65344 | 28.54194 | 25.73964 | 31.5 | 33.44
7.59 | 0.952261514 | 0.8406005 | 29.47791 | 30.702 | 28.07067 | 25.80812 | 31.5 | 33.44
7.6 | 0.947559606 | 0.8416135 | 29.52579 | 30.75025 | 27.97745 | 25.87983 | 31.5 | 33.44
7.61 | 0.957853495 | 0.844772 | 29.57338 | 30.79819 | 28.32696 | 26.01745 | 31.5 | 33.5
7.62 | 0.96644397 | 0.8440971 | 29.62066 | 30.84581 | 28.62671 | 26.03686 | 31.56 | 33.5
7.63 | 0.96668601 | 0.8403781 | 29.66765 | 30.89312 | 28.6793 | 25.9619 | 31.5 | 33.5
7.64 | 0.96449718 | 0.8389547 | 29.71434 | 30.94012 | 28.65939 | 25.95736 | 31.56 | 33.44
7.65 | 0.964694916 | 0.8419308 | 29.76072 | 30.9868 | 28.71002 | 26.08874 | 31.5 | 33.5
7.66 | 0.961029473 | 0.8454158 | 29.80681 | 31.03317 | 28.64522 | 26.23593 | 31.5 | 33.44
7.67 | 0.950785267 | 0.8484368 | 29.8526 | 31.07923 | 28.38341 | 26.36876 | 31.56 | 33.44
7.68 | 0.9436658 | 0.8487154 | 29.89809 | 31.12498 | 28.2138 | 26.41625 | 31.56 | 33.44
7.69 | 0.942607148 | 0.8487135 | 29.94328 | 31.17042 | 28.22475 | 26.45476 | 31.56 | 33.5
7.7 | 0.947017981 | 0.8497958 | 29.98817 | 31.21554 | 28.39934 | 26.52684 | 31.56 | 33.5
7.71 | 0.952900764 | 0.8491194 | 30.03277 | 31.26036 | 28.61825 | 26.54378 | 31.56 | 33.5
7.72 | 0.957600088 | 0.8471275 | 30.07706 | 31.30486 | 28.8018 | 26.51921 | 31.56 | 33.5
7.73 | 0.95996685 | 0.8464969 | 30.12106 | 31.34906 | 28.91522 | 26.53688 | 31.56 | 33.44
7.74 | 0.959181592 | 0.8482769 | 30.16476 | 31.39294 | 28.93349 | 26.62991 | 31.62 | 33.44
7.75 | 0.954488696 | 0.8488855 | 30.20817 | 31.43652 | 28.83336 | 26.686 | 31.56 | 33.44
7.76 | 0.947765299 | 0.8478462 | 30.25128 | 31.47979 | 28.67111 | 26.69002 | 31.62 | 33.44
7.77 | 0.942294508 | 0.8474256 | 30.29409 | 31.52274 | 28.54595 | 26.71318 | 31.56 | 33.44
7.78 | 0.941184432 | 0.8487516 | 30.3366 | 31.56539 | 28.55234 | 26.79118 | 31.56 | 33.44
7.79 | 0.94446826 | 0.8501302 | 30.37882 | 31.60773 | 28.69183 | 26.87069 | 31.56 | 33.5
7.8 | 0.950029358 | 0.8505147 | 30.42074 | 31.64976 | 28.9006 | 26.91859 | 31.56 | 33.5
7.81 | 0.954479535 | 0.8509288 | 30.46237 | 31.69149 | 29.07571 | 26.9672 | 31.62 | 33.5
7.82 | 0.953260424 | 0.8534806 | 30.5037 | 31.73291 | 29.07797 | 27.08342 | 31.62 | 33.44
7.83 | 0.953467335 | 0.8559261 | 30.54474 | 31.77402 | 29.12341 | 27.19621 | 31.62 | 33.44
7.84 | 0.955139076 | 0.8545664 | 30.58548 | 31.81482 | 29.21339 | 27.18788 | 31.62 | 33.5
7.85 | 0.953246825 | 0.8497687 | 30.62593 | 31.85532 | 29.19407 | 27.06966 | 31.69 | 33.44
7.86 | 0.952730867 | 0.845362 | 30.66608 | 31.89551 | 29.21652 | 26.96326 | 31.69 | 33.44
7.87 | 0.958565294 | 0.8445666 | 30.70594 | 31.9354 | 29.43365 | 26.97157 | 31.62 | 33.44
7.88 | 0.9657961 | 0.8463458 | 30.74551 | 31.97499 | 29.6939 | 27.0619 | 31.62 | 33.5
7.89 | 0.959601677 | 0.8477878 | 30.78479 | 32.01427 | 29.54113 | 27.1413 | 31.62 | 33.5
7.9 | 0.955268762 | 0.8506921 | 30.82377 | 32.05324 | 29.44499 | 27.26744 | 31.62 | 33.5
7.91 | 0.955302276 | 0.8535374 | 30.86246 | 32.09191 | 29.48298 | 27.39165 | 31.69 | 33.5
7.92 | 0.956669664 | 0.854341 | 30.90086 | 32.13028 | 29.56192 | 27.45022 | 31.69 | 33.5
7.93 | 0.955402774 | 0.8527858 | 30.93897 | 32.16835 | 29.55918 | 27.43271 | 31.75 | 33.44
7.94 | 0.950022288 | 0.8521559 | 30.97679 | 32.20612 | 29.42864 | 27.44463 | 31.69 | 33.5
7.95 | 0.953284596 | 0.8503727 | 31.01432 | 32.24358 | 29.56547 | 27.41906 | 31.75 | 33.5
7.96 | 0.963354027 | 0.847491 | 31.05156 | 32.28074 | 29.91364 | 27.35764 | 31.69 | 33.5
7.97 | 0.970407567 | 0.8482005 | 31.08851 | 32.31761 | 30.16852 | 27.41181 | 31.69 | 33.5
7.98 | 0.969751704 | 0.8508275 | 31.12517 | 32.35417 | 30.18369 | 27.52782 | 31.75 | 33.5
7.99 | 0.961559055 | 0.850054 | 31.16154 | 32.39043 | 29.96366 | 27.53362 | 31.75 | 33.5
8 | 0.952750167 | 0.843342 | 31.19762 | 32.4264 | 29.72354 | 27.34654 | 31.81 | 33.5
8.01 | 0.944752038 | 0.8434493 | 31.23342 | 32.46207 | 29.50784 | 27.38011 | 31.75 | 33.5
8.02 | 0.941271129 | 0.8480657 | 31.26893 | 32.49743 | 29.43254 | 27.55996 | 31.81 | 33.5
8.03 | 0.943341998 | 0.8527333 | 31.30415 | 32.53251 | 29.53052 | 27.74155 | 31.81 | 33.56
8.04 | 0.949077981 | 0.8538828 | 31.33909 | 32.56728 | 29.74324 | 27.80864 | 31.81 | 33.56
8.05 | 0.948490774 | 0.8532594 | 31.37374 | 32.60176 | 29.7577 | 27.81776 | 31.81 | 33.56
8.06 | 0.949685838 | 0.8505095 | 31.40811 | 32.63594 | 29.82783 | 27.75718 | 31.81 | 33.56
8.07 | 0.956696286 | 0.8439809 | 31.44219 | 32.66983 | 30.08063 | 27.57271 | 31.81 | 33.56
8.08 | 0.963242421 | 0.8367355 | 31.47599 | 32.70342 | 30.31901 | 27.36412 | 31.81 | 33.56
8.09 | 0.962955839 | 0.8325036 | 31.5095 | 32.73672 | 30.34226 | 27.25344 | 31.87 | 33.56
8.1 | 0.955909004 | 0.83506 | 31.54273 | 32.76973 | 30.15198 | 27.36469 | 31.94 | 33.56
8.11 | 0.955136242 | 0.8398178 | 31.57568 | 32.80244 | 30.15908 | 27.54808 | 31.87 | 33.56
8.12 | 0.956962309 | 0.8437943 | 31.60834 | 32.83486 | 30.24799 | 27.70587 | 31.87 | 33.63
8.13 | 0.957876853 | 0.8464372 | 31.64073 | 32.86699 | 30.30792 | 27.81985 | 31.94 | 33.63
8.14 | 0.954591151 | 0.8478765 | 31.67283 | 32.89883 | 30.23461 | 27.89415 | 31.87 | 33.56
8.15 | 0.952895442 | 0.8481539 | 31.70466 | 32.93038 | 30.21122 | 27.93003 | 31.94 | 33.56
8.16 | 0.955994828 | 0.8483032 | 31.7362 | 32.96164 | 30.33964 | 27.96146 | 31.94 | 33.63
8.17 | 0.959414394 | 0.8482034 | 31.76746 | 32.99261 | 30.47816 | 27.98444 | 31.94 | 33.63
8.18 | 0.960678042 | 0.8478435 | 31.79845 | 33.02329 | 30.54807 | 27.99858 | 31.94 | 33.56
8.19 | 0.958206928 | 0.8473479 | 31.82916 | 33.05368 | 30.49892 | 28.00797 | 32 | 33.56
8.2 | 0.953870068 | 0.8467226 | 31.85959 | 33.08378 | 30.38991 | 28.01279 | 32 | 33.56
8.21 | 0.951930657 | 0.847069 | 31.88974 | 33.1136 | 30.35682 | 28.04951 | 31.94 | 33.56
8.22 | 0.953555224 | 0.8485563 | 31.91962 | 33.14313 | 30.43712 | 28.12382 | 32 | 33.56
8.23 | 0.959433017 | 0.851175 | 31.94922 | 33.17238 | 30.65313 | 28.2355 | 32 | 33.56
8.24 | 0.958533543 | 0.8510714 | 31.97854 | 33.20134 | 30.6525 | 28.25671 | 32 | 33.56
8.25 | 0.953447465 | 0.8507703 | 32.00759 | 33.23002 | 30.51756 | 28.27112 | 32 | 33.56
8.26 | 0.948433619 | 0.8516872 | 32.03637 | 33.25842 | 30.38437 | 28.32577 | 32.06 | 33.56
8.27 | 0.946663129 | 0.8545742 | 32.06487 | 33.28653 | 30.35463 | 28.44581 | 32 | 33.56
8.28 | 0.945418176 | 0.8546756 | 32.0931 | 33.31436 | 30.3414 | 28.47297 | 32.06 | 33.56
8.29 | 0.943645478 | 0.849382 | 32.12106 | 33.34191 | 30.31089 | 28.32002 | 32.06 | 33.56
8.3 | 0.942249221 | 0.8447672 | 32.14874 | 33.36918 | 30.29213 | 28.18919 | 32.06 | 33.63
8.31 | 0.942016274 | 0.8443039 | 32.17616 | 33.39617 | 30.31047 | 28.19651 | 32.06 | 33.56
8.32 | 0.945756338 | 0.8493715 | 32.20331 | 33.42287 | 30.45648 | 28.38844 | 32.06 | 33.56
8.33 | 0.953484224 | 0.8484707 | 32.23018 | 33.4493 | 30.73097 | 28.38076 | 32.06 | 33.56
8.34 | 0.958923745 | 0.8450473 | 32.25679 | 33.47546 | 30.9318 | 28.28834 | 32.06 | 33.56
8.35 | 0.959148551 | 0.841206 | 32.28312 | 33.50133 | 30.96431 | 28.18152 | 32.06 | 33.56
8.36 | 0.958117982 | 0.8420731 | 32.30919 | 33.52693 | 30.95602 | 28.23212 | 32.13 | 33.56
8.37 | 0.960297525 | 0.8434455 | 32.335 | 33.55225 | 31.05122 | 28.2995 | 32.13 | 33.5
8.38 | 0.960951404 | 0.8468046 | 32.36053 | 33.5773 | 31.0969 | 28.43341 | 32.13 | 33.56
8.39 | 0.957021193 | 0.8531334 | 32.3858 | 33.60207 | 30.9939 | 28.66705 | 32.06 | 33.56
8.4 | 0.954456426 | 0.857215 | 32.41081 | 33.62657 | 30.93471 | 28.8252 | 32.13 | 33.56
8.41 | 0.95053903 | 0.8543596 | 32.43555 | 33.6508 | 30.83126 | 28.74988 | 32.13 | 33.56
8.42 | 0.945006532 | 0.8471531 | 32.46003 | 33.67475 | 30.67494 | 28.52767 | 32.13 | 33.56
8.43 | 0.937282604 | 0.838147 | 32.48424 | 33.69843 | 30.44691 | 28.24424 | 32.19 | 33.56
8.44 | 0.938021446 | 0.8348433 | 32.50819 | 33.72184 | 30.49338 | 28.15246 | 32.19 | 33.56
8.45 | 0.944030859 | 0.8370507 | 32.53188 | 33.74498 | 30.7111 | 28.24626 | 32.13 | 33.56
8.46 | 0.954273511 | 0.843556 | 32.55531 | 33.76786 | 31.06667 | 28.48508 | 32.13 | 33.56
8.47 | 0.966944492 | 0.8510238 | 32.57848 | 33.79046 | 31.50158 | 28.75649 | 32.19 | 33.56
8.48 | 0.97136101 | 0.8523606 | 32.60139 | 33.81279 | 31.66771 | 28.82069 | 32.19 | 33.56
8.49 | 0.969619264 | 0.850839 | 32.62403 | 33.83486 | 31.63289 | 28.78802 | 32.19 | 33.56
8.5 | 0.962074761 | 0.8476012 | 32.64643 | 33.85666 | 31.4083 | 28.69695 | 32.13 | 33.56
8.51 | 0.957566725 | 0.8521931 | 32.66856 | 33.8782 | 31.28232 | 28.87077 | 32.13 | 33.56
8.52 | 0.95243996 | 0.8582745 | 32.69043 | 33.89947 | 31.13568 | 29.09505 | 32.13 | 33.5
8.53 | 0.946257217 | 0.862798 | 32.71205 | 33.92048 | 30.95402 | 29.26652 | 32.19 | 33.56
8.54 | 0.937664918 | 0.8584986 | 32.73342 | 33.94122 | 30.69298 | 29.13849 | 32.19 | 33.56
8.55 | 0.937799882 | 0.8479937 | 32.75453 | 33.9617 | 30.71719 | 28.79931 | 32.25 | 33.56
8.56 | 0.942752812 | 0.837434 | 32.77538 | 33.98192 | 30.89908 | 28.45762 | 32.19 | 33.56
8.57 | 0.951863844 | 0.82888 | 32.79598 | 34.00188 | 31.21731 | 28.18348 | 32.25 | 33.5
8.58 | 0.957702655 | 0.8294081 | 32.81633 | 34.02158 | 31.42829 | 28.21777 | 32.19 | 33.56
8.59 | 0.961762149 | 0.833038 | 32.83643 | 34.04101 | 31.58083 | 28.35746 | 32.25 | 33.5
8.6 | 0.963161847 | 0.8380733 | 32.85627 | 34.06019 | 31.64591 | 28.54494 | 32.25 | 33.56
8.61 | 0.956783591 | 0.8381831 | 32.87587 | 34.07911 | 31.45509 | 28.56454 | 32.19 | 33.56
8.62 | 0.946866557 | 0.8349405 | 32.89521 | 34.09778 | 31.14738 | 28.46961 | 32.19 | 33.56
8.63 | 0.938770396 | 0.8316799 | 32.91431 | 34.11619 | 30.89898 | 28.37374 | 32.19 | 33.56
8.64 | 0.938647474 | 0.8316304 | 32.93316 | 34.13434 | 30.91262 | 28.38715 | 32.19 | 33.56
8.65 | 0.941699943 | 0.8350333 | 32.95176 | 34.15223 | 31.03067 | 28.51825 | 32.25 | 33.56
8.66 | 0.944845666 | 0.8383847 | 32.97011 | 34.16988 | 31.15166 | 28.6475 | 32.19 | 33.56
8.67 | 0.947298533 | 0.840759 | 32.98821 | 34.18727 | 31.24969 | 28.74325 | 32.25 | 33.56
8.68 | 0.950667323 | 0.8377682 | 33.00608 | 34.2044 | 31.3778 | 28.65536 | 32.25 | 33.56
8.69 | 0.951414151 | 0.8340291 | 33.02369 | 34.22129 | 31.41921 | 28.54155 | 32.25 | 33.56
8.7 | 0.949677626 | 0.8299749 | 33.04106 | 34.23792 | 31.37836 | 28.41662 | 32.25 | 33.5
8.71 | 0.950161539 | 0.829583 | 33.05819 | 34.25431 | 31.41062 | 28.41679 | 32.25 | 33.5
8.72 | 0.948358157 | 0.8284007 | 33.07508 | 34.27044 | 31.36702 | 28.38966 | 32.25 | 33.5
8.73 | 0.945088228 | 0.8269041 | 33.09173 | 34.28633 | 31.2746 | 28.3515 | 32.19 | 33.5
8.74 | 0.942877428 | 0.8271872 | 33.10813 | 34.30197 | 31.21691 | 28.37415 | 32.25 | 33.5
8.75 | 0.948646197 | 0.8318931 | 33.12429 | 34.31736 | 31.42323 | 28.54838 | 32.25 | 33.5
8.76 | 0.958356736 | 0.8384781 | 33.14022 | 34.3325 | 31.76015 | 28.78705 | 32.25 | 33.56
8.77 | 0.96614205 | 0.842512 | 33.1559 | 34.3474 | 32.03331 | 28.9381 | 32.31 | 33.5
8.78 | 0.967571025 | 0.8426667 | 33.17135 | 34.36206 | 32.09564 | 28.95576 | 32.31 | 33.56
8.79 | 0.963973137 | 0.8418848 | 33.18656 | 34.37647 | 31.99095 | 28.94103 | 32.31 | 33.56
8.8 | 0.951852802 | 0.8443246 | 33.20153 | 34.39064 | 31.60297 | 29.03687 | 32.31 | 33.56
8.81 | 0.946340352 | 0.8442237 | 33.21627 | 34.40457 | 31.4339 | 29.04515 | 32.31 | 33.56
8.82 | 0.94664187 | 0.8418373 | 33.23078 | 34.41825 | 31.45764 | 28.97457 | 32.31 | 33.63
8.83 | 0.95846064 | 0.834838 | 33.24505 | 34.4317 | 31.86407 | 28.74489 | 32.31 | 33.56
8.84 | 0.960320636 | 0.8275702 | 33.25908 | 34.44491 | 31.93938 | 28.50558 | 32.31 | 33.56
8.85 | 0.957766894 | 0.82108 | 33.27288 | 34.45787 | 31.86767 | 28.29267 | 32.31 | 33.63
8.86 | 0.953807971 | 0.8180649 | 33.28646 | 34.4706 | 31.74889 | 28.19919 | 32.31 | 33.56
8.87 | 0.959969956 | 0.8212141 | 33.2998 | 34.48309 | 31.9668 | 28.318 | 32.31 | 33.63
8.88 | 0.968990315 | 0.8264798 | 33.31291 | 34.49535 | 32.27988 | 28.50971 | 32.31 | 33.63
8.89 | 0.970034128 | 0.8286807 | 33.32579 | 34.50737 | 32.32715 | 28.59559 | 32.38 | 33.63
8.9 | 0.965116514 | 0.8315569 | 33.33844 | 34.51915 | 32.17548 | 28.70464 | 32.31 | 33.63
8.91 | 0.956999566 | 0.8351923 | 33.35086 | 34.5307 | 31.91676 | 28.83978 | 32.38 | 33.56
8.92 | 0.948925787 | 0.8416717 | 33.36306 | 34.54202 | 31.65907 | 29.07304 | 32.31 | 33.56
8.93 | 0.938130191 | 0.8408328 | 33.37503 | 34.55311 | 31.31012 | 29.05339 | 32.31 | 33.56
8.94 | 0.925942368 | 0.8345011 | 33.38677 | 34.56396 | 30.91423 | 28.84366 | 32.38 | 33.63
8.95 | 0.923355476 | 0.8209182 | 33.39829 | 34.57459 | 30.8385 | 28.38291 | 32.38 | 33.63
8.96 | 0.925986511 | 0.8112158 | 33.40959 | 34.58498 | 30.93683 | 28.05588 | 32.38 | 33.63
8.97 | 0.933705802 | 0.8052975 | 33.42066 | 34.59515 | 31.20507 | 27.85938 | 32.38 | 33.56
8.98 | 0.934047022 | 0.8101292 | 33.43151 | 34.60508 | 31.2266 | 28.03459 | 32.38 | 33.63
8.99 | 0.93486386 | 0.8160816 | 33.44214 | 34.61479 | 31.26385 | 28.2485 | 32.38 | 33.63
9 | 0.93687979 | 0.8229811 | 33.45255 | 34.62428 | 31.34102 | 28.49513 | 32.31 | 33.63
9.01 | 0.950528754 | 0.8241443 | 33.46273 | 34.63353 | 31.80729 | 28.54303 | 32.38 | 33.56
9.02 | 0.964093797 | 0.8240742 | 33.4727 | 34.64257 | 32.27082 | 28.54805 | 32.38 | 33.63
9.03 | 0.971746525 | 0.8235886 | 33.48245 | 34.65138 | 32.53645 | 28.53848 | 32.38 | 33.63
9.04 | 0.97303426 | 0.8265674 | 33.49198 | 34.65996 | 32.58885 | 28.64879 | 32.38 | 33.63
9.05 | 0.971857676 | 0.8304759 | 33.5013 | 34.66832 | 32.55849 | 28.79121 | 32.44 | 33.63
9.06 | 0.971949472 | 0.8309244 | 33.51039 | 34.67647 | 32.57041 | 28.81352 | 32.44 | 33.63
9.07 | 0.96643812 | 0.831953 | 33.51928 | 34.68439 | 32.39431 | 28.85578 | 32.38 | 33.63
9.08 | 0.956294958 | 0.8334611 | 33.52794 | 34.69209 | 32.0626 | 28.91451 | 32.44 | 33.56
9.09 | 0.948717575 | 0.8359723 | 33.5364 | 34.69957 | 31.81657 | 29.00788 | 32.44 | 33.63
9.1 | 0.944394298 | 0.8355672 | 33.54464 | 34.70684 | 31.67937 | 28.9999 | 32.44 | 33.63
9.11 | 0.9455011 | 0.8300585 | 33.55267 | 34.71388 | 31.72408 | 28.81455 | 32.44 | 33.63
9.12 | 0.947017529 | 0.8250134 | 33.56048 | 34.72071 | 31.78237 | 28.64505 | 32.44 | 33.63
9.13 | 0.948210998 | 0.8206215 | 33.56809 | 34.72733 | 31.82963 | 28.49799 | 32.44 | 33.56
9.14 | 0.947128034 | 0.8188466 | 33.57549 | 34.73373 | 31.80028 | 28.4416 | 32.44 | 33.63
9.15 | 0.94305748 | 0.8197212 | 33.58267 | 34.73991 | 31.67039 | 28.47704 | 32.44 | 33.63
9.16 | 0.936582172 | 0.8227283 | 33.58965 | 34.74589 | 31.45947 | 28.58643 | 32.44 | 33.63
9.17 | 0.933046918 | 0.8295001 | 33.59642 | 34.75165 | 31.34704 | 28.8265 | 32.5 | 33.63
9.18 | 0.928918751 | 0.8342583 | 33.60299 | 34.7572 | 31.21445 | 28.99648 | 32.5 | 33.63
9.19 | 0.923097911 | 0.8341474 | 33.60935 | 34.76254 | 31.02472 | 28.99708 | 32.5 | 33.56
9.2 | 0.91743489 | 0.8353164 | 33.6155 | 34.76766 | 30.84003 | 29.042 | 32.5 | 33.56
9.21 | 0.912737846 | 0.837305 | 33.62145 | 34.77258 | 30.68757 | 29.11526 | 32.5 | 33.56
9.22 | 0.922823398 | 0.8433312 | 33.62719 | 34.7773 | 31.03196 | 29.32878 | 32.5 | 33.56
9.23 | 0.938003872 | 0.844882 | 33.63274 | 34.7818 | 31.54764 | 29.38652 | 32.5 | 33.56
9.24 | 0.960266483 | 0.840212 | 33.63808 | 34.7861 | 32.30152 | 29.2277 | 32.5 | 33.63
9.25 | 0.97003101 | 0.8323282 | 33.64322 | 34.79019 | 32.63496 | 28.95686 | 32.5 | 33.56
9.26 | 0.974113989 | 0.8244375 | 33.64815 | 34.79408 | 32.77714 | 28.68554 | 32.5 | 33.63
9.27 | 0.963788467 | 0.8231642 | 33.65289 | 34.79776 | 32.43427 | 28.64427 | 32.56 | 33.63
9.28 | 0.959145172 | 0.8223086 | 33.65743 | 34.80124 | 32.28236 | 28.61736 | 32.56 | 33.63
9.29 | 0.960982983 | 0.8219295 | 33.66178 | 34.80452 | 32.34839 | 28.60686 | 32.56 | 33.63
9.3 | 0.961870556 | 0.8219649 | 33.66592 | 34.80759 | 32.38226 | 28.61062 | 32.63 | 33.63
9.31 | 0.960727576 | 0.823455 | 33.66987 | 34.81047 | 32.34757 | 28.66486 | 32.63 | 33.63
9.32 | 0.948215624 | 0.8334977 | 33.67362 | 34.81314 | 31.92985 | 29.01667 | 32.56 | 33.63
9.33 | 0.937208173 | 0.8443343 | 33.67718 | 34.81562 | 31.56253 | 29.39602 | 32.63 | 33.63
9.34 | 0.927949291 | 0.8560937 | 33.68054 | 34.8179 | 31.25383 | 29.80739 | 32.63 | 33.63
9.35 | 0.924657738 | 0.8566699 | 33.68371 | 34.81998 | 31.1459 | 29.82923 | 32.63 | 33.63
9.36 | 0.923023504 | 0.8531533 | 33.68669 | 34.82186 | 31.09361 | 29.70839 | 32.63 | 33.56
9.37 | 0.921352757 | 0.8404039 | 33.68947 | 34.82355 | 31.03989 | 29.26585 | 32.63 | 33.63
9.38 | 0.922544198 | 0.8314083 | 33.69207 | 34.82505 | 31.08242 | 28.95383 | 32.69 | 33.56
9.39 | 0.927966626 | 0.8279614 | 33.69447 | 34.82635 | 31.26735 | 28.83487 | 32.69 | 33.56
9.4 | 0.942921034 | 0.8302629 | 33.69669 | 34.82745 | 31.77332 | 28.91594 | 32.69 | 33.63
9.41 | 0.96186177 | 0.8349691 | 33.69872 | 34.82837 | 32.41351 | 29.08061 | 32.75 | 33.63
9.42 | 0.969860691 | 0.8362575 | 33.70055 | 34.82909 | 32.68484 | 29.12609 | 32.75 | 33.56
9.43 | 0.972507677 | 0.8366892 | 33.70221 | 34.82962 | 32.77565 | 29.14157 | 32.75 | 33.63
9.44 | 0.962010204 | 0.835017 | 33.70367 | 34.82996 | 32.42328 | 29.08361 | 32.75 | 33.56
9.45 | 0.949831142 | 0.8329496 | 33.70495 | 34.83011 | 32.01401 | 29.01173 | 32.75 | 33.56
9.46 | 0.936394901 | 0.8305866 | 33.70605 | 34.83008 | 31.56217 | 28.9294 | 32.75 | 33.63
9.47 | 0.928406217 | 0.8318847 | 33.70696 | 34.82985 | 31.29375 | 28.97442 | 32.81 | 33.56
9.48 | 0.922808407 | 0.8343452 | 33.70768 | 34.82944 | 31.10573 | 29.05978 | 32.81 | 33.56
9.49 | 0.927717842 | 0.8405798 | 33.70823 | 34.82885 | 31.27173 | 29.27643 | 32.81 | 33.63
9.5 | 0.932525864 | 0.8451655 | 33.70859 | 34.82807 | 31.43413 | 29.43548 | 32.81 | 33.63
9.51 | 0.937170545 | 0.8470956 | 33.70878 | 34.8271 | 31.59087 | 29.50189 | 32.81 | 33.63
9.52 | 0.935004714 | 0.845055 | 33.70878 | 34.82595 | 31.51787 | 29.42985 | 32.88 | 33.63
9.53 | 0.929018406 | 0.840787 | 33.7086 | 34.82462 | 31.31591 | 29.28009 | 32.81 | 33.63
9.54 | 0.936806356 | 0.8382299 | 33.70825 | 34.82311 | 31.5781 | 29.18977 | 32.88 | 33.63
9.55 | 0.947385194 | 0.8371474 | 33.70771 | 34.82141 | 31.93419 | 29.15066 | 32.88 | 33.63
9.56 | 0.965045299 | 0.8440766 | 33.707 | 34.81954 | 32.52879 | 29.39036 | 32.94 | 33.63
9.57 | 0.97315036 | 0.8488311 | 33.70612 | 34.81749 | 32.80112 | 29.55416 | 32.88 | 33.63
9.58 | 0.965316843 | 0.8499579 | 33.70506 | 34.81525 | 32.53606 | 29.5915 | 32.94 | 33.63
9.59 | 0.957925852 | 0.8450507 | 33.70382 | 34.81284 | 32.28576 | 29.41862 | 32.94 | 33.63
9.6 | 0.950821914 | 0.8362293 | 33.70241 | 34.81026 | 32.04499 | 29.10935 | 32.88 | 33.63
9.61 | 0.952991485 | 0.833705 | 33.70083 | 34.80749 | 32.1166 | 29.01918 | 32.94 | 33.63
9.62 | 0.956546656 | 0.8327527 | 33.69907 | 34.80455 | 32.23474 | 28.98358 | 33 | 33.56
9.63 | 0.950854954 | 0.8374203 | 33.69715 | 34.80144 | 32.0411 | 29.14343 | 32.94 | 33.63
9.64 | 0.94656863 | 0.841145 | 33.69505 | 34.79815 | 31.89468 | 29.27029 | 33 | 33.63
9.65 | 0.946233876 | 0.8422181 | 33.69278 | 34.79469 | 31.88125 | 29.30472 | 33 | 33.63
9.66 | 0.949999992 | 0.8426082 | 33.69034 | 34.79106 | 32.00583 | 29.31523 | 33 | 33.63
9.67 | 0.95843383 | 0.8422208 | 33.68774 | 34.78726 | 32.28747 | 29.29855 | 33 | 33.56
9.68 | 0.96252638 | 0.8406456 | 33.68497 | 34.78328 | 32.42267 | 29.24041 | 33 | 33.63
9.69 | 0.964444811 | 0.8384757 | 33.68203 | 34.77914 | 32.48445 | 29.16146 | 33 | 33.63
9.7 | 0.963535096 | 0.833409 | 33.67892 | 34.77482 | 32.45082 | 28.98165 | 33.06 | 33.63
9.71 | 0.962023636 | 0.8280064 | 33.67565 | 34.77034 | 32.39677 | 28.79007 | 33 | 33.56
9.72 | 0.957543429 | 0.8257518 | 33.67221 | 34.76569 | 32.2426 | 28.70783 | 33 | 33.63
9.73 | 0.952928358 | 0.824004 | 33.66861 | 34.76088 | 32.08377 | 28.6431 | 33.06 | 33.63
9.74 | 0.947839715 | 0.8240359 | 33.66485 | 34.7559 | 31.90888 | 28.64011 | 33.06 | 33.63
9.75 | 0.941641465 | 0.8238248 | 33.66092 | 34.75075 | 31.69652 | 28.62853 | 33.06 | 33.63
9.76 | 0.933730292 | 0.8232388 | 33.65683 | 34.74544 | 31.4264 | 28.60379 | 33.13 | 33.63
9.77 | 0.925318846 | 0.8262518 | 33.65258 | 34.73997 | 31.13937 | 28.70396 | 33.13 | 33.63
9.78 | 0.916510656 | 0.832119 | 33.64817 | 34.73433 | 30.83891 | 28.90309 | 33.13 | 33.63
9.79 | 0.917304673 | 0.8384561 | 33.6436 | 34.72853 | 30.86144 | 29.11835 | 33.13 | 33.63
9.8 | 0.921919317 | 0.8449803 | 33.63888 | 34.72257 | 31.01233 | 29.33989 | 33.13 | 33.63
9.81 | 0.9323435 | 0.8429682 | 33.63399 | 34.71645 | 31.35843 | 29.26486 | 33.13 | 33.63
9.82 | 0.943616897 | 0.8396018 | 33.62895 | 34.71017 | 31.73284 | 29.14272 | 33.13 | 33.63
9.83 | 0.949877336 | 0.8327665 | 33.62375 | 34.70373 | 31.93844 | 28.9001 | 33.19 | 33.63
9.84 | 0.954883372 | 0.8265894 | 33.6184 | 34.69714 | 32.10165 | 28.68028 | 33.19 | 33.63
9.85 | 0.952574365 | 0.8242507 | 33.61289 | 34.69038 | 32.01877 | 28.59357 | 33.19 | 33.63
9.86 | 0.948914098 | 0.8232042 | 33.60722 | 34.68347 | 31.89037 | 28.55158 | 33.13 | 33.63
9.87 | 0.941708088 | 0.8255482 | 33.6014 | 34.6764 | 31.64271 | 28.62704 | 33.13 | 33.63
9.88 | 0.936218704 | 0.8288264 | 33.59543 | 34.66918 | 31.45267 | 28.73473 | 33.19 | 33.69
9.89 | 0.933321852 | 0.8335156 | 33.58931 | 34.66181 | 31.34964 | 28.89116 | 33.19 | 33.63
9.9 | 0.932483749 | 0.8379358 | 33.58304 | 34.65428 | 31.31564 | 29.03806 | 33.25 | 33.69
9.91 | 0.933595123 | 0.8421013 | 33.57661 | 34.6466 | 31.34696 | 29.17594 | 33.25 | 33.63
9.92 | 0.936751671 | 0.8444974 | 33.57004 | 34.63876 | 31.44679 | 29.25235 | 33.25 | 33.63
9.93 | 0.941152762 | 0.8458169 | 33.56332 | 34.63078 | 31.58821 | 29.2913 | 33.25 | 33.69
9.94 | 0.9454541 | 0.843604 | 33.55644 | 34.62264 | 31.72608 | 29.2078 | 33.25 | 33.63
9.95 | 0.949717124 | 0.8400343 | 33.54942 | 34.61436 | 31.86246 | 29.07725 | 33.31 | 33.63
9.96 | 0.952267304 | 0.8361789 | 33.54226 | 34.60593 | 31.9412 | 28.93674 | 33.31 | 33.63
9.97 | 0.954431288 | 0.832259 | 33.53495 | 34.59734 | 32.0068 | 28.79395 | 33.25 | 33.63
9.98 | 0.960169193 | 0.8345055 | 33.52749 | 34.58861 | 32.19206 | 28.86439 | 33.31 | 33.69
9.99 | 0.966294528 | 0.8374205 | 33.51989 | 34.57974 | 32.39008 | 28.95778 | 33.31 | 33.69
10 | 0.971114417 | 0.8418101 | 33.51214 | 34.57072 | 32.54412 | 29.10198 | 33.31 | 33.69
10.01 | 0.975466578 | 0.8459027 | 33.50425 | 34.56155 | 32.68227 | 29.23571 | 33.38 | 33.69
10.02 | 0.97181723 | 0.8441065 | 33.49622 | 34.55224 | 32.5522 | 29.16577 | 33.38 | 33.63
10.03 | 0.967531419 | 0.842252 | 33.48804 | 34.54278 | 32.40073 | 29.09373 | 33.38 | 33.63
10.04 | 0.958410883 | 0.8399548 | 33.47973 | 34.53318 | 32.08733 | 29.00631 | 33.44 | 33.69
10.05 | 0.950429741 | 0.8386752 | 33.47127 | 34.52344 | 31.81209 | 28.95396 | 33.38 | 33.75
10.06 | 0.94790456 | 0.8422685 | 33.46267 | 34.51356 | 31.71942 | 29.06969 | 33.44 | 33.69
10.07 | 0.946984045 | 0.8454722 | 33.45394 | 34.50354 | 31.68034 | 29.17178 | 33.38 | 33.69
10.08 | 0.951698959 | 0.8473077 | 33.44506 | 34.49338 | 31.82963 | 29.2265 | 33.5 | 33.69
10.09 | 0.955008378 | 0.8483985 | 33.43605 | 34.48307 | 31.93171 | 29.25539 | 33.44 | 33.69
10.1 | 0.954377646 | 0.8474018 | 33.4269 | 34.47263 | 31.90189 | 29.21217 | 33.44 | 33.63
10.11 | 0.954206318 | 0.8466349 | 33.41762 | 34.46206 | 31.8873 | 29.17678 | 33.5 | 33.75
10.12 | 0.955124619 | 0.846413 | 33.4082 | 34.45134 | 31.90899 | 29.16006 | 33.5 | 33.69
10.13 | 0.956680852 | 0.8453952 | 33.39865 | 34.44049 | 31.95184 | 29.11583 | 33.56 | 33.69
10.14 | 0.959576966 | 0.842706 | 33.38896 | 34.4295 | 32.03927 | 29.01395 | 33.56 | 33.69
10.15 | 0.961154629 | 0.8414178 | 33.37913 | 34.41838 | 32.08251 | 28.96024 | 33.56 | 33.69
10.16 | 0.960181909 | 0.8428397 | 33.36918 | 34.40712 | 32.04048 | 28.99969 | 33.5 | 33.69
10.17 | 0.959086787 | 0.84567 | 33.35909 | 34.39573 | 31.99426 | 29.08744 | 33.56 | 33.69
10.18 | 0.957765601 | 0.8511014 | 33.34887 | 34.38421 | 31.9404 | 29.26445 | 33.56 | 33.75
10.19 | 0.956143762 | 0.854681 | 33.33852 | 34.37256 | 31.87642 | 29.37757 | 33.63 | 33.75
10.2 | 0.953973069 | 0.8548802 | 33.32804 | 34.36077 | 31.79406 | 29.37434 | 33.63 | 33.75
10.21 | 0.953375686 | 0.854144 | 33.31743 | 34.34885 | 31.76403 | 29.33887 | 33.63 | 33.75
10.22 | 0.955716849 | 0.8516609 | 33.3067 | 34.33681 | 31.83177 | 29.24331 | 33.63 | 33.75
10.23 | 0.958661664 | 0.8503516 | 33.29583 | 34.32463 | 31.91944 | 29.188 | 33.63 | 33.75
10.24 | 0.962801622 | 0.8513662 | 33.28484 | 34.31233 | 32.0467 | 29.21235 | 33.63 | 33.69
10.25 | 0.964731864 | 0.8517679 | 33.27372 | 34.29989 | 32.10022 | 29.21555 | 33.69 | 33.69
10.26 | 0.961845947 | 0.8508336 | 33.26247 | 34.28733 | 31.99338 | 29.17282 | 33.69 | 33.69
10.27 | 0.958237072 | 0.8499236 | 33.2511 | 34.27465 | 31.86244 | 29.13083 | 33.69 | 33.75
10.28 | 0.952818292 | 0.8490745 | 33.23961 | 34.26184 | 31.67131 | 29.09085 | 33.69 | 33.75
10.29 | 0.948706823 | 0.849571 | 33.22799 | 34.2489 | 31.52362 | 29.09687 | 33.69 | 33.75
10.3 | 0.948553117 | 0.8541413 | 33.21625 | 34.23584 | 31.50737 | 29.24224 | 33.75 | 33.75
10.31 | 0.949610715 | 0.858148 | 33.20438 | 34.22265 | 31.53124 | 29.3681 | 33.75 | 33.75
10.32 | 0.95542206 | 0.8599423 | 33.1924 | 34.20935 | 31.71275 | 29.41806 | 33.69 | 33.81
10.33 | 0.960973519 | 0.8612377 | 33.18029 | 34.19592 | 31.88538 | 29.45081 | 33.75 | 33.75
10.34 | 0.96504866 | 0.8596984 | 33.16806 | 34.18236 | 32.00879 | 29.38653 | 33.75 | 33.81
10.35 | 0.968577079 | 0.8582411 | 33.15571 | 34.16869 | 32.11386 | 29.32497 | 33.75 | 33.81
10.36 | 0.966447155 | 0.8576309 | 33.14324 | 34.1549 | 32.03119 | 29.2923 | 33.75 | 33.81
10.37 | 0.964275185 | 0.8570102 | 33.13066 | 34.14099 | 31.94707 | 29.25917 | 33.75 | 33.75
10.38 | 0.959845826 | 0.8558289 | 33.11795 | 34.12696 | 31.78813 | 29.20684 | 33.81 | 33.81
10.39 | 0.955416467 | 0.8546477 | 33.10513 | 34.11281 | 31.62919 | 29.15443 | 33.81 | 33.81
10.4 | 0.953988121 | 0.8537289 | 33.09219 | 34.09854 | 31.56956 | 29.11091 | 33.75 | 33.81
10.41 | 0.952750767 | 0.8528268 | 33.07914 | 34.08416 | 31.51617 | 29.06788 | 33.81 | 33.75
10.42 | 0.953519228 | 0.8553302 | 33.06597 | 34.06966 | 31.52904 | 29.14081 | 33.81 | 33.81
10.43 | 0.954631429 | 0.8584172 | 33.05268 | 34.05504 | 31.55313 | 29.23343 | 33.81 | 33.75
10.44 | 0.953532969 | 0.8595828 | 33.03928 | 34.04031 | 31.50405 | 29.26046 | 33.81 | 33.81
10.45 | 0.951731953 | 0.8601376 | 33.02577 | 34.02547 | 31.43168 | 29.26658 | 33.81 | 33.81
10.46 | 0.951275111 | 0.8579347 | 33.01215 | 34.01051 | 31.40363 | 29.17879 | 33.81 | 33.75
10.47 | 0.951524613 | 0.8542825 | 32.99841 | 33.99544 | 31.3988 | 29.04171 | 33.81 | 33.81
10.48 | 0.953253868 | 0.8524188 | 32.98456 | 33.98025 | 31.44266 | 28.96541 | 33.88 | 33.81
10.49 | 0.956224894 | 0.8520558 | 32.9706 | 33.96496 | 31.52731 | 28.94004 | 33.88 | 33.81
10.5 | 0.958684633 | 0.8522233 | 32.95653 | 33.94955 | 31.59492 | 28.9326 | 33.88 | 33.88
10.51 | 0.960447988 | 0.8531132 | 32.94235 | 33.93404 | 31.63942 | 28.94957 | 33.88 | 33.81
10.52 | 0.961632095 | 0.854485 | 32.92806 | 33.91841 | 31.66468 | 28.98277 | 33.88 | 33.88
10.53 | 0.961427939 | 0.8570115 | 32.91367 | 33.90268 | 31.64412 | 29.05499 | 33.88 | 33.81
10.54 | 0.960597579 | 0.8594303 | 32.89916 | 33.88683 | 31.60286 | 29.12337 | 33.94 | 33.75
10.55 | 0.956399619 | 0.8612694 | 32.88455 | 33.87088 | 31.45077 | 29.17196 | 33.88 | 33.81
10.56 | 0.952214268 | 0.8630601 | 32.86983 | 33.85483 | 31.29913 | 29.21875 | 33.94 | 33.88
10.57 | 0.949220266 | 0.8602821 | 32.85501 | 33.83866 | 31.18664 | 29.11079 | 33.94 | 33.81
10.58 | 0.946226263 | 0.857504 | 32.84008 | 33.82239 | 31.07415 | 29.00284 | 33.94 | 33.88
10.59 | 0.945374913 | 0.85578 | 32.82505 | 33.80602 | 31.03198 | 28.93051 | 33.94 | 33.81
10.6 | 0.944885785 | 0.8542342 | 32.80991 | 33.78954 | 31.00162 | 28.86418 | 33.94 | 33.81
10.61 | 0.943522312 | 0.8553921 | 32.79467 | 33.77295 | 30.9425 | 28.88912 | 33.94 | 33.81
10.62 | 0.941768762 | 0.8577562 | 32.77932 | 33.75627 | 30.87054 | 28.95465 | 33.94 | 33.81
10.63 | 0.940869263 | 0.8603029 | 32.76388 | 33.73948 | 30.82653 | 29.02617 | 34 | 33.81
10.64 | 0.940762123 | 0.8630189 | 32.74833 | 33.72259 | 30.80839 | 29.10323 | 33.94 | 33.88
10.65 | 0.94228261 | 0.8649484 | 32.73268 | 33.7056 | 30.84344 | 29.1536 | 33.94 | 33.81
10.66 | 0.94700453 | 0.8653307 | 32.71693 | 33.6885 | 30.98308 | 29.1517 | 33.94 | 33.81
10.67 | 0.951696083 | 0.8657113 | 32.70108 | 33.67131 | 31.12149 | 29.14963 | 33.94 | 33.81
10.68 | 0.956210551 | 0.8660816 | 32.68513 | 33.65402 | 31.25387 | 29.14712 | 34 | 33.81
10.69 | 0.96072502 | 0.8664519 | 32.66909 | 33.63662 | 31.38601 | 29.14452 | 34 | 33.81
10.7 | 0.959323098 | 0.8651148 | 32.65294 | 33.61913 | 31.32472 | 29.08441 | 34 | 33.81
10.71 | 0.957587984 | 0.8636816 | 32.6367 | 33.60155 | 31.25251 | 29.02104 | 34.06 | 33.88
10.72 | 0.955192401 | 0.8608881 | 32.62036 | 33.58386 | 31.15872 | 28.91195 | 34 | 33.88
10.73 | 0.952562217 | 0.8576113 | 32.60393 | 33.56608 | 31.05727 | 28.78665 | 34 | 33.81
10.74 | 0.952269934 | 0.8565073 | 32.58739 | 33.5482 | 31.032 | 28.73428 | 34.06 | 33.81
10.75 | 0.954136026 | 0.8574092 | 32.57077 | 33.53023 | 31.07694 | 28.74913 | 34.06 | 33.81
10.76 | 0.956278549 | 0.8587512 | 32.55405 | 33.51216 | 31.13074 | 28.77861 | 34.06 | 33.81
10.77 | 0.959088653 | 0.861156 | 32.53723 | 33.494 | 31.20609 | 28.84356 | 34.06 | 33.88
10.78 | 0.96177778 | 0.8635186 | 32.52033 | 33.47575 | 31.27733 | 28.90693 | 34.06 | 33.88
10.79 | 0.962444024 | 0.8651741 | 32.50332 | 33.4574 | 31.28263 | 28.94648 | 34.06 | 33.88
10.8 | 0.963110269 | 0.8668296 | 32.48623 | 33.43896 | 31.28782 | 28.98588 | 34.06 | 33.88
10.81 | 0.96114661 | 0.8668283 | 32.46905 | 33.42043 | 31.20752 | 28.96977 | 34.06 | 33.88
10.82 | 0.958568919 | 0.8664401 | 32.45177 | 33.40181 | 31.10726 | 28.94066 | 34.13 | 33.88
10.83 | 0.954796131 | 0.8644342 | 32.43441 | 33.38309 | 30.96825 | 28.85749 | 34.13 | 33.88
10.84 | 0.950067519 | 0.8611346 | 32.41695 | 33.36429 | 30.79829 | 28.73114 | 34.13 | 33.88
10.85 | 0.94592973 | 0.8582965 | 32.39941 | 33.3454 | 30.64756 | 28.62024 | 34.19 | 33.81
10.86 | 0.943230785 | 0.8565825 | 32.38177 | 33.32642 | 30.54348 | 28.54683 | 34.19 | 33.81
10.87 | 0.940541119 | 0.8548632 | 32.36405 | 33.30735 | 30.43972 | 28.47323 | 34.13 | 33.88
10.88 | 0.93838571 | 0.8528337 | 32.34624 | 33.28819 | 30.35325 | 28.38929 | 34.19 | 33.88
10.89 | 0.936230302 | 0.8508041 | 32.32834 | 33.26895 | 30.26678 | 28.30536 | 34.19 | 33.88
10.9 | 0.935382548 | 0.8499951 | 32.31036 | 33.24962 | 30.22255 | 28.26201 | 34.19 | 33.88
10.91 | 0.935009916 | 0.8496296 | 32.29229 | 33.2302 | 30.19361 | 28.23336 | 34.19 | 33.88
10.92 | 0.936609594 | 0.8498283 | 32.27414 | 33.2107 | 30.22827 | 28.22339 | 34.25 | 33.88
10.93 | 0.940716427 | 0.8507441 | 32.2559 | 33.19111 | 30.34365 | 28.23714 | 34.19 | 33.88
10.94 | 0.944494744 | 0.8513758 | 32.23757 | 33.17144 | 30.44822 | 28.24136 | 34.25 | 33.88
10.95 | 0.946211176 | 0.8502246 | 32.21917 | 33.15169 | 30.48614 | 28.18638 | 34.25 | 33.88
10.96 | 0.947927608 | 0.8490734 | 32.20068 | 33.13185 | 30.52391 | 28.13137 | 34.25 | 33.88
10.97 | 0.948364147 | 0.8493283 | 32.1821 | 33.11193 | 30.52035 | 28.1229 | 34.31 | 33.81
10.98 | 0.948528865 | 0.8498818 | 32.16345 | 33.09193 | 30.50796 | 28.12423 | 34.31 | 33.88
10.99 | 0.949745886 | 0.8504779 | 32.14471 | 33.07184 | 30.52931 | 28.12687 | 34.25 | 33.88
11 | 0.952005069 | 0.8511162 | 32.12589 | 33.05168 | 30.58401 | 28.13082 | 34.31 | 33.88
11.01 | 0.953735052 | 0.8517524 | 32.10699 | 33.03144 | 30.62156 | 28.1346 | 34.31 | 33.88
11.02 | 0.952884114 | 0.8523784 | 32.08801 | 33.01111 | 30.57616 | 28.13796 | 34.31 | 33.88
11.03 | 0.952033176 | 0.8530045 | 32.06896 | 32.99071 | 30.53071 | 28.14122 | 34.31 | 33.88
11.04 | 0.951008432 | 0.8529399 | 32.04982 | 32.97023 | 30.47965 | 28.12162 | 34.31 | 33.88
11.05 | 0.949947574 | 0.8527319 | 32.0306 | 32.94967 | 30.42739 | 28.09723 | 34.31 | 33.88
11.06 | 0.951259868 | 0.8524008 | 32.01131 | 32.92903 | 30.45107 | 28.06873 | 34.38 | 33.94
11.07 | 0.955186887 | 0.851934 | 31.99194 | 32.90831 | 30.55828 | 28.03571 | 34.38 | 33.94
11.08 | 0.95883478 | 0.8517104 | 31.97249 | 32.88752 | 30.65634 | 28.01064 | 34.31 | 33.94
11.09 | 0.960303666 | 0.8533845 | 31.95297 | 32.86665 | 30.68455 | 28.04789 | 34.38 | 33.88
11.1 | 0.961772552 | 0.8550585 | 31.93337 | 32.84571 | 30.71264 | 28.08501 | 34.44 | 33.88
11.11 | 0.958515024 | 0.8567651 | 31.91369 | 32.82469 | 30.58975 | 28.12305 | 34.38 | 33.88
11.12 | 0.953607244 | 0.8584829 | 31.89394 | 32.8036 | 30.4143 | 28.16133 | 34.38 | 33.94
11.13 | 0.950367654 | 0.8594752 | 31.87412 | 32.78244 | 30.29213 | 28.17569 | 34.44 | 33.94
11.14 | 0.950110853 | 0.8591702 | 31.85422 | 32.7612 | 30.26504 | 28.14744 | 34.38 | 33.94
11.15 | 0.949854052 | 0.8588651 | 31.83425 | 32.73988 | 30.23789 | 28.11914 | 34.44 | 33.94
11.16 | 0.952323731 | 0.8581291 | 31.81421 | 32.7185 | 30.29742 | 28.07669 | 34.44 | 33.94
11.17 | 0.954889671 | 0.8573778 | 31.79409 | 32.69704 | 30.35985 | 28.03372 | 34.44 | 33.94
11.18 | 0.953628807 | 0.8568713 | 31.7739 | 32.67551 | 30.30051 | 27.99871 | 34.44 | 34
11.19 | 0.949395255 | 0.8565548 | 31.75364 | 32.65392 | 30.14676 | 27.96987 | 34.44 | 33.94
11.2 | 0.945557965 | 0.8559829 | 31.73331 | 32.63225 | 30.00569 | 27.93265 | 34.44 | 33.94
11.21 | 0.943977907 | 0.8539567 | 31.71291 | 32.61051 | 29.93629 | 27.84796 | 34.5 | 33.94
11.22 | 0.942397849 | 0.8519304 | 31.69245 | 32.5887 | 29.86689 | 27.76331 | 34.5 | 33.94
11.23 | 0.944269725 | 0.8521124 | 31.67191 | 32.56682 | 29.90682 | 27.7506 | 34.5 | 34
11.24 | 0.947448219 | 0.8531303 | 31.6513 | 32.54488 | 29.98797 | 27.76502 | 34.5 | 33.94
11.25 | 0.94982121 | 0.8544714 | 31.63062 | 32.52287 | 30.04344 | 27.78986 | 34.5 | 33.94
11.26 | 0.95023148 | 0.8565999 | 31.60988 | 32.50079 | 30.0367 | 27.84017 | 34.5 | 33.94
11.27 | 0.950641749 | 0.8587284 | 31.58907 | 32.47864 | 30.02989 | 27.89033 | 34.56 | 33.94
11.28 | 0.951514328 | 0.8578308 | 31.56819 | 32.45643 | 30.03759 | 27.84212 | 34.5 | 34
11.29 | 0.952471086 | 0.8563822 | 31.54725 | 32.43415 | 30.04784 | 27.77603 | 34.56 | 33.94
11.3 | 0.954922911 | 0.8554916 | 31.52624 | 32.41181 | 30.10513 | 27.72803 | 34.56 | 34
11.31 | 0.959710336 | 0.8554727 | 31.50516 | 32.3894 | 30.23583 | 27.70825 | 34.56 | 34
11.32 | 0.964497762 | 0.8554539 | 31.48402 | 32.36693 | 30.36627 | 27.68841 | 34.56 | 34
11.33 | 0.966627171 | 0.8539097 | 31.46282 | 32.34439 | 30.41281 | 27.61919 | 34.56 | 34.06
11.34 | 0.968537621 | 0.8522399 | 31.44155 | 32.32179 | 30.45232 | 27.54592 | 34.56 | 34.06
11.35 | 0.967954291 | 0.8493386 | 31.42022 | 32.29913 | 30.41333 | 27.43289 | 34.56 | 34
11.36 | 0.96428209 | 0.8449119 | 31.39882 | 32.2764 | 30.27732 | 27.27072 | 34.56 | 34
11.37 | 0.960609888 | 0.8404852 | 31.37736 | 32.25361 | 30.14141 | 27.10869 | 34.63 | 34
11.38 | 0.958967929 | 0.8409495 | 31.35585 | 32.23077 | 30.06925 | 27.10445 | 34.69 | 34
11.39 | 0.957413551 | 0.8416248 | 31.33426 | 32.20786 | 29.99985 | 27.10693 | 34.63 | 34.06
11.4 | 0.957121882 | 0.8433881 | 31.31262 | 32.18489 | 29.97 | 27.14435 | 34.63 | 34.06
11.41 | 0.95831459 | 0.8464306 | 31.29092 | 32.16186 | 29.98654 | 27.22278 | 34.69 | 34.13
11.42 | 0.959507298 | 0.8494731 | 31.26916 | 32.13877 | 30.00298 | 27.30102 | 34.63 | 34.06
11.43 | 0.957979266 | 0.8486381 | 31.24733 | 32.11562 | 29.9343 | 27.25454 | 34.63 | 34.06
11.44 | 0.956306992 | 0.8475976 | 31.22545 | 32.09241 | 29.86112 | 27.20145 | 34.69 | 34.06
11.45 | 0.953787979 | 0.8464784 | 31.20351 | 32.06915 | 29.76153 | 27.14584 | 34.69 | 34.06
11.46 | 0.950139978 | 0.8452544 | 31.18151 | 32.04583 | 29.6268 | 27.08688 | 34.69 | 34.13
11.47 | 0.946491978 | 0.8440304 | 31.15945 | 32.02245 | 29.49217 | 27.02792 | 34.69 | 34.13
11.48 | 0.946780138 | 0.8456682 | 31.13734 | 31.99901 | 29.48021 | 27.06055 | 34.69 | 34.06
11.49 | 0.947523541 | 0.847637 | 31.11517 | 31.97552 | 29.48235 | 27.10363 | 34.69 | 34.06
11.5 | 0.949000925 | 0.8496875 | 31.09294 | 31.95197 | 29.50723 | 27.14919 | 34.75 | 34.06
11.51 | 0.951824384 | 0.8518877 | 31.07065 | 31.92837 | 29.57381 | 27.19938 | 34.75 | 34.13
11.52 | 0.954647843 | 0.8540878 | 31.04831 | 31.90471 | 29.64021 | 27.24942 | 34.75 | 34.13
11.53 | 0.955270942 | 0.8540472 | 31.02592 | 31.88099 | 29.63816 | 27.22787 | 34.75 | 34.13
11.54 | 0.955337385 | 0.8534397 | 31.00347 | 31.85723 | 29.61877 | 27.18822 | 34.75 | 34.13
11.55 | 0.955566514 | 0.8527938 | 30.98096 | 31.83341 | 29.60437 | 27.14733 | 34.75 | 34.13
11.56 | 0.956334361 | 0.8520211 | 30.9584 | 31.80953 | 29.60659 | 27.10239 | 34.75 | 34.13
11.57 | 0.957102208 | 0.8512483 | 30.93579 | 31.78561 | 29.60871 | 27.05744 | 34.81 | 34.13
11.58 | 0.958511755 | 0.8527659 | 30.91313 | 31.76163 | 29.63059 | 27.08523 | 34.75 | 34.13
11.59 | 0.960260291 | 0.8554934 | 30.89041 | 31.7376 | 29.66283 | 27.1513 | 34.81 | 34.13
11.6 | 0.961881823 | 0.8581122 | 30.86764 | 31.71351 | 29.69102 | 27.21375 | 34.81 | 34.13
11.61 | 0.961682331 | 0.8591729 | 30.84481 | 31.68938 | 29.66291 | 27.22666 | 34.81 | 34.13
11.62 | 0.961482839 | 0.8602337 | 30.82194 | 31.6652 | 29.63477 | 27.23947 | 34.81 | 34.19
11.63 | 0.960786229 | 0.8599847 | 30.79902 | 31.64096 | 29.59127 | 27.21074 | 34.88 | 34.19
11.64 | 0.959516391 | 0.8582255 | 30.77604 | 31.61668 | 29.53011 | 27.13424 | 34.81 | 34.19
11.65 | 0.958246553 | 0.8564662 | 30.75301 | 31.59235 | 29.46897 | 27.05778 | 34.88 | 34.19
11.66 | 0.960428797 | 0.8561628 | 30.72994 | 31.56797 | 29.51392 | 27.02732 | 34.88 | 34.19
11.67 | 0.963210672 | 0.8561124 | 30.70681 | 31.54354 | 29.57713 | 27.00481 | 34.94 | 34.13
11.68 | 0.9658841 | 0.8563993 | 30.68364 | 31.51906 | 29.63684 | 26.9929 | 34.88 | 34.19
11.69 | 0.968189915 | 0.8578298 | 30.66042 | 31.49453 | 29.68511 | 27.01695 | 34.94 | 34.19
11.7 | 0.970495729 | 0.8592604 | 30.63715 | 31.46996 | 29.73322 | 27.04089 | 34.94 | 34.19
11.71 | 0.969263694 | 0.8607468 | 30.61383 | 31.44534 | 29.67287 | 27.06647 | 34.88 | 34.19
11.72 | 0.965590826 | 0.8622715 | 30.59046 | 31.42067 | 29.53787 | 27.09315 | 34.94 | 34.19
11.73 | 0.961917958 | 0.8637963 | 30.56705 | 31.39596 | 29.403 | 27.11972 | 35 | 34.25
11.74 | 0.958117887 | 0.8644732 | 30.54359 | 31.37121 | 29.26436 | 27.11957 | 35 | 34.25
11.75 | 0.954310235 | 0.8650995 | 30.52009 | 31.3464 | 29.12563 | 27.11776 | 35.13 | 34.19
11.76 | 0.95188675 | 0.8649559 | 30.49654 | 31.32156 | 29.02925 | 27.09176 | 35.13 | 34.19
11.77 | 0.952956875 | 0.8628689 | 30.47294 | 31.29667 | 29.0394 | 27.00492 | 35.13 | 34.19
11.78 | 0.954027001 | 0.8607819 | 30.4493 | 31.27173 | 29.04946 | 26.91814 | 35.13 | 34.19
11.79 | 0.957795658 | 0.8577949 | 30.42562 | 31.24675 | 29.14152 | 26.80331 | 35.13 | 34.19
11.8 | 0.9632774 | 0.8542367 | 30.40189 | 31.22173 | 29.28545 | 26.67075 | 35.13 | 34.19
11.81 | 0.968759142 | 0.8506784 | 30.37811 | 31.19667 | 29.42908 | 26.53833 | 35.13 | 34.19
11.82 | 0.969669128 | 0.8505322 | 30.3543 | 31.17156 | 29.43362 | 26.51242 | 35.19 | 34.25
11.83 | 0.97022139 | 0.850653 | 30.33044 | 31.14641 | 29.42724 | 26.49479 | 35.13 | 34.19
11.84 | 0.9695709 | 0.8519451 | 30.30654 | 31.12122 | 29.38434 | 26.51357 | 35.13 | 34.19
11.85 | 0.964914622 | 0.8571382 | 30.28259 | 31.09599 | 29.22012 | 26.65356 | 35.19 | 34.19
11.86 | 0.960258343 | 0.8623313 | 30.25861 | 31.07072 | 29.05608 | 26.79325 | 35.25 | 34.19
11.87 | 0.957164805 | 0.867343 | 30.23458 | 31.04541 | 28.93947 | 26.92702 | 35.19 | 34.19
11.88 | 0.955501908 | 0.8721886 | 30.21051 | 31.02005 | 28.8662 | 27.05534 | 35.25 | 34.25
11.89 | 0.953839011 | 0.8770342 | 30.1864 | 30.99466 | 28.79297 | 27.18338 | 35.25 | 34.19
11.9 | 0.953662718 | 0.8786647 | 30.16225 | 30.96923 | 28.76461 | 27.21157 | 35.25 | 34.19
11.91 | 0.953856253 | 0.8794955 | 30.13806 | 30.94376 | 28.74738 | 27.2149 | 35.31 | 34.25
11.92 | 0.953881838 | 0.8800893 | 30.11383 | 30.91825 | 28.72504 | 27.21082 | 35.31 | 34.19
11.93 | 0.951568437 | 0.8773822 | 30.08956 | 30.89271 | 28.63228 | 27.10471 | 35.31 | 34.19
11.94 | 0.949255037 | 0.8746752 | 30.06526 | 30.86712 | 28.5396 | 26.99871 | 35.31 | 34.19
11.95 | 0.947585242 | 0.8718105 | 30.04091 | 30.8415 | 28.46633 | 26.88795 | 35.38 | 34.19
11.96 | 0.94727931 | 0.8686117 | 30.01653 | 30.81585 | 28.43404 | 26.767 | 35.38 | 34.25
11.97 | 0.946973379 | 0.8654129 | 29.99211 | 30.79015 | 28.40173 | 26.64619 | 35.38 | 34.25
11.98 | 0.949801435 | 0.8639687 | 29.96765 | 30.76442 | 28.46332 | 26.5795 | 35.38 | 34.19
11.99 | 0.95507666 | 0.8638946 | 29.94315 | 30.73865 | 28.59801 | 26.55496 | 35.38 | 34.25
12 | 0.960351885 | 0.8638204 | 29.91862 | 30.71285 | 28.7324 | 26.53039 | 35.38 | 34.25
12.01 | 0.96201861 | 0.8647217 | 29.89405 | 30.68701 | 28.75864 | 26.53573 | 35.44 | 34.25
12.02 | 0.962724274 | 0.8658828 | 29.86945 | 30.66114 | 28.75604 | 26.54896 | 35.38 | 34.25
12.03 | 0.963417265 | 0.8670348 | 29.84481 | 30.63524 | 28.753 | 26.56182 | 35.44 | 34.25
12.04 | 0.961573546 | 0.8663726 | 29.82013 | 30.6093 | 28.67425 | 26.51906 | 35.44 | 34.25
12.05 | 0.959729828 | 0.8657105 | 29.79542 | 30.58332 | 28.59556 | 26.4763 | 35.44 | 34.25
12.06 | 0.957876238 | 0.8650041 | 29.77068 | 30.55732 | 28.51663 | 26.4322 | 35.5 | 34.25
12.07 | 0.955984903 | 0.8641287 | 29.7459 | 30.53127 | 28.43663 | 26.38295 | 35.5 | 34.25
12.08 | 0.954093568 | 0.8632534 | 29.72109 | 30.5052 | 28.3567 | 26.33372 | 35.56 | 34.25
12.09 | 0.951781788 | 0.8627006 | 29.69624 | 30.4791 | 28.26434 | 26.29433 | 35.56 | 34.25
12.1 | 0.948830334 | 0.8626385 | 29.67136 | 30.45296 | 28.15309 | 26.26989 | 35.56 | 34.25
12.11 | 0.945878881 | 0.8625764 | 29.64645 | 30.42679 | 28.04195 | 26.24543 | 35.56 | 34.25
12.12 | 0.947906242 | 0.8627557 | 29.62151 | 30.40059 | 28.07841 | 26.22828 | 35.56 | 34.25
12.13 | 0.953647416 | 0.8631152 | 29.59653 | 30.37436 | 28.22465 | 26.21657 | 35.56 | 34.25
12.14 | 0.95938859 | 0.8634747 | 29.57152 | 30.3481 | 28.37058 | 26.20481 | 35.56 | 34.31
12.15 | 0.966015289 | 0.8643977 | 29.54648 | 30.32181 | 28.54235 | 26.2101 | 35.63 | 34.31
12.16 | 0.972960117 | 0.8655232 | 29.52141 | 30.29549 | 28.72315 | 26.22145 | 35.63 | 34.25
12.17 | 0.979904946 | 0.8666486 | 29.49631 | 30.26914 | 28.90358 | 26.23271 | 35.63 | 34.25
12.18 | 0.979834193 | 0.8673655 | 29.47117 | 30.24276 | 28.87686 | 26.23152 | 35.63 | 34.25
12.19 | 0.978854599 | 0.8680294 | 29.44601 | 30.21635 | 28.82336 | 26.22868 | 35.69 | 34.31
12.2 | 0.977875817 | 0.8686694 | 29.42082 | 30.18991 | 28.76991 | 26.22505 | 35.69 | 34.25
12.21 | 0.976934009 | 0.8682228 | 29.3956 | 30.16344 | 28.71756 | 26.18859 | 35.63 | 34.31
12.22 | 0.975992201 | 0.8677763 | 29.37035 | 30.13695 | 28.66523 | 26.15213 | 35.63 | 34.31
12.23 | 0.974995337 | 0.8674976 | 29.34507 | 30.11043 | 28.6113 | 26.12073 | 35.69 | 34.31
12.24 | 0.973671739 | 0.8682153 | 29.31976 | 30.08388 | 28.54782 | 26.11929 | 35.69 | 34.31
12.25 | 0.972348142 | 0.868933 | 29.29442 | 30.05731 | 28.48438 | 26.11779 | 35.75 | 34.31
12.26 | 0.969801317 | 0.8696252 | 29.26906 | 30.03071 | 28.38517 | 26.11546 | 35.75 | 34.31
12.27 | 0.963648403 | 0.8702421 | 29.24367 | 30.00408 | 28.18061 | 26.11081 | 35.75 | 34.31
12.28 | 0.95749549 | 0.870859 | 29.21825 | 29.97742 | 27.97634 | 26.10611 | 35.75 | 34.38
12.29 | 0.952992586 | 0.870543 | 29.1928 | 29.95074 | 27.82052 | 26.07341 | 35.75 | 34.31
12.3 | 0.951571846 | 0.8684845 | 29.16733 | 29.92404 | 27.75481 | 25.98857 | 35.75 | 34.31
12.31 | 0.950151106 | 0.866426 | 29.14183 | 29.89731 | 27.68914 | 25.90381 | 35.81 | 34.38
12.32 | 0.951369708 | 0.8649891 | 29.11631 | 29.87056 | 27.70037 | 25.83771 | 35.81 | 34.38
12.33 | 0.956083156 | 0.8643755 | 29.09075 | 29.84378 | 27.81318 | 25.79623 | 35.88 | 34.31
12.34 | 0.960796605 | 0.8637618 | 29.06518 | 29.81697 | 27.92572 | 25.75477 | 35.88 | 34.38
12.35 | 0.963672985 | 0.8643868 | 29.03958 | 29.79015 | 27.98466 | 25.75021 | 35.81 | 34.38
12.36 | 0.964697235 | 0.8662605 | 29.01395 | 29.7633 | 27.98968 | 25.78277 | 35.88 | 34.38
12.37 | 0.965721484 | 0.8681342 | 28.9883 | 29.73643 | 27.99462 | 25.81521 | 35.88 | 34.38
12.38 | 0.964434036 | 0.8689588 | 28.96263 | 29.70953 | 27.93254 | 25.81636 | 35.88 | 34.38
12.39 | 0.961267792 | 0.8689307 | 28.93693 | 29.68261 | 27.81614 | 25.79213 | 35.94 | 34.38
12.4 | 0.958101548 | 0.8689026 | 28.91121 | 29.65567 | 27.69987 | 25.76789 | 35.94 | 34.44
12.41 | 0.955923071 | 0.8684043 | 28.88546 | 29.62871 | 27.61228 | 25.7297 | 35.94 | 34.38
12.42 | 0.95442747 | 0.8675809 | 28.85969 | 29.60173 | 27.54448 | 25.68189 | 35.94 | 34.44
12.43 | 0.952931868 | 0.8667575 | 28.8339 | 29.57472 | 27.47674 | 25.63411 | 35.94 | 34.44
12.44 | 0.952784955 | 0.8677853 | 28.80809 | 29.54769 | 27.44791 | 25.64105 | 35.94 | 34.44
12.45 | 0.953476479 | 0.869964 | 28.78225 | 29.52065 | 27.4432 | 25.6819 | 36 | 34.44
12.46 | 0.954168003 | 0.8721426 | 28.7564 | 29.49358 | 27.43843 | 25.72261 | 35.94 | 34.44
12.47 | 0.953687244 | 0.8734841 | 28.73052 | 29.46649 | 27.39993 | 25.73851 | 36 | 34.5
12.48 | 0.952511321 | 0.8743293 | 28.70462 | 29.43938 | 27.34147 | 25.73972 | 36 | 34.5
12.49 | 0.951335399 | 0.8751744 | 28.6787 | 29.41226 | 27.28306 | 25.74085 | 36 | 34.5
12.5 | 0.951182111 | 0.8746565 | 28.65275 | 29.38511 | 27.25399 | 25.70188 | 36 | 34.44
12.51 | 0.951643872 | 0.8733189 | 28.62679 | 29.35795 | 27.24251 | 25.63885 | 36 | 34.44
12.52 | 0.952105633 | 0.8719813 | 28.60081 | 29.33076 | 27.23099 | 25.57588 | 36.06 | 34.5
12.53 | 0.954002929 | 0.8714999 | 28.57481 | 29.30356 | 27.26045 | 25.53805 | 36.06 | 34.44
12.54 | 0.956831121 | 0.8715738 | 28.54879 | 29.27634 | 27.31637 | 25.51649 | 36.06 | 34.5
12.55 | 0.959659313 | 0.8716476 | 28.52274 | 29.2491 | 27.37212 | 25.49491 | 36.06 | 34.44
12.56 | 0.961967025 | 0.8717305 | 28.49668 | 29.22185 | 27.41287 | 25.47357 | 36.06 | 34.5
12.57 | 0.963888766 | 0.8718202 | 28.47061 | 29.19457 | 27.4425 | 25.45242 | 36.06 | 34.5
12.58 | 0.965810507 | 0.8719098 | 28.44451 | 29.16728 | 27.47201 | 25.43124 | 36.13 | 34.5
12.59 | 0.965813544 | 0.8737922 | 28.41839 | 29.13998 | 27.44687 | 25.46228 | 36.13 | 34.5
12.6 | 0.964094794 | 0.8772835 | 28.39226 | 29.11265 | 27.37283 | 25.54005 | 36.13 | 34.5
12.61 | 0.962376044 | 0.8807747 | 28.36611 | 29.08531 | 27.29886 | 25.61761 | 36.13 | 34.5
12.62 | 0.958484917 | 0.8839727 | 28.33994 | 29.05796 | 27.16341 | 25.68644 | 36.19 | 34.5
12.63 | 0.952095063 | 0.8868332 | 28.31376 | 29.03059 | 26.95739 | 25.74529 | 36.13 | 34.56
12.64 | 0.945705208 | 0.8896937 | 28.28755 | 29.0032 | 26.75169 | 25.80396 | 36.19 | 34.56
12.65 | 0.94019047 | 0.8902956 | 28.26134 | 28.9758 | 26.57104 | 25.79703 | 36.19 | 34.56
12.66 | 0.936055182 | 0.8873374 | 28.2351 | 28.94838 | 26.42961 | 25.68698 | 36.19 | 34.56
12.67 | 0.931919895 | 0.8843791 | 28.20885 | 28.92095 | 26.28839 | 25.57708 | 36.19 | 34.56
12.68 | 0.929491744 | 0.8815072 | 28.18258 | 28.8935 | 26.19548 | 25.46983 | 36.19 | 34.56
12.69 | 0.931120068 | 0.8788402 | 28.1563 | 28.86605 | 26.2169 | 25.36864 | 36.19 | 34.56
12.7 | 0.932748393 | 0.8761733 | 28.13 | 28.83857 | 26.23821 | 25.26759 | 36.25 | 34.56
12.71 | 0.935197926 | 0.8739314 | 28.10369 | 28.81108 | 26.28251 | 25.17891 | 36.25 | 34.56
12.72 | 0.94116955 | 0.8735127 | 28.07736 | 28.78358 | 26.42556 | 25.14283 | 36.25 | 34.56
12.73 | 0.947141173 | 0.873094 | 28.05102 | 28.75607 | 26.56828 | 25.10675 | 36.31 | 34.56
12.74 | 0.952987149 | 0.8728213 | 28.02466 | 28.72855 | 26.70714 | 25.07489 | 36.31 | 34.56
12.75 | 0.957074689 | 0.8745916 | 27.99829 | 28.70101 | 26.79646 | 25.10166 | 36.31 | 34.56
12.76 | 0.96116223 | 0.876362 | 27.97191 | 28.67346 | 26.88554 | 25.12833 | 36.31 | 34.56
12.77 | 0.96524977 | 0.8781323 | 27.94551 | 28.64589 | 26.9744 | 25.15488 | 36.25 | 34.56
12.78 | 0.962290799 | 0.8796738 | 27.9191 | 28.61832 | 26.86629 | 25.17478 | 36.31 | 34.56
12.79 | 0.958792657 | 0.8811977 | 27.89267 | 28.59073 | 26.74329 | 25.19409 | 36.31 | 34.56
12.8 | 0.955294516 | 0.8827217 | 27.86624 | 28.56313 | 26.62046 | 25.2133 | 36.31 | 34.56
12.81 | 0.95068045 | 0.8812007 | 27.83979 | 28.53553 | 26.46674 | 25.14553 | 36.38 | 34.56
12.82 | 0.945743634 | 0.8787991 | 27.81333 | 28.50791 | 26.30428 | 25.05272 | 36.38 | 34.56
12.83 | 0.940806817 | 0.8763975 | 27.78685 | 28.48028 | 26.14206 | 24.96004 | 36.38 | 34.56
12.84 | 0.938982097 | 0.8745385 | 27.76037 | 28.45264 | 26.06649 | 24.88293 | 36.38 | 34.56
12.85 | 0.939174079 | 0.8730311 | 27.73387 | 28.42498 | 26.04693 | 24.8159 | 36.38 | 34.63
12.86 | 0.939366061 | 0.8715237 | 27.70736 | 28.39732 | 26.02736 | 24.74894 | 36.38 | 34.63
12.87 | 0.941868265 | 0.8715787 | 27.68084 | 28.36965 | 26.07171 | 24.72639 | 36.38 | 34.56
12.88 | 0.94753224 | 0.8737721 | 27.65431 | 28.34198 | 26.20335 | 24.76443 | 36.44 | 34.63
12.89 | 0.953196216 | 0.8759654 | 27.62777 | 28.31429 | 26.33469 | 24.80234 | 36.44 | 34.56
12.9 | 0.95862302 | 0.8780352 | 27.60122 | 28.28659 | 26.45916 | 24.83662 | 36.44 | 34.56
12.91 | 0.963217439 | 0.879671 | 27.57466 | 28.25888 | 26.56039 | 24.85852 | 36.5 | 34.56
12.92 | 0.967811859 | 0.8813069 | 27.54808 | 28.23117 | 26.66136 | 24.88032 | 36.5 | 34.56
12.93 | 0.972363763 | 0.8829339 | 27.5215 | 28.20345 | 26.76091 | 24.90178 | 36.5 | 34.63
12.94 | 0.969001018 | 0.8829095 | 27.49491 | 28.17572 | 26.6426 | 24.87661 | 36.5 | 34.56
12.95 | 0.965638274 | 0.8828851 | 27.46831 | 28.14798 | 26.52445 | 24.85143 | 36.56 | 34.63
12.96 | 0.96227553 | 0.8828607 | 27.4417 | 28.12023 | 26.40648 | 24.82625 | 36.5 | 34.63
12.97 | 0.95898246 | 0.8819587 | 27.41508 | 28.09248 | 26.29058 | 24.77641 | 36.56 | 34.69
12.98 | 0.955709867 | 0.8807989 | 27.38846 | 28.06472 | 26.17542 | 24.71937 | 36.56 | 34.56
12.99 | 0.952437274 | 0.8796391 | 27.36182 | 28.03695 | 26.06042 | 24.6624 | 36.56 | 34.63
13 | 0.953338487 | 0.8779119 | 27.33518 | 28.00918 | 26.05968 | 24.58959 | 36.56 | 34.63
13.01 | 0.95802864 | 0.8756697 | 27.30853 | 27.9814 | 26.16235 | 24.50246 | 36.63 | 34.63
13.02 | 0.962718793 | 0.8734274 | 27.28187 | 27.95361 | 26.26477 | 24.41545 | 36.63 | 34.63
13.03 | 0.966676346 | 0.8715139 | 27.2552 | 27.92582 | 26.34696 | 24.33774 | 36.63 | 34.63
13.04 | 0.968539588 | 0.8705399 | 27.22853 | 27.89802 | 26.37191 | 24.28634 | 36.63 | 34.63
13.05 | 0.970402829 | 0.869566 | 27.20185 | 27.87022 | 26.39675 | 24.23499 | 36.63 | 34.63
13.06 | 0.972266071 | 0.8685921 | 27.17516 | 27.84241 | 26.42149 | 24.18369 | 36.69 | 34.63
13.07 | 0.969955334 | 0.8686671 | 27.14846 | 27.81459 | 26.3328 | 24.16162 | 36.69 | 34.56
13.08 | 0.967549347 | 0.8687662 | 27.12176 | 27.78677 | 26.24164 | 24.14021 | 36.63 | 34.63
13.09 | 0.96514336 | 0.8688652 | 27.09506 | 27.75895 | 26.15061 | 24.11879 | 36.69 | 34.63
13.1 | 0.966194897 | 0.8691035 | 27.06834 | 27.73112 | 26.1533 | 24.10122 | 36.69 | 34.63
13.11 | 0.9688761 | 0.8694075 | 27.04162 | 27.70329 | 26.19998 | 24.08545 | 36.75 | 34.69
13.12 | 0.971557304 | 0.8697116 | 27.0149 | 27.67545 | 26.24652 | 24.06966 | 36.75 | 34.63
13.13 | 0.973523353 | 0.8714974 | 26.98817 | 27.64761 | 26.27361 | 24.09482 | 36.75 | 34.63
13.14 | 0.97424479 | 0.8758621 | 26.96143 | 27.61977 | 26.26704 | 24.19111 | 36.75 | 34.63
13.15 | 0.974966226 | 0.8802269 | 26.93469 | 27.59192 | 26.26042 | 24.28715 | 36.75 | 34.69
13.16 | 0.97559111 | 0.8846148 | 26.90795 | 27.56407 | 26.25116 | 24.38359 | 36.75 | 34.69
13.17 | 0.973418022 | 0.8896755 | 26.8812 | 27.53622 | 26.16664 | 24.4983 | 36.75 | 34.69
13.18 | 0.971244935 | 0.8947363 | 26.85444 | 27.50836 | 26.08224 | 24.61273 | 36.75 | 34.69
13.19 | 0.969071847 | 0.899797 | 26.82769 | 27.4805 | 25.99796 | 24.72687 | 36.81 | 34.69
13.2 | 0.969091792 | 0.9017375 | 26.80092 | 27.45264 | 25.97256 | 24.75507 | 36.75 | 34.69
13.21 | 0.970120956 | 0.9022421 | 26.77416 | 27.42477 | 25.97417 | 24.74379 | 36.75 | 34.63
13.22 | 0.971150119 | 0.9027467 | 26.74739 | 27.39691 | 25.97573 | 24.73247 | 36.81 | 34.69
13.23 | 0.971326927 | 0.9031995 | 26.72062 | 27.36904 | 25.95445 | 24.7197 | 36.81 | 34.69
13.24 | 0.969686149 | 0.9035417 | 26.69384 | 27.34117 | 25.88465 | 24.70389 | 36.81 | 34.69
13.25 | 0.968045371 | 0.9038839 | 26.66706 | 27.3133 | 25.81492 | 24.68805 | 36.88 | 34.69
13.26 | 0.966404593 | 0.9042261 | 26.64028 | 27.28543 | 25.74529 | 24.6722 | 36.81 | 34.75
13.27 | 0.963973078 | 0.9023527 | 26.61349 | 27.25755 | 25.65469 | 24.59593 | 36.81 | 34.75
13.28 | 0.96148788 | 0.9003288 | 26.5867 | 27.22968 | 25.56279 | 24.51566 | 36.88 | 34.69
13.29 | 0.959002682 | 0.8983049 | 26.55992 | 27.2018 | 25.47103 | 24.43551 | 36.88 | 34.69
13.3 | 0.957640439 | 0.8944487 | 26.53312 | 27.17393 | 25.40919 | 24.30568 | 36.88 | 34.69
13.31 | 0.957249279 | 0.889008 | 26.50633 | 27.14605 | 25.37317 | 24.13306 | 36.88 | 34.69
13.32 | 0.956858118 | 0.8835673 | 26.47953 | 27.11818 | 25.33716 | 23.96073 | 36.88 | 34.69
13.33 | 0.956844479 | 0.878846 | 26.45274 | 27.0903 | 25.31116 | 23.8082 | 36.88 | 34.75
13.34 | 0.959635964 | 0.87947 | 26.42594 | 27.06242 | 25.35928 | 23.80059 | 36.88 | 34.75
13.35 | 0.96242745 | 0.8800939 | 26.39914 | 27.03455 | 25.40726 | 23.79294 | 36.88 | 34.75
13.36 | 0.965218935 | 0.8807179 | 26.37234 | 27.00667 | 25.45508 | 23.78526 | 36.81 | 34.75
13.37 | 0.970932209 | 0.8825849 | 26.34554 | 26.9788 | 25.57973 | 23.81108 | 36.88 | 34.75
13.38 | 0.977999333 | 0.8850278 | 26.31874 | 26.95093 | 25.73971 | 23.85232 | 36.94 | 34.75
13.39 | 0.985066457 | 0.8874707 | 26.29193 | 26.92305 | 25.8993 | 23.89342 | 36.94 | 34.75
13.4 | 0.989612898 | 0.8889495 | 26.26513 | 26.89518 | 25.99231 | 23.90846 | 36.88 | 34.75
13.41 | 0.985736825 | 0.8872072 | 26.23833 | 26.86731 | 25.86409 | 23.83688 | 36.94 | 34.75
13.42 | 0.981860752 | 0.8854649 | 26.21153 | 26.83945 | 25.73607 | 23.76539 | 36.94 | 34.81
13.43 | 0.977984679 | 0.8837226 | 26.18472 | 26.81158 | 25.60826 | 23.694 | 36.94 | 34.81
13.44 | 0.969489369 | 0.8849375 | 26.15792 | 26.78372 | 25.35983 | 23.70191 | 36.94 | 34.81
13.45 | 0.959530844 | 0.887089 | 26.13112 | 26.75585 | 25.07362 | 23.73482 | 37 | 34.88
13.46 | 0.949572319 | 0.8892405 | 26.10432 | 26.728 | 24.78794 | 23.76762 | 37 | 34.88
13.47 | 0.942469947 | 0.8915339 | 26.07752 | 26.70014 | 24.57728 | 23.80408 | 37 | 34.88
13.48 | 0.943070207 | 0.8942098 | 26.05072 | 26.67228 | 24.56766 | 23.85062 | 37 | 34.81
13.49 | 0.943670466 | 0.8968857 | 26.02392 | 26.64443 | 24.55801 | 23.89701 | 37 | 34.88
13.5 | 0.944270725 | 0.8995616 | 25.99713 | 26.61658 | 24.54833 | 23.94326 | 36.94 | 34.88
13.51 | 0.946734714 | 0.8985117 | 25.97033 | 26.58874 | 24.58702 | 23.89029 | 37 | 34.88
13.52 | 0.949776351 | 0.8963069 | 25.94354 | 26.5609 | 24.64056 | 23.80671 | 37 | 34.88
13.53 | 0.952817989 | 0.894102 | 25.91675 | 26.53306 | 24.69395 | 23.72326 | 37 | 34.88
13.54 | 0.955699752 | 0.8916624 | 25.88996 | 26.50522 | 24.74303 | 23.63371 | 37 | 34.88
13.55 | 0.958069562 | 0.8884706 | 25.86318 | 26.47739 | 24.77872 | 23.52439 | 37 | 34.88
13.56 | 0.960439372 | 0.8852788 | 25.83639 | 26.44957 | 24.81429 | 23.41524 | 37 | 34.88
13.57 | 0.962809182 | 0.882087 | 25.80961 | 26.42174 | 24.84973 | 23.30628 | 37 | 34.81
13.58 | 0.964120428 | 0.8790825 | 25.78283 | 26.39393 | 24.85776 | 23.20244 | 37.06 | 34.88
13.59 | 0.964965129 | 0.8761605 | 25.75606 | 26.36611 | 24.8537 | 23.10095 | 37.06 | 34.88
13.6 | 0.96580983 | 0.8732386 | 25.72928 | 26.3383 | 24.8496 | 22.99962 | 37.06 | 34.88
13.61 | 0.966170056 | 0.8707818 | 25.70252 | 26.3105 | 24.833 | 22.9107 | 37.06 | 34.88
13.62 | 0.963333552 | 0.8713943 | 25.67575 | 26.2827 | 24.73431 | 22.90259 | 37.06 | 34.88
13.63 | 0.960497049 | 0.8720069 | 25.64899 | 26.2549 | 24.63578 | 22.89446 | 37.06 | 34.88
13.64 | 0.957660546 | 0.8726194 | 25.62223 | 26.22711 | 24.5374 | 22.88629 | 37.06 | 34.94
13.65 | 0.956726875 | 0.8755207 | 25.59547 | 26.19933 | 24.48788 | 22.93806 | 37 | 34.94
13.66 | 0.957347709 | 0.8802919 | 25.56872 | 26.17155 | 24.47816 | 23.03861 | 37 | 34.88
13.67 | 0.957968543 | 0.8850631 | 25.54198 | 26.14378 | 24.46841 | 23.1389 | 37.06 | 34.94
13.68 | 0.958589377 | 0.8898343 | 25.51523 | 26.11601 | 24.45863 | 23.23893 | 37.06 | 34.94
13.69 | 0.960563987 | 0.8928998 | 25.48849 | 26.08825 | 24.48333 | 23.2942 | 37.06 | 34.88
13.7 | 0.962609482 | 0.895876 | 25.46176 | 26.0605 | 24.50973 | 23.34698 | 37.06 | 34.94
13.71 | 0.964654977 | 0.8988522 | 25.43503 | 26.03275 | 24.53603 | 23.3996 | 37.06 | 34.94
13.72 | 0.965293816 | 0.900891 | 25.40831 | 26.00501 | 24.52648 | 23.42768 | 37.06 | 34.94
13.73 | 0.96309043 | 0.9010357 | 25.38159 | 25.97727 | 24.44477 | 23.40645 | 37.13 | 34.94
13.74 | 0.960887043 | 0.9011803 | 25.35488 | 25.94954 | 24.36317 | 23.38522 | 37.13 | 34.88
13.75 | 0.958683657 | 0.901325 | 25.32817 | 25.92182 | 24.2817 | 23.36399 | 37.13 | 34.94
13.76 | 0.954786225 | 0.9013324 | 25.30146 | 25.89411 | 24.15749 | 23.3392 | 37.13 | 34.94
13.77 | 0.95013722 | 0.901279 | 25.27477 | 25.8664 | 24.0145 | 23.31284 | 37.13 | 34.94
13.78 | 0.945488216 | 0.9012255 | 25.24808 | 25.8387 | 23.87176 | 23.2865 | 37.19 | 35
13.79 | 0.940926315 | 0.9012282 | 25.22139 | 25.81101 | 23.73147 | 23.26161 | 37.19 | 34.94
13.8 | 0.938769306 | 0.9027835 | 25.19471 | 25.78332 | 23.65202 | 23.27676 | 37.13 | 35
13.81 | 0.936612296 | 0.9043387 | 25.16804 | 25.75565 | 23.57269 | 23.29183 | 37.13 | 34.94
13.82 | 0.934455286 | 0.905894 | 25.14137 | 25.72798 | 23.49349 | 23.30682 | 37.13 | 34.94
13.83 | 0.934308475 | 0.9074256 | 25.11471 | 25.70032 | 23.46489 | 23.32112 | 37.13 | 35
13.84 | 0.937771042 | 0.9089147 | 25.08805 | 25.67266 | 23.52685 | 23.33426 | 37.13 | 35
13.85 | 0.941233609 | 0.9104038 | 25.06141 | 25.64502 | 23.58864 | 23.34732 | 37.13 | 35
13.86 | 0.944696176 | 0.911893 | 25.03477 | 25.61738 | 23.65025 | 23.36031 | 37.13 | 34.94
13.87 | 0.946418858 | 0.9109709 | 25.00813 | 25.58975 | 23.66817 | 23.31152 | 37.13 | 35
13.88 | 0.947248463 | 0.9088111 | 24.98151 | 25.56213 | 23.66369 | 23.23115 | 37.13 | 34.94
13.89 | 0.948078068 | 0.9066514 | 24.95489 | 25.53452 | 23.65918 | 23.15091 | 37.19 | 35
13.9 | 0.948907673 | 0.9044916 | 24.92827 | 25.50692 | 23.65463 | 23.0708 | 37.19 | 34.94
13.91 | 0.947406494 | 0.900923 | 24.90167 | 25.47933 | 23.592 | 22.95491 | 37.19 | 35
13.92 | 0.945767263 | 0.897271 | 24.87507 | 25.45175 | 23.52603 | 22.83711 | 37.19 | 34.94
13.93 | 0.944128031 | 0.893619 | 24.84848 | 25.42417 | 23.46015 | 22.71952 | 37.25 | 34.94
13.94 | 0.94419113 | 0.8904594 | 24.8219 | 25.39661 | 23.43662 | 22.61465 | 37.25 | 35
13.95 | 0.950760941 | 0.8891821 | 24.79533 | 25.36905 | 23.57443 | 22.55771 | 37.25 | 35
13.96 | 0.957330751 | 0.8879048 | 24.76877 | 25.34151 | 23.7119 | 22.50085 | 37.25 | 34.94
13.97 | 0.963900562 | 0.8866275 | 24.74221 | 25.31397 | 23.84903 | 22.44406 | 37.31 | 34.94
13.98 | 0.970098512 | 0.8870912 | 24.71566 | 25.28645 | 23.97662 | 22.43138 | 37.25 | 34.94
13.99 | 0.975842917 | 0.8896783 | 24.68912 | 25.25893 | 24.0927 | 22.47232 | 37.25 | 34.94
14 | 0.981587323 | 0.8922654 | 24.66259 | 25.23143 | 24.20848 | 22.51313 | 37.25 | 35
[7 empty] | 37.75 | 35.38
[7 empty] | 37.75 | 35.38
[7 empty] | 37.81 | 35.44
[7 empty] | 37.81 | 35.44
[7 empty] | 37.81 | 35.44
[7 empty] | 37.81 | 35.44
[7 empty] | 37.81 | 35.44
[7 empty] | 37.81 | 35.44
[7 empty] | 37.81 | 35.44
[7 empty] | 37.81 | 35.44
[7 empty] | 37.88 | 35.44
[7 empty] | 37.88 | 35.5
[7 empty] | 37.88 | 35.44
[7 empty] | 37.88 | 35.5
[7 empty] | 37.88 | 35.5
[7 empty] | 37.88 | 35.5
[7 empty] | 37.81 | 35.44
[7 empty] | 37.88 | 35.5
[7 empty] | 37.88 | 35.5
[7 empty] | 37.88 | 35.44
[7 empty] | 37.88 | 35.5
[7 empty] | 37.88 | 35.5
[7 empty] | 37.88 | 35.5
[7 empty] | 37.94 | 35.5
[7 empty] | 37.88 | 35.5
[7 empty] | 37.94 | 35.5
[7 empty] | 37.88 | 35.5
[7 empty] | 37.94 | 35.56
[7 empty] | 37.94 | 35.5
[7 empty] | 37.94 | 35.56
[7 empty] | 37.94 | 35.5
[7 empty] | 37.94 | 35.5
[7 empty] | 37.94 | 35.56
[7 empty] | 37.94 | 35.5
[7 empty] | 38 | 35.56
[7 empty] | 38 | 35.5
[7 empty] | 38 | 35.56
[7 empty] | 38 | 35.56
[7 empty] | 38 | 35.56
[7 empty] | 38 | 35.56
[7 empty] | 38 | 35.56
[7 empty] | 38 | 35.56
[7 empty] | 38.06 | 35.56
[7 empty] | 38 | 35.63
[7 empty] | 38 | 35.63
[7 empty] | 38.06 | 35.63
[7 empty] | 38.06 | 35.56
[7 empty] | 38.06 | 35.63
[7 empty] | 38.06 | 35.63
[7 empty] | 38.06 | 35.63
[7 empty] | 38.13 | 35.63
[7 empty] | 38.13 | 35.63
[7 empty] | 38.06 | 35.63
[7 empty] | 38.13 | 35.63
[7 empty] | 38.13 | 35.69
[7 empty] | 38.13 | 35.69
[7 empty] | 38.13 | 35.63
[7 empty] | 38.13 | 35.69
[7 empty] | 38.13 | 35.69
[7 empty] | 38.19 | 35.69
[7 empty] | 38.19 | 35.69
[7 empty] | 38.13 | 35.75
[7 empty] | 38.19 | 35.69
[7 empty] | 38.19 | 35.75
[7 empty] | 38.19 | 35.75
[7 empty] | 38.19 | 35.69
[7 empty] | 38.19 | 35.69
[7 empty] | 38.25 | 35.69
[7 empty] | 38.25 | 35.75
[7 empty] | 38.25 | 35.69
[7 empty] | 38.25 | 35.75
[7 empty] | 38.25 | 35.75
[7 empty] | 38.25 | 35.81
[7 empty] | 38.25 | 35.81
[7 empty] | 38.25 | 35.81
[7 empty] | 38.31 | 35.81
[7 empty] | 38.25 | 35.81
[7 empty] | 38.25 | 35.81
[7 empty] | 38.31 | 35.81
[7 empty] | 38.31 | 35.81
[7 empty] | 38.31 | 35.81
[7 empty] | 38.31 | 35.81
[7 empty] | 38.31 | 35.81
[7 empty] | 38.31 | 35.81
[7 empty] | 38.31 | 35.81
[7 empty] | 38.31 | 35.81
[7 empty] | 38.31 | 35.81
[7 empty] | 38.38 | 35.81
[7 empty] | 38.38 | 35.81
[7 empty] | 38.38 | 35.81
[7 empty] | 38.38 | 35.81
[7 empty] | 38.38 | 35.88
[7 empty] | 38.38 | 35.81
[7 empty] | 38.38 | 35.81
[7 empty] | 38.38 | 35.81
[7 empty] | 38.44 | 35.81
[7 empty] | 38.38 | 35.81
[7 empty] | 38.44 | 35.88
[7 empty] | 38.44 | 35.88
[7 empty] | 38.44 | 35.88
[7 empty] | 38.44 | 35.88
[7 empty] | 38.5 | 35.88
[7 empty] | 38.44 | 35.88
[7 empty] | 38.5 | 35.88
[7 empty] | 38.44 | 35.81
[7 empty] | 38.5 | 35.88
[7 empty] | 38.56 | 35.88
[7 empty] | 38.5 | 35.88
[7 empty] | 38.5 | 35.88
[7 empty] | 38.5 | 35.81
[7 empty] | 38.5 | 35.88
[7 empty] | 38.56 | 35.88
[7 empty] | 38.56 | 35.88
[7 empty] | 38.5 | 35.88
[7 empty] | 38.56 | 35.88
[7 empty] | 38.56 | 35.88
[7 empty] | 38.56 | 35.88
[7 empty] | 38.56 | 35.88
[7 empty] | 38.63 | 35.81
[7 empty] | 38.56 | 35.81
[7 empty] | 38.63 | 35.88
[7 empty] | 38.69 | 35.88
[7 empty] | 38.63 | 35.88
[7 empty] | 38.63 | 35.88
[7 empty] | 38.63 | 35.88
[7 empty] | 38.63 | 35.88
[7 empty] | 38.63 | 35.88
[7 empty] | 38.69 | 35.88
[7 empty] | 38.63 | 35.94
[7 empty] | 38.69 | 35.94
[7 empty] | 38.69 | 35.94
[7 empty] | 38.69 | 35.94
[7 empty] | 38.69 | 35.94
[7 empty] | 38.69 | 35.94
[7 empty] | 38.75 | 36
[7 empty] | 38.69 | 36
[7 empty] | 38.75 | 35.94
[7 empty] | 38.81 | 36
[7 empty] | 38.75 | 36
[7 empty] | 38.81 | 36
[7 empty] | 38.75 | 36
[7 empty] | 38.75 | 36
[7 empty] | 38.81 | 36
[7 empty] | 38.81 | 36.06
[7 empty] | 38.81 | 36.06
[7 empty] | 38.88 | 36.06
[7 empty] | 38.88 | 36
[7 empty] | 38.88 | 36.06
[7 empty] | 38.94 | 36
[7 empty] | 38.88 | 36
[7 empty] | 38.88 | 36.06
[7 empty] | 38.88 | 36.06
[7 empty] | 38.94 | 36.06
[7 empty] | 38.94 | 36.06
[7 empty] | 38.94 | 36.13
[7 empty] | 38.94 | 36.06
[7 empty] | 38.94 | 36.06
[7 empty] | 39 | 36.06
[7 empty] | 38.94 | 36.13
[7 empty] | 39 | 36.13
[7 empty] | 39 | 36.06
[7 empty] | 39 | 36.13
[7 empty] | 39 | 36.13
[7 empty] | 39.06 | 36.13
[7 empty] | 39 | 36.13
[7 empty] | 39.06 | 36.13
[7 empty] | 39.13 | 36.19
[7 empty] | 39.06 | 36.19
[7 empty] | 39.06 | 36.19
[7 empty] | 39.06 | 36.19
[7 empty] | 39.06 | 36.19
[7 empty] | 39.06 | 36.19
[7 empty] | 39.06 | 36.19
[7 empty] | 39.06 | 36.19
[7 empty] | 39.06 | 36.19
[7 empty] | 39.13 | 36.19
[7 empty] | 39.13 | 36.19
[7 empty] | 39.13 | 36.25
[7 empty] | 39.13 | 36.19
[7 empty] | 39.13 | 36.19
[7 empty] | 39.13 | 36.25
[7 empty] | 39.13 | 36.25
[7 empty] | 39.13 | 36.25
[7 empty] | 39.13 | 36.25
[7 empty] | 39.19 | 36.25
[7 empty] | 39.19 | 36.25
[7 empty] | 39.19 | 36.25
[7 empty] | 39.19 | 36.25
[7 empty] | 39.19 | 36.25
[7 empty] | 39.19 | 36.25
[7 empty] | 39.25 | 36.31
[7 empty] | 39.19 | 36.25
[7 empty] | 39.19 | 36.25
[7 empty] | 39.25 | 36.31
[7 empty] | 39.25 | 36.31
[7 empty] | 39.25 | 36.31
[7 empty] | 39.25 | 36.31
[7 empty] | 39.25 | 36.31
[7 empty] | 39.25 | 36.31
[7 empty] | 39.31 | 36.38
[7 empty] | 39.31 | 36.31
[7 empty] | 39.31 | 36.31
[7 empty] | 39.38 | 36.31
[7 empty] | 39.38 | 36.38
[7 empty] | 39.38 | 36.38
[7 empty] | 39.38 | 36.31
[7 empty] | 39.38 | 36.38
[7 empty] | 39.38 | 36.38
[7 empty] | 39.44 | 36.38
[7 empty] | 39.44 | 36.38
[7 empty] | 39.44 | 36.31
[7 empty] | 39.44 | 36.31
[7 empty] | 39.44 | 36.38
[7 empty] | 39.5 | 36.38
[7 empty] | 39.44 | 36.38
[7 empty] | 39.44 | 36.38
[7 empty] | 39.5 | 36.38
[7 empty] | 39.5 | 36.38
[7 empty] | 39.5 | 36.38
[7 empty] | 39.5 | 36.38
[7 empty] | 39.5 | 36.38
[7 empty] | 39.5 | 36.38
[7 empty] | 39.56 | 36.38
[7 empty] | 39.56 | 36.38
[7 empty] | 39.5 | 36.44
[7 empty] | 39.56 | 36.38
[7 empty] | 39.56 | 36.44
[7 empty] | 39.56 | 36.38
[7 empty] | 39.56 | 36.38
[7 empty] | 39.56 | 36.38
[7 empty] | 39.56 | 36.38
[7 empty] | 39.56 | 36.44
[7 empty] | 39.63 | 36.38
[7 empty] | 39.63 | 36.44
[7 empty] | 39.63 | 36.38
[7 empty] | 39.63 | 36.44
[7 empty] | 39.69 | 36.44
[7 empty] | 39.69 | 36.44
[7 empty] | 39.69 | 36.44
[7 empty] | 39.69 | 36.44
[7 empty] | 39.69 | 36.44
[7 empty] | 39.69 | 36.5
[7 empty] | 39.75 | 36.44
[7 empty] | 39.75 | 36.5
[7 empty] | 39.75 | 36.44
[7 empty] | 39.75 | 36.44
[7 empty] | 39.75 | 36.5
[7 empty] | 39.75 | 36.44
[7 empty] | 39.81 | 36.5
[7 empty] | 39.81 | 36.5
[7 empty] | 39.75 | 36.5
[7 empty] | 39.81 | 36.5
[7 empty] | 39.88 | 36.5
[7 empty] | 39.88 | 36.5
[7 empty] | 39.88 | 36.5
[7 empty] | 39.88 | 36.56
[7 empty] | 39.88 | 36.56
[7 empty] | 39.94 | 36.56
[7 empty] | 39.88 | 36.56
[7 empty] | 39.88 | 36.56
[7 empty] | 39.88 | 36.56
[7 empty] | 39.94 | 36.56
[7 empty] | 40 | 36.63
[7 empty] | 39.94 | 36.56
[7 empty] | 39.94 | 36.63
[7 empty] | 40 | 36.69
[7 empty] | 40 | 36.69
[7 empty] | 39.94 | 36.63
[7 empty] | 40 | 36.63
[7 empty] | 40 | 36.69
[7 empty] | 40 | 36.69
[7 empty] | 40.06 | 36.69
[7 empty] | 40.13 | 36.69
[7 empty] | 40.06 | 36.69
[7 empty] | 40.13 | 36.69
[7 empty] | 40.13 | 36.69
[7 empty] | 40.06 | 36.69
[7 empty] | 40.13 | 36.75
[7 empty] | 40.06 | 36.69
[7 empty] | 40.19 | 36.69
[7 empty] | 40.19 | 36.75
[7 empty] | 40.13 | 36.75
[7 empty] | 40.19 | 36.75
[7 empty] | 40.19 | 36.75
[7 empty] | 40.19 | 36.75
[7 empty] | 40.19 | 36.75
[7 empty] | 40.19 | 36.75
[7 empty] | 40.19 | 36.75
[7 empty] | 40.19 | 36.75
[7 empty] | 40.25 | 36.75
[7 empty] | 40.19 | 36.81
[7 empty] | 40.19 | 36.81
[7 empty] | 40.25 | 36.81
[7 empty] | 40.25 | 36.81
[7 empty] | 40.31 | 36.81
[7 empty] | 40.25 | 36.81
[7 empty] | 40.25 | 36.81
[7 empty] | 40.31 | 36.81
[7 empty] | 40.31 | 36.81
[7 empty] | 40.31 | 36.81
[7 empty] | 40.31 | 36.81
[7 empty] | 40.38 | 36.81
[7 empty] | 40.38 | 36.88
[7 empty] | 40.38 | 36.88
[7 empty] | 40.38 | 36.81
[7 empty] | 40.44 | 36.88
[7 empty] | 40.44 | 36.88
[7 empty] | 40.44 | 36.88
[7 empty] | 40.44 | 36.81
[7 empty] | 40.44 | 36.88
[7 empty] | 40.44 | 36.88
[7 empty] | 40.44 | 36.88
[7 empty] | 40.44 | 36.88
[7 empty] | 40.44 | 36.94
[7 empty] | 40.5 | 36.88
[7 empty] | 40.5 | 36.94
[7 empty] | 40.5 | 36.94
[7 empty] | 40.5 | 36.94
[7 empty] | 40.5 | 36.88
[7 empty] | 40.56 | 36.94
[7 empty] | 40.5 | 36.94
[7 empty] | 40.56 | 36.94
[7 empty] | 40.56 | 36.94
[7 empty] | 40.56 | 37
[7 empty] | 40.56 | 36.94
[7 empty] | 40.56 | 36.94
[7 empty] | 40.56 | 36.94
[7 empty] | 40.63 | 36.94
[7 empty] | 40.63 | 36.94
[7 empty] | 40.63 | 36.94
[7 empty] | 40.63 | 37
[7 empty] | 40.63 | 37
[7 empty] | 40.63 | 37
[7 empty] | 40.63 | 37
[7 empty] | 40.69 | 37
[7 empty] | 40.69 | 37.06
[7 empty] | 40.75 | 37
[7 empty] | 40.69 | 37
[7 empty] | 40.75 | 37
[7 empty] | 40.75 | 37.06
[7 empty] | 40.75 | 37.06
[7 empty] | 40.81 | 37
[7 empty] | 40.75 | 37.06
[7 empty] | 40.75 | 37.06
[7 empty] | 40.81 | 37.06
[7 empty] | 40.81 | 37.06
[7 empty] | 40.81 | 37.06
[7 empty] | 40.81 | 37.13
[7 empty] | 40.81 | 37.13
[7 empty] | 40.81 | 37.13
[7 empty] | 40.88 | 37.13
[7 empty] | 40.88 | 37.13
[7 empty] | 40.88 | 37.19
[7 empty] | 40.88 | 37.19
[7 empty] | 40.88 | 37.13
[7 empty] | 40.88 | 37.13
[7 empty] | 40.94 | 37.19
[7 empty] | 40.94 | 37.19
[7 empty] | 40.94 | 37.19
[7 empty] | 40.94 | 37.19
[7 empty] | 40.94 | 37.19
[7 empty] | 40.94 | 37.19
[7 empty] | 40.94 | 37.19
[7 empty] | 41 | 37.19
[7 empty] | 41 | 37.25
[7 empty] | 41 | 37.25
[7 empty] | 41 | 37.31
[7 empty] | 41.06 | 37.31
[7 empty] | 41.06 | 37.31
[7 empty] | 41.06 | 37.31
[7 empty] | 41.06 | 37.31
[7 empty] | 41.06 | 37.31
[7 empty] | 41.13 | 37.31
[7 empty] | 41.13 | 37.31
[7 empty] | 41.13 | 37.31
[7 empty] | 41.13 | 37.31
[7 empty] | 41.19 | 37.38
[7 empty] | 41.19 | 37.38
[7 empty] | 41.19 | 37.38
[7 empty] | 41.19 | 37.31
[7 empty] | 41.19 | 37.38
[7 empty] | 41.19 | 37.38
[7 empty] | 41.19 | 37.44
[7 empty] | 41.19 | 37.44
[7 empty] | 41.25 | 37.44
[7 empty] | 41.25 | 37.44
[7 empty] | 41.25 | 37.44
[7 empty] | 41.25 | 37.44
[7 empty] | 41.31 | 37.44
[7 empty] | 41.31 | 37.5
[7 empty] | 41.31 | 37.5
[7 empty] | 41.31 | 37.5
[7 empty] | 41.31 | 37.44
[7 empty] | 41.31 | 37.56
[7 empty] | 41.38 | 37.5
[7 empty] | 41.38 | 37.5
[7 empty] | 41.38 | 37.5
[7 empty] | 41.38 | 37.56
[7 empty] | 41.38 | 37.56
[7 empty] | 41.38 | 37.56
[7 empty] | 41.44 | 37.56
[7 empty] | 41.44 | 37.56
[7 empty] | 41.44 | 37.56
[7 empty] | 41.44 | 37.63
[7 empty] | 41.5 | 37.63
[7 empty] | 41.5 | 37.63
[7 empty] | 41.44 | 37.63
[7 empty] | 41.44 | 37.63
[7 empty] | 41.5 | 37.63
[7 empty] | 41.5 | 37.69
[7 empty] | 41.5 | 37.69
[7 empty] | 41.5 | 37.69
[7 empty] | 41.56 | 37.69
[7 empty] | 41.56 | 37.69
[7 empty] | 41.5 | 37.69
[7 empty] | 41.56 | 37.69
[7 empty] | 41.63 | 37.75
[7 empty] | 41.63 | 37.75
[7 empty] | 41.63 | 37.75
[7 empty] | 41.63 | 37.75
[7 empty] | 41.63 | 37.75
[7 empty] | 41.63 | 37.75
[7 empty] | 41.63 | 37.75
[7 empty] | 41.69 | 37.75
[7 empty] | 41.69 | 37.75
[7 empty] | 41.69 | 37.75
[7 empty] | 41.69 | 37.81
[7 empty] | 41.69 | 37.81
[7 empty] | 41.69 | 37.81
[7 empty] | 41.75 | 37.81
[7 empty] | 41.75 | 37.81
[7 empty] | 41.75 | 37.81
[7 empty] | 41.75 | 37.81
[7 empty] | 41.81 | 37.81
[7 empty] | 41.81 | 37.81
[7 empty] | 41.81 | 37.81
[7 empty] | 41.81 | 37.81
[7 empty] | 41.81 | 37.88
[7 empty] | 41.88 | 37.88
[7 empty] | 41.88 | 37.88
[7 empty] | 41.88 | 37.81
[7 empty] | 41.88 | 37.88
[7 empty] | 41.88 | 37.88
[7 empty] | 41.88 | 37.88
[7 empty] | 41.88 | 37.94
[7 empty] | 41.94 | 37.94
[7 empty] | 41.94 | 37.94
[7 empty] | 41.94 | 37.88
[7 empty] | 41.94 | 37.94
[7 empty] | 42 | 37.94
[7 empty] | 42 | 38
[7 empty] | 42 | 38
[7 empty] | 42 | 38
[7 empty] | 42 | 38.06
[7 empty] | 42 | 38.06
[7 empty] | 42.06 | 38.06
[7 empty] | 42.06 | 38.06
[7 empty] | 42.06 | 38.06
[7 empty] | 42.06 | 38.06
[7 empty] | 42.06 | 38.06
[7 empty] | 42.13 | 38.13
[7 empty] | 42.06 | 38.13
[7 empty] | 42.13 | 38.13
[7 empty] | 42.19 | 38.13
[7 empty] | 42.13 | 38.19
[7 empty] | 42.13 | 38.19
[7 empty] | 42.13 | 38.19
[7 empty] | 42.19 | 38.25
[7 empty] | 42.19 | 38.25
[7 empty] | 42.25 | 38.25
[7 empty] | 42.25 | 38.25
[7 empty] | 42.25 | 38.31
[7 empty] | 42.25 | 38.38
[7 empty] | 42.25 | 38.31
[7 empty] | 42.25 | 38.31
[7 empty] | 42.31 | 38.31
[7 empty] | 42.31 | 38.31
[7 empty] | 42.31 | 38.38
[7 empty] | 42.31 | 38.38
[7 empty] | 42.31 | 38.44
[7 empty] | 42.31 | 38.44
[7 empty] | 42.31 | 38.44
[7 empty] | 42.38 | 38.5
[7 empty] | 42.44 | 38.5
[7 empty] | 42.44 | 38.5
[7 empty] | 42.44 | 38.56
[7 empty] | 42.5 | 38.56
[7 empty] | 42.44 | 38.56
[7 empty] | 42.44 | 38.56
[7 empty] | 42.44 | 38.63
[7 empty] | 42.44 | 38.63
[7 empty] | 42.5 | 38.69
[7 empty] | 42.5 | 38.69
[7 empty] | 42.5 | 38.69
[7 empty] | 42.44 | 38.69
[7 empty] | 42.5 | 38.75
[7 empty] | 42.5 | 38.75
[7 empty] | 42.5 | 38.75
[7 empty] | 42.56 | 38.75
[7 empty] | 42.56 | 38.75
[7 empty] | 42.56 | 38.81
[7 empty] | 42.56 | 38.81
[7 empty] | 42.56 | 38.81
[7 empty] | 42.56 | 38.88
[7 empty] | 42.56 | 38.88
[7 empty] | 42.56 | 38.88
[7 empty] | 42.63 | 38.94
[7 empty] | 42.63 | 38.94
[7 empty] | 42.69 | 38.94
[7 empty] | 42.69 | 38.94
[7 empty] | 42.69 | 38.94
[7 empty] | 42.69 | 39
[7 empty] | 42.69 | 39
[7 empty] | 42.75 | 39
[7 empty] | 42.75 | 39.06
[7 empty] | 42.75 | 39.06
[7 empty] | 42.75 | 39.06
[7 empty] | 42.75 | 39.06
[7 empty] | 42.75 | 39.13
[7 empty] | 42.81 | 39.13
[7 empty] | 42.81 | 39.13
[7 empty] | 42.81 | 39.13
[7 empty] | 42.81 | 39.19
[7 empty] | 42.81 | 39.19
[7 empty] | 42.81 | 39.25
[7 empty] | 42.81 | 39.25
[7 empty] | 42.88 | 39.25
[7 empty] | 42.88 | 39.25
[7 empty] | 42.88 | 39.31
[7 empty] | 42.94 | 39.31
[7 empty] | 42.88 | 39.31
[7 empty] | 42.88 | 39.38
[7 empty] | 42.94 | 39.38
[7 empty] | 42.94 | 39.38
[7 empty] | 42.94 | 39.38
[7 empty] | 43 | 39.44
[7 empty] | 43 | 39.44
[7 empty] | 42.94 | 39.44
[7 empty] | 43.06 | 39.5
[7 empty] | 43 | 39.5
[7 empty] | 43.06 | 39.5
[7 empty] | 43.06 | 39.5
[7 empty] | 43.06 | 39.56
[7 empty] | 43.06 | 39.56
[7 empty] | 43.06 | 39.56
[7 empty] | 43.06 | 39.56
[7 empty] | 43.13 | 39.63
[7 empty] | 43.06 | 39.63
[7 empty] | 43.13 | 39.63
[7 empty] | 43.13 | 39.63
[7 empty] | 43.19 | 39.69
[7 empty] | 43.13 | 39.69
[7 empty] | 43.13 | 39.69
[7 empty] | 43.19 | 39.69
[7 empty] | 43.13 | 39.75
[7 empty] | 43.19 | 39.75
[7 empty] | 43.19 | 39.75
[7 empty] | 43.25 | 39.81
[7 empty] | 43.25 | 39.88
[7 empty] | 43.19 | 39.88
[7 empty] | 43.25 | 39.88
[7 empty] | 43.25 | 39.88
[7 empty] | 43.25 | 39.88
[7 empty] | 43.31 | 39.94
[7 empty] | 43.31 | 39.94
[7 empty] | 43.31 | 39.94
[7 empty] | 43.31 | 39.94
[7 empty] | 43.38 | 39.94
[7 empty] | 43.38 | 40
[7 empty] | 43.38 | 40
[7 empty] | 43.38 | 40
[7 empty] | 43.38 | 40.06
[7 empty] | 43.44 | 40.06
[7 empty] | 43.44 | 40.06
[7 empty] | 43.44 | 40.06
[7 empty] | 43.44 | 40.06
[7 empty] | 43.44 | 40.06
[7 empty] | 43.44 | 40.13
[7 empty] | 43.44 | 40.13
[7 empty] | 43.5 | 40.13
[7 empty] | 43.5 | 40.19
[7 empty] | 43.5 | 40.19
[7 empty] | 43.56 | 40.19
[7 empty] | 43.5 | 40.19
[7 empty] | 43.56 | 40.25
[7 empty] | 43.56 | 40.25
[7 empty] | 43.56 | 40.31
[7 empty] | 43.56 | 40.31
[7 empty] | 43.63 | 40.31
[7 empty] | 43.63 | 40.31
[7 empty] | 43.63 | 40.31
[7 empty] | 43.69 | 40.38
[7 empty] | 43.63 | 40.38
[7 empty] | 43.69 | 40.38
[7 empty] | 43.69 | 40.38
[7 empty] | 43.69 | 40.44
[7 empty] | 43.69 | 40.44
[7 empty] | 43.75 | 40.5
[7 empty] | 43.75 | 40.44
[7 empty] | 43.75 | 40.5
[7 empty] | 43.75 | 40.5
[7 empty] | 43.75 | 40.56
[7 empty] | 43.81 | 40.56
[7 empty] | 43.75 | 40.56
[7 empty] | 43.81 | 40.56
[7 empty] | 43.81 | 40.56
[7 empty] | 43.81 | 40.63
[7 empty] | 43.88 | 40.56
[7 empty] | 43.81 | 40.63
[7 empty] | 43.81 | 40.63
[7 empty] | 43.88 | 40.63
[7 empty] | 43.88 | 40.63
[7 empty] | 43.88 | 40.63
[7 empty] | 43.88 | 40.69
[7 empty] | 43.94 | 40.69
[7 empty] | 43.94 | 40.75
[7 empty] | 43.94 | 40.69
[7 empty] | 43.94 | 40.75
[7 empty] | 43.94 | 40.75
[7 empty] | 44 | 40.75
[7 empty] | 44 | 40.81
[7 empty] | 44 | 40.81
[7 empty] | 44 | 40.81
[7 empty] | 44 | 40.88
[7 empty] | 44 | 40.81
[7 empty] | 44 | 40.81
[7 empty] | 44 | 40.88
[7 empty] | 44 | 40.88
[7 empty] | 44.06 | 40.88
[7 empty] | 44.06 | 40.94
[7 empty] | 44.06 | 40.94
[7 empty] | 44.06 | 40.94
[7 empty] | 44.13 | 41
[7 empty] | 44.06 | 41
[7 empty] | 44.13 | 41
[7 empty] | 44.13 | 41.06
[7 empty] | 44.19 | 41.06
[7 empty] | 44.13 | 41.06
[7 empty] | 44.19 | 41.06
[7 empty] | 44.19 | 41.06
[7 empty] | 44.13 | 41.06
[7 empty] | 44.25 | 41.13
[7 empty] | 44.19 | 41.13
[7 empty] | 44.19 | 41.13
[7 empty] | 44.25 | 41.19
[7 empty] | 44.25 | 41.19
[7 empty] | 44.31 | 41.19
[7 empty] | 44.31 | 41.19
[7 empty] | 44.31 | 41.25
[7 empty] | 44.31 | 41.25
[7 empty] | 44.38 | 41.25
[7 empty] | 44.31 | 41.25
[7 empty] | 44.31 | 41.25
[7 empty] | 44.38 | 41.31
[7 empty] | 44.38 | 41.31
[7 empty] | 44.38 | 41.31
[7 empty] | 44.38 | 41.31
[7 empty] | 44.38 | 41.38
[7 empty] | 44.44 | 41.38
[7 empty] | 44.44 | 41.38
[7 empty] | 44.5 | 41.38
[7 empty] | 44.5 | 41.38
[7 empty] | 44.5 | 41.44
[7 empty] | 44.5 | 41.44
[7 empty] | 44.44 | 41.44
[7 empty] | 44.5 | 41.44
[7 empty] | 44.5 | 41.5
[7 empty] | 44.5 | 41.5
[7 empty] | 44.56 | 41.5
[7 empty] | 44.5 | 41.5
[7 empty] | 44.56 | 41.5
[7 empty] | 44.56 | 41.56
[7 empty] | 44.56 | 41.56
[7 empty] | 44.56 | 41.56
[7 empty] | 44.56 | 41.56
[7 empty] | 44.63 | 41.63
[7 empty] | 44.63 | 41.63
[7 empty] | 44.63 | 41.63
[7 empty] | 44.63 | 41.63
[7 empty] | 44.63 | 41.63
[7 empty] | 44.63 | 41.63
[7 empty] | 44.69 | 41.63
[7 empty] | 44.63 | 41.69
[7 empty] | 44.63 | 41.69
[7 empty] | 44.69 | 41.69
[7 empty] | 44.69 | 41.69
[7 empty] | 44.69 | 41.69
[7 empty] | 44.75 | 41.75
[7 empty] | 44.75 | 41.75
[7 empty] | 44.75 | 41.75
[7 empty] | 44.81 | 41.75
[7 empty] | 44.75 | 41.75
[7 empty] | 44.81 | 41.75
[7 empty] | 44.81 | 41.81
[7 empty] | 44.81 | 41.81
[7 empty] | 44.81 | 41.81
[7 empty] | 44.81 | 41.81
[7 empty] | 44.81 | 41.88
[7 empty] | 44.81 | 41.88
[7 empty] | 44.88 | 41.88
[7 empty] | 44.88 | 41.88
[7 empty] | 44.88 | 41.88
[7 empty] | 44.88 | 41.94
[7 empty] | 44.94 | 41.94
[7 empty] | 44.94 | 41.94
[7 empty] | 44.94 | 41.94
[7 empty] | 45 | 41.94
[7 empty] | 45 | 41.94
[7 empty] | 45 | 41.94
[7 empty] | 45 | 41.94
[7 empty] | 45 | 41.94
[7 empty] | 45 | 41.94
[7 empty] | 45 | 42
[7 empty] | 45 | 42
[7 empty] | 45.06 | 42
[7 empty] | 45.06 | 42
[7 empty] | 45.06 | 42
[7 empty] | 45.13 | 42
[7 empty] | 45.13 | 42
[7 empty] | 45.13 | 42
[7 empty] | 45.19 | 42.06
[7 empty] | 45.25 | 42.06
[7 empty] | 45.25 | 42.06
[7 empty] | 45.25 | 42.06
[7 empty] | 45.25 | 42.06
[7 empty] | 45.31 | 42.06
[7 empty] | 45.31 | 42.06
[7 empty] | 45.25 | 42.06
[7 empty] | 45.25 | 42.06
[7 empty] | 45.31 | 42.13
[7 empty] | 45.31 | 42.06
[7 empty] | 45.38 | 42.06
[7 empty] | 45.31 | 42.06
[7 empty] | 45.38 | 42.13
[7 empty] | 45.38 | 42.13
[7 empty] | 45.38 | 42.13
[7 empty] | 45.44 | 42.06
[7 empty] | 45.44 | 42.06
[7 empty] | 45.44 | 42.13
[7 empty] | 45.44 | 42.13
[7 empty] | 45.5 | 42.13
[7 empty] | 45.5 | 42.13
[7 empty] | 45.56 | 42.13
[7 empty] | 45.44 | 42.19
[7 empty] | 45.44 | 42.19
[7 empty] | 45.44 | 42.19
[7 empty] | 45.44 | 42.19
[7 empty] | 45.44 | 42.13
[7 empty] | 45.44 | 42.13
[7 empty] | 45.44 | 42.13
[7 empty] | 45.5 | 42.13
[7 empty] | 45.5 | 42.19
[7 empty] | 45.5 | 42.13
[7 empty] | 45.56 | 42.13
[7 empty] | 45.56 | 42.13
[7 empty] | 45.5 | 42.13
[7 empty] | 45.5 | 42.13
[7 empty] | 45.56 | 42.13
[7 empty] | 45.66 | 42.13
[7 empty] | 45.56 | 42.13
[7 empty] | 45.5 | 42.13
[7 empty] | 45.5 | 42.13
[7 empty] | 45.5 | 42.13
[7 empty] | 45.5 | 42.13
[7 empty] | 45.56 | 42.06
[7 empty] | 45.66 | 42.06
[7 empty] | 45.56 | 42.06
[7 empty] | 45.56 | 42.06
[7 empty] | 45.56 | 42.06
[7 empty] | 45.56 | 42.06
[7 empty] | 45.56 | 42.19
[7 empty] | 45.56 | 42.06
[7 empty] | 45.5 | 42.13
[7 empty] | 45.56 | 42.13
[7 empty] | 45.66 | 42.06
[7 empty] | 45.66 | 42.19
[7 empty] | 45.66 | 42.13
[7 empty] | 45.56 | 42.13
[7 empty] | 45.66 | 42.06
[7 empty] | 45.66 | 42.06
[7 empty] | 45.56 | 42.13
[7 empty] | 45.66 | 42.13
[7 empty] | 45.66 | 42.13
[7 empty] | 45.56 | 42.13

## 151 (36)
Wavelength | ecoFlex + normal emittance | ecoFlex + Ag/Ppy emittance | Pure PNIPAm Ibb | Ag/PPy Ibb | Pure PNIPAm Prad | Ag/PPy Prad | Pure PNIPAm Temp | Ag/PPy Temp | Pure PNIPAm Temp (K) | Ag/PPy Temp (K) | Pure PNIPAm Prad SUM | Ag/PPy Prad SUM
7.5 | 0.943997164 | 0.841378 | 29.03341 | 30.25364 | 27.40746 | 25.45474 | 31.44 | 33.44 | 304.59 | 306.59 | 190.9515 | 176.5226
7.51 | 0.951354126 | 0.8448984 | 29.084 | 30.30471 | 27.66918 | 25.6044 | 31.44 | 33.5
7.52 | 0.953561718 | 0.846493 | 29.13429 | 30.35547 | 27.78135 | 25.69569 | 31.44 | 33.5
7.53 | 0.951024984 | 0.8466859 | 29.18428 | 30.40592 | 27.75498 | 25.74426 | 31.44 | 33.44
7.54 | 0.948565984 | 0.8453022 | 29.23397 | 30.45605 | 27.73035 | 25.74457 | 31.5 | 33.5
7.55 | 0.950639011 | 0.8424878 | 29.28336 | 30.50587 | 27.8379 | 25.70082 | 31.5 | 33.44
7.56 | 0.958979085 | 0.8396057 | 29.33245 | 30.55537 | 28.1292 | 25.65447 | 31.5 | 33.44
7.57 | 0.97097737 | 0.8382395 | 29.38123 | 30.60456 | 28.52851 | 25.65395 | 31.5 | 33.44
7.58 | 0.969833872 | 0.8396983 | 29.42972 | 30.65344 | 28.54194 | 25.73964 | 31.5 | 33.44
7.59 | 0.952261514 | 0.8406005 | 29.47791 | 30.702 | 28.07067 | 25.80812 | 31.5 | 33.44
7.6 | 0.947559606 | 0.8416135 | 29.52579 | 30.75025 | 27.97745 | 25.87983 | 31.5 | 33.44
7.61 | 0.957853495 | 0.844772 | 29.57338 | 30.79819 | 28.32696 | 26.01745 | 31.5 | 33.5
7.62 | 0.96644397 | 0.8440971 | 29.62066 | 30.84581 | 28.62671 | 26.03686 | 31.56 | 33.5
7.63 | 0.96668601 | 0.8403781 | 29.66765 | 30.89312 | 28.6793 | 25.9619 | 31.5 | 33.5
7.64 | 0.96449718 | 0.8389547 | 29.71434 | 30.94012 | 28.65939 | 25.95736 | 31.56 | 33.44
7.65 | 0.964694916 | 0.8419308 | 29.76072 | 30.9868 | 28.71002 | 26.08874 | 31.5 | 33.5
7.66 | 0.961029473 | 0.8454158 | 29.80681 | 31.03317 | 28.64522 | 26.23593 | 31.5 | 33.44
7.67 | 0.950785267 | 0.8484368 | 29.8526 | 31.07923 | 28.38341 | 26.36876 | 31.56 | 33.44
7.68 | 0.9436658 | 0.8487154 | 29.89809 | 31.12498 | 28.2138 | 26.41625 | 31.56 | 33.44
7.69 | 0.942607148 | 0.8487135 | 29.94328 | 31.17042 | 28.22475 | 26.45476 | 31.56 | 33.5
7.7 | 0.947017981 | 0.8497958 | 29.98817 | 31.21554 | 28.39934 | 26.52684 | 31.56 | 33.5
7.71 | 0.952900764 | 0.8491194 | 30.03277 | 31.26036 | 28.61825 | 26.54378 | 31.56 | 33.5
7.72 | 0.957600088 | 0.8471275 | 30.07706 | 31.30486 | 28.8018 | 26.51921 | 31.56 | 33.5
7.73 | 0.95996685 | 0.8464969 | 30.12106 | 31.34906 | 28.91522 | 26.53688 | 31.56 | 33.44
7.74 | 0.959181592 | 0.8482769 | 30.16476 | 31.39294 | 28.93349 | 26.62991 | 31.62 | 33.44
7.75 | 0.954488696 | 0.8488855 | 30.20817 | 31.43652 | 28.83336 | 26.686 | 31.56 | 33.44
7.76 | 0.947765299 | 0.8478462 | 30.25128 | 31.47979 | 28.67111 | 26.69002 | 31.62 | 33.44
7.77 | 0.942294508 | 0.8474256 | 30.29409 | 31.52274 | 28.54595 | 26.71318 | 31.56 | 33.44
7.78 | 0.941184432 | 0.8487516 | 30.3366 | 31.56539 | 28.55234 | 26.79118 | 31.56 | 33.44
7.79 | 0.94446826 | 0.8501302 | 30.37882 | 31.60773 | 28.69183 | 26.87069 | 31.56 | 33.5
7.8 | 0.950029358 | 0.8505147 | 30.42074 | 31.64976 | 28.9006 | 26.91859 | 31.56 | 33.5
7.81 | 0.954479535 | 0.8509288 | 30.46237 | 31.69149 | 29.07571 | 26.9672 | 31.62 | 33.5
7.82 | 0.953260424 | 0.8534806 | 30.5037 | 31.73291 | 29.07797 | 27.08342 | 31.62 | 33.44
7.83 | 0.953467335 | 0.8559261 | 30.54474 | 31.77402 | 29.12341 | 27.19621 | 31.62 | 33.44
7.84 | 0.955139076 | 0.8545664 | 30.58548 | 31.81482 | 29.21339 | 27.18788 | 31.62 | 33.5
7.85 | 0.953246825 | 0.8497687 | 30.62593 | 31.85532 | 29.19407 | 27.06966 | 31.69 | 33.44
7.86 | 0.952730867 | 0.845362 | 30.66608 | 31.89551 | 29.21652 | 26.96326 | 31.69 | 33.44
7.87 | 0.958565294 | 0.8445666 | 30.70594 | 31.9354 | 29.43365 | 26.97157 | 31.62 | 33.44
7.88 | 0.9657961 | 0.8463458 | 30.74551 | 31.97499 | 29.6939 | 27.0619 | 31.62 | 33.5
7.89 | 0.959601677 | 0.8477878 | 30.78479 | 32.01427 | 29.54113 | 27.1413 | 31.62 | 33.5
7.9 | 0.955268762 | 0.8506921 | 30.82377 | 32.05324 | 29.44499 | 27.26744 | 31.62 | 33.5
7.91 | 0.955302276 | 0.8535374 | 30.86246 | 32.09191 | 29.48298 | 27.39165 | 31.69 | 33.5
7.92 | 0.956669664 | 0.854341 | 30.90086 | 32.13028 | 29.56192 | 27.45022 | 31.69 | 33.5
7.93 | 0.955402774 | 0.8527858 | 30.93897 | 32.16835 | 29.55918 | 27.43271 | 31.75 | 33.44
7.94 | 0.950022288 | 0.8521559 | 30.97679 | 32.20612 | 29.42864 | 27.44463 | 31.69 | 33.5
7.95 | 0.953284596 | 0.8503727 | 31.01432 | 32.24358 | 29.56547 | 27.41906 | 31.75 | 33.5
7.96 | 0.963354027 | 0.847491 | 31.05156 | 32.28074 | 29.91364 | 27.35764 | 31.69 | 33.5
7.97 | 0.970407567 | 0.8482005 | 31.08851 | 32.31761 | 30.16852 | 27.41181 | 31.69 | 33.5
7.98 | 0.969751704 | 0.8508275 | 31.12517 | 32.35417 | 30.18369 | 27.52782 | 31.75 | 33.5
7.99 | 0.961559055 | 0.850054 | 31.16154 | 32.39043 | 29.96366 | 27.53362 | 31.75 | 33.5
8 | 0.952750167 | 0.843342 | 31.19762 | 32.4264 | 29.72354 | 27.34654 | 31.81 | 33.5
8.01 | 0.944752038 | 0.8434493 | 31.23342 | 32.46207 | 29.50784 | 27.38011 | 31.75 | 33.5
8.02 | 0.941271129 | 0.8480657 | 31.26893 | 32.49743 | 29.43254 | 27.55996 | 31.81 | 33.5
8.03 | 0.943341998 | 0.8527333 | 31.30415 | 32.53251 | 29.53052 | 27.74155 | 31.81 | 33.56
8.04 | 0.949077981 | 0.8538828 | 31.33909 | 32.56728 | 29.74324 | 27.80864 | 31.81 | 33.56
8.05 | 0.948490774 | 0.8532594 | 31.37374 | 32.60176 | 29.7577 | 27.81776 | 31.81 | 33.56
8.06 | 0.949685838 | 0.8505095 | 31.40811 | 32.63594 | 29.82783 | 27.75718 | 31.81 | 33.56
8.07 | 0.956696286 | 0.8439809 | 31.44219 | 32.66983 | 30.08063 | 27.57271 | 31.81 | 33.56
8.08 | 0.963242421 | 0.8367355 | 31.47599 | 32.70342 | 30.31901 | 27.36412 | 31.81 | 33.56
8.09 | 0.962955839 | 0.8325036 | 31.5095 | 32.73672 | 30.34226 | 27.25344 | 31.87 | 33.56
8.1 | 0.955909004 | 0.83506 | 31.54273 | 32.76973 | 30.15198 | 27.36469 | 31.94 | 33.56
8.11 | 0.955136242 | 0.8398178 | 31.57568 | 32.80244 | 30.15908 | 27.54808 | 31.87 | 33.56
8.12 | 0.956962309 | 0.8437943 | 31.60834 | 32.83486 | 30.24799 | 27.70587 | 31.87 | 33.63
8.13 | 0.957876853 | 0.8464372 | 31.64073 | 32.86699 | 30.30792 | 27.81985 | 31.94 | 33.63
8.14 | 0.954591151 | 0.8478765 | 31.67283 | 32.89883 | 30.23461 | 27.89415 | 31.87 | 33.56
8.15 | 0.952895442 | 0.8481539 | 31.70466 | 32.93038 | 30.21122 | 27.93003 | 31.94 | 33.56
8.16 | 0.955994828 | 0.8483032 | 31.7362 | 32.96164 | 30.33964 | 27.96146 | 31.94 | 33.63
8.17 | 0.959414394 | 0.8482034 | 31.76746 | 32.99261 | 30.47816 | 27.98444 | 31.94 | 33.63
8.18 | 0.960678042 | 0.8478435 | 31.79845 | 33.02329 | 30.54807 | 27.99858 | 31.94 | 33.56
8.19 | 0.958206928 | 0.8473479 | 31.82916 | 33.05368 | 30.49892 | 28.00797 | 32 | 33.56
8.2 | 0.953870068 | 0.8467226 | 31.85959 | 33.08378 | 30.38991 | 28.01279 | 32 | 33.56
8.21 | 0.951930657 | 0.847069 | 31.88974 | 33.1136 | 30.35682 | 28.04951 | 31.94 | 33.56
8.22 | 0.953555224 | 0.8485563 | 31.91962 | 33.14313 | 30.43712 | 28.12382 | 32 | 33.56
8.23 | 0.959433017 | 0.851175 | 31.94922 | 33.17238 | 30.65313 | 28.2355 | 32 | 33.56
8.24 | 0.958533543 | 0.8510714 | 31.97854 | 33.20134 | 30.6525 | 28.25671 | 32 | 33.56
8.25 | 0.953447465 | 0.8507703 | 32.00759 | 33.23002 | 30.51756 | 28.27112 | 32 | 33.56
8.26 | 0.948433619 | 0.8516872 | 32.03637 | 33.25842 | 30.38437 | 28.32577 | 32.06 | 33.56
8.27 | 0.946663129 | 0.8545742 | 32.06487 | 33.28653 | 30.35463 | 28.44581 | 32 | 33.56
8.28 | 0.945418176 | 0.8546756 | 32.0931 | 33.31436 | 30.3414 | 28.47297 | 32.06 | 33.56
8.29 | 0.943645478 | 0.849382 | 32.12106 | 33.34191 | 30.31089 | 28.32002 | 32.06 | 33.56
8.3 | 0.942249221 | 0.8447672 | 32.14874 | 33.36918 | 30.29213 | 28.18919 | 32.06 | 33.63
8.31 | 0.942016274 | 0.8443039 | 32.17616 | 33.39617 | 30.31047 | 28.19651 | 32.06 | 33.56
8.32 | 0.945756338 | 0.8493715 | 32.20331 | 33.42287 | 30.45648 | 28.38844 | 32.06 | 33.56
8.33 | 0.953484224 | 0.8484707 | 32.23018 | 33.4493 | 30.73097 | 28.38076 | 32.06 | 33.56
8.34 | 0.958923745 | 0.8450473 | 32.25679 | 33.47546 | 30.9318 | 28.28834 | 32.06 | 33.56
8.35 | 0.959148551 | 0.841206 | 32.28312 | 33.50133 | 30.96431 | 28.18152 | 32.06 | 33.56
8.36 | 0.958117982 | 0.8420731 | 32.30919 | 33.52693 | 30.95602 | 28.23212 | 32.13 | 33.56
8.37 | 0.960297525 | 0.8434455 | 32.335 | 33.55225 | 31.05122 | 28.2995 | 32.13 | 33.5
8.38 | 0.960951404 | 0.8468046 | 32.36053 | 33.5773 | 31.0969 | 28.43341 | 32.13 | 33.56
8.39 | 0.957021193 | 0.8531334 | 32.3858 | 33.60207 | 30.9939 | 28.66705 | 32.06 | 33.56
8.4 | 0.954456426 | 0.857215 | 32.41081 | 33.62657 | 30.93471 | 28.8252 | 32.13 | 33.56
8.41 | 0.95053903 | 0.8543596 | 32.43555 | 33.6508 | 30.83126 | 28.74988 | 32.13 | 33.56
8.42 | 0.945006532 | 0.8471531 | 32.46003 | 33.67475 | 30.67494 | 28.52767 | 32.13 | 33.56
8.43 | 0.937282604 | 0.838147 | 32.48424 | 33.69843 | 30.44691 | 28.24424 | 32.19 | 33.56
8.44 | 0.938021446 | 0.8348433 | 32.50819 | 33.72184 | 30.49338 | 28.15246 | 32.19 | 33.56
8.45 | 0.944030859 | 0.8370507 | 32.53188 | 33.74498 | 30.7111 | 28.24626 | 32.13 | 33.56
8.46 | 0.954273511 | 0.843556 | 32.55531 | 33.76786 | 31.06667 | 28.48508 | 32.13 | 33.56
8.47 | 0.966944492 | 0.8510238 | 32.57848 | 33.79046 | 31.50158 | 28.75649 | 32.19 | 33.56
8.48 | 0.97136101 | 0.8523606 | 32.60139 | 33.81279 | 31.66771 | 28.82069 | 32.19 | 33.56
8.49 | 0.969619264 | 0.850839 | 32.62403 | 33.83486 | 31.63289 | 28.78802 | 32.19 | 33.56
8.5 | 0.962074761 | 0.8476012 | 32.64643 | 33.85666 | 31.4083 | 28.69695 | 32.13 | 33.56
8.51 | 0.957566725 | 0.8521931 | 32.66856 | 33.8782 | 31.28232 | 28.87077 | 32.13 | 33.56
8.52 | 0.95243996 | 0.8582745 | 32.69043 | 33.89947 | 31.13568 | 29.09505 | 32.13 | 33.5
8.53 | 0.946257217 | 0.862798 | 32.71205 | 33.92048 | 30.95402 | 29.26652 | 32.19 | 33.56
8.54 | 0.937664918 | 0.8584986 | 32.73342 | 33.94122 | 30.69298 | 29.13849 | 32.19 | 33.56
8.55 | 0.937799882 | 0.8479937 | 32.75453 | 33.9617 | 30.71719 | 28.79931 | 32.25 | 33.56
8.56 | 0.942752812 | 0.837434 | 32.77538 | 33.98192 | 30.89908 | 28.45762 | 32.19 | 33.56
8.57 | 0.951863844 | 0.82888 | 32.79598 | 34.00188 | 31.21731 | 28.18348 | 32.25 | 33.5
8.58 | 0.957702655 | 0.8294081 | 32.81633 | 34.02158 | 31.42829 | 28.21777 | 32.19 | 33.56
8.59 | 0.961762149 | 0.833038 | 32.83643 | 34.04101 | 31.58083 | 28.35746 | 32.25 | 33.5
8.6 | 0.963161847 | 0.8380733 | 32.85627 | 34.06019 | 31.64591 | 28.54494 | 32.25 | 33.56
8.61 | 0.956783591 | 0.8381831 | 32.87587 | 34.07911 | 31.45509 | 28.56454 | 32.19 | 33.56
8.62 | 0.946866557 | 0.8349405 | 32.89521 | 34.09778 | 31.14738 | 28.46961 | 32.19 | 33.56
8.63 | 0.938770396 | 0.8316799 | 32.91431 | 34.11619 | 30.89898 | 28.37374 | 32.19 | 33.56
8.64 | 0.938647474 | 0.8316304 | 32.93316 | 34.13434 | 30.91262 | 28.38715 | 32.19 | 33.56
8.65 | 0.941699943 | 0.8350333 | 32.95176 | 34.15223 | 31.03067 | 28.51825 | 32.25 | 33.56
8.66 | 0.944845666 | 0.8383847 | 32.97011 | 34.16988 | 31.15166 | 28.6475 | 32.19 | 33.56
8.67 | 0.947298533 | 0.840759 | 32.98821 | 34.18727 | 31.24969 | 28.74325 | 32.25 | 33.56
8.68 | 0.950667323 | 0.8377682 | 33.00608 | 34.2044 | 31.3778 | 28.65536 | 32.25 | 33.56
8.69 | 0.951414151 | 0.8340291 | 33.02369 | 34.22129 | 31.41921 | 28.54155 | 32.25 | 33.56
8.7 | 0.949677626 | 0.8299749 | 33.04106 | 34.23792 | 31.37836 | 28.41662 | 32.25 | 33.5
8.71 | 0.950161539 | 0.829583 | 33.05819 | 34.25431 | 31.41062 | 28.41679 | 32.25 | 33.5
8.72 | 0.948358157 | 0.8284007 | 33.07508 | 34.27044 | 31.36702 | 28.38966 | 32.25 | 33.5
8.73 | 0.945088228 | 0.8269041 | 33.09173 | 34.28633 | 31.2746 | 28.3515 | 32.19 | 33.5
8.74 | 0.942877428 | 0.8271872 | 33.10813 | 34.30197 | 31.21691 | 28.37415 | 32.25 | 33.5
8.75 | 0.948646197 | 0.8318931 | 33.12429 | 34.31736 | 31.42323 | 28.54838 | 32.25 | 33.5
8.76 | 0.958356736 | 0.8384781 | 33.14022 | 34.3325 | 31.76015 | 28.78705 | 32.25 | 33.56
8.77 | 0.96614205 | 0.842512 | 33.1559 | 34.3474 | 32.03331 | 28.9381 | 32.31 | 33.5
8.78 | 0.967571025 | 0.8426667 | 33.17135 | 34.36206 | 32.09564 | 28.95576 | 32.31 | 33.56
8.79 | 0.963973137 | 0.8418848 | 33.18656 | 34.37647 | 31.99095 | 28.94103 | 32.31 | 33.56
8.8 | 0.951852802 | 0.8443246 | 33.20153 | 34.39064 | 31.60297 | 29.03687 | 32.31 | 33.56
8.81 | 0.946340352 | 0.8442237 | 33.21627 | 34.40457 | 31.4339 | 29.04515 | 32.31 | 33.56
8.82 | 0.94664187 | 0.8418373 | 33.23078 | 34.41825 | 31.45764 | 28.97457 | 32.31 | 33.63
8.83 | 0.95846064 | 0.834838 | 33.24505 | 34.4317 | 31.86407 | 28.74489 | 32.31 | 33.56
8.84 | 0.960320636 | 0.8275702 | 33.25908 | 34.44491 | 31.93938 | 28.50558 | 32.31 | 33.56
8.85 | 0.957766894 | 0.82108 | 33.27288 | 34.45787 | 31.86767 | 28.29267 | 32.31 | 33.63
8.86 | 0.953807971 | 0.8180649 | 33.28646 | 34.4706 | 31.74889 | 28.19919 | 32.31 | 33.56
8.87 | 0.959969956 | 0.8212141 | 33.2998 | 34.48309 | 31.9668 | 28.318 | 32.31 | 33.63
8.88 | 0.968990315 | 0.8264798 | 33.31291 | 34.49535 | 32.27988 | 28.50971 | 32.31 | 33.63
8.89 | 0.970034128 | 0.8286807 | 33.32579 | 34.50737 | 32.32715 | 28.59559 | 32.38 | 33.63
8.9 | 0.965116514 | 0.8315569 | 33.33844 | 34.51915 | 32.17548 | 28.70464 | 32.31 | 33.63
8.91 | 0.956999566 | 0.8351923 | 33.35086 | 34.5307 | 31.91676 | 28.83978 | 32.38 | 33.56
8.92 | 0.948925787 | 0.8416717 | 33.36306 | 34.54202 | 31.65907 | 29.07304 | 32.31 | 33.56
8.93 | 0.938130191 | 0.8408328 | 33.37503 | 34.55311 | 31.31012 | 29.05339 | 32.31 | 33.56
8.94 | 0.925942368 | 0.8345011 | 33.38677 | 34.56396 | 30.91423 | 28.84366 | 32.38 | 33.63
8.95 | 0.923355476 | 0.8209182 | 33.39829 | 34.57459 | 30.8385 | 28.38291 | 32.38 | 33.63
8.96 | 0.925986511 | 0.8112158 | 33.40959 | 34.58498 | 30.93683 | 28.05588 | 32.38 | 33.63
8.97 | 0.933705802 | 0.8052975 | 33.42066 | 34.59515 | 31.20507 | 27.85938 | 32.38 | 33.56
8.98 | 0.934047022 | 0.8101292 | 33.43151 | 34.60508 | 31.2266 | 28.03459 | 32.38 | 33.63
8.99 | 0.93486386 | 0.8160816 | 33.44214 | 34.61479 | 31.26385 | 28.2485 | 32.38 | 33.63
9 | 0.93687979 | 0.8229811 | 33.45255 | 34.62428 | 31.34102 | 28.49513 | 32.31 | 33.63
9.01 | 0.950528754 | 0.8241443 | 33.46273 | 34.63353 | 31.80729 | 28.54303 | 32.38 | 33.56
9.02 | 0.964093797 | 0.8240742 | 33.4727 | 34.64257 | 32.27082 | 28.54805 | 32.38 | 33.63
9.03 | 0.971746525 | 0.8235886 | 33.48245 | 34.65138 | 32.53645 | 28.53848 | 32.38 | 33.63
9.04 | 0.97303426 | 0.8265674 | 33.49198 | 34.65996 | 32.58885 | 28.64879 | 32.38 | 33.63
9.05 | 0.971857676 | 0.8304759 | 33.5013 | 34.66832 | 32.55849 | 28.79121 | 32.44 | 33.63
9.06 | 0.971949472 | 0.8309244 | 33.51039 | 34.67647 | 32.57041 | 28.81352 | 32.44 | 33.63
9.07 | 0.96643812 | 0.831953 | 33.51928 | 34.68439 | 32.39431 | 28.85578 | 32.38 | 33.63
9.08 | 0.956294958 | 0.8334611 | 33.52794 | 34.69209 | 32.0626 | 28.91451 | 32.44 | 33.56
9.09 | 0.948717575 | 0.8359723 | 33.5364 | 34.69957 | 31.81657 | 29.00788 | 32.44 | 33.63
9.1 | 0.944394298 | 0.8355672 | 33.54464 | 34.70684 | 31.67937 | 28.9999 | 32.44 | 33.63
9.11 | 0.9455011 | 0.8300585 | 33.55267 | 34.71388 | 31.72408 | 28.81455 | 32.44 | 33.63
9.12 | 0.947017529 | 0.8250134 | 33.56048 | 34.72071 | 31.78237 | 28.64505 | 32.44 | 33.63
9.13 | 0.948210998 | 0.8206215 | 33.56809 | 34.72733 | 31.82963 | 28.49799 | 32.44 | 33.56
9.14 | 0.947128034 | 0.8188466 | 33.57549 | 34.73373 | 31.80028 | 28.4416 | 32.44 | 33.63
9.15 | 0.94305748 | 0.8197212 | 33.58267 | 34.73991 | 31.67039 | 28.47704 | 32.44 | 33.63
9.16 | 0.936582172 | 0.8227283 | 33.58965 | 34.74589 | 31.45947 | 28.58643 | 32.44 | 33.63
9.17 | 0.933046918 | 0.8295001 | 33.59642 | 34.75165 | 31.34704 | 28.8265 | 32.5 | 33.63
9.18 | 0.928918751 | 0.8342583 | 33.60299 | 34.7572 | 31.21445 | 28.99648 | 32.5 | 33.63
9.19 | 0.923097911 | 0.8341474 | 33.60935 | 34.76254 | 31.02472 | 28.99708 | 32.5 | 33.56
9.2 | 0.91743489 | 0.8353164 | 33.6155 | 34.76766 | 30.84003 | 29.042 | 32.5 | 33.56
9.21 | 0.912737846 | 0.837305 | 33.62145 | 34.77258 | 30.68757 | 29.11526 | 32.5 | 33.56
9.22 | 0.922823398 | 0.8433312 | 33.62719 | 34.7773 | 31.03196 | 29.32878 | 32.5 | 33.56
9.23 | 0.938003872 | 0.844882 | 33.63274 | 34.7818 | 31.54764 | 29.38652 | 32.5 | 33.56
9.24 | 0.960266483 | 0.840212 | 33.63808 | 34.7861 | 32.30152 | 29.2277 | 32.5 | 33.63
9.25 | 0.97003101 | 0.8323282 | 33.64322 | 34.79019 | 32.63496 | 28.95686 | 32.5 | 33.56
9.26 | 0.974113989 | 0.8244375 | 33.64815 | 34.79408 | 32.77714 | 28.68554 | 32.5 | 33.63
9.27 | 0.963788467 | 0.8231642 | 33.65289 | 34.79776 | 32.43427 | 28.64427 | 32.56 | 33.63
9.28 | 0.959145172 | 0.8223086 | 33.65743 | 34.80124 | 32.28236 | 28.61736 | 32.56 | 33.63
9.29 | 0.960982983 | 0.8219295 | 33.66178 | 34.80452 | 32.34839 | 28.60686 | 32.56 | 33.63
9.3 | 0.961870556 | 0.8219649 | 33.66592 | 34.80759 | 32.38226 | 28.61062 | 32.63 | 33.63
9.31 | 0.960727576 | 0.823455 | 33.66987 | 34.81047 | 32.34757 | 28.66486 | 32.63 | 33.63
9.32 | 0.948215624 | 0.8334977 | 33.67362 | 34.81314 | 31.92985 | 29.01667 | 32.56 | 33.63
9.33 | 0.937208173 | 0.8443343 | 33.67718 | 34.81562 | 31.56253 | 29.39602 | 32.63 | 33.63
9.34 | 0.927949291 | 0.8560937 | 33.68054 | 34.8179 | 31.25383 | 29.80739 | 32.63 | 33.63
9.35 | 0.924657738 | 0.8566699 | 33.68371 | 34.81998 | 31.1459 | 29.82923 | 32.63 | 33.63
9.36 | 0.923023504 | 0.8531533 | 33.68669 | 34.82186 | 31.09361 | 29.70839 | 32.63 | 33.56
9.37 | 0.921352757 | 0.8404039 | 33.68947 | 34.82355 | 31.03989 | 29.26585 | 32.63 | 33.63
9.38 | 0.922544198 | 0.8314083 | 33.69207 | 34.82505 | 31.08242 | 28.95383 | 32.69 | 33.56
9.39 | 0.927966626 | 0.8279614 | 33.69447 | 34.82635 | 31.26735 | 28.83487 | 32.69 | 33.56
9.4 | 0.942921034 | 0.8302629 | 33.69669 | 34.82745 | 31.77332 | 28.91594 | 32.69 | 33.63
9.41 | 0.96186177 | 0.8349691 | 33.69872 | 34.82837 | 32.41351 | 29.08061 | 32.75 | 33.63
9.42 | 0.969860691 | 0.8362575 | 33.70055 | 34.82909 | 32.68484 | 29.12609 | 32.75 | 33.56
9.43 | 0.972507677 | 0.8366892 | 33.70221 | 34.82962 | 32.77565 | 29.14157 | 32.75 | 33.63
9.44 | 0.962010204 | 0.835017 | 33.70367 | 34.82996 | 32.42328 | 29.08361 | 32.75 | 33.56
9.45 | 0.949831142 | 0.8329496 | 33.70495 | 34.83011 | 32.01401 | 29.01173 | 32.75 | 33.56
9.46 | 0.936394901 | 0.8305866 | 33.70605 | 34.83008 | 31.56217 | 28.9294 | 32.75 | 33.63
9.47 | 0.928406217 | 0.8318847 | 33.70696 | 34.82985 | 31.29375 | 28.97442 | 32.81 | 33.56
9.48 | 0.922808407 | 0.8343452 | 33.70768 | 34.82944 | 31.10573 | 29.05978 | 32.81 | 33.56
9.49 | 0.927717842 | 0.8405798 | 33.70823 | 34.82885 | 31.27173 | 29.27643 | 32.81 | 33.63
9.5 | 0.932525864 | 0.8451655 | 33.70859 | 34.82807 | 31.43413 | 29.43548 | 32.81 | 33.63
9.51 | 0.937170545 | 0.8470956 | 33.70878 | 34.8271 | 31.59087 | 29.50189 | 32.81 | 33.63
9.52 | 0.935004714 | 0.845055 | 33.70878 | 34.82595 | 31.51787 | 29.42985 | 32.88 | 33.63
9.53 | 0.929018406 | 0.840787 | 33.7086 | 34.82462 | 31.31591 | 29.28009 | 32.81 | 33.63
9.54 | 0.936806356 | 0.8382299 | 33.70825 | 34.82311 | 31.5781 | 29.18977 | 32.88 | 33.63
9.55 | 0.947385194 | 0.8371474 | 33.70771 | 34.82141 | 31.93419 | 29.15066 | 32.88 | 33.63
9.56 | 0.965045299 | 0.8440766 | 33.707 | 34.81954 | 32.52879 | 29.39036 | 32.94 | 33.63
9.57 | 0.97315036 | 0.8488311 | 33.70612 | 34.81749 | 32.80112 | 29.55416 | 32.88 | 33.63
9.58 | 0.965316843 | 0.8499579 | 33.70506 | 34.81525 | 32.53606 | 29.5915 | 32.94 | 33.63
9.59 | 0.957925852 | 0.8450507 | 33.70382 | 34.81284 | 32.28576 | 29.41862 | 32.94 | 33.63
9.6 | 0.950821914 | 0.8362293 | 33.70241 | 34.81026 | 32.04499 | 29.10935 | 32.88 | 33.63
9.61 | 0.952991485 | 0.833705 | 33.70083 | 34.80749 | 32.1166 | 29.01918 | 32.94 | 33.63
9.62 | 0.956546656 | 0.8327527 | 33.69907 | 34.80455 | 32.23474 | 28.98358 | 33 | 33.56
9.63 | 0.950854954 | 0.8374203 | 33.69715 | 34.80144 | 32.0411 | 29.14343 | 32.94 | 33.63
9.64 | 0.94656863 | 0.841145 | 33.69505 | 34.79815 | 31.89468 | 29.27029 | 33 | 33.63
9.65 | 0.946233876 | 0.8422181 | 33.69278 | 34.79469 | 31.88125 | 29.30472 | 33 | 33.63
9.66 | 0.949999992 | 0.8426082 | 33.69034 | 34.79106 | 32.00583 | 29.31523 | 33 | 33.63
9.67 | 0.95843383 | 0.8422208 | 33.68774 | 34.78726 | 32.28747 | 29.29855 | 33 | 33.56
9.68 | 0.96252638 | 0.8406456 | 33.68497 | 34.78328 | 32.42267 | 29.24041 | 33 | 33.63
9.69 | 0.964444811 | 0.8384757 | 33.68203 | 34.77914 | 32.48445 | 29.16146 | 33 | 33.63
9.7 | 0.963535096 | 0.833409 | 33.67892 | 34.77482 | 32.45082 | 28.98165 | 33.06 | 33.63
9.71 | 0.962023636 | 0.8280064 | 33.67565 | 34.77034 | 32.39677 | 28.79007 | 33 | 33.56
9.72 | 0.957543429 | 0.8257518 | 33.67221 | 34.76569 | 32.2426 | 28.70783 | 33 | 33.63
9.73 | 0.952928358 | 0.824004 | 33.66861 | 34.76088 | 32.08377 | 28.6431 | 33.06 | 33.63
9.74 | 0.947839715 | 0.8240359 | 33.66485 | 34.7559 | 31.90888 | 28.64011 | 33.06 | 33.63
9.75 | 0.941641465 | 0.8238248 | 33.66092 | 34.75075 | 31.69652 | 28.62853 | 33.06 | 33.63
9.76 | 0.933730292 | 0.8232388 | 33.65683 | 34.74544 | 31.4264 | 28.60379 | 33.13 | 33.63
9.77 | 0.925318846 | 0.8262518 | 33.65258 | 34.73997 | 31.13937 | 28.70396 | 33.13 | 33.63
9.78 | 0.916510656 | 0.832119 | 33.64817 | 34.73433 | 30.83891 | 28.90309 | 33.13 | 33.63
9.79 | 0.917304673 | 0.8384561 | 33.6436 | 34.72853 | 30.86144 | 29.11835 | 33.13 | 33.63
9.8 | 0.921919317 | 0.8449803 | 33.63888 | 34.72257 | 31.01233 | 29.33989 | 33.13 | 33.63
9.81 | 0.9323435 | 0.8429682 | 33.63399 | 34.71645 | 31.35843 | 29.26486 | 33.13 | 33.63
9.82 | 0.943616897 | 0.8396018 | 33.62895 | 34.71017 | 31.73284 | 29.14272 | 33.13 | 33.63
9.83 | 0.949877336 | 0.8327665 | 33.62375 | 34.70373 | 31.93844 | 28.9001 | 33.19 | 33.63
9.84 | 0.954883372 | 0.8265894 | 33.6184 | 34.69714 | 32.10165 | 28.68028 | 33.19 | 33.63
9.85 | 0.952574365 | 0.8242507 | 33.61289 | 34.69038 | 32.01877 | 28.59357 | 33.19 | 33.63
9.86 | 0.948914098 | 0.8232042 | 33.60722 | 34.68347 | 31.89037 | 28.55158 | 33.13 | 33.63
9.87 | 0.941708088 | 0.8255482 | 33.6014 | 34.6764 | 31.64271 | 28.62704 | 33.13 | 33.63
9.88 | 0.936218704 | 0.8288264 | 33.59543 | 34.66918 | 31.45267 | 28.73473 | 33.19 | 33.69
9.89 | 0.933321852 | 0.8335156 | 33.58931 | 34.66181 | 31.34964 | 28.89116 | 33.19 | 33.63
9.9 | 0.932483749 | 0.8379358 | 33.58304 | 34.65428 | 31.31564 | 29.03806 | 33.25 | 33.69
9.91 | 0.933595123 | 0.8421013 | 33.57661 | 34.6466 | 31.34696 | 29.17594 | 33.25 | 33.63
9.92 | 0.936751671 | 0.8444974 | 33.57004 | 34.63876 | 31.44679 | 29.25235 | 33.25 | 33.63
9.93 | 0.941152762 | 0.8458169 | 33.56332 | 34.63078 | 31.58821 | 29.2913 | 33.25 | 33.69
9.94 | 0.9454541 | 0.843604 | 33.55644 | 34.62264 | 31.72608 | 29.2078 | 33.25 | 33.63
9.95 | 0.949717124 | 0.8400343 | 33.54942 | 34.61436 | 31.86246 | 29.07725 | 33.31 | 33.63
9.96 | 0.952267304 | 0.8361789 | 33.54226 | 34.60593 | 31.9412 | 28.93674 | 33.31 | 33.63
9.97 | 0.954431288 | 0.832259 | 33.53495 | 34.59734 | 32.0068 | 28.79395 | 33.25 | 33.63
9.98 | 0.960169193 | 0.8345055 | 33.52749 | 34.58861 | 32.19206 | 28.86439 | 33.31 | 33.69
9.99 | 0.966294528 | 0.8374205 | 33.51989 | 34.57974 | 32.39008 | 28.95778 | 33.31 | 33.69
10 | 0.971114417 | 0.8418101 | 33.51214 | 34.57072 | 32.54412 | 29.10198 | 33.31 | 33.69
10.01 | 0.975466578 | 0.8459027 | 33.50425 | 34.56155 | 32.68227 | 29.23571 | 33.38 | 33.69
10.02 | 0.97181723 | 0.8441065 | 33.49622 | 34.55224 | 32.5522 | 29.16577 | 33.38 | 33.63
10.03 | 0.967531419 | 0.842252 | 33.48804 | 34.54278 | 32.40073 | 29.09373 | 33.38 | 33.63
10.04 | 0.958410883 | 0.8399548 | 33.47973 | 34.53318 | 32.08733 | 29.00631 | 33.44 | 33.69
10.05 | 0.950429741 | 0.8386752 | 33.47127 | 34.52344 | 31.81209 | 28.95396 | 33.38 | 33.75
10.06 | 0.94790456 | 0.8422685 | 33.46267 | 34.51356 | 31.71942 | 29.06969 | 33.44 | 33.69
10.07 | 0.946984045 | 0.8454722 | 33.45394 | 34.50354 | 31.68034 | 29.17178 | 33.38 | 33.69
10.08 | 0.951698959 | 0.8473077 | 33.44506 | 34.49338 | 31.82963 | 29.2265 | 33.5 | 33.69
10.09 | 0.955008378 | 0.8483985 | 33.43605 | 34.48307 | 31.93171 | 29.25539 | 33.44 | 33.69
10.1 | 0.954377646 | 0.8474018 | 33.4269 | 34.47263 | 31.90189 | 29.21217 | 33.44 | 33.63
10.11 | 0.954206318 | 0.8466349 | 33.41762 | 34.46206 | 31.8873 | 29.17678 | 33.5 | 33.75
10.12 | 0.955124619 | 0.846413 | 33.4082 | 34.45134 | 31.90899 | 29.16006 | 33.5 | 33.69
10.13 | 0.956680852 | 0.8453952 | 33.39865 | 34.44049 | 31.95184 | 29.11583 | 33.56 | 33.69
10.14 | 0.959576966 | 0.842706 | 33.38896 | 34.4295 | 32.03927 | 29.01395 | 33.56 | 33.69
10.15 | 0.961154629 | 0.8414178 | 33.37913 | 34.41838 | 32.08251 | 28.96024 | 33.56 | 33.69
10.16 | 0.960181909 | 0.8428397 | 33.36918 | 34.40712 | 32.04048 | 28.99969 | 33.5 | 33.69
10.17 | 0.959086787 | 0.84567 | 33.35909 | 34.39573 | 31.99426 | 29.08744 | 33.56 | 33.69
10.18 | 0.957765601 | 0.8511014 | 33.34887 | 34.38421 | 31.9404 | 29.26445 | 33.56 | 33.75
10.19 | 0.956143762 | 0.854681 | 33.33852 | 34.37256 | 31.87642 | 29.37757 | 33.63 | 33.75
10.2 | 0.953973069 | 0.8548802 | 33.32804 | 34.36077 | 31.79406 | 29.37434 | 33.63 | 33.75
10.21 | 0.953375686 | 0.854144 | 33.31743 | 34.34885 | 31.76403 | 29.33887 | 33.63 | 33.75
10.22 | 0.955716849 | 0.8516609 | 33.3067 | 34.33681 | 31.83177 | 29.24331 | 33.63 | 33.75
10.23 | 0.958661664 | 0.8503516 | 33.29583 | 34.32463 | 31.91944 | 29.188 | 33.63 | 33.75
10.24 | 0.962801622 | 0.8513662 | 33.28484 | 34.31233 | 32.0467 | 29.21235 | 33.63 | 33.69
10.25 | 0.964731864 | 0.8517679 | 33.27372 | 34.29989 | 32.10022 | 29.21555 | 33.69 | 33.69
10.26 | 0.961845947 | 0.8508336 | 33.26247 | 34.28733 | 31.99338 | 29.17282 | 33.69 | 33.69
10.27 | 0.958237072 | 0.8499236 | 33.2511 | 34.27465 | 31.86244 | 29.13083 | 33.69 | 33.75
10.28 | 0.952818292 | 0.8490745 | 33.23961 | 34.26184 | 31.67131 | 29.09085 | 33.69 | 33.75
10.29 | 0.948706823 | 0.849571 | 33.22799 | 34.2489 | 31.52362 | 29.09687 | 33.69 | 33.75
10.3 | 0.948553117 | 0.8541413 | 33.21625 | 34.23584 | 31.50737 | 29.24224 | 33.75 | 33.75
10.31 | 0.949610715 | 0.858148 | 33.20438 | 34.22265 | 31.53124 | 29.3681 | 33.75 | 33.75
10.32 | 0.95542206 | 0.8599423 | 33.1924 | 34.20935 | 31.71275 | 29.41806 | 33.69 | 33.81
10.33 | 0.960973519 | 0.8612377 | 33.18029 | 34.19592 | 31.88538 | 29.45081 | 33.75 | 33.75
10.34 | 0.96504866 | 0.8596984 | 33.16806 | 34.18236 | 32.00879 | 29.38653 | 33.75 | 33.81
10.35 | 0.968577079 | 0.8582411 | 33.15571 | 34.16869 | 32.11386 | 29.32497 | 33.75 | 33.81
10.36 | 0.966447155 | 0.8576309 | 33.14324 | 34.1549 | 32.03119 | 29.2923 | 33.75 | 33.81
10.37 | 0.964275185 | 0.8570102 | 33.13066 | 34.14099 | 31.94707 | 29.25917 | 33.75 | 33.75
10.38 | 0.959845826 | 0.8558289 | 33.11795 | 34.12696 | 31.78813 | 29.20684 | 33.81 | 33.81
10.39 | 0.955416467 | 0.8546477 | 33.10513 | 34.11281 | 31.62919 | 29.15443 | 33.81 | 33.81
10.4 | 0.953988121 | 0.8537289 | 33.09219 | 34.09854 | 31.56956 | 29.11091 | 33.75 | 33.81
10.41 | 0.952750767 | 0.8528268 | 33.07914 | 34.08416 | 31.51617 | 29.06788 | 33.81 | 33.75
10.42 | 0.953519228 | 0.8553302 | 33.06597 | 34.06966 | 31.52904 | 29.14081 | 33.81 | 33.81
10.43 | 0.954631429 | 0.8584172 | 33.05268 | 34.05504 | 31.55313 | 29.23343 | 33.81 | 33.75
10.44 | 0.953532969 | 0.8595828 | 33.03928 | 34.04031 | 31.50405 | 29.26046 | 33.81 | 33.81
10.45 | 0.951731953 | 0.8601376 | 33.02577 | 34.02547 | 31.43168 | 29.26658 | 33.81 | 33.81
10.46 | 0.951275111 | 0.8579347 | 33.01215 | 34.01051 | 31.40363 | 29.17879 | 33.81 | 33.75
10.47 | 0.951524613 | 0.8542825 | 32.99841 | 33.99544 | 31.3988 | 29.04171 | 33.81 | 33.81
10.48 | 0.953253868 | 0.8524188 | 32.98456 | 33.98025 | 31.44266 | 28.96541 | 33.88 | 33.81
10.49 | 0.956224894 | 0.8520558 | 32.9706 | 33.96496 | 31.52731 | 28.94004 | 33.88 | 33.81
10.5 | 0.958684633 | 0.8522233 | 32.95653 | 33.94955 | 31.59492 | 28.9326 | 33.88 | 33.88
10.51 | 0.960447988 | 0.8531132 | 32.94235 | 33.93404 | 31.63942 | 28.94957 | 33.88 | 33.81
10.52 | 0.961632095 | 0.854485 | 32.92806 | 33.91841 | 31.66468 | 28.98277 | 33.88 | 33.88
10.53 | 0.961427939 | 0.8570115 | 32.91367 | 33.90268 | 31.64412 | 29.05499 | 33.88 | 33.81
10.54 | 0.960597579 | 0.8594303 | 32.89916 | 33.88683 | 31.60286 | 29.12337 | 33.94 | 33.75
10.55 | 0.956399619 | 0.8612694 | 32.88455 | 33.87088 | 31.45077 | 29.17196 | 33.88 | 33.81
10.56 | 0.952214268 | 0.8630601 | 32.86983 | 33.85483 | 31.29913 | 29.21875 | 33.94 | 33.88
10.57 | 0.949220266 | 0.8602821 | 32.85501 | 33.83866 | 31.18664 | 29.11079 | 33.94 | 33.81
10.58 | 0.946226263 | 0.857504 | 32.84008 | 33.82239 | 31.07415 | 29.00284 | 33.94 | 33.88
10.59 | 0.945374913 | 0.85578 | 32.82505 | 33.80602 | 31.03198 | 28.93051 | 33.94 | 33.81
10.6 | 0.944885785 | 0.8542342 | 32.80991 | 33.78954 | 31.00162 | 28.86418 | 33.94 | 33.81
10.61 | 0.943522312 | 0.8553921 | 32.79467 | 33.77295 | 30.9425 | 28.88912 | 33.94 | 33.81
10.62 | 0.941768762 | 0.8577562 | 32.77932 | 33.75627 | 30.87054 | 28.95465 | 33.94 | 33.81
10.63 | 0.940869263 | 0.8603029 | 32.76388 | 33.73948 | 30.82653 | 29.02617 | 34 | 33.81
10.64 | 0.940762123 | 0.8630189 | 32.74833 | 33.72259 | 30.80839 | 29.10323 | 33.94 | 33.88
10.65 | 0.94228261 | 0.8649484 | 32.73268 | 33.7056 | 30.84344 | 29.1536 | 33.94 | 33.81
10.66 | 0.94700453 | 0.8653307 | 32.71693 | 33.6885 | 30.98308 | 29.1517 | 33.94 | 33.81
10.67 | 0.951696083 | 0.8657113 | 32.70108 | 33.67131 | 31.12149 | 29.14963 | 33.94 | 33.81
10.68 | 0.956210551 | 0.8660816 | 32.68513 | 33.65402 | 31.25387 | 29.14712 | 34 | 33.81
10.69 | 0.96072502 | 0.8664519 | 32.66909 | 33.63662 | 31.38601 | 29.14452 | 34 | 33.81
10.7 | 0.959323098 | 0.8651148 | 32.65294 | 33.61913 | 31.32472 | 29.08441 | 34 | 33.81
10.71 | 0.957587984 | 0.8636816 | 32.6367 | 33.60155 | 31.25251 | 29.02104 | 34.06 | 33.88
10.72 | 0.955192401 | 0.8608881 | 32.62036 | 33.58386 | 31.15872 | 28.91195 | 34 | 33.88
10.73 | 0.952562217 | 0.8576113 | 32.60393 | 33.56608 | 31.05727 | 28.78665 | 34 | 33.81
10.74 | 0.952269934 | 0.8565073 | 32.58739 | 33.5482 | 31.032 | 28.73428 | 34.06 | 33.81
10.75 | 0.954136026 | 0.8574092 | 32.57077 | 33.53023 | 31.07694 | 28.74913 | 34.06 | 33.81
10.76 | 0.956278549 | 0.8587512 | 32.55405 | 33.51216 | 31.13074 | 28.77861 | 34.06 | 33.81
10.77 | 0.959088653 | 0.861156 | 32.53723 | 33.494 | 31.20609 | 28.84356 | 34.06 | 33.88
10.78 | 0.96177778 | 0.8635186 | 32.52033 | 33.47575 | 31.27733 | 28.90693 | 34.06 | 33.88
10.79 | 0.962444024 | 0.8651741 | 32.50332 | 33.4574 | 31.28263 | 28.94648 | 34.06 | 33.88
10.8 | 0.963110269 | 0.8668296 | 32.48623 | 33.43896 | 31.28782 | 28.98588 | 34.06 | 33.88
10.81 | 0.96114661 | 0.8668283 | 32.46905 | 33.42043 | 31.20752 | 28.96977 | 34.06 | 33.88
10.82 | 0.958568919 | 0.8664401 | 32.45177 | 33.40181 | 31.10726 | 28.94066 | 34.13 | 33.88
10.83 | 0.954796131 | 0.8644342 | 32.43441 | 33.38309 | 30.96825 | 28.85749 | 34.13 | 33.88
10.84 | 0.950067519 | 0.8611346 | 32.41695 | 33.36429 | 30.79829 | 28.73114 | 34.13 | 33.88
10.85 | 0.94592973 | 0.8582965 | 32.39941 | 33.3454 | 30.64756 | 28.62024 | 34.19 | 33.81
10.86 | 0.943230785 | 0.8565825 | 32.38177 | 33.32642 | 30.54348 | 28.54683 | 34.19 | 33.81
10.87 | 0.940541119 | 0.8548632 | 32.36405 | 33.30735 | 30.43972 | 28.47323 | 34.13 | 33.88
10.88 | 0.93838571 | 0.8528337 | 32.34624 | 33.28819 | 30.35325 | 28.38929 | 34.19 | 33.88
10.89 | 0.936230302 | 0.8508041 | 32.32834 | 33.26895 | 30.26678 | 28.30536 | 34.19 | 33.88
10.9 | 0.935382548 | 0.8499951 | 32.31036 | 33.24962 | 30.22255 | 28.26201 | 34.19 | 33.88
10.91 | 0.935009916 | 0.8496296 | 32.29229 | 33.2302 | 30.19361 | 28.23336 | 34.19 | 33.88
10.92 | 0.936609594 | 0.8498283 | 32.27414 | 33.2107 | 30.22827 | 28.22339 | 34.25 | 33.88
10.93 | 0.940716427 | 0.8507441 | 32.2559 | 33.19111 | 30.34365 | 28.23714 | 34.19 | 33.88
10.94 | 0.944494744 | 0.8513758 | 32.23757 | 33.17144 | 30.44822 | 28.24136 | 34.25 | 33.88
10.95 | 0.946211176 | 0.8502246 | 32.21917 | 33.15169 | 30.48614 | 28.18638 | 34.25 | 33.88
10.96 | 0.947927608 | 0.8490734 | 32.20068 | 33.13185 | 30.52391 | 28.13137 | 34.25 | 33.88
10.97 | 0.948364147 | 0.8493283 | 32.1821 | 33.11193 | 30.52035 | 28.1229 | 34.31 | 33.81
10.98 | 0.948528865 | 0.8498818 | 32.16345 | 33.09193 | 30.50796 | 28.12423 | 34.31 | 33.88
10.99 | 0.949745886 | 0.8504779 | 32.14471 | 33.07184 | 30.52931 | 28.12687 | 34.25 | 33.88
11 | 0.952005069 | 0.8511162 | 32.12589 | 33.05168 | 30.58401 | 28.13082 | 34.31 | 33.88
11.01 | 0.953735052 | 0.8517524 | 32.10699 | 33.03144 | 30.62156 | 28.1346 | 34.31 | 33.88
11.02 | 0.952884114 | 0.8523784 | 32.08801 | 33.01111 | 30.57616 | 28.13796 | 34.31 | 33.88
11.03 | 0.952033176 | 0.8530045 | 32.06896 | 32.99071 | 30.53071 | 28.14122 | 34.31 | 33.88
11.04 | 0.951008432 | 0.8529399 | 32.04982 | 32.97023 | 30.47965 | 28.12162 | 34.31 | 33.88
11.05 | 0.949947574 | 0.8527319 | 32.0306 | 32.94967 | 30.42739 | 28.09723 | 34.31 | 33.88
11.06 | 0.951259868 | 0.8524008 | 32.01131 | 32.92903 | 30.45107 | 28.06873 | 34.38 | 33.94
11.07 | 0.955186887 | 0.851934 | 31.99194 | 32.90831 | 30.55828 | 28.03571 | 34.38 | 33.94
11.08 | 0.95883478 | 0.8517104 | 31.97249 | 32.88752 | 30.65634 | 28.01064 | 34.31 | 33.94
11.09 | 0.960303666 | 0.8533845 | 31.95297 | 32.86665 | 30.68455 | 28.04789 | 34.38 | 33.88
11.1 | 0.961772552 | 0.8550585 | 31.93337 | 32.84571 | 30.71264 | 28.08501 | 34.44 | 33.88
11.11 | 0.958515024 | 0.8567651 | 31.91369 | 32.82469 | 30.58975 | 28.12305 | 34.38 | 33.88
11.12 | 0.953607244 | 0.8584829 | 31.89394 | 32.8036 | 30.4143 | 28.16133 | 34.38 | 33.94
11.13 | 0.950367654 | 0.8594752 | 31.87412 | 32.78244 | 30.29213 | 28.17569 | 34.44 | 33.94
11.14 | 0.950110853 | 0.8591702 | 31.85422 | 32.7612 | 30.26504 | 28.14744 | 34.38 | 33.94
11.15 | 0.949854052 | 0.8588651 | 31.83425 | 32.73988 | 30.23789 | 28.11914 | 34.44 | 33.94
11.16 | 0.952323731 | 0.8581291 | 31.81421 | 32.7185 | 30.29742 | 28.07669 | 34.44 | 33.94
11.17 | 0.954889671 | 0.8573778 | 31.79409 | 32.69704 | 30.35985 | 28.03372 | 34.44 | 33.94
11.18 | 0.953628807 | 0.8568713 | 31.7739 | 32.67551 | 30.30051 | 27.99871 | 34.44 | 34
11.19 | 0.949395255 | 0.8565548 | 31.75364 | 32.65392 | 30.14676 | 27.96987 | 34.44 | 33.94
11.2 | 0.945557965 | 0.8559829 | 31.73331 | 32.63225 | 30.00569 | 27.93265 | 34.44 | 33.94
11.21 | 0.943977907 | 0.8539567 | 31.71291 | 32.61051 | 29.93629 | 27.84796 | 34.5 | 33.94
11.22 | 0.942397849 | 0.8519304 | 31.69245 | 32.5887 | 29.86689 | 27.76331 | 34.5 | 33.94
11.23 | 0.944269725 | 0.8521124 | 31.67191 | 32.56682 | 29.90682 | 27.7506 | 34.5 | 34
11.24 | 0.947448219 | 0.8531303 | 31.6513 | 32.54488 | 29.98797 | 27.76502 | 34.5 | 33.94
11.25 | 0.94982121 | 0.8544714 | 31.63062 | 32.52287 | 30.04344 | 27.78986 | 34.5 | 33.94
11.26 | 0.95023148 | 0.8565999 | 31.60988 | 32.50079 | 30.0367 | 27.84017 | 34.5 | 33.94
11.27 | 0.950641749 | 0.8587284 | 31.58907 | 32.47864 | 30.02989 | 27.89033 | 34.56 | 33.94
11.28 | 0.951514328 | 0.8578308 | 31.56819 | 32.45643 | 30.03759 | 27.84212 | 34.5 | 34
11.29 | 0.952471086 | 0.8563822 | 31.54725 | 32.43415 | 30.04784 | 27.77603 | 34.56 | 33.94
11.3 | 0.954922911 | 0.8554916 | 31.52624 | 32.41181 | 30.10513 | 27.72803 | 34.56 | 34
11.31 | 0.959710336 | 0.8554727 | 31.50516 | 32.3894 | 30.23583 | 27.70825 | 34.56 | 34
11.32 | 0.964497762 | 0.8554539 | 31.48402 | 32.36693 | 30.36627 | 27.68841 | 34.56 | 34
11.33 | 0.966627171 | 0.8539097 | 31.46282 | 32.34439 | 30.41281 | 27.61919 | 34.56 | 34.06
11.34 | 0.968537621 | 0.8522399 | 31.44155 | 32.32179 | 30.45232 | 27.54592 | 34.56 | 34.06
11.35 | 0.967954291 | 0.8493386 | 31.42022 | 32.29913 | 30.41333 | 27.43289 | 34.56 | 34
11.36 | 0.96428209 | 0.8449119 | 31.39882 | 32.2764 | 30.27732 | 27.27072 | 34.56 | 34
11.37 | 0.960609888 | 0.8404852 | 31.37736 | 32.25361 | 30.14141 | 27.10869 | 34.63 | 34
11.38 | 0.958967929 | 0.8409495 | 31.35585 | 32.23077 | 30.06925 | 27.10445 | 34.69 | 34
11.39 | 0.957413551 | 0.8416248 | 31.33426 | 32.20786 | 29.99985 | 27.10693 | 34.63 | 34.06
11.4 | 0.957121882 | 0.8433881 | 31.31262 | 32.18489 | 29.97 | 27.14435 | 34.63 | 34.06
11.41 | 0.95831459 | 0.8464306 | 31.29092 | 32.16186 | 29.98654 | 27.22278 | 34.69 | 34.13
11.42 | 0.959507298 | 0.8494731 | 31.26916 | 32.13877 | 30.00298 | 27.30102 | 34.63 | 34.06
11.43 | 0.957979266 | 0.8486381 | 31.24733 | 32.11562 | 29.9343 | 27.25454 | 34.63 | 34.06
11.44 | 0.956306992 | 0.8475976 | 31.22545 | 32.09241 | 29.86112 | 27.20145 | 34.69 | 34.06
11.45 | 0.953787979 | 0.8464784 | 31.20351 | 32.06915 | 29.76153 | 27.14584 | 34.69 | 34.06
11.46 | 0.950139978 | 0.8452544 | 31.18151 | 32.04583 | 29.6268 | 27.08688 | 34.69 | 34.13
11.47 | 0.946491978 | 0.8440304 | 31.15945 | 32.02245 | 29.49217 | 27.02792 | 34.69 | 34.13
11.48 | 0.946780138 | 0.8456682 | 31.13734 | 31.99901 | 29.48021 | 27.06055 | 34.69 | 34.06
11.49 | 0.947523541 | 0.847637 | 31.11517 | 31.97552 | 29.48235 | 27.10363 | 34.69 | 34.06
11.5 | 0.949000925 | 0.8496875 | 31.09294 | 31.95197 | 29.50723 | 27.14919 | 34.75 | 34.06
11.51 | 0.951824384 | 0.8518877 | 31.07065 | 31.92837 | 29.57381 | 27.19938 | 34.75 | 34.13
11.52 | 0.954647843 | 0.8540878 | 31.04831 | 31.90471 | 29.64021 | 27.24942 | 34.75 | 34.13
11.53 | 0.955270942 | 0.8540472 | 31.02592 | 31.88099 | 29.63816 | 27.22787 | 34.75 | 34.13
11.54 | 0.955337385 | 0.8534397 | 31.00347 | 31.85723 | 29.61877 | 27.18822 | 34.75 | 34.13
11.55 | 0.955566514 | 0.8527938 | 30.98096 | 31.83341 | 29.60437 | 27.14733 | 34.75 | 34.13
11.56 | 0.956334361 | 0.8520211 | 30.9584 | 31.80953 | 29.60659 | 27.10239 | 34.75 | 34.13
11.57 | 0.957102208 | 0.8512483 | 30.93579 | 31.78561 | 29.60871 | 27.05744 | 34.81 | 34.13
11.58 | 0.958511755 | 0.8527659 | 30.91313 | 31.76163 | 29.63059 | 27.08523 | 34.75 | 34.13
11.59 | 0.960260291 | 0.8554934 | 30.89041 | 31.7376 | 29.66283 | 27.1513 | 34.81 | 34.13
11.6 | 0.961881823 | 0.8581122 | 30.86764 | 31.71351 | 29.69102 | 27.21375 | 34.81 | 34.13
11.61 | 0.961682331 | 0.8591729 | 30.84481 | 31.68938 | 29.66291 | 27.22666 | 34.81 | 34.13
11.62 | 0.961482839 | 0.8602337 | 30.82194 | 31.6652 | 29.63477 | 27.23947 | 34.81 | 34.19
11.63 | 0.960786229 | 0.8599847 | 30.79902 | 31.64096 | 29.59127 | 27.21074 | 34.88 | 34.19
11.64 | 0.959516391 | 0.8582255 | 30.77604 | 31.61668 | 29.53011 | 27.13424 | 34.81 | 34.19
11.65 | 0.958246553 | 0.8564662 | 30.75301 | 31.59235 | 29.46897 | 27.05778 | 34.88 | 34.19
11.66 | 0.960428797 | 0.8561628 | 30.72994 | 31.56797 | 29.51392 | 27.02732 | 34.88 | 34.19
11.67 | 0.963210672 | 0.8561124 | 30.70681 | 31.54354 | 29.57713 | 27.00481 | 34.94 | 34.13
11.68 | 0.9658841 | 0.8563993 | 30.68364 | 31.51906 | 29.63684 | 26.9929 | 34.88 | 34.19
11.69 | 0.968189915 | 0.8578298 | 30.66042 | 31.49453 | 29.68511 | 27.01695 | 34.94 | 34.19
11.7 | 0.970495729 | 0.8592604 | 30.63715 | 31.46996 | 29.73322 | 27.04089 | 34.94 | 34.19
11.71 | 0.969263694 | 0.8607468 | 30.61383 | 31.44534 | 29.67287 | 27.06647 | 34.88 | 34.19
11.72 | 0.965590826 | 0.8622715 | 30.59046 | 31.42067 | 29.53787 | 27.09315 | 34.94 | 34.19
11.73 | 0.961917958 | 0.8637963 | 30.56705 | 31.39596 | 29.403 | 27.11972 | 35 | 34.25
11.74 | 0.958117887 | 0.8644732 | 30.54359 | 31.37121 | 29.26436 | 27.11957 | 35 | 34.25
11.75 | 0.954310235 | 0.8650995 | 30.52009 | 31.3464 | 29.12563 | 27.11776 | 35.13 | 34.19
11.76 | 0.95188675 | 0.8649559 | 30.49654 | 31.32156 | 29.02925 | 27.09176 | 35.13 | 34.19
11.77 | 0.952956875 | 0.8628689 | 30.47294 | 31.29667 | 29.0394 | 27.00492 | 35.13 | 34.19
11.78 | 0.954027001 | 0.8607819 | 30.4493 | 31.27173 | 29.04946 | 26.91814 | 35.13 | 34.19
11.79 | 0.957795658 | 0.8577949 | 30.42562 | 31.24675 | 29.14152 | 26.80331 | 35.13 | 34.19
11.8 | 0.9632774 | 0.8542367 | 30.40189 | 31.22173 | 29.28545 | 26.67075 | 35.13 | 34.19
11.81 | 0.968759142 | 0.8506784 | 30.37811 | 31.19667 | 29.42908 | 26.53833 | 35.13 | 34.19
11.82 | 0.969669128 | 0.8505322 | 30.3543 | 31.17156 | 29.43362 | 26.51242 | 35.19 | 34.25
11.83 | 0.97022139 | 0.850653 | 30.33044 | 31.14641 | 29.42724 | 26.49479 | 35.13 | 34.19
11.84 | 0.9695709 | 0.8519451 | 30.30654 | 31.12122 | 29.38434 | 26.51357 | 35.13 | 34.19
11.85 | 0.964914622 | 0.8571382 | 30.28259 | 31.09599 | 29.22012 | 26.65356 | 35.19 | 34.19
11.86 | 0.960258343 | 0.8623313 | 30.25861 | 31.07072 | 29.05608 | 26.79325 | 35.25 | 34.19
11.87 | 0.957164805 | 0.867343 | 30.23458 | 31.04541 | 28.93947 | 26.92702 | 35.19 | 34.19
11.88 | 0.955501908 | 0.8721886 | 30.21051 | 31.02005 | 28.8662 | 27.05534 | 35.25 | 34.25
11.89 | 0.953839011 | 0.8770342 | 30.1864 | 30.99466 | 28.79297 | 27.18338 | 35.25 | 34.19
11.9 | 0.953662718 | 0.8786647 | 30.16225 | 30.96923 | 28.76461 | 27.21157 | 35.25 | 34.19
11.91 | 0.953856253 | 0.8794955 | 30.13806 | 30.94376 | 28.74738 | 27.2149 | 35.31 | 34.25
11.92 | 0.953881838 | 0.8800893 | 30.11383 | 30.91825 | 28.72504 | 27.21082 | 35.31 | 34.19
11.93 | 0.951568437 | 0.8773822 | 30.08956 | 30.89271 | 28.63228 | 27.10471 | 35.31 | 34.19
11.94 | 0.949255037 | 0.8746752 | 30.06526 | 30.86712 | 28.5396 | 26.99871 | 35.31 | 34.19
11.95 | 0.947585242 | 0.8718105 | 30.04091 | 30.8415 | 28.46633 | 26.88795 | 35.38 | 34.19
11.96 | 0.94727931 | 0.8686117 | 30.01653 | 30.81585 | 28.43404 | 26.767 | 35.38 | 34.25
11.97 | 0.946973379 | 0.8654129 | 29.99211 | 30.79015 | 28.40173 | 26.64619 | 35.38 | 34.25
11.98 | 0.949801435 | 0.8639687 | 29.96765 | 30.76442 | 28.46332 | 26.5795 | 35.38 | 34.19
11.99 | 0.95507666 | 0.8638946 | 29.94315 | 30.73865 | 28.59801 | 26.55496 | 35.38 | 34.25
12 | 0.960351885 | 0.8638204 | 29.91862 | 30.71285 | 28.7324 | 26.53039 | 35.38 | 34.25
12.01 | 0.96201861 | 0.8647217 | 29.89405 | 30.68701 | 28.75864 | 26.53573 | 35.44 | 34.25
12.02 | 0.962724274 | 0.8658828 | 29.86945 | 30.66114 | 28.75604 | 26.54896 | 35.38 | 34.25
12.03 | 0.963417265 | 0.8670348 | 29.84481 | 30.63524 | 28.753 | 26.56182 | 35.44 | 34.25
12.04 | 0.961573546 | 0.8663726 | 29.82013 | 30.6093 | 28.67425 | 26.51906 | 35.44 | 34.25
12.05 | 0.959729828 | 0.8657105 | 29.79542 | 30.58332 | 28.59556 | 26.4763 | 35.44 | 34.25
12.06 | 0.957876238 | 0.8650041 | 29.77068 | 30.55732 | 28.51663 | 26.4322 | 35.5 | 34.25
12.07 | 0.955984903 | 0.8641287 | 29.7459 | 30.53127 | 28.43663 | 26.38295 | 35.5 | 34.25
12.08 | 0.954093568 | 0.8632534 | 29.72109 | 30.5052 | 28.3567 | 26.33372 | 35.56 | 34.25
12.09 | 0.951781788 | 0.8627006 | 29.69624 | 30.4791 | 28.26434 | 26.29433 | 35.56 | 34.25
12.1 | 0.948830334 | 0.8626385 | 29.67136 | 30.45296 | 28.15309 | 26.26989 | 35.56 | 34.25
12.11 | 0.945878881 | 0.8625764 | 29.64645 | 30.42679 | 28.04195 | 26.24543 | 35.56 | 34.25
12.12 | 0.947906242 | 0.8627557 | 29.62151 | 30.40059 | 28.07841 | 26.22828 | 35.56 | 34.25
12.13 | 0.953647416 | 0.8631152 | 29.59653 | 30.37436 | 28.22465 | 26.21657 | 35.56 | 34.25
12.14 | 0.95938859 | 0.8634747 | 29.57152 | 30.3481 | 28.37058 | 26.20481 | 35.56 | 34.31
12.15 | 0.966015289 | 0.8643977 | 29.54648 | 30.32181 | 28.54235 | 26.2101 | 35.63 | 34.31
12.16 | 0.972960117 | 0.8655232 | 29.52141 | 30.29549 | 28.72315 | 26.22145 | 35.63 | 34.25
12.17 | 0.979904946 | 0.8666486 | 29.49631 | 30.26914 | 28.90358 | 26.23271 | 35.63 | 34.25
12.18 | 0.979834193 | 0.8673655 | 29.47117 | 30.24276 | 28.87686 | 26.23152 | 35.63 | 34.25
12.19 | 0.978854599 | 0.8680294 | 29.44601 | 30.21635 | 28.82336 | 26.22868 | 35.69 | 34.31
12.2 | 0.977875817 | 0.8686694 | 29.42082 | 30.18991 | 28.76991 | 26.22505 | 35.69 | 34.25
12.21 | 0.976934009 | 0.8682228 | 29.3956 | 30.16344 | 28.71756 | 26.18859 | 35.63 | 34.31
12.22 | 0.975992201 | 0.8677763 | 29.37035 | 30.13695 | 28.66523 | 26.15213 | 35.63 | 34.31
12.23 | 0.974995337 | 0.8674976 | 29.34507 | 30.11043 | 28.6113 | 26.12073 | 35.69 | 34.31
12.24 | 0.973671739 | 0.8682153 | 29.31976 | 30.08388 | 28.54782 | 26.11929 | 35.69 | 34.31
12.25 | 0.972348142 | 0.868933 | 29.29442 | 30.05731 | 28.48438 | 26.11779 | 35.75 | 34.31
12.26 | 0.969801317 | 0.8696252 | 29.26906 | 30.03071 | 28.38517 | 26.11546 | 35.75 | 34.31
12.27 | 0.963648403 | 0.8702421 | 29.24367 | 30.00408 | 28.18061 | 26.11081 | 35.75 | 34.31
12.28 | 0.95749549 | 0.870859 | 29.21825 | 29.97742 | 27.97634 | 26.10611 | 35.75 | 34.38
12.29 | 0.952992586 | 0.870543 | 29.1928 | 29.95074 | 27.82052 | 26.07341 | 35.75 | 34.31
12.3 | 0.951571846 | 0.8684845 | 29.16733 | 29.92404 | 27.75481 | 25.98857 | 35.75 | 34.31
12.31 | 0.950151106 | 0.866426 | 29.14183 | 29.89731 | 27.68914 | 25.90381 | 35.81 | 34.38
12.32 | 0.951369708 | 0.8649891 | 29.11631 | 29.87056 | 27.70037 | 25.83771 | 35.81 | 34.38
12.33 | 0.956083156 | 0.8643755 | 29.09075 | 29.84378 | 27.81318 | 25.79623 | 35.88 | 34.31
12.34 | 0.960796605 | 0.8637618 | 29.06518 | 29.81697 | 27.92572 | 25.75477 | 35.88 | 34.38
12.35 | 0.963672985 | 0.8643868 | 29.03958 | 29.79015 | 27.98466 | 25.75021 | 35.81 | 34.38
12.36 | 0.964697235 | 0.8662605 | 29.01395 | 29.7633 | 27.98968 | 25.78277 | 35.88 | 34.38
12.37 | 0.965721484 | 0.8681342 | 28.9883 | 29.73643 | 27.99462 | 25.81521 | 35.88 | 34.38
12.38 | 0.964434036 | 0.8689588 | 28.96263 | 29.70953 | 27.93254 | 25.81636 | 35.88 | 34.38
12.39 | 0.961267792 | 0.8689307 | 28.93693 | 29.68261 | 27.81614 | 25.79213 | 35.94 | 34.38
12.4 | 0.958101548 | 0.8689026 | 28.91121 | 29.65567 | 27.69987 | 25.76789 | 35.94 | 34.44
12.41 | 0.955923071 | 0.8684043 | 28.88546 | 29.62871 | 27.61228 | 25.7297 | 35.94 | 34.38
12.42 | 0.95442747 | 0.8675809 | 28.85969 | 29.60173 | 27.54448 | 25.68189 | 35.94 | 34.44
12.43 | 0.952931868 | 0.8667575 | 28.8339 | 29.57472 | 27.47674 | 25.63411 | 35.94 | 34.44
12.44 | 0.952784955 | 0.8677853 | 28.80809 | 29.54769 | 27.44791 | 25.64105 | 35.94 | 34.44
12.45 | 0.953476479 | 0.869964 | 28.78225 | 29.52065 | 27.4432 | 25.6819 | 36 | 34.44
12.46 | 0.954168003 | 0.8721426 | 28.7564 | 29.49358 | 27.43843 | 25.72261 | 35.94 | 34.44
12.47 | 0.953687244 | 0.8734841 | 28.73052 | 29.46649 | 27.39993 | 25.73851 | 36 | 34.5
12.48 | 0.952511321 | 0.8743293 | 28.70462 | 29.43938 | 27.34147 | 25.73972 | 36 | 34.5
12.49 | 0.951335399 | 0.8751744 | 28.6787 | 29.41226 | 27.28306 | 25.74085 | 36 | 34.5
12.5 | 0.951182111 | 0.8746565 | 28.65275 | 29.38511 | 27.25399 | 25.70188 | 36 | 34.44
12.51 | 0.951643872 | 0.8733189 | 28.62679 | 29.35795 | 27.24251 | 25.63885 | 36 | 34.44
12.52 | 0.952105633 | 0.8719813 | 28.60081 | 29.33076 | 27.23099 | 25.57588 | 36.06 | 34.5
12.53 | 0.954002929 | 0.8714999 | 28.57481 | 29.30356 | 27.26045 | 25.53805 | 36.06 | 34.44
12.54 | 0.956831121 | 0.8715738 | 28.54879 | 29.27634 | 27.31637 | 25.51649 | 36.06 | 34.5
12.55 | 0.959659313 | 0.8716476 | 28.52274 | 29.2491 | 27.37212 | 25.49491 | 36.06 | 34.44
12.56 | 0.961967025 | 0.8717305 | 28.49668 | 29.22185 | 27.41287 | 25.47357 | 36.06 | 34.5
12.57 | 0.963888766 | 0.8718202 | 28.47061 | 29.19457 | 27.4425 | 25.45242 | 36.06 | 34.5
12.58 | 0.965810507 | 0.8719098 | 28.44451 | 29.16728 | 27.47201 | 25.43124 | 36.13 | 34.5
12.59 | 0.965813544 | 0.8737922 | 28.41839 | 29.13998 | 27.44687 | 25.46228 | 36.13 | 34.5
12.6 | 0.964094794 | 0.8772835 | 28.39226 | 29.11265 | 27.37283 | 25.54005 | 36.13 | 34.5
12.61 | 0.962376044 | 0.8807747 | 28.36611 | 29.08531 | 27.29886 | 25.61761 | 36.13 | 34.5
12.62 | 0.958484917 | 0.8839727 | 28.33994 | 29.05796 | 27.16341 | 25.68644 | 36.19 | 34.5
12.63 | 0.952095063 | 0.8868332 | 28.31376 | 29.03059 | 26.95739 | 25.74529 | 36.13 | 34.56
12.64 | 0.945705208 | 0.8896937 | 28.28755 | 29.0032 | 26.75169 | 25.80396 | 36.19 | 34.56
12.65 | 0.94019047 | 0.8902956 | 28.26134 | 28.9758 | 26.57104 | 25.79703 | 36.19 | 34.56
12.66 | 0.936055182 | 0.8873374 | 28.2351 | 28.94838 | 26.42961 | 25.68698 | 36.19 | 34.56
12.67 | 0.931919895 | 0.8843791 | 28.20885 | 28.92095 | 26.28839 | 25.57708 | 36.19 | 34.56
12.68 | 0.929491744 | 0.8815072 | 28.18258 | 28.8935 | 26.19548 | 25.46983 | 36.19 | 34.56
12.69 | 0.931120068 | 0.8788402 | 28.1563 | 28.86605 | 26.2169 | 25.36864 | 36.19 | 34.56
12.7 | 0.932748393 | 0.8761733 | 28.13 | 28.83857 | 26.23821 | 25.26759 | 36.25 | 34.56
12.71 | 0.935197926 | 0.8739314 | 28.10369 | 28.81108 | 26.28251 | 25.17891 | 36.25 | 34.56
12.72 | 0.94116955 | 0.8735127 | 28.07736 | 28.78358 | 26.42556 | 25.14283 | 36.25 | 34.56
12.73 | 0.947141173 | 0.873094 | 28.05102 | 28.75607 | 26.56828 | 25.10675 | 36.31 | 34.56
12.74 | 0.952987149 | 0.8728213 | 28.02466 | 28.72855 | 26.70714 | 25.07489 | 36.31 | 34.56
12.75 | 0.957074689 | 0.8745916 | 27.99829 | 28.70101 | 26.79646 | 25.10166 | 36.31 | 34.56
12.76 | 0.96116223 | 0.876362 | 27.97191 | 28.67346 | 26.88554 | 25.12833 | 36.31 | 34.56
12.77 | 0.96524977 | 0.8781323 | 27.94551 | 28.64589 | 26.9744 | 25.15488 | 36.25 | 34.56
12.78 | 0.962290799 | 0.8796738 | 27.9191 | 28.61832 | 26.86629 | 25.17478 | 36.31 | 34.56
12.79 | 0.958792657 | 0.8811977 | 27.89267 | 28.59073 | 26.74329 | 25.19409 | 36.31 | 34.56
12.8 | 0.955294516 | 0.8827217 | 27.86624 | 28.56313 | 26.62046 | 25.2133 | 36.31 | 34.56
12.81 | 0.95068045 | 0.8812007 | 27.83979 | 28.53553 | 26.46674 | 25.14553 | 36.38 | 34.56
12.82 | 0.945743634 | 0.8787991 | 27.81333 | 28.50791 | 26.30428 | 25.05272 | 36.38 | 34.56
12.83 | 0.940806817 | 0.8763975 | 27.78685 | 28.48028 | 26.14206 | 24.96004 | 36.38 | 34.56
12.84 | 0.938982097 | 0.8745385 | 27.76037 | 28.45264 | 26.06649 | 24.88293 | 36.38 | 34.56
12.85 | 0.939174079 | 0.8730311 | 27.73387 | 28.42498 | 26.04693 | 24.8159 | 36.38 | 34.63
12.86 | 0.939366061 | 0.8715237 | 27.70736 | 28.39732 | 26.02736 | 24.74894 | 36.38 | 34.63
12.87 | 0.941868265 | 0.8715787 | 27.68084 | 28.36965 | 26.07171 | 24.72639 | 36.38 | 34.56
12.88 | 0.94753224 | 0.8737721 | 27.65431 | 28.34198 | 26.20335 | 24.76443 | 36.44 | 34.63
12.89 | 0.953196216 | 0.8759654 | 27.62777 | 28.31429 | 26.33469 | 24.80234 | 36.44 | 34.56
12.9 | 0.95862302 | 0.8780352 | 27.60122 | 28.28659 | 26.45916 | 24.83662 | 36.44 | 34.56
12.91 | 0.963217439 | 0.879671 | 27.57466 | 28.25888 | 26.56039 | 24.85852 | 36.5 | 34.56
12.92 | 0.967811859 | 0.8813069 | 27.54808 | 28.23117 | 26.66136 | 24.88032 | 36.5 | 34.56
12.93 | 0.972363763 | 0.8829339 | 27.5215 | 28.20345 | 26.76091 | 24.90178 | 36.5 | 34.63
12.94 | 0.969001018 | 0.8829095 | 27.49491 | 28.17572 | 26.6426 | 24.87661 | 36.5 | 34.56
12.95 | 0.965638274 | 0.8828851 | 27.46831 | 28.14798 | 26.52445 | 24.85143 | 36.56 | 34.63
12.96 | 0.96227553 | 0.8828607 | 27.4417 | 28.12023 | 26.40648 | 24.82625 | 36.5 | 34.63
12.97 | 0.95898246 | 0.8819587 | 27.41508 | 28.09248 | 26.29058 | 24.77641 | 36.56 | 34.69
12.98 | 0.955709867 | 0.8807989 | 27.38846 | 28.06472 | 26.17542 | 24.71937 | 36.56 | 34.56
12.99 | 0.952437274 | 0.8796391 | 27.36182 | 28.03695 | 26.06042 | 24.6624 | 36.56 | 34.63
13 | 0.953338487 | 0.8779119 | 27.33518 | 28.00918 | 26.05968 | 24.58959 | 36.56 | 34.63
13.01 | 0.95802864 | 0.8756697 | 27.30853 | 27.9814 | 26.16235 | 24.50246 | 36.63 | 34.63
13.02 | 0.962718793 | 0.8734274 | 27.28187 | 27.95361 | 26.26477 | 24.41545 | 36.63 | 34.63
13.03 | 0.966676346 | 0.8715139 | 27.2552 | 27.92582 | 26.34696 | 24.33774 | 36.63 | 34.63
13.04 | 0.968539588 | 0.8705399 | 27.22853 | 27.89802 | 26.37191 | 24.28634 | 36.63 | 34.63
13.05 | 0.970402829 | 0.869566 | 27.20185 | 27.87022 | 26.39675 | 24.23499 | 36.63 | 34.63
13.06 | 0.972266071 | 0.8685921 | 27.17516 | 27.84241 | 26.42149 | 24.18369 | 36.69 | 34.63
13.07 | 0.969955334 | 0.8686671 | 27.14846 | 27.81459 | 26.3328 | 24.16162 | 36.69 | 34.56
13.08 | 0.967549347 | 0.8687662 | 27.12176 | 27.78677 | 26.24164 | 24.14021 | 36.63 | 34.63
13.09 | 0.96514336 | 0.8688652 | 27.09506 | 27.75895 | 26.15061 | 24.11879 | 36.69 | 34.63
13.1 | 0.966194897 | 0.8691035 | 27.06834 | 27.73112 | 26.1533 | 24.10122 | 36.69 | 34.63
13.11 | 0.9688761 | 0.8694075 | 27.04162 | 27.70329 | 26.19998 | 24.08545 | 36.75 | 34.69
13.12 | 0.971557304 | 0.8697116 | 27.0149 | 27.67545 | 26.24652 | 24.06966 | 36.75 | 34.63
13.13 | 0.973523353 | 0.8714974 | 26.98817 | 27.64761 | 26.27361 | 24.09482 | 36.75 | 34.63
13.14 | 0.97424479 | 0.8758621 | 26.96143 | 27.61977 | 26.26704 | 24.19111 | 36.75 | 34.63
13.15 | 0.974966226 | 0.8802269 | 26.93469 | 27.59192 | 26.26042 | 24.28715 | 36.75 | 34.69
13.16 | 0.97559111 | 0.8846148 | 26.90795 | 27.56407 | 26.25116 | 24.38359 | 36.75 | 34.69
13.17 | 0.973418022 | 0.8896755 | 26.8812 | 27.53622 | 26.16664 | 24.4983 | 36.75 | 34.69
13.18 | 0.971244935 | 0.8947363 | 26.85444 | 27.50836 | 26.08224 | 24.61273 | 36.75 | 34.69
13.19 | 0.969071847 | 0.899797 | 26.82769 | 27.4805 | 25.99796 | 24.72687 | 36.81 | 34.69
13.2 | 0.969091792 | 0.9017375 | 26.80092 | 27.45264 | 25.97256 | 24.75507 | 36.75 | 34.69
13.21 | 0.970120956 | 0.9022421 | 26.77416 | 27.42477 | 25.97417 | 24.74379 | 36.75 | 34.63
13.22 | 0.971150119 | 0.9027467 | 26.74739 | 27.39691 | 25.97573 | 24.73247 | 36.81 | 34.69
13.23 | 0.971326927 | 0.9031995 | 26.72062 | 27.36904 | 25.95445 | 24.7197 | 36.81 | 34.69
13.24 | 0.969686149 | 0.9035417 | 26.69384 | 27.34117 | 25.88465 | 24.70389 | 36.81 | 34.69
13.25 | 0.968045371 | 0.9038839 | 26.66706 | 27.3133 | 25.81492 | 24.68805 | 36.88 | 34.69
13.26 | 0.966404593 | 0.9042261 | 26.64028 | 27.28543 | 25.74529 | 24.6722 | 36.81 | 34.75
13.27 | 0.963973078 | 0.9023527 | 26.61349 | 27.25755 | 25.65469 | 24.59593 | 36.81 | 34.75
13.28 | 0.96148788 | 0.9003288 | 26.5867 | 27.22968 | 25.56279 | 24.51566 | 36.88 | 34.69
13.29 | 0.959002682 | 0.8983049 | 26.55992 | 27.2018 | 25.47103 | 24.43551 | 36.88 | 34.69
13.3 | 0.957640439 | 0.8944487 | 26.53312 | 27.17393 | 25.40919 | 24.30568 | 36.88 | 34.69
13.31 | 0.957249279 | 0.889008 | 26.50633 | 27.14605 | 25.37317 | 24.13306 | 36.88 | 34.69
13.32 | 0.956858118 | 0.8835673 | 26.47953 | 27.11818 | 25.33716 | 23.96073 | 36.88 | 34.69
13.33 | 0.956844479 | 0.878846 | 26.45274 | 27.0903 | 25.31116 | 23.8082 | 36.88 | 34.75
13.34 | 0.959635964 | 0.87947 | 26.42594 | 27.06242 | 25.35928 | 23.80059 | 36.88 | 34.75
13.35 | 0.96242745 | 0.8800939 | 26.39914 | 27.03455 | 25.40726 | 23.79294 | 36.88 | 34.75
13.36 | 0.965218935 | 0.8807179 | 26.37234 | 27.00667 | 25.45508 | 23.78526 | 36.81 | 34.75
13.37 | 0.970932209 | 0.8825849 | 26.34554 | 26.9788 | 25.57973 | 23.81108 | 36.88 | 34.75
13.38 | 0.977999333 | 0.8850278 | 26.31874 | 26.95093 | 25.73971 | 23.85232 | 36.94 | 34.75
13.39 | 0.985066457 | 0.8874707 | 26.29193 | 26.92305 | 25.8993 | 23.89342 | 36.94 | 34.75
13.4 | 0.989612898 | 0.8889495 | 26.26513 | 26.89518 | 25.99231 | 23.90846 | 36.88 | 34.75
13.41 | 0.985736825 | 0.8872072 | 26.23833 | 26.86731 | 25.86409 | 23.83688 | 36.94 | 34.75
13.42 | 0.981860752 | 0.8854649 | 26.21153 | 26.83945 | 25.73607 | 23.76539 | 36.94 | 34.81
13.43 | 0.977984679 | 0.8837226 | 26.18472 | 26.81158 | 25.60826 | 23.694 | 36.94 | 34.81
13.44 | 0.969489369 | 0.8849375 | 26.15792 | 26.78372 | 25.35983 | 23.70191 | 36.94 | 34.81
13.45 | 0.959530844 | 0.887089 | 26.13112 | 26.75585 | 25.07362 | 23.73482 | 37 | 34.88
13.46 | 0.949572319 | 0.8892405 | 26.10432 | 26.728 | 24.78794 | 23.76762 | 37 | 34.88
13.47 | 0.942469947 | 0.8915339 | 26.07752 | 26.70014 | 24.57728 | 23.80408 | 37 | 34.88
13.48 | 0.943070207 | 0.8942098 | 26.05072 | 26.67228 | 24.56766 | 23.85062 | 37 | 34.81
13.49 | 0.943670466 | 0.8968857 | 26.02392 | 26.64443 | 24.55801 | 23.89701 | 37 | 34.88
13.5 | 0.944270725 | 0.8995616 | 25.99713 | 26.61658 | 24.54833 | 23.94326 | 36.94 | 34.88
13.51 | 0.946734714 | 0.8985117 | 25.97033 | 26.58874 | 24.58702 | 23.89029 | 37 | 34.88
13.52 | 0.949776351 | 0.8963069 | 25.94354 | 26.5609 | 24.64056 | 23.80671 | 37 | 34.88
13.53 | 0.952817989 | 0.894102 | 25.91675 | 26.53306 | 24.69395 | 23.72326 | 37 | 34.88
13.54 | 0.955699752 | 0.8916624 | 25.88996 | 26.50522 | 24.74303 | 23.63371 | 37 | 34.88
13.55 | 0.958069562 | 0.8884706 | 25.86318 | 26.47739 | 24.77872 | 23.52439 | 37 | 34.88
13.56 | 0.960439372 | 0.8852788 | 25.83639 | 26.44957 | 24.81429 | 23.41524 | 37 | 34.88
13.57 | 0.962809182 | 0.882087 | 25.80961 | 26.42174 | 24.84973 | 23.30628 | 37 | 34.81
13.58 | 0.964120428 | 0.8790825 | 25.78283 | 26.39393 | 24.85776 | 23.20244 | 37.06 | 34.88
13.59 | 0.964965129 | 0.8761605 | 25.75606 | 26.36611 | 24.8537 | 23.10095 | 37.06 | 34.88
13.6 | 0.96580983 | 0.8732386 | 25.72928 | 26.3383 | 24.8496 | 22.99962 | 37.06 | 34.88
13.61 | 0.966170056 | 0.8707818 | 25.70252 | 26.3105 | 24.833 | 22.9107 | 37.06 | 34.88
13.62 | 0.963333552 | 0.8713943 | 25.67575 | 26.2827 | 24.73431 | 22.90259 | 37.06 | 34.88
13.63 | 0.960497049 | 0.8720069 | 25.64899 | 26.2549 | 24.63578 | 22.89446 | 37.06 | 34.88
13.64 | 0.957660546 | 0.8726194 | 25.62223 | 26.22711 | 24.5374 | 22.88629 | 37.06 | 34.94
13.65 | 0.956726875 | 0.8755207 | 25.59547 | 26.19933 | 24.48788 | 22.93806 | 37 | 34.94
13.66 | 0.957347709 | 0.8802919 | 25.56872 | 26.17155 | 24.47816 | 23.03861 | 37 | 34.88
13.67 | 0.957968543 | 0.8850631 | 25.54198 | 26.14378 | 24.46841 | 23.1389 | 37.06 | 34.94
13.68 | 0.958589377 | 0.8898343 | 25.51523 | 26.11601 | 24.45863 | 23.23893 | 37.06 | 34.94
13.69 | 0.960563987 | 0.8928998 | 25.48849 | 26.08825 | 24.48333 | 23.2942 | 37.06 | 34.88
13.7 | 0.962609482 | 0.895876 | 25.46176 | 26.0605 | 24.50973 | 23.34698 | 37.06 | 34.94
13.71 | 0.964654977 | 0.8988522 | 25.43503 | 26.03275 | 24.53603 | 23.3996 | 37.06 | 34.94
13.72 | 0.965293816 | 0.900891 | 25.40831 | 26.00501 | 24.52648 | 23.42768 | 37.06 | 34.94
13.73 | 0.96309043 | 0.9010357 | 25.38159 | 25.97727 | 24.44477 | 23.40645 | 37.13 | 34.94
13.74 | 0.960887043 | 0.9011803 | 25.35488 | 25.94954 | 24.36317 | 23.38522 | 37.13 | 34.88
13.75 | 0.958683657 | 0.901325 | 25.32817 | 25.92182 | 24.2817 | 23.36399 | 37.13 | 34.94
13.76 | 0.954786225 | 0.9013324 | 25.30146 | 25.89411 | 24.15749 | 23.3392 | 37.13 | 34.94
13.77 | 0.95013722 | 0.901279 | 25.27477 | 25.8664 | 24.0145 | 23.31284 | 37.13 | 34.94
13.78 | 0.945488216 | 0.9012255 | 25.24808 | 25.8387 | 23.87176 | 23.2865 | 37.19 | 35
13.79 | 0.940926315 | 0.9012282 | 25.22139 | 25.81101 | 23.73147 | 23.26161 | 37.19 | 34.94
13.8 | 0.938769306 | 0.9027835 | 25.19471 | 25.78332 | 23.65202 | 23.27676 | 37.13 | 35
13.81 | 0.936612296 | 0.9043387 | 25.16804 | 25.75565 | 23.57269 | 23.29183 | 37.13 | 34.94
13.82 | 0.934455286 | 0.905894 | 25.14137 | 25.72798 | 23.49349 | 23.30682 | 37.13 | 34.94
13.83 | 0.934308475 | 0.9074256 | 25.11471 | 25.70032 | 23.46489 | 23.32112 | 37.13 | 35
13.84 | 0.937771042 | 0.9089147 | 25.08805 | 25.67266 | 23.52685 | 23.33426 | 37.13 | 35
13.85 | 0.941233609 | 0.9104038 | 25.06141 | 25.64502 | 23.58864 | 23.34732 | 37.13 | 35
13.86 | 0.944696176 | 0.911893 | 25.03477 | 25.61738 | 23.65025 | 23.36031 | 37.13 | 34.94
13.87 | 0.946418858 | 0.9109709 | 25.00813 | 25.58975 | 23.66817 | 23.31152 | 37.13 | 35
13.88 | 0.947248463 | 0.9088111 | 24.98151 | 25.56213 | 23.66369 | 23.23115 | 37.13 | 34.94
13.89 | 0.948078068 | 0.9066514 | 24.95489 | 25.53452 | 23.65918 | 23.15091 | 37.19 | 35
13.9 | 0.948907673 | 0.9044916 | 24.92827 | 25.50692 | 23.65463 | 23.0708 | 37.19 | 34.94
13.91 | 0.947406494 | 0.900923 | 24.90167 | 25.47933 | 23.592 | 22.95491 | 37.19 | 35
13.92 | 0.945767263 | 0.897271 | 24.87507 | 25.45175 | 23.52603 | 22.83711 | 37.19 | 34.94
13.93 | 0.944128031 | 0.893619 | 24.84848 | 25.42417 | 23.46015 | 22.71952 | 37.25 | 34.94
13.94 | 0.94419113 | 0.8904594 | 24.8219 | 25.39661 | 23.43662 | 22.61465 | 37.25 | 35
13.95 | 0.950760941 | 0.8891821 | 24.79533 | 25.36905 | 23.57443 | 22.55771 | 37.25 | 35
13.96 | 0.957330751 | 0.8879048 | 24.76877 | 25.34151 | 23.7119 | 22.50085 | 37.25 | 34.94
13.97 | 0.963900562 | 0.8866275 | 24.74221 | 25.31397 | 23.84903 | 22.44406 | 37.31 | 34.94
13.98 | 0.970098512 | 0.8870912 | 24.71566 | 25.28645 | 23.97662 | 22.43138 | 37.25 | 34.94
13.99 | 0.975842917 | 0.8896783 | 24.68912 | 25.25893 | 24.0927 | 22.47232 | 37.25 | 34.94
14 | 0.981587323 | 0.8922654 | 24.66259 | 25.23143 | 24.20848 | 22.51313 | 37.25 | 35
[7 empty] | 37.75 | 35.38
[7 empty] | 37.75 | 35.38
[7 empty] | 37.81 | 35.44
[7 empty] | 37.81 | 35.44
[7 empty] | 37.81 | 35.44
[7 empty] | 37.81 | 35.44
[7 empty] | 37.81 | 35.44
[7 empty] | 37.81 | 35.44
[7 empty] | 37.81 | 35.44
[7 empty] | 37.81 | 35.44
[7 empty] | 37.88 | 35.44
[7 empty] | 37.88 | 35.5
[7 empty] | 37.88 | 35.44
[7 empty] | 37.88 | 35.5
[7 empty] | 37.88 | 35.5
[7 empty] | 37.88 | 35.5
[7 empty] | 37.81 | 35.44
[7 empty] | 37.88 | 35.5
[7 empty] | 37.88 | 35.5
[7 empty] | 37.88 | 35.44
[7 empty] | 37.88 | 35.5
[7 empty] | 37.88 | 35.5
[7 empty] | 37.88 | 35.5
[7 empty] | 37.94 | 35.5
[7 empty] | 37.88 | 35.5
[7 empty] | 37.94 | 35.5
[7 empty] | 37.88 | 35.5
[7 empty] | 37.94 | 35.56
[7 empty] | 37.94 | 35.5
[7 empty] | 37.94 | 35.56
[7 empty] | 37.94 | 35.5
[7 empty] | 37.94 | 35.5
[7 empty] | 37.94 | 35.56
[7 empty] | 37.94 | 35.5
[7 empty] | 38 | 35.56
[7 empty] | 38 | 35.5
[7 empty] | 38 | 35.56
[7 empty] | 38 | 35.56
[7 empty] | 38 | 35.56
[7 empty] | 38 | 35.56
[7 empty] | 38 | 35.56
[7 empty] | 38 | 35.56
[7 empty] | 38.06 | 35.56
[7 empty] | 38 | 35.63
[7 empty] | 38 | 35.63
[7 empty] | 38.06 | 35.63
[7 empty] | 38.06 | 35.56
[7 empty] | 38.06 | 35.63
[7 empty] | 38.06 | 35.63
[7 empty] | 38.06 | 35.63
[7 empty] | 38.13 | 35.63
[7 empty] | 38.13 | 35.63
[7 empty] | 38.06 | 35.63
[7 empty] | 38.13 | 35.63
[7 empty] | 38.13 | 35.69
[7 empty] | 38.13 | 35.69
[7 empty] | 38.13 | 35.63
[7 empty] | 38.13 | 35.69
[7 empty] | 38.13 | 35.69
[7 empty] | 38.19 | 35.69
[7 empty] | 38.19 | 35.69
[7 empty] | 38.13 | 35.75
[7 empty] | 38.19 | 35.69
[7 empty] | 38.19 | 35.75
[7 empty] | 38.19 | 35.75
[7 empty] | 38.19 | 35.69
[7 empty] | 38.19 | 35.69
[7 empty] | 38.25 | 35.69
[7 empty] | 38.25 | 35.75
[7 empty] | 38.25 | 35.69
[7 empty] | 38.25 | 35.75
[7 empty] | 38.25 | 35.75
[7 empty] | 38.25 | 35.81
[7 empty] | 38.25 | 35.81
[7 empty] | 38.25 | 35.81
[7 empty] | 38.31 | 35.81
[7 empty] | 38.25 | 35.81
[7 empty] | 38.25 | 35.81
[7 empty] | 38.31 | 35.81
[7 empty] | 38.31 | 35.81
[7 empty] | 38.31 | 35.81
[7 empty] | 38.31 | 35.81
[7 empty] | 38.31 | 35.81
[7 empty] | 38.31 | 35.81
[7 empty] | 38.31 | 35.81
[7 empty] | 38.31 | 35.81
[7 empty] | 38.31 | 35.81
[7 empty] | 38.38 | 35.81
[7 empty] | 38.38 | 35.81
[7 empty] | 38.38 | 35.81
[7 empty] | 38.38 | 35.81
[7 empty] | 38.38 | 35.88
[7 empty] | 38.38 | 35.81
[7 empty] | 38.38 | 35.81
[7 empty] | 38.38 | 35.81
[7 empty] | 38.44 | 35.81
[7 empty] | 38.38 | 35.81
[7 empty] | 38.44 | 35.88
[7 empty] | 38.44 | 35.88
[7 empty] | 38.44 | 35.88
[7 empty] | 38.44 | 35.88
[7 empty] | 38.5 | 35.88
[7 empty] | 38.44 | 35.88
[7 empty] | 38.5 | 35.88
[7 empty] | 38.44 | 35.81
[7 empty] | 38.5 | 35.88
[7 empty] | 38.56 | 35.88
[7 empty] | 38.5 | 35.88
[7 empty] | 38.5 | 35.88
[7 empty] | 38.5 | 35.81
[7 empty] | 38.5 | 35.88
[7 empty] | 38.56 | 35.88
[7 empty] | 38.56 | 35.88
[7 empty] | 38.5 | 35.88
[7 empty] | 38.56 | 35.88
[7 empty] | 38.56 | 35.88
[7 empty] | 38.56 | 35.88
[7 empty] | 38.56 | 35.88
[7 empty] | 38.63 | 35.81
[7 empty] | 38.56 | 35.81
[7 empty] | 38.63 | 35.88
[7 empty] | 38.69 | 35.88
[7 empty] | 38.63 | 35.88
[7 empty] | 38.63 | 35.88
[7 empty] | 38.63 | 35.88
[7 empty] | 38.63 | 35.88
[7 empty] | 38.63 | 35.88
[7 empty] | 38.69 | 35.88
[7 empty] | 38.63 | 35.94
[7 empty] | 38.69 | 35.94
[7 empty] | 38.69 | 35.94
[7 empty] | 38.69 | 35.94
[7 empty] | 38.69 | 35.94
[7 empty] | 38.69 | 35.94
[7 empty] | 38.75 | 36
[7 empty] | 38.69 | 36
[7 empty] | 38.75 | 35.94
[7 empty] | 38.81 | 36
[7 empty] | 38.75 | 36
[7 empty] | 38.81 | 36
[7 empty] | 38.75 | 36
[7 empty] | 38.75 | 36
[7 empty] | 38.81 | 36
[7 empty] | 38.81 | 36.06
[7 empty] | 38.81 | 36.06
[7 empty] | 38.88 | 36.06
[7 empty] | 38.88 | 36
[7 empty] | 38.88 | 36.06
[7 empty] | 38.94 | 36
[7 empty] | 38.88 | 36
[7 empty] | 38.88 | 36.06
[7 empty] | 38.88 | 36.06
[7 empty] | 38.94 | 36.06
[7 empty] | 38.94 | 36.06
[7 empty] | 38.94 | 36.13
[7 empty] | 38.94 | 36.06
[7 empty] | 38.94 | 36.06
[7 empty] | 39 | 36.06
[7 empty] | 38.94 | 36.13
[7 empty] | 39 | 36.13
[7 empty] | 39 | 36.06
[7 empty] | 39 | 36.13
[7 empty] | 39 | 36.13
[7 empty] | 39.06 | 36.13
[7 empty] | 39 | 36.13
[7 empty] | 39.06 | 36.13
[7 empty] | 39.13 | 36.19
[7 empty] | 39.06 | 36.19
[7 empty] | 39.06 | 36.19
[7 empty] | 39.06 | 36.19
[7 empty] | 39.06 | 36.19
[7 empty] | 39.06 | 36.19
[7 empty] | 39.06 | 36.19
[7 empty] | 39.06 | 36.19
[7 empty] | 39.06 | 36.19
[7 empty] | 39.13 | 36.19
[7 empty] | 39.13 | 36.19
[7 empty] | 39.13 | 36.25
[7 empty] | 39.13 | 36.19
[7 empty] | 39.13 | 36.19
[7 empty] | 39.13 | 36.25
[7 empty] | 39.13 | 36.25
[7 empty] | 39.13 | 36.25
[7 empty] | 39.13 | 36.25
[7 empty] | 39.19 | 36.25
[7 empty] | 39.19 | 36.25
[7 empty] | 39.19 | 36.25
[7 empty] | 39.19 | 36.25
[7 empty] | 39.19 | 36.25
[7 empty] | 39.19 | 36.25
[7 empty] | 39.25 | 36.31
[7 empty] | 39.19 | 36.25
[7 empty] | 39.19 | 36.25
[7 empty] | 39.25 | 36.31
[7 empty] | 39.25 | 36.31
[7 empty] | 39.25 | 36.31
[7 empty] | 39.25 | 36.31
[7 empty] | 39.25 | 36.31
[7 empty] | 39.25 | 36.31
[7 empty] | 39.31 | 36.38
[7 empty] | 39.31 | 36.31
[7 empty] | 39.31 | 36.31
[7 empty] | 39.38 | 36.31
[7 empty] | 39.38 | 36.38
[7 empty] | 39.38 | 36.38
[7 empty] | 39.38 | 36.31
[7 empty] | 39.38 | 36.38
[7 empty] | 39.38 | 36.38
[7 empty] | 39.44 | 36.38
[7 empty] | 39.44 | 36.38
[7 empty] | 39.44 | 36.31
[7 empty] | 39.44 | 36.31
[7 empty] | 39.44 | 36.38
[7 empty] | 39.5 | 36.38
[7 empty] | 39.44 | 36.38
[7 empty] | 39.44 | 36.38
[7 empty] | 39.5 | 36.38
[7 empty] | 39.5 | 36.38
[7 empty] | 39.5 | 36.38
[7 empty] | 39.5 | 36.38
[7 empty] | 39.5 | 36.38
[7 empty] | 39.5 | 36.38
[7 empty] | 39.56 | 36.38
[7 empty] | 39.56 | 36.38
[7 empty] | 39.5 | 36.44
[7 empty] | 39.56 | 36.38
[7 empty] | 39.56 | 36.44
[7 empty] | 39.56 | 36.38
[7 empty] | 39.56 | 36.38
[7 empty] | 39.56 | 36.38
[7 empty] | 39.56 | 36.38
[7 empty] | 39.56 | 36.44
[7 empty] | 39.63 | 36.38
[7 empty] | 39.63 | 36.44
[7 empty] | 39.63 | 36.38
[7 empty] | 39.63 | 36.44
[7 empty] | 39.69 | 36.44
[7 empty] | 39.69 | 36.44
[7 empty] | 39.69 | 36.44
[7 empty] | 39.69 | 36.44
[7 empty] | 39.69 | 36.44
[7 empty] | 39.69 | 36.5
[7 empty] | 39.75 | 36.44
[7 empty] | 39.75 | 36.5
[7 empty] | 39.75 | 36.44
[7 empty] | 39.75 | 36.44
[7 empty] | 39.75 | 36.5
[7 empty] | 39.75 | 36.44
[7 empty] | 39.81 | 36.5
[7 empty] | 39.81 | 36.5
[7 empty] | 39.75 | 36.5
[7 empty] | 39.81 | 36.5
[7 empty] | 39.88 | 36.5
[7 empty] | 39.88 | 36.5
[7 empty] | 39.88 | 36.5
[7 empty] | 39.88 | 36.56
[7 empty] | 39.88 | 36.56
[7 empty] | 39.94 | 36.56
[7 empty] | 39.88 | 36.56
[7 empty] | 39.88 | 36.56
[7 empty] | 39.88 | 36.56
[7 empty] | 39.94 | 36.56
[7 empty] | 40 | 36.63
[7 empty] | 39.94 | 36.56
[7 empty] | 39.94 | 36.63
[7 empty] | 40 | 36.69
[7 empty] | 40 | 36.69
[7 empty] | 39.94 | 36.63
[7 empty] | 40 | 36.63
[7 empty] | 40 | 36.69
[7 empty] | 40 | 36.69
[7 empty] | 40.06 | 36.69
[7 empty] | 40.13 | 36.69
[7 empty] | 40.06 | 36.69
[7 empty] | 40.13 | 36.69
[7 empty] | 40.13 | 36.69
[7 empty] | 40.06 | 36.69
[7 empty] | 40.13 | 36.75
[7 empty] | 40.06 | 36.69
[7 empty] | 40.19 | 36.69
[7 empty] | 40.19 | 36.75
[7 empty] | 40.13 | 36.75
[7 empty] | 40.19 | 36.75
[7 empty] | 40.19 | 36.75
[7 empty] | 40.19 | 36.75
[7 empty] | 40.19 | 36.75
[7 empty] | 40.19 | 36.75
[7 empty] | 40.19 | 36.75
[7 empty] | 40.19 | 36.75
[7 empty] | 40.25 | 36.75
[7 empty] | 40.19 | 36.81
[7 empty] | 40.19 | 36.81
[7 empty] | 40.25 | 36.81
[7 empty] | 40.25 | 36.81
[7 empty] | 40.31 | 36.81
[7 empty] | 40.25 | 36.81
[7 empty] | 40.25 | 36.81
[7 empty] | 40.31 | 36.81
[7 empty] | 40.31 | 36.81
[7 empty] | 40.31 | 36.81
[7 empty] | 40.31 | 36.81
[7 empty] | 40.38 | 36.81
[7 empty] | 40.38 | 36.88
[7 empty] | 40.38 | 36.88
[7 empty] | 40.38 | 36.81
[7 empty] | 40.44 | 36.88
[7 empty] | 40.44 | 36.88
[7 empty] | 40.44 | 36.88
[7 empty] | 40.44 | 36.81
[7 empty] | 40.44 | 36.88
[7 empty] | 40.44 | 36.88
[7 empty] | 40.44 | 36.88
[7 empty] | 40.44 | 36.88
[7 empty] | 40.44 | 36.94
[7 empty] | 40.5 | 36.88
[7 empty] | 40.5 | 36.94
[7 empty] | 40.5 | 36.94
[7 empty] | 40.5 | 36.94
[7 empty] | 40.5 | 36.88
[7 empty] | 40.56 | 36.94
[7 empty] | 40.5 | 36.94
[7 empty] | 40.56 | 36.94
[7 empty] | 40.56 | 36.94
[7 empty] | 40.56 | 37
[7 empty] | 40.56 | 36.94
[7 empty] | 40.56 | 36.94
[7 empty] | 40.56 | 36.94
[7 empty] | 40.63 | 36.94
[7 empty] | 40.63 | 36.94
[7 empty] | 40.63 | 36.94
[7 empty] | 40.63 | 37
[7 empty] | 40.63 | 37
[7 empty] | 40.63 | 37
[7 empty] | 40.63 | 37
[7 empty] | 40.69 | 37
[7 empty] | 40.69 | 37.06
[7 empty] | 40.75 | 37
[7 empty] | 40.69 | 37
[7 empty] | 40.75 | 37
[7 empty] | 40.75 | 37.06
[7 empty] | 40.75 | 37.06
[7 empty] | 40.81 | 37
[7 empty] | 40.75 | 37.06
[7 empty] | 40.75 | 37.06
[7 empty] | 40.81 | 37.06
[7 empty] | 40.81 | 37.06
[7 empty] | 40.81 | 37.06
[7 empty] | 40.81 | 37.13
[7 empty] | 40.81 | 37.13
[7 empty] | 40.81 | 37.13
[7 empty] | 40.88 | 37.13
[7 empty] | 40.88 | 37.13
[7 empty] | 40.88 | 37.19
[7 empty] | 40.88 | 37.19
[7 empty] | 40.88 | 37.13
[7 empty] | 40.88 | 37.13
[7 empty] | 40.94 | 37.19
[7 empty] | 40.94 | 37.19
[7 empty] | 40.94 | 37.19
[7 empty] | 40.94 | 37.19
[7 empty] | 40.94 | 37.19
[7 empty] | 40.94 | 37.19
[7 empty] | 40.94 | 37.19
[7 empty] | 41 | 37.19
[7 empty] | 41 | 37.25
[7 empty] | 41 | 37.25
[7 empty] | 41 | 37.31
[7 empty] | 41.06 | 37.31
[7 empty] | 41.06 | 37.31
[7 empty] | 41.06 | 37.31
[7 empty] | 41.06 | 37.31
[7 empty] | 41.06 | 37.31
[7 empty] | 41.13 | 37.31
[7 empty] | 41.13 | 37.31
[7 empty] | 41.13 | 37.31
[7 empty] | 41.13 | 37.31
[7 empty] | 41.19 | 37.38
[7 empty] | 41.19 | 37.38
[7 empty] | 41.19 | 37.38
[7 empty] | 41.19 | 37.31
[7 empty] | 41.19 | 37.38
[7 empty] | 41.19 | 37.38
[7 empty] | 41.19 | 37.44
[7 empty] | 41.19 | 37.44
[7 empty] | 41.25 | 37.44
[7 empty] | 41.25 | 37.44
[7 empty] | 41.25 | 37.44
[7 empty] | 41.25 | 37.44
[7 empty] | 41.31 | 37.44
[7 empty] | 41.31 | 37.5
[7 empty] | 41.31 | 37.5
[7 empty] | 41.31 | 37.5
[7 empty] | 41.31 | 37.44
[7 empty] | 41.31 | 37.56
[7 empty] | 41.38 | 37.5
[7 empty] | 41.38 | 37.5
[7 empty] | 41.38 | 37.5
[7 empty] | 41.38 | 37.56
[7 empty] | 41.38 | 37.56
[7 empty] | 41.38 | 37.56
[7 empty] | 41.44 | 37.56
[7 empty] | 41.44 | 37.56
[7 empty] | 41.44 | 37.56
[7 empty] | 41.44 | 37.63
[7 empty] | 41.5 | 37.63
[7 empty] | 41.5 | 37.63
[7 empty] | 41.44 | 37.63
[7 empty] | 41.44 | 37.63
[7 empty] | 41.5 | 37.63
[7 empty] | 41.5 | 37.69
[7 empty] | 41.5 | 37.69
[7 empty] | 41.5 | 37.69
[7 empty] | 41.56 | 37.69
[7 empty] | 41.56 | 37.69
[7 empty] | 41.5 | 37.69
[7 empty] | 41.56 | 37.69
[7 empty] | 41.63 | 37.75
[7 empty] | 41.63 | 37.75
[7 empty] | 41.63 | 37.75
[7 empty] | 41.63 | 37.75
[7 empty] | 41.63 | 37.75
[7 empty] | 41.63 | 37.75
[7 empty] | 41.63 | 37.75
[7 empty] | 41.69 | 37.75
[7 empty] | 41.69 | 37.75
[7 empty] | 41.69 | 37.75
[7 empty] | 41.69 | 37.81
[7 empty] | 41.69 | 37.81
[7 empty] | 41.69 | 37.81
[7 empty] | 41.75 | 37.81
[7 empty] | 41.75 | 37.81
[7 empty] | 41.75 | 37.81
[7 empty] | 41.75 | 37.81
[7 empty] | 41.81 | 37.81
[7 empty] | 41.81 | 37.81
[7 empty] | 41.81 | 37.81
[7 empty] | 41.81 | 37.81
[7 empty] | 41.81 | 37.88
[7 empty] | 41.88 | 37.88
[7 empty] | 41.88 | 37.88
[7 empty] | 41.88 | 37.81
[7 empty] | 41.88 | 37.88
[7 empty] | 41.88 | 37.88
[7 empty] | 41.88 | 37.88
[7 empty] | 41.88 | 37.94
[7 empty] | 41.94 | 37.94
[7 empty] | 41.94 | 37.94
[7 empty] | 41.94 | 37.88
[7 empty] | 41.94 | 37.94
[7 empty] | 42 | 37.94
[7 empty] | 42 | 38
[7 empty] | 42 | 38
[7 empty] | 42 | 38
[7 empty] | 42 | 38.06
[7 empty] | 42 | 38.06
[7 empty] | 42.06 | 38.06
[7 empty] | 42.06 | 38.06
[7 empty] | 42.06 | 38.06
[7 empty] | 42.06 | 38.06
[7 empty] | 42.06 | 38.06
[7 empty] | 42.13 | 38.13
[7 empty] | 42.06 | 38.13
[7 empty] | 42.13 | 38.13
[7 empty] | 42.19 | 38.13
[7 empty] | 42.13 | 38.19
[7 empty] | 42.13 | 38.19
[7 empty] | 42.13 | 38.19
[7 empty] | 42.19 | 38.25
[7 empty] | 42.19 | 38.25
[7 empty] | 42.25 | 38.25
[7 empty] | 42.25 | 38.25
[7 empty] | 42.25 | 38.31
[7 empty] | 42.25 | 38.38
[7 empty] | 42.25 | 38.31
[7 empty] | 42.25 | 38.31
[7 empty] | 42.31 | 38.31
[7 empty] | 42.31 | 38.31
[7 empty] | 42.31 | 38.38
[7 empty] | 42.31 | 38.38
[7 empty] | 42.31 | 38.44
[7 empty] | 42.31 | 38.44
[7 empty] | 42.31 | 38.44
[7 empty] | 42.38 | 38.5
[7 empty] | 42.44 | 38.5
[7 empty] | 42.44 | 38.5
[7 empty] | 42.44 | 38.56
[7 empty] | 42.5 | 38.56
[7 empty] | 42.44 | 38.56
[7 empty] | 42.44 | 38.56
[7 empty] | 42.44 | 38.63
[7 empty] | 42.44 | 38.63
[7 empty] | 42.5 | 38.69
[7 empty] | 42.5 | 38.69
[7 empty] | 42.5 | 38.69
[7 empty] | 42.44 | 38.69
[7 empty] | 42.5 | 38.75
[7 empty] | 42.5 | 38.75
[7 empty] | 42.5 | 38.75
[7 empty] | 42.56 | 38.75
[7 empty] | 42.56 | 38.75
[7 empty] | 42.56 | 38.81
[7 empty] | 42.56 | 38.81
[7 empty] | 42.56 | 38.81
[7 empty] | 42.56 | 38.88
[7 empty] | 42.56 | 38.88
[7 empty] | 42.56 | 38.88
[7 empty] | 42.63 | 38.94
[7 empty] | 42.63 | 38.94
[7 empty] | 42.69 | 38.94
[7 empty] | 42.69 | 38.94
[7 empty] | 42.69 | 38.94
[7 empty] | 42.69 | 39
[7 empty] | 42.69 | 39
[7 empty] | 42.75 | 39
[7 empty] | 42.75 | 39.06
[7 empty] | 42.75 | 39.06
[7 empty] | 42.75 | 39.06
[7 empty] | 42.75 | 39.06
[7 empty] | 42.75 | 39.13
[7 empty] | 42.81 | 39.13
[7 empty] | 42.81 | 39.13
[7 empty] | 42.81 | 39.13
[7 empty] | 42.81 | 39.19
[7 empty] | 42.81 | 39.19
[7 empty] | 42.81 | 39.25
[7 empty] | 42.81 | 39.25
[7 empty] | 42.88 | 39.25
[7 empty] | 42.88 | 39.25
[7 empty] | 42.88 | 39.31
[7 empty] | 42.94 | 39.31
[7 empty] | 42.88 | 39.31
[7 empty] | 42.88 | 39.38
[7 empty] | 42.94 | 39.38
[7 empty] | 42.94 | 39.38
[7 empty] | 42.94 | 39.38
[7 empty] | 43 | 39.44
[7 empty] | 43 | 39.44
[7 empty] | 42.94 | 39.44
[7 empty] | 43.06 | 39.5
[7 empty] | 43 | 39.5
[7 empty] | 43.06 | 39.5
[7 empty] | 43.06 | 39.5
[7 empty] | 43.06 | 39.56
[7 empty] | 43.06 | 39.56
[7 empty] | 43.06 | 39.56
[7 empty] | 43.06 | 39.56
[7 empty] | 43.13 | 39.63
[7 empty] | 43.06 | 39.63
[7 empty] | 43.13 | 39.63
[7 empty] | 43.13 | 39.63
[7 empty] | 43.19 | 39.69
[7 empty] | 43.13 | 39.69
[7 empty] | 43.13 | 39.69
[7 empty] | 43.19 | 39.69
[7 empty] | 43.13 | 39.75
[7 empty] | 43.19 | 39.75
[7 empty] | 43.19 | 39.75
[7 empty] | 43.25 | 39.81
[7 empty] | 43.25 | 39.88
[7 empty] | 43.19 | 39.88
[7 empty] | 43.25 | 39.88
[7 empty] | 43.25 | 39.88
[7 empty] | 43.25 | 39.88
[7 empty] | 43.31 | 39.94
[7 empty] | 43.31 | 39.94
[7 empty] | 43.31 | 39.94
[7 empty] | 43.31 | 39.94
[7 empty] | 43.38 | 39.94
[7 empty] | 43.38 | 40
[7 empty] | 43.38 | 40
[7 empty] | 43.38 | 40
[7 empty] | 43.38 | 40.06
[7 empty] | 43.44 | 40.06
[7 empty] | 43.44 | 40.06
[7 empty] | 43.44 | 40.06
[7 empty] | 43.44 | 40.06
[7 empty] | 43.44 | 40.06
[7 empty] | 43.44 | 40.13
[7 empty] | 43.44 | 40.13
[7 empty] | 43.5 | 40.13
[7 empty] | 43.5 | 40.19
[7 empty] | 43.5 | 40.19
[7 empty] | 43.56 | 40.19
[7 empty] | 43.5 | 40.19
[7 empty] | 43.56 | 40.25
[7 empty] | 43.56 | 40.25
[7 empty] | 43.56 | 40.31
[7 empty] | 43.56 | 40.31
[7 empty] | 43.63 | 40.31
[7 empty] | 43.63 | 40.31
[7 empty] | 43.63 | 40.31
[7 empty] | 43.69 | 40.38
[7 empty] | 43.63 | 40.38
[7 empty] | 43.69 | 40.38
[7 empty] | 43.69 | 40.38
[7 empty] | 43.69 | 40.44
[7 empty] | 43.69 | 40.44
[7 empty] | 43.75 | 40.5
[7 empty] | 43.75 | 40.44
[7 empty] | 43.75 | 40.5
[7 empty] | 43.75 | 40.5
[7 empty] | 43.75 | 40.56
[7 empty] | 43.81 | 40.56
[7 empty] | 43.75 | 40.56
[7 empty] | 43.81 | 40.56
[7 empty] | 43.81 | 40.56
[7 empty] | 43.81 | 40.63
[7 empty] | 43.88 | 40.56
[7 empty] | 43.81 | 40.63
[7 empty] | 43.81 | 40.63
[7 empty] | 43.88 | 40.63
[7 empty] | 43.88 | 40.63
[7 empty] | 43.88 | 40.63
[7 empty] | 43.88 | 40.69
[7 empty] | 43.94 | 40.69
[7 empty] | 43.94 | 40.75
[7 empty] | 43.94 | 40.69
[7 empty] | 43.94 | 40.75
[7 empty] | 43.94 | 40.75
[7 empty] | 44 | 40.75
[7 empty] | 44 | 40.81
[7 empty] | 44 | 40.81
[7 empty] | 44 | 40.81
[7 empty] | 44 | 40.88
[7 empty] | 44 | 40.81
[7 empty] | 44 | 40.81
[7 empty] | 44 | 40.88
[7 empty] | 44 | 40.88
[7 empty] | 44.06 | 40.88
[7 empty] | 44.06 | 40.94
[7 empty] | 44.06 | 40.94
[7 empty] | 44.06 | 40.94
[7 empty] | 44.13 | 41
[7 empty] | 44.06 | 41
[7 empty] | 44.13 | 41
[7 empty] | 44.13 | 41.06
[7 empty] | 44.19 | 41.06
[7 empty] | 44.13 | 41.06
[7 empty] | 44.19 | 41.06
[7 empty] | 44.19 | 41.06
[7 empty] | 44.13 | 41.06
[7 empty] | 44.25 | 41.13
[7 empty] | 44.19 | 41.13
[7 empty] | 44.19 | 41.13
[7 empty] | 44.25 | 41.19
[7 empty] | 44.25 | 41.19
[7 empty] | 44.31 | 41.19
[7 empty] | 44.31 | 41.19
[7 empty] | 44.31 | 41.25
[7 empty] | 44.31 | 41.25
[7 empty] | 44.38 | 41.25
[7 empty] | 44.31 | 41.25
[7 empty] | 44.31 | 41.25
[7 empty] | 44.38 | 41.31
[7 empty] | 44.38 | 41.31
[7 empty] | 44.38 | 41.31
[7 empty] | 44.38 | 41.31
[7 empty] | 44.38 | 41.38
[7 empty] | 44.44 | 41.38
[7 empty] | 44.44 | 41.38
[7 empty] | 44.5 | 41.38
[7 empty] | 44.5 | 41.38
[7 empty] | 44.5 | 41.44
[7 empty] | 44.5 | 41.44
[7 empty] | 44.44 | 41.44
[7 empty] | 44.5 | 41.44
[7 empty] | 44.5 | 41.5
[7 empty] | 44.5 | 41.5
[7 empty] | 44.56 | 41.5
[7 empty] | 44.5 | 41.5
[7 empty] | 44.56 | 41.5
[7 empty] | 44.56 | 41.56
[7 empty] | 44.56 | 41.56
[7 empty] | 44.56 | 41.56
[7 empty] | 44.56 | 41.56
[7 empty] | 44.63 | 41.63
[7 empty] | 44.63 | 41.63
[7 empty] | 44.63 | 41.63
[7 empty] | 44.63 | 41.63
[7 empty] | 44.63 | 41.63
[7 empty] | 44.63 | 41.63
[7 empty] | 44.69 | 41.63
[7 empty] | 44.63 | 41.69
[7 empty] | 44.63 | 41.69
[7 empty] | 44.69 | 41.69
[7 empty] | 44.69 | 41.69
[7 empty] | 44.69 | 41.69
[7 empty] | 44.75 | 41.75
[7 empty] | 44.75 | 41.75
[7 empty] | 44.75 | 41.75
[7 empty] | 44.81 | 41.75
[7 empty] | 44.75 | 41.75
[7 empty] | 44.81 | 41.75
[7 empty] | 44.81 | 41.81
[7 empty] | 44.81 | 41.81
[7 empty] | 44.81 | 41.81
[7 empty] | 44.81 | 41.81
[7 empty] | 44.81 | 41.88
[7 empty] | 44.81 | 41.88
[7 empty] | 44.88 | 41.88
[7 empty] | 44.88 | 41.88
[7 empty] | 44.88 | 41.88
[7 empty] | 44.88 | 41.94
[7 empty] | 44.94 | 41.94
[7 empty] | 44.94 | 41.94
[7 empty] | 44.94 | 41.94
[7 empty] | 45 | 41.94
[7 empty] | 45 | 41.94
[7 empty] | 45 | 41.94
[7 empty] | 45 | 41.94
[7 empty] | 45 | 41.94
[7 empty] | 45 | 41.94
[7 empty] | 45 | 42
[7 empty] | 45 | 42
[7 empty] | 45.06 | 42
[7 empty] | 45.06 | 42
[7 empty] | 45.06 | 42
[7 empty] | 45.13 | 42
[7 empty] | 45.13 | 42
[7 empty] | 45.13 | 42
[7 empty] | 45.19 | 42.06
[7 empty] | 45.25 | 42.06
[7 empty] | 45.25 | 42.06
[7 empty] | 45.25 | 42.06
[7 empty] | 45.25 | 42.06
[7 empty] | 45.31 | 42.06
[7 empty] | 45.31 | 42.06
[7 empty] | 45.25 | 42.06
[7 empty] | 45.25 | 42.06
[7 empty] | 45.31 | 42.13
[7 empty] | 45.31 | 42.06
[7 empty] | 45.38 | 42.06
[7 empty] | 45.31 | 42.06
[7 empty] | 45.38 | 42.13
[7 empty] | 45.38 | 42.13
[7 empty] | 45.38 | 42.13
[7 empty] | 45.44 | 42.06
[7 empty] | 45.44 | 42.06
[7 empty] | 45.44 | 42.13
[7 empty] | 45.44 | 42.13
[7 empty] | 45.5 | 42.13
[7 empty] | 45.5 | 42.13
[7 empty] | 45.56 | 42.13
[7 empty] | 45.44 | 42.19
[7 empty] | 45.44 | 42.19
[7 empty] | 45.44 | 42.19
[7 empty] | 45.44 | 42.19
[7 empty] | 45.44 | 42.13
[7 empty] | 45.44 | 42.13
[7 empty] | 45.44 | 42.13
[7 empty] | 45.5 | 42.13
[7 empty] | 45.5 | 42.19
[7 empty] | 45.5 | 42.13
[7 empty] | 45.56 | 42.13
[7 empty] | 45.56 | 42.13
[7 empty] | 45.5 | 42.13
[7 empty] | 45.5 | 42.13
[7 empty] | 45.56 | 42.13
[7 empty] | 45.66 | 42.13
[7 empty] | 45.56 | 42.13
[7 empty] | 45.5 | 42.13
[7 empty] | 45.5 | 42.13
[7 empty] | 45.5 | 42.13
[7 empty] | 45.5 | 42.13
[7 empty] | 45.56 | 42.06
[7 empty] | 45.66 | 42.06
[7 empty] | 45.56 | 42.06
[7 empty] | 45.56 | 42.06
[7 empty] | 45.56 | 42.06
[7 empty] | 45.56 | 42.06
[7 empty] | 45.56 | 42.19
[7 empty] | 45.56 | 42.06
[7 empty] | 45.5 | 42.13
[7 empty] | 45.56 | 42.13
[7 empty] | 45.66 | 42.06
[7 empty] | 45.66 | 42.19
[7 empty] | 45.66 | 42.13
[7 empty] | 45.56 | 42.13
[7 empty] | 45.66 | 42.06
[7 empty] | 45.66 | 42.06
[7 empty] | 45.56 | 42.13
[7 empty] | 45.66 | 42.13
[7 empty] | 45.66 | 42.13
[7 empty] | 45.56 | 42.13

## 151 (37)
Wavelength | ecoFlex + normal emittance | ecoFlex + Ag/Ppy emittance | Pure PNIPAm Ibb | Ag/PPy Ibb | Pure PNIPAm Prad | Ag/PPy Prad | Pure PNIPAm Temp | Ag/PPy Temp | Pure PNIPAm Temp (K) | Ag/PPy Temp (K) | Pure PNIPAm Prad SUM | Ag/PPy Prad SUM
7.5 | 0.943997164 | 0.841378 | 29.03341 | 30.25364 | 27.40746 | 25.45474 | 31.44 | 33.44 | 304.59 | 306.59 | 190.9515 | 176.5226
7.51 | 0.951354126 | 0.8448984 | 29.084 | 30.30471 | 27.66918 | 25.6044 | 31.44 | 33.5
7.52 | 0.953561718 | 0.846493 | 29.13429 | 30.35547 | 27.78135 | 25.69569 | 31.44 | 33.5
7.53 | 0.951024984 | 0.8466859 | 29.18428 | 30.40592 | 27.75498 | 25.74426 | 31.44 | 33.44
7.54 | 0.948565984 | 0.8453022 | 29.23397 | 30.45605 | 27.73035 | 25.74457 | 31.5 | 33.5
7.55 | 0.950639011 | 0.8424878 | 29.28336 | 30.50587 | 27.8379 | 25.70082 | 31.5 | 33.44
7.56 | 0.958979085 | 0.8396057 | 29.33245 | 30.55537 | 28.1292 | 25.65447 | 31.5 | 33.44
7.57 | 0.97097737 | 0.8382395 | 29.38123 | 30.60456 | 28.52851 | 25.65395 | 31.5 | 33.44
7.58 | 0.969833872 | 0.8396983 | 29.42972 | 30.65344 | 28.54194 | 25.73964 | 31.5 | 33.44
7.59 | 0.952261514 | 0.8406005 | 29.47791 | 30.702 | 28.07067 | 25.80812 | 31.5 | 33.44
7.6 | 0.947559606 | 0.8416135 | 29.52579 | 30.75025 | 27.97745 | 25.87983 | 31.5 | 33.44
7.61 | 0.957853495 | 0.844772 | 29.57338 | 30.79819 | 28.32696 | 26.01745 | 31.5 | 33.5
7.62 | 0.96644397 | 0.8440971 | 29.62066 | 30.84581 | 28.62671 | 26.03686 | 31.56 | 33.5
7.63 | 0.96668601 | 0.8403781 | 29.66765 | 30.89312 | 28.6793 | 25.9619 | 31.5 | 33.5
7.64 | 0.96449718 | 0.8389547 | 29.71434 | 30.94012 | 28.65939 | 25.95736 | 31.56 | 33.44
7.65 | 0.964694916 | 0.8419308 | 29.76072 | 30.9868 | 28.71002 | 26.08874 | 31.5 | 33.5
7.66 | 0.961029473 | 0.8454158 | 29.80681 | 31.03317 | 28.64522 | 26.23593 | 31.5 | 33.44
7.67 | 0.950785267 | 0.8484368 | 29.8526 | 31.07923 | 28.38341 | 26.36876 | 31.56 | 33.44
7.68 | 0.9436658 | 0.8487154 | 29.89809 | 31.12498 | 28.2138 | 26.41625 | 31.56 | 33.44
7.69 | 0.942607148 | 0.8487135 | 29.94328 | 31.17042 | 28.22475 | 26.45476 | 31.56 | 33.5
7.7 | 0.947017981 | 0.8497958 | 29.98817 | 31.21554 | 28.39934 | 26.52684 | 31.56 | 33.5
7.71 | 0.952900764 | 0.8491194 | 30.03277 | 31.26036 | 28.61825 | 26.54378 | 31.56 | 33.5
7.72 | 0.957600088 | 0.8471275 | 30.07706 | 31.30486 | 28.8018 | 26.51921 | 31.56 | 33.5
7.73 | 0.95996685 | 0.8464969 | 30.12106 | 31.34906 | 28.91522 | 26.53688 | 31.56 | 33.44
7.74 | 0.959181592 | 0.8482769 | 30.16476 | 31.39294 | 28.93349 | 26.62991 | 31.62 | 33.44
7.75 | 0.954488696 | 0.8488855 | 30.20817 | 31.43652 | 28.83336 | 26.686 | 31.56 | 33.44
7.76 | 0.947765299 | 0.8478462 | 30.25128 | 31.47979 | 28.67111 | 26.69002 | 31.62 | 33.44
7.77 | 0.942294508 | 0.8474256 | 30.29409 | 31.52274 | 28.54595 | 26.71318 | 31.56 | 33.44
7.78 | 0.941184432 | 0.8487516 | 30.3366 | 31.56539 | 28.55234 | 26.79118 | 31.56 | 33.44
7.79 | 0.94446826 | 0.8501302 | 30.37882 | 31.60773 | 28.69183 | 26.87069 | 31.56 | 33.5
7.8 | 0.950029358 | 0.8505147 | 30.42074 | 31.64976 | 28.9006 | 26.91859 | 31.56 | 33.5
7.81 | 0.954479535 | 0.8509288 | 30.46237 | 31.69149 | 29.07571 | 26.9672 | 31.62 | 33.5
7.82 | 0.953260424 | 0.8534806 | 30.5037 | 31.73291 | 29.07797 | 27.08342 | 31.62 | 33.44
7.83 | 0.953467335 | 0.8559261 | 30.54474 | 31.77402 | 29.12341 | 27.19621 | 31.62 | 33.44
7.84 | 0.955139076 | 0.8545664 | 30.58548 | 31.81482 | 29.21339 | 27.18788 | 31.62 | 33.5
7.85 | 0.953246825 | 0.8497687 | 30.62593 | 31.85532 | 29.19407 | 27.06966 | 31.69 | 33.44
7.86 | 0.952730867 | 0.845362 | 30.66608 | 31.89551 | 29.21652 | 26.96326 | 31.69 | 33.44
7.87 | 0.958565294 | 0.8445666 | 30.70594 | 31.9354 | 29.43365 | 26.97157 | 31.62 | 33.44
7.88 | 0.9657961 | 0.8463458 | 30.74551 | 31.97499 | 29.6939 | 27.0619 | 31.62 | 33.5
7.89 | 0.959601677 | 0.8477878 | 30.78479 | 32.01427 | 29.54113 | 27.1413 | 31.62 | 33.5
7.9 | 0.955268762 | 0.8506921 | 30.82377 | 32.05324 | 29.44499 | 27.26744 | 31.62 | 33.5
7.91 | 0.955302276 | 0.8535374 | 30.86246 | 32.09191 | 29.48298 | 27.39165 | 31.69 | 33.5
7.92 | 0.956669664 | 0.854341 | 30.90086 | 32.13028 | 29.56192 | 27.45022 | 31.69 | 33.5
7.93 | 0.955402774 | 0.8527858 | 30.93897 | 32.16835 | 29.55918 | 27.43271 | 31.75 | 33.44
7.94 | 0.950022288 | 0.8521559 | 30.97679 | 32.20612 | 29.42864 | 27.44463 | 31.69 | 33.5
7.95 | 0.953284596 | 0.8503727 | 31.01432 | 32.24358 | 29.56547 | 27.41906 | 31.75 | 33.5
7.96 | 0.963354027 | 0.847491 | 31.05156 | 32.28074 | 29.91364 | 27.35764 | 31.69 | 33.5
7.97 | 0.970407567 | 0.8482005 | 31.08851 | 32.31761 | 30.16852 | 27.41181 | 31.69 | 33.5
7.98 | 0.969751704 | 0.8508275 | 31.12517 | 32.35417 | 30.18369 | 27.52782 | 31.75 | 33.5
7.99 | 0.961559055 | 0.850054 | 31.16154 | 32.39043 | 29.96366 | 27.53362 | 31.75 | 33.5
8 | 0.952750167 | 0.843342 | 31.19762 | 32.4264 | 29.72354 | 27.34654 | 31.81 | 33.5
8.01 | 0.944752038 | 0.8434493 | 31.23342 | 32.46207 | 29.50784 | 27.38011 | 31.75 | 33.5
8.02 | 0.941271129 | 0.8480657 | 31.26893 | 32.49743 | 29.43254 | 27.55996 | 31.81 | 33.5
8.03 | 0.943341998 | 0.8527333 | 31.30415 | 32.53251 | 29.53052 | 27.74155 | 31.81 | 33.56
8.04 | 0.949077981 | 0.8538828 | 31.33909 | 32.56728 | 29.74324 | 27.80864 | 31.81 | 33.56
8.05 | 0.948490774 | 0.8532594 | 31.37374 | 32.60176 | 29.7577 | 27.81776 | 31.81 | 33.56
8.06 | 0.949685838 | 0.8505095 | 31.40811 | 32.63594 | 29.82783 | 27.75718 | 31.81 | 33.56
8.07 | 0.956696286 | 0.8439809 | 31.44219 | 32.66983 | 30.08063 | 27.57271 | 31.81 | 33.56
8.08 | 0.963242421 | 0.8367355 | 31.47599 | 32.70342 | 30.31901 | 27.36412 | 31.81 | 33.56
8.09 | 0.962955839 | 0.8325036 | 31.5095 | 32.73672 | 30.34226 | 27.25344 | 31.87 | 33.56
8.1 | 0.955909004 | 0.83506 | 31.54273 | 32.76973 | 30.15198 | 27.36469 | 31.94 | 33.56
8.11 | 0.955136242 | 0.8398178 | 31.57568 | 32.80244 | 30.15908 | 27.54808 | 31.87 | 33.56
8.12 | 0.956962309 | 0.8437943 | 31.60834 | 32.83486 | 30.24799 | 27.70587 | 31.87 | 33.63
8.13 | 0.957876853 | 0.8464372 | 31.64073 | 32.86699 | 30.30792 | 27.81985 | 31.94 | 33.63
8.14 | 0.954591151 | 0.8478765 | 31.67283 | 32.89883 | 30.23461 | 27.89415 | 31.87 | 33.56
8.15 | 0.952895442 | 0.8481539 | 31.70466 | 32.93038 | 30.21122 | 27.93003 | 31.94 | 33.56
8.16 | 0.955994828 | 0.8483032 | 31.7362 | 32.96164 | 30.33964 | 27.96146 | 31.94 | 33.63
8.17 | 0.959414394 | 0.8482034 | 31.76746 | 32.99261 | 30.47816 | 27.98444 | 31.94 | 33.63
8.18 | 0.960678042 | 0.8478435 | 31.79845 | 33.02329 | 30.54807 | 27.99858 | 31.94 | 33.56
8.19 | 0.958206928 | 0.8473479 | 31.82916 | 33.05368 | 30.49892 | 28.00797 | 32 | 33.56
8.2 | 0.953870068 | 0.8467226 | 31.85959 | 33.08378 | 30.38991 | 28.01279 | 32 | 33.56
8.21 | 0.951930657 | 0.847069 | 31.88974 | 33.1136 | 30.35682 | 28.04951 | 31.94 | 33.56
8.22 | 0.953555224 | 0.8485563 | 31.91962 | 33.14313 | 30.43712 | 28.12382 | 32 | 33.56
8.23 | 0.959433017 | 0.851175 | 31.94922 | 33.17238 | 30.65313 | 28.2355 | 32 | 33.56
8.24 | 0.958533543 | 0.8510714 | 31.97854 | 33.20134 | 30.6525 | 28.25671 | 32 | 33.56
8.25 | 0.953447465 | 0.8507703 | 32.00759 | 33.23002 | 30.51756 | 28.27112 | 32 | 33.56
8.26 | 0.948433619 | 0.8516872 | 32.03637 | 33.25842 | 30.38437 | 28.32577 | 32.06 | 33.56
8.27 | 0.946663129 | 0.8545742 | 32.06487 | 33.28653 | 30.35463 | 28.44581 | 32 | 33.56
8.28 | 0.945418176 | 0.8546756 | 32.0931 | 33.31436 | 30.3414 | 28.47297 | 32.06 | 33.56
8.29 | 0.943645478 | 0.849382 | 32.12106 | 33.34191 | 30.31089 | 28.32002 | 32.06 | 33.56
8.3 | 0.942249221 | 0.8447672 | 32.14874 | 33.36918 | 30.29213 | 28.18919 | 32.06 | 33.63
8.31 | 0.942016274 | 0.8443039 | 32.17616 | 33.39617 | 30.31047 | 28.19651 | 32.06 | 33.56
8.32 | 0.945756338 | 0.8493715 | 32.20331 | 33.42287 | 30.45648 | 28.38844 | 32.06 | 33.56
8.33 | 0.953484224 | 0.8484707 | 32.23018 | 33.4493 | 30.73097 | 28.38076 | 32.06 | 33.56
8.34 | 0.958923745 | 0.8450473 | 32.25679 | 33.47546 | 30.9318 | 28.28834 | 32.06 | 33.56
8.35 | 0.959148551 | 0.841206 | 32.28312 | 33.50133 | 30.96431 | 28.18152 | 32.06 | 33.56
8.36 | 0.958117982 | 0.8420731 | 32.30919 | 33.52693 | 30.95602 | 28.23212 | 32.13 | 33.56
8.37 | 0.960297525 | 0.8434455 | 32.335 | 33.55225 | 31.05122 | 28.2995 | 32.13 | 33.5
8.38 | 0.960951404 | 0.8468046 | 32.36053 | 33.5773 | 31.0969 | 28.43341 | 32.13 | 33.56
8.39 | 0.957021193 | 0.8531334 | 32.3858 | 33.60207 | 30.9939 | 28.66705 | 32.06 | 33.56
8.4 | 0.954456426 | 0.857215 | 32.41081 | 33.62657 | 30.93471 | 28.8252 | 32.13 | 33.56
8.41 | 0.95053903 | 0.8543596 | 32.43555 | 33.6508 | 30.83126 | 28.74988 | 32.13 | 33.56
8.42 | 0.945006532 | 0.8471531 | 32.46003 | 33.67475 | 30.67494 | 28.52767 | 32.13 | 33.56
8.43 | 0.937282604 | 0.838147 | 32.48424 | 33.69843 | 30.44691 | 28.24424 | 32.19 | 33.56
8.44 | 0.938021446 | 0.8348433 | 32.50819 | 33.72184 | 30.49338 | 28.15246 | 32.19 | 33.56
8.45 | 0.944030859 | 0.8370507 | 32.53188 | 33.74498 | 30.7111 | 28.24626 | 32.13 | 33.56
8.46 | 0.954273511 | 0.843556 | 32.55531 | 33.76786 | 31.06667 | 28.48508 | 32.13 | 33.56
8.47 | 0.966944492 | 0.8510238 | 32.57848 | 33.79046 | 31.50158 | 28.75649 | 32.19 | 33.56
8.48 | 0.97136101 | 0.8523606 | 32.60139 | 33.81279 | 31.66771 | 28.82069 | 32.19 | 33.56
8.49 | 0.969619264 | 0.850839 | 32.62403 | 33.83486 | 31.63289 | 28.78802 | 32.19 | 33.56
8.5 | 0.962074761 | 0.8476012 | 32.64643 | 33.85666 | 31.4083 | 28.69695 | 32.13 | 33.56
8.51 | 0.957566725 | 0.8521931 | 32.66856 | 33.8782 | 31.28232 | 28.87077 | 32.13 | 33.56
8.52 | 0.95243996 | 0.8582745 | 32.69043 | 33.89947 | 31.13568 | 29.09505 | 32.13 | 33.5
8.53 | 0.946257217 | 0.862798 | 32.71205 | 33.92048 | 30.95402 | 29.26652 | 32.19 | 33.56
8.54 | 0.937664918 | 0.8584986 | 32.73342 | 33.94122 | 30.69298 | 29.13849 | 32.19 | 33.56
8.55 | 0.937799882 | 0.8479937 | 32.75453 | 33.9617 | 30.71719 | 28.79931 | 32.25 | 33.56
8.56 | 0.942752812 | 0.837434 | 32.77538 | 33.98192 | 30.89908 | 28.45762 | 32.19 | 33.56
8.57 | 0.951863844 | 0.82888 | 32.79598 | 34.00188 | 31.21731 | 28.18348 | 32.25 | 33.5
8.58 | 0.957702655 | 0.8294081 | 32.81633 | 34.02158 | 31.42829 | 28.21777 | 32.19 | 33.56
8.59 | 0.961762149 | 0.833038 | 32.83643 | 34.04101 | 31.58083 | 28.35746 | 32.25 | 33.5
8.6 | 0.963161847 | 0.8380733 | 32.85627 | 34.06019 | 31.64591 | 28.54494 | 32.25 | 33.56
8.61 | 0.956783591 | 0.8381831 | 32.87587 | 34.07911 | 31.45509 | 28.56454 | 32.19 | 33.56
8.62 | 0.946866557 | 0.8349405 | 32.89521 | 34.09778 | 31.14738 | 28.46961 | 32.19 | 33.56
8.63 | 0.938770396 | 0.8316799 | 32.91431 | 34.11619 | 30.89898 | 28.37374 | 32.19 | 33.56
8.64 | 0.938647474 | 0.8316304 | 32.93316 | 34.13434 | 30.91262 | 28.38715 | 32.19 | 33.56
8.65 | 0.941699943 | 0.8350333 | 32.95176 | 34.15223 | 31.03067 | 28.51825 | 32.25 | 33.56
8.66 | 0.944845666 | 0.8383847 | 32.97011 | 34.16988 | 31.15166 | 28.6475 | 32.19 | 33.56
8.67 | 0.947298533 | 0.840759 | 32.98821 | 34.18727 | 31.24969 | 28.74325 | 32.25 | 33.56
8.68 | 0.950667323 | 0.8377682 | 33.00608 | 34.2044 | 31.3778 | 28.65536 | 32.25 | 33.56
8.69 | 0.951414151 | 0.8340291 | 33.02369 | 34.22129 | 31.41921 | 28.54155 | 32.25 | 33.56
8.7 | 0.949677626 | 0.8299749 | 33.04106 | 34.23792 | 31.37836 | 28.41662 | 32.25 | 33.5
8.71 | 0.950161539 | 0.829583 | 33.05819 | 34.25431 | 31.41062 | 28.41679 | 32.25 | 33.5
8.72 | 0.948358157 | 0.8284007 | 33.07508 | 34.27044 | 31.36702 | 28.38966 | 32.25 | 33.5
8.73 | 0.945088228 | 0.8269041 | 33.09173 | 34.28633 | 31.2746 | 28.3515 | 32.19 | 33.5
8.74 | 0.942877428 | 0.8271872 | 33.10813 | 34.30197 | 31.21691 | 28.37415 | 32.25 | 33.5
8.75 | 0.948646197 | 0.8318931 | 33.12429 | 34.31736 | 31.42323 | 28.54838 | 32.25 | 33.5
8.76 | 0.958356736 | 0.8384781 | 33.14022 | 34.3325 | 31.76015 | 28.78705 | 32.25 | 33.56
8.77 | 0.96614205 | 0.842512 | 33.1559 | 34.3474 | 32.03331 | 28.9381 | 32.31 | 33.5
8.78 | 0.967571025 | 0.8426667 | 33.17135 | 34.36206 | 32.09564 | 28.95576 | 32.31 | 33.56
8.79 | 0.963973137 | 0.8418848 | 33.18656 | 34.37647 | 31.99095 | 28.94103 | 32.31 | 33.56
8.8 | 0.951852802 | 0.8443246 | 33.20153 | 34.39064 | 31.60297 | 29.03687 | 32.31 | 33.56
8.81 | 0.946340352 | 0.8442237 | 33.21627 | 34.40457 | 31.4339 | 29.04515 | 32.31 | 33.56
8.82 | 0.94664187 | 0.8418373 | 33.23078 | 34.41825 | 31.45764 | 28.97457 | 32.31 | 33.63
8.83 | 0.95846064 | 0.834838 | 33.24505 | 34.4317 | 31.86407 | 28.74489 | 32.31 | 33.56
8.84 | 0.960320636 | 0.8275702 | 33.25908 | 34.44491 | 31.93938 | 28.50558 | 32.31 | 33.56
8.85 | 0.957766894 | 0.82108 | 33.27288 | 34.45787 | 31.86767 | 28.29267 | 32.31 | 33.63
8.86 | 0.953807971 | 0.8180649 | 33.28646 | 34.4706 | 31.74889 | 28.19919 | 32.31 | 33.56
8.87 | 0.959969956 | 0.8212141 | 33.2998 | 34.48309 | 31.9668 | 28.318 | 32.31 | 33.63
8.88 | 0.968990315 | 0.8264798 | 33.31291 | 34.49535 | 32.27988 | 28.50971 | 32.31 | 33.63
8.89 | 0.970034128 | 0.8286807 | 33.32579 | 34.50737 | 32.32715 | 28.59559 | 32.38 | 33.63
8.9 | 0.965116514 | 0.8315569 | 33.33844 | 34.51915 | 32.17548 | 28.70464 | 32.31 | 33.63
8.91 | 0.956999566 | 0.8351923 | 33.35086 | 34.5307 | 31.91676 | 28.83978 | 32.38 | 33.56
8.92 | 0.948925787 | 0.8416717 | 33.36306 | 34.54202 | 31.65907 | 29.07304 | 32.31 | 33.56
8.93 | 0.938130191 | 0.8408328 | 33.37503 | 34.55311 | 31.31012 | 29.05339 | 32.31 | 33.56
8.94 | 0.925942368 | 0.8345011 | 33.38677 | 34.56396 | 30.91423 | 28.84366 | 32.38 | 33.63
8.95 | 0.923355476 | 0.8209182 | 33.39829 | 34.57459 | 30.8385 | 28.38291 | 32.38 | 33.63
8.96 | 0.925986511 | 0.8112158 | 33.40959 | 34.58498 | 30.93683 | 28.05588 | 32.38 | 33.63
8.97 | 0.933705802 | 0.8052975 | 33.42066 | 34.59515 | 31.20507 | 27.85938 | 32.38 | 33.56
8.98 | 0.934047022 | 0.8101292 | 33.43151 | 34.60508 | 31.2266 | 28.03459 | 32.38 | 33.63
8.99 | 0.93486386 | 0.8160816 | 33.44214 | 34.61479 | 31.26385 | 28.2485 | 32.38 | 33.63
9 | 0.93687979 | 0.8229811 | 33.45255 | 34.62428 | 31.34102 | 28.49513 | 32.31 | 33.63
9.01 | 0.950528754 | 0.8241443 | 33.46273 | 34.63353 | 31.80729 | 28.54303 | 32.38 | 33.56
9.02 | 0.964093797 | 0.8240742 | 33.4727 | 34.64257 | 32.27082 | 28.54805 | 32.38 | 33.63
9.03 | 0.971746525 | 0.8235886 | 33.48245 | 34.65138 | 32.53645 | 28.53848 | 32.38 | 33.63
9.04 | 0.97303426 | 0.8265674 | 33.49198 | 34.65996 | 32.58885 | 28.64879 | 32.38 | 33.63
9.05 | 0.971857676 | 0.8304759 | 33.5013 | 34.66832 | 32.55849 | 28.79121 | 32.44 | 33.63
9.06 | 0.971949472 | 0.8309244 | 33.51039 | 34.67647 | 32.57041 | 28.81352 | 32.44 | 33.63
9.07 | 0.96643812 | 0.831953 | 33.51928 | 34.68439 | 32.39431 | 28.85578 | 32.38 | 33.63
9.08 | 0.956294958 | 0.8334611 | 33.52794 | 34.69209 | 32.0626 | 28.91451 | 32.44 | 33.56
9.09 | 0.948717575 | 0.8359723 | 33.5364 | 34.69957 | 31.81657 | 29.00788 | 32.44 | 33.63
9.1 | 0.944394298 | 0.8355672 | 33.54464 | 34.70684 | 31.67937 | 28.9999 | 32.44 | 33.63
9.11 | 0.9455011 | 0.8300585 | 33.55267 | 34.71388 | 31.72408 | 28.81455 | 32.44 | 33.63
9.12 | 0.947017529 | 0.8250134 | 33.56048 | 34.72071 | 31.78237 | 28.64505 | 32.44 | 33.63
9.13 | 0.948210998 | 0.8206215 | 33.56809 | 34.72733 | 31.82963 | 28.49799 | 32.44 | 33.56
9.14 | 0.947128034 | 0.8188466 | 33.57549 | 34.73373 | 31.80028 | 28.4416 | 32.44 | 33.63
9.15 | 0.94305748 | 0.8197212 | 33.58267 | 34.73991 | 31.67039 | 28.47704 | 32.44 | 33.63
9.16 | 0.936582172 | 0.8227283 | 33.58965 | 34.74589 | 31.45947 | 28.58643 | 32.44 | 33.63
9.17 | 0.933046918 | 0.8295001 | 33.59642 | 34.75165 | 31.34704 | 28.8265 | 32.5 | 33.63
9.18 | 0.928918751 | 0.8342583 | 33.60299 | 34.7572 | 31.21445 | 28.99648 | 32.5 | 33.63
9.19 | 0.923097911 | 0.8341474 | 33.60935 | 34.76254 | 31.02472 | 28.99708 | 32.5 | 33.56
9.2 | 0.91743489 | 0.8353164 | 33.6155 | 34.76766 | 30.84003 | 29.042 | 32.5 | 33.56
9.21 | 0.912737846 | 0.837305 | 33.62145 | 34.77258 | 30.68757 | 29.11526 | 32.5 | 33.56
9.22 | 0.922823398 | 0.8433312 | 33.62719 | 34.7773 | 31.03196 | 29.32878 | 32.5 | 33.56
9.23 | 0.938003872 | 0.844882 | 33.63274 | 34.7818 | 31.54764 | 29.38652 | 32.5 | 33.56
9.24 | 0.960266483 | 0.840212 | 33.63808 | 34.7861 | 32.30152 | 29.2277 | 32.5 | 33.63
9.25 | 0.97003101 | 0.8323282 | 33.64322 | 34.79019 | 32.63496 | 28.95686 | 32.5 | 33.56
9.26 | 0.974113989 | 0.8244375 | 33.64815 | 34.79408 | 32.77714 | 28.68554 | 32.5 | 33.63
9.27 | 0.963788467 | 0.8231642 | 33.65289 | 34.79776 | 32.43427 | 28.64427 | 32.56 | 33.63
9.28 | 0.959145172 | 0.8223086 | 33.65743 | 34.80124 | 32.28236 | 28.61736 | 32.56 | 33.63
9.29 | 0.960982983 | 0.8219295 | 33.66178 | 34.80452 | 32.34839 | 28.60686 | 32.56 | 33.63
9.3 | 0.961870556 | 0.8219649 | 33.66592 | 34.80759 | 32.38226 | 28.61062 | 32.63 | 33.63
9.31 | 0.960727576 | 0.823455 | 33.66987 | 34.81047 | 32.34757 | 28.66486 | 32.63 | 33.63
9.32 | 0.948215624 | 0.8334977 | 33.67362 | 34.81314 | 31.92985 | 29.01667 | 32.56 | 33.63
9.33 | 0.937208173 | 0.8443343 | 33.67718 | 34.81562 | 31.56253 | 29.39602 | 32.63 | 33.63
9.34 | 0.927949291 | 0.8560937 | 33.68054 | 34.8179 | 31.25383 | 29.80739 | 32.63 | 33.63
9.35 | 0.924657738 | 0.8566699 | 33.68371 | 34.81998 | 31.1459 | 29.82923 | 32.63 | 33.63
9.36 | 0.923023504 | 0.8531533 | 33.68669 | 34.82186 | 31.09361 | 29.70839 | 32.63 | 33.56
9.37 | 0.921352757 | 0.8404039 | 33.68947 | 34.82355 | 31.03989 | 29.26585 | 32.63 | 33.63
9.38 | 0.922544198 | 0.8314083 | 33.69207 | 34.82505 | 31.08242 | 28.95383 | 32.69 | 33.56
9.39 | 0.927966626 | 0.8279614 | 33.69447 | 34.82635 | 31.26735 | 28.83487 | 32.69 | 33.56
9.4 | 0.942921034 | 0.8302629 | 33.69669 | 34.82745 | 31.77332 | 28.91594 | 32.69 | 33.63
9.41 | 0.96186177 | 0.8349691 | 33.69872 | 34.82837 | 32.41351 | 29.08061 | 32.75 | 33.63
9.42 | 0.969860691 | 0.8362575 | 33.70055 | 34.82909 | 32.68484 | 29.12609 | 32.75 | 33.56
9.43 | 0.972507677 | 0.8366892 | 33.70221 | 34.82962 | 32.77565 | 29.14157 | 32.75 | 33.63
9.44 | 0.962010204 | 0.835017 | 33.70367 | 34.82996 | 32.42328 | 29.08361 | 32.75 | 33.56
9.45 | 0.949831142 | 0.8329496 | 33.70495 | 34.83011 | 32.01401 | 29.01173 | 32.75 | 33.56
9.46 | 0.936394901 | 0.8305866 | 33.70605 | 34.83008 | 31.56217 | 28.9294 | 32.75 | 33.63
9.47 | 0.928406217 | 0.8318847 | 33.70696 | 34.82985 | 31.29375 | 28.97442 | 32.81 | 33.56
9.48 | 0.922808407 | 0.8343452 | 33.70768 | 34.82944 | 31.10573 | 29.05978 | 32.81 | 33.56
9.49 | 0.927717842 | 0.8405798 | 33.70823 | 34.82885 | 31.27173 | 29.27643 | 32.81 | 33.63
9.5 | 0.932525864 | 0.8451655 | 33.70859 | 34.82807 | 31.43413 | 29.43548 | 32.81 | 33.63
9.51 | 0.937170545 | 0.8470956 | 33.70878 | 34.8271 | 31.59087 | 29.50189 | 32.81 | 33.63
9.52 | 0.935004714 | 0.845055 | 33.70878 | 34.82595 | 31.51787 | 29.42985 | 32.88 | 33.63
9.53 | 0.929018406 | 0.840787 | 33.7086 | 34.82462 | 31.31591 | 29.28009 | 32.81 | 33.63
9.54 | 0.936806356 | 0.8382299 | 33.70825 | 34.82311 | 31.5781 | 29.18977 | 32.88 | 33.63
9.55 | 0.947385194 | 0.8371474 | 33.70771 | 34.82141 | 31.93419 | 29.15066 | 32.88 | 33.63
9.56 | 0.965045299 | 0.8440766 | 33.707 | 34.81954 | 32.52879 | 29.39036 | 32.94 | 33.63
9.57 | 0.97315036 | 0.8488311 | 33.70612 | 34.81749 | 32.80112 | 29.55416 | 32.88 | 33.63
9.58 | 0.965316843 | 0.8499579 | 33.70506 | 34.81525 | 32.53606 | 29.5915 | 32.94 | 33.63
9.59 | 0.957925852 | 0.8450507 | 33.70382 | 34.81284 | 32.28576 | 29.41862 | 32.94 | 33.63
9.6 | 0.950821914 | 0.8362293 | 33.70241 | 34.81026 | 32.04499 | 29.10935 | 32.88 | 33.63
9.61 | 0.952991485 | 0.833705 | 33.70083 | 34.80749 | 32.1166 | 29.01918 | 32.94 | 33.63
9.62 | 0.956546656 | 0.8327527 | 33.69907 | 34.80455 | 32.23474 | 28.98358 | 33 | 33.56
9.63 | 0.950854954 | 0.8374203 | 33.69715 | 34.80144 | 32.0411 | 29.14343 | 32.94 | 33.63
9.64 | 0.94656863 | 0.841145 | 33.69505 | 34.79815 | 31.89468 | 29.27029 | 33 | 33.63
9.65 | 0.946233876 | 0.8422181 | 33.69278 | 34.79469 | 31.88125 | 29.30472 | 33 | 33.63
9.66 | 0.949999992 | 0.8426082 | 33.69034 | 34.79106 | 32.00583 | 29.31523 | 33 | 33.63
9.67 | 0.95843383 | 0.8422208 | 33.68774 | 34.78726 | 32.28747 | 29.29855 | 33 | 33.56
9.68 | 0.96252638 | 0.8406456 | 33.68497 | 34.78328 | 32.42267 | 29.24041 | 33 | 33.63
9.69 | 0.964444811 | 0.8384757 | 33.68203 | 34.77914 | 32.48445 | 29.16146 | 33 | 33.63
9.7 | 0.963535096 | 0.833409 | 33.67892 | 34.77482 | 32.45082 | 28.98165 | 33.06 | 33.63
9.71 | 0.962023636 | 0.8280064 | 33.67565 | 34.77034 | 32.39677 | 28.79007 | 33 | 33.56
9.72 | 0.957543429 | 0.8257518 | 33.67221 | 34.76569 | 32.2426 | 28.70783 | 33 | 33.63
9.73 | 0.952928358 | 0.824004 | 33.66861 | 34.76088 | 32.08377 | 28.6431 | 33.06 | 33.63
9.74 | 0.947839715 | 0.8240359 | 33.66485 | 34.7559 | 31.90888 | 28.64011 | 33.06 | 33.63
9.75 | 0.941641465 | 0.8238248 | 33.66092 | 34.75075 | 31.69652 | 28.62853 | 33.06 | 33.63
9.76 | 0.933730292 | 0.8232388 | 33.65683 | 34.74544 | 31.4264 | 28.60379 | 33.13 | 33.63
9.77 | 0.925318846 | 0.8262518 | 33.65258 | 34.73997 | 31.13937 | 28.70396 | 33.13 | 33.63
9.78 | 0.916510656 | 0.832119 | 33.64817 | 34.73433 | 30.83891 | 28.90309 | 33.13 | 33.63
9.79 | 0.917304673 | 0.8384561 | 33.6436 | 34.72853 | 30.86144 | 29.11835 | 33.13 | 33.63
9.8 | 0.921919317 | 0.8449803 | 33.63888 | 34.72257 | 31.01233 | 29.33989 | 33.13 | 33.63
9.81 | 0.9323435 | 0.8429682 | 33.63399 | 34.71645 | 31.35843 | 29.26486 | 33.13 | 33.63
9.82 | 0.943616897 | 0.8396018 | 33.62895 | 34.71017 | 31.73284 | 29.14272 | 33.13 | 33.63
9.83 | 0.949877336 | 0.8327665 | 33.62375 | 34.70373 | 31.93844 | 28.9001 | 33.19 | 33.63
9.84 | 0.954883372 | 0.8265894 | 33.6184 | 34.69714 | 32.10165 | 28.68028 | 33.19 | 33.63
9.85 | 0.952574365 | 0.8242507 | 33.61289 | 34.69038 | 32.01877 | 28.59357 | 33.19 | 33.63
9.86 | 0.948914098 | 0.8232042 | 33.60722 | 34.68347 | 31.89037 | 28.55158 | 33.13 | 33.63
9.87 | 0.941708088 | 0.8255482 | 33.6014 | 34.6764 | 31.64271 | 28.62704 | 33.13 | 33.63
9.88 | 0.936218704 | 0.8288264 | 33.59543 | 34.66918 | 31.45267 | 28.73473 | 33.19 | 33.69
9.89 | 0.933321852 | 0.8335156 | 33.58931 | 34.66181 | 31.34964 | 28.89116 | 33.19 | 33.63
9.9 | 0.932483749 | 0.8379358 | 33.58304 | 34.65428 | 31.31564 | 29.03806 | 33.25 | 33.69
9.91 | 0.933595123 | 0.8421013 | 33.57661 | 34.6466 | 31.34696 | 29.17594 | 33.25 | 33.63
9.92 | 0.936751671 | 0.8444974 | 33.57004 | 34.63876 | 31.44679 | 29.25235 | 33.25 | 33.63
9.93 | 0.941152762 | 0.8458169 | 33.56332 | 34.63078 | 31.58821 | 29.2913 | 33.25 | 33.69
9.94 | 0.9454541 | 0.843604 | 33.55644 | 34.62264 | 31.72608 | 29.2078 | 33.25 | 33.63
9.95 | 0.949717124 | 0.8400343 | 33.54942 | 34.61436 | 31.86246 | 29.07725 | 33.31 | 33.63
9.96 | 0.952267304 | 0.8361789 | 33.54226 | 34.60593 | 31.9412 | 28.93674 | 33.31 | 33.63
9.97 | 0.954431288 | 0.832259 | 33.53495 | 34.59734 | 32.0068 | 28.79395 | 33.25 | 33.63
9.98 | 0.960169193 | 0.8345055 | 33.52749 | 34.58861 | 32.19206 | 28.86439 | 33.31 | 33.69
9.99 | 0.966294528 | 0.8374205 | 33.51989 | 34.57974 | 32.39008 | 28.95778 | 33.31 | 33.69
10 | 0.971114417 | 0.8418101 | 33.51214 | 34.57072 | 32.54412 | 29.10198 | 33.31 | 33.69
10.01 | 0.975466578 | 0.8459027 | 33.50425 | 34.56155 | 32.68227 | 29.23571 | 33.38 | 33.69
10.02 | 0.97181723 | 0.8441065 | 33.49622 | 34.55224 | 32.5522 | 29.16577 | 33.38 | 33.63
10.03 | 0.967531419 | 0.842252 | 33.48804 | 34.54278 | 32.40073 | 29.09373 | 33.38 | 33.63
10.04 | 0.958410883 | 0.8399548 | 33.47973 | 34.53318 | 32.08733 | 29.00631 | 33.44 | 33.69
10.05 | 0.950429741 | 0.8386752 | 33.47127 | 34.52344 | 31.81209 | 28.95396 | 33.38 | 33.75
10.06 | 0.94790456 | 0.8422685 | 33.46267 | 34.51356 | 31.71942 | 29.06969 | 33.44 | 33.69
10.07 | 0.946984045 | 0.8454722 | 33.45394 | 34.50354 | 31.68034 | 29.17178 | 33.38 | 33.69
10.08 | 0.951698959 | 0.8473077 | 33.44506 | 34.49338 | 31.82963 | 29.2265 | 33.5 | 33.69
10.09 | 0.955008378 | 0.8483985 | 33.43605 | 34.48307 | 31.93171 | 29.25539 | 33.44 | 33.69
10.1 | 0.954377646 | 0.8474018 | 33.4269 | 34.47263 | 31.90189 | 29.21217 | 33.44 | 33.63
10.11 | 0.954206318 | 0.8466349 | 33.41762 | 34.46206 | 31.8873 | 29.17678 | 33.5 | 33.75
10.12 | 0.955124619 | 0.846413 | 33.4082 | 34.45134 | 31.90899 | 29.16006 | 33.5 | 33.69
10.13 | 0.956680852 | 0.8453952 | 33.39865 | 34.44049 | 31.95184 | 29.11583 | 33.56 | 33.69
10.14 | 0.959576966 | 0.842706 | 33.38896 | 34.4295 | 32.03927 | 29.01395 | 33.56 | 33.69
10.15 | 0.961154629 | 0.8414178 | 33.37913 | 34.41838 | 32.08251 | 28.96024 | 33.56 | 33.69
10.16 | 0.960181909 | 0.8428397 | 33.36918 | 34.40712 | 32.04048 | 28.99969 | 33.5 | 33.69
10.17 | 0.959086787 | 0.84567 | 33.35909 | 34.39573 | 31.99426 | 29.08744 | 33.56 | 33.69
10.18 | 0.957765601 | 0.8511014 | 33.34887 | 34.38421 | 31.9404 | 29.26445 | 33.56 | 33.75
10.19 | 0.956143762 | 0.854681 | 33.33852 | 34.37256 | 31.87642 | 29.37757 | 33.63 | 33.75
10.2 | 0.953973069 | 0.8548802 | 33.32804 | 34.36077 | 31.79406 | 29.37434 | 33.63 | 33.75
10.21 | 0.953375686 | 0.854144 | 33.31743 | 34.34885 | 31.76403 | 29.33887 | 33.63 | 33.75
10.22 | 0.955716849 | 0.8516609 | 33.3067 | 34.33681 | 31.83177 | 29.24331 | 33.63 | 33.75
10.23 | 0.958661664 | 0.8503516 | 33.29583 | 34.32463 | 31.91944 | 29.188 | 33.63 | 33.75
10.24 | 0.962801622 | 0.8513662 | 33.28484 | 34.31233 | 32.0467 | 29.21235 | 33.63 | 33.69
10.25 | 0.964731864 | 0.8517679 | 33.27372 | 34.29989 | 32.10022 | 29.21555 | 33.69 | 33.69
10.26 | 0.961845947 | 0.8508336 | 33.26247 | 34.28733 | 31.99338 | 29.17282 | 33.69 | 33.69
10.27 | 0.958237072 | 0.8499236 | 33.2511 | 34.27465 | 31.86244 | 29.13083 | 33.69 | 33.75
10.28 | 0.952818292 | 0.8490745 | 33.23961 | 34.26184 | 31.67131 | 29.09085 | 33.69 | 33.75
10.29 | 0.948706823 | 0.849571 | 33.22799 | 34.2489 | 31.52362 | 29.09687 | 33.69 | 33.75
10.3 | 0.948553117 | 0.8541413 | 33.21625 | 34.23584 | 31.50737 | 29.24224 | 33.75 | 33.75
10.31 | 0.949610715 | 0.858148 | 33.20438 | 34.22265 | 31.53124 | 29.3681 | 33.75 | 33.75
10.32 | 0.95542206 | 0.8599423 | 33.1924 | 34.20935 | 31.71275 | 29.41806 | 33.69 | 33.81
10.33 | 0.960973519 | 0.8612377 | 33.18029 | 34.19592 | 31.88538 | 29.45081 | 33.75 | 33.75
10.34 | 0.96504866 | 0.8596984 | 33.16806 | 34.18236 | 32.00879 | 29.38653 | 33.75 | 33.81
10.35 | 0.968577079 | 0.8582411 | 33.15571 | 34.16869 | 32.11386 | 29.32497 | 33.75 | 33.81
10.36 | 0.966447155 | 0.8576309 | 33.14324 | 34.1549 | 32.03119 | 29.2923 | 33.75 | 33.81
10.37 | 0.964275185 | 0.8570102 | 33.13066 | 34.14099 | 31.94707 | 29.25917 | 33.75 | 33.75
10.38 | 0.959845826 | 0.8558289 | 33.11795 | 34.12696 | 31.78813 | 29.20684 | 33.81 | 33.81
10.39 | 0.955416467 | 0.8546477 | 33.10513 | 34.11281 | 31.62919 | 29.15443 | 33.81 | 33.81
10.4 | 0.953988121 | 0.8537289 | 33.09219 | 34.09854 | 31.56956 | 29.11091 | 33.75 | 33.81
10.41 | 0.952750767 | 0.8528268 | 33.07914 | 34.08416 | 31.51617 | 29.06788 | 33.81 | 33.75
10.42 | 0.953519228 | 0.8553302 | 33.06597 | 34.06966 | 31.52904 | 29.14081 | 33.81 | 33.81
10.43 | 0.954631429 | 0.8584172 | 33.05268 | 34.05504 | 31.55313 | 29.23343 | 33.81 | 33.75
10.44 | 0.953532969 | 0.8595828 | 33.03928 | 34.04031 | 31.50405 | 29.26046 | 33.81 | 33.81
10.45 | 0.951731953 | 0.8601376 | 33.02577 | 34.02547 | 31.43168 | 29.26658 | 33.81 | 33.81
10.46 | 0.951275111 | 0.8579347 | 33.01215 | 34.01051 | 31.40363 | 29.17879 | 33.81 | 33.75
10.47 | 0.951524613 | 0.8542825 | 32.99841 | 33.99544 | 31.3988 | 29.04171 | 33.81 | 33.81
10.48 | 0.953253868 | 0.8524188 | 32.98456 | 33.98025 | 31.44266 | 28.96541 | 33.88 | 33.81
10.49 | 0.956224894 | 0.8520558 | 32.9706 | 33.96496 | 31.52731 | 28.94004 | 33.88 | 33.81
10.5 | 0.958684633 | 0.8522233 | 32.95653 | 33.94955 | 31.59492 | 28.9326 | 33.88 | 33.88
10.51 | 0.960447988 | 0.8531132 | 32.94235 | 33.93404 | 31.63942 | 28.94957 | 33.88 | 33.81
10.52 | 0.961632095 | 0.854485 | 32.92806 | 33.91841 | 31.66468 | 28.98277 | 33.88 | 33.88
10.53 | 0.961427939 | 0.8570115 | 32.91367 | 33.90268 | 31.64412 | 29.05499 | 33.88 | 33.81
10.54 | 0.960597579 | 0.8594303 | 32.89916 | 33.88683 | 31.60286 | 29.12337 | 33.94 | 33.75
10.55 | 0.956399619 | 0.8612694 | 32.88455 | 33.87088 | 31.45077 | 29.17196 | 33.88 | 33.81
10.56 | 0.952214268 | 0.8630601 | 32.86983 | 33.85483 | 31.29913 | 29.21875 | 33.94 | 33.88
10.57 | 0.949220266 | 0.8602821 | 32.85501 | 33.83866 | 31.18664 | 29.11079 | 33.94 | 33.81
10.58 | 0.946226263 | 0.857504 | 32.84008 | 33.82239 | 31.07415 | 29.00284 | 33.94 | 33.88
10.59 | 0.945374913 | 0.85578 | 32.82505 | 33.80602 | 31.03198 | 28.93051 | 33.94 | 33.81
10.6 | 0.944885785 | 0.8542342 | 32.80991 | 33.78954 | 31.00162 | 28.86418 | 33.94 | 33.81
10.61 | 0.943522312 | 0.8553921 | 32.79467 | 33.77295 | 30.9425 | 28.88912 | 33.94 | 33.81
10.62 | 0.941768762 | 0.8577562 | 32.77932 | 33.75627 | 30.87054 | 28.95465 | 33.94 | 33.81
10.63 | 0.940869263 | 0.8603029 | 32.76388 | 33.73948 | 30.82653 | 29.02617 | 34 | 33.81
10.64 | 0.940762123 | 0.8630189 | 32.74833 | 33.72259 | 30.80839 | 29.10323 | 33.94 | 33.88
10.65 | 0.94228261 | 0.8649484 | 32.73268 | 33.7056 | 30.84344 | 29.1536 | 33.94 | 33.81
10.66 | 0.94700453 | 0.8653307 | 32.71693 | 33.6885 | 30.98308 | 29.1517 | 33.94 | 33.81
10.67 | 0.951696083 | 0.8657113 | 32.70108 | 33.67131 | 31.12149 | 29.14963 | 33.94 | 33.81
10.68 | 0.956210551 | 0.8660816 | 32.68513 | 33.65402 | 31.25387 | 29.14712 | 34 | 33.81
10.69 | 0.96072502 | 0.8664519 | 32.66909 | 33.63662 | 31.38601 | 29.14452 | 34 | 33.81
10.7 | 0.959323098 | 0.8651148 | 32.65294 | 33.61913 | 31.32472 | 29.08441 | 34 | 33.81
10.71 | 0.957587984 | 0.8636816 | 32.6367 | 33.60155 | 31.25251 | 29.02104 | 34.06 | 33.88
10.72 | 0.955192401 | 0.8608881 | 32.62036 | 33.58386 | 31.15872 | 28.91195 | 34 | 33.88
10.73 | 0.952562217 | 0.8576113 | 32.60393 | 33.56608 | 31.05727 | 28.78665 | 34 | 33.81
10.74 | 0.952269934 | 0.8565073 | 32.58739 | 33.5482 | 31.032 | 28.73428 | 34.06 | 33.81
10.75 | 0.954136026 | 0.8574092 | 32.57077 | 33.53023 | 31.07694 | 28.74913 | 34.06 | 33.81
10.76 | 0.956278549 | 0.8587512 | 32.55405 | 33.51216 | 31.13074 | 28.77861 | 34.06 | 33.81
10.77 | 0.959088653 | 0.861156 | 32.53723 | 33.494 | 31.20609 | 28.84356 | 34.06 | 33.88
10.78 | 0.96177778 | 0.8635186 | 32.52033 | 33.47575 | 31.27733 | 28.90693 | 34.06 | 33.88
10.79 | 0.962444024 | 0.8651741 | 32.50332 | 33.4574 | 31.28263 | 28.94648 | 34.06 | 33.88
10.8 | 0.963110269 | 0.8668296 | 32.48623 | 33.43896 | 31.28782 | 28.98588 | 34.06 | 33.88
10.81 | 0.96114661 | 0.8668283 | 32.46905 | 33.42043 | 31.20752 | 28.96977 | 34.06 | 33.88
10.82 | 0.958568919 | 0.8664401 | 32.45177 | 33.40181 | 31.10726 | 28.94066 | 34.13 | 33.88
10.83 | 0.954796131 | 0.8644342 | 32.43441 | 33.38309 | 30.96825 | 28.85749 | 34.13 | 33.88
10.84 | 0.950067519 | 0.8611346 | 32.41695 | 33.36429 | 30.79829 | 28.73114 | 34.13 | 33.88
10.85 | 0.94592973 | 0.8582965 | 32.39941 | 33.3454 | 30.64756 | 28.62024 | 34.19 | 33.81
10.86 | 0.943230785 | 0.8565825 | 32.38177 | 33.32642 | 30.54348 | 28.54683 | 34.19 | 33.81
10.87 | 0.940541119 | 0.8548632 | 32.36405 | 33.30735 | 30.43972 | 28.47323 | 34.13 | 33.88
10.88 | 0.93838571 | 0.8528337 | 32.34624 | 33.28819 | 30.35325 | 28.38929 | 34.19 | 33.88
10.89 | 0.936230302 | 0.8508041 | 32.32834 | 33.26895 | 30.26678 | 28.30536 | 34.19 | 33.88
10.9 | 0.935382548 | 0.8499951 | 32.31036 | 33.24962 | 30.22255 | 28.26201 | 34.19 | 33.88
10.91 | 0.935009916 | 0.8496296 | 32.29229 | 33.2302 | 30.19361 | 28.23336 | 34.19 | 33.88
10.92 | 0.936609594 | 0.8498283 | 32.27414 | 33.2107 | 30.22827 | 28.22339 | 34.25 | 33.88
10.93 | 0.940716427 | 0.8507441 | 32.2559 | 33.19111 | 30.34365 | 28.23714 | 34.19 | 33.88
10.94 | 0.944494744 | 0.8513758 | 32.23757 | 33.17144 | 30.44822 | 28.24136 | 34.25 | 33.88
10.95 | 0.946211176 | 0.8502246 | 32.21917 | 33.15169 | 30.48614 | 28.18638 | 34.25 | 33.88
10.96 | 0.947927608 | 0.8490734 | 32.20068 | 33.13185 | 30.52391 | 28.13137 | 34.25 | 33.88
10.97 | 0.948364147 | 0.8493283 | 32.1821 | 33.11193 | 30.52035 | 28.1229 | 34.31 | 33.81
10.98 | 0.948528865 | 0.8498818 | 32.16345 | 33.09193 | 30.50796 | 28.12423 | 34.31 | 33.88
10.99 | 0.949745886 | 0.8504779 | 32.14471 | 33.07184 | 30.52931 | 28.12687 | 34.25 | 33.88
11 | 0.952005069 | 0.8511162 | 32.12589 | 33.05168 | 30.58401 | 28.13082 | 34.31 | 33.88
11.01 | 0.953735052 | 0.8517524 | 32.10699 | 33.03144 | 30.62156 | 28.1346 | 34.31 | 33.88
11.02 | 0.952884114 | 0.8523784 | 32.08801 | 33.01111 | 30.57616 | 28.13796 | 34.31 | 33.88
11.03 | 0.952033176 | 0.8530045 | 32.06896 | 32.99071 | 30.53071 | 28.14122 | 34.31 | 33.88
11.04 | 0.951008432 | 0.8529399 | 32.04982 | 32.97023 | 30.47965 | 28.12162 | 34.31 | 33.88
11.05 | 0.949947574 | 0.8527319 | 32.0306 | 32.94967 | 30.42739 | 28.09723 | 34.31 | 33.88
11.06 | 0.951259868 | 0.8524008 | 32.01131 | 32.92903 | 30.45107 | 28.06873 | 34.38 | 33.94
11.07 | 0.955186887 | 0.851934 | 31.99194 | 32.90831 | 30.55828 | 28.03571 | 34.38 | 33.94
11.08 | 0.95883478 | 0.8517104 | 31.97249 | 32.88752 | 30.65634 | 28.01064 | 34.31 | 33.94
11.09 | 0.960303666 | 0.8533845 | 31.95297 | 32.86665 | 30.68455 | 28.04789 | 34.38 | 33.88
11.1 | 0.961772552 | 0.8550585 | 31.93337 | 32.84571 | 30.71264 | 28.08501 | 34.44 | 33.88
11.11 | 0.958515024 | 0.8567651 | 31.91369 | 32.82469 | 30.58975 | 28.12305 | 34.38 | 33.88
11.12 | 0.953607244 | 0.8584829 | 31.89394 | 32.8036 | 30.4143 | 28.16133 | 34.38 | 33.94
11.13 | 0.950367654 | 0.8594752 | 31.87412 | 32.78244 | 30.29213 | 28.17569 | 34.44 | 33.94
11.14 | 0.950110853 | 0.8591702 | 31.85422 | 32.7612 | 30.26504 | 28.14744 | 34.38 | 33.94
11.15 | 0.949854052 | 0.8588651 | 31.83425 | 32.73988 | 30.23789 | 28.11914 | 34.44 | 33.94
11.16 | 0.952323731 | 0.8581291 | 31.81421 | 32.7185 | 30.29742 | 28.07669 | 34.44 | 33.94
11.17 | 0.954889671 | 0.8573778 | 31.79409 | 32.69704 | 30.35985 | 28.03372 | 34.44 | 33.94
11.18 | 0.953628807 | 0.8568713 | 31.7739 | 32.67551 | 30.30051 | 27.99871 | 34.44 | 34
11.19 | 0.949395255 | 0.8565548 | 31.75364 | 32.65392 | 30.14676 | 27.96987 | 34.44 | 33.94
11.2 | 0.945557965 | 0.8559829 | 31.73331 | 32.63225 | 30.00569 | 27.93265 | 34.44 | 33.94
11.21 | 0.943977907 | 0.8539567 | 31.71291 | 32.61051 | 29.93629 | 27.84796 | 34.5 | 33.94
11.22 | 0.942397849 | 0.8519304 | 31.69245 | 32.5887 | 29.86689 | 27.76331 | 34.5 | 33.94
11.23 | 0.944269725 | 0.8521124 | 31.67191 | 32.56682 | 29.90682 | 27.7506 | 34.5 | 34
11.24 | 0.947448219 | 0.8531303 | 31.6513 | 32.54488 | 29.98797 | 27.76502 | 34.5 | 33.94
11.25 | 0.94982121 | 0.8544714 | 31.63062 | 32.52287 | 30.04344 | 27.78986 | 34.5 | 33.94
11.26 | 0.95023148 | 0.8565999 | 31.60988 | 32.50079 | 30.0367 | 27.84017 | 34.5 | 33.94
11.27 | 0.950641749 | 0.8587284 | 31.58907 | 32.47864 | 30.02989 | 27.89033 | 34.56 | 33.94
11.28 | 0.951514328 | 0.8578308 | 31.56819 | 32.45643 | 30.03759 | 27.84212 | 34.5 | 34
11.29 | 0.952471086 | 0.8563822 | 31.54725 | 32.43415 | 30.04784 | 27.77603 | 34.56 | 33.94
11.3 | 0.954922911 | 0.8554916 | 31.52624 | 32.41181 | 30.10513 | 27.72803 | 34.56 | 34
11.31 | 0.959710336 | 0.8554727 | 31.50516 | 32.3894 | 30.23583 | 27.70825 | 34.56 | 34
11.32 | 0.964497762 | 0.8554539 | 31.48402 | 32.36693 | 30.36627 | 27.68841 | 34.56 | 34
11.33 | 0.966627171 | 0.8539097 | 31.46282 | 32.34439 | 30.41281 | 27.61919 | 34.56 | 34.06
11.34 | 0.968537621 | 0.8522399 | 31.44155 | 32.32179 | 30.45232 | 27.54592 | 34.56 | 34.06
11.35 | 0.967954291 | 0.8493386 | 31.42022 | 32.29913 | 30.41333 | 27.43289 | 34.56 | 34
11.36 | 0.96428209 | 0.8449119 | 31.39882 | 32.2764 | 30.27732 | 27.27072 | 34.56 | 34
11.37 | 0.960609888 | 0.8404852 | 31.37736 | 32.25361 | 30.14141 | 27.10869 | 34.63 | 34
11.38 | 0.958967929 | 0.8409495 | 31.35585 | 32.23077 | 30.06925 | 27.10445 | 34.69 | 34
11.39 | 0.957413551 | 0.8416248 | 31.33426 | 32.20786 | 29.99985 | 27.10693 | 34.63 | 34.06
11.4 | 0.957121882 | 0.8433881 | 31.31262 | 32.18489 | 29.97 | 27.14435 | 34.63 | 34.06
11.41 | 0.95831459 | 0.8464306 | 31.29092 | 32.16186 | 29.98654 | 27.22278 | 34.69 | 34.13
11.42 | 0.959507298 | 0.8494731 | 31.26916 | 32.13877 | 30.00298 | 27.30102 | 34.63 | 34.06
11.43 | 0.957979266 | 0.8486381 | 31.24733 | 32.11562 | 29.9343 | 27.25454 | 34.63 | 34.06
11.44 | 0.956306992 | 0.8475976 | 31.22545 | 32.09241 | 29.86112 | 27.20145 | 34.69 | 34.06
11.45 | 0.953787979 | 0.8464784 | 31.20351 | 32.06915 | 29.76153 | 27.14584 | 34.69 | 34.06
11.46 | 0.950139978 | 0.8452544 | 31.18151 | 32.04583 | 29.6268 | 27.08688 | 34.69 | 34.13
11.47 | 0.946491978 | 0.8440304 | 31.15945 | 32.02245 | 29.49217 | 27.02792 | 34.69 | 34.13
11.48 | 0.946780138 | 0.8456682 | 31.13734 | 31.99901 | 29.48021 | 27.06055 | 34.69 | 34.06
11.49 | 0.947523541 | 0.847637 | 31.11517 | 31.97552 | 29.48235 | 27.10363 | 34.69 | 34.06
11.5 | 0.949000925 | 0.8496875 | 31.09294 | 31.95197 | 29.50723 | 27.14919 | 34.75 | 34.06
11.51 | 0.951824384 | 0.8518877 | 31.07065 | 31.92837 | 29.57381 | 27.19938 | 34.75 | 34.13
11.52 | 0.954647843 | 0.8540878 | 31.04831 | 31.90471 | 29.64021 | 27.24942 | 34.75 | 34.13
11.53 | 0.955270942 | 0.8540472 | 31.02592 | 31.88099 | 29.63816 | 27.22787 | 34.75 | 34.13
11.54 | 0.955337385 | 0.8534397 | 31.00347 | 31.85723 | 29.61877 | 27.18822 | 34.75 | 34.13
11.55 | 0.955566514 | 0.8527938 | 30.98096 | 31.83341 | 29.60437 | 27.14733 | 34.75 | 34.13
11.56 | 0.956334361 | 0.8520211 | 30.9584 | 31.80953 | 29.60659 | 27.10239 | 34.75 | 34.13
11.57 | 0.957102208 | 0.8512483 | 30.93579 | 31.78561 | 29.60871 | 27.05744 | 34.81 | 34.13
11.58 | 0.958511755 | 0.8527659 | 30.91313 | 31.76163 | 29.63059 | 27.08523 | 34.75 | 34.13
11.59 | 0.960260291 | 0.8554934 | 30.89041 | 31.7376 | 29.66283 | 27.1513 | 34.81 | 34.13
11.6 | 0.961881823 | 0.8581122 | 30.86764 | 31.71351 | 29.69102 | 27.21375 | 34.81 | 34.13
11.61 | 0.961682331 | 0.8591729 | 30.84481 | 31.68938 | 29.66291 | 27.22666 | 34.81 | 34.13
11.62 | 0.961482839 | 0.8602337 | 30.82194 | 31.6652 | 29.63477 | 27.23947 | 34.81 | 34.19
11.63 | 0.960786229 | 0.8599847 | 30.79902 | 31.64096 | 29.59127 | 27.21074 | 34.88 | 34.19
11.64 | 0.959516391 | 0.8582255 | 30.77604 | 31.61668 | 29.53011 | 27.13424 | 34.81 | 34.19
11.65 | 0.958246553 | 0.8564662 | 30.75301 | 31.59235 | 29.46897 | 27.05778 | 34.88 | 34.19
11.66 | 0.960428797 | 0.8561628 | 30.72994 | 31.56797 | 29.51392 | 27.02732 | 34.88 | 34.19
11.67 | 0.963210672 | 0.8561124 | 30.70681 | 31.54354 | 29.57713 | 27.00481 | 34.94 | 34.13
11.68 | 0.9658841 | 0.8563993 | 30.68364 | 31.51906 | 29.63684 | 26.9929 | 34.88 | 34.19
11.69 | 0.968189915 | 0.8578298 | 30.66042 | 31.49453 | 29.68511 | 27.01695 | 34.94 | 34.19
11.7 | 0.970495729 | 0.8592604 | 30.63715 | 31.46996 | 29.73322 | 27.04089 | 34.94 | 34.19
11.71 | 0.969263694 | 0.8607468 | 30.61383 | 31.44534 | 29.67287 | 27.06647 | 34.88 | 34.19
11.72 | 0.965590826 | 0.8622715 | 30.59046 | 31.42067 | 29.53787 | 27.09315 | 34.94 | 34.19
11.73 | 0.961917958 | 0.8637963 | 30.56705 | 31.39596 | 29.403 | 27.11972 | 35 | 34.25
11.74 | 0.958117887 | 0.8644732 | 30.54359 | 31.37121 | 29.26436 | 27.11957 | 35 | 34.25
11.75 | 0.954310235 | 0.8650995 | 30.52009 | 31.3464 | 29.12563 | 27.11776 | 35.13 | 34.19
11.76 | 0.95188675 | 0.8649559 | 30.49654 | 31.32156 | 29.02925 | 27.09176 | 35.13 | 34.19
11.77 | 0.952956875 | 0.8628689 | 30.47294 | 31.29667 | 29.0394 | 27.00492 | 35.13 | 34.19
11.78 | 0.954027001 | 0.8607819 | 30.4493 | 31.27173 | 29.04946 | 26.91814 | 35.13 | 34.19
11.79 | 0.957795658 | 0.8577949 | 30.42562 | 31.24675 | 29.14152 | 26.80331 | 35.13 | 34.19
11.8 | 0.9632774 | 0.8542367 | 30.40189 | 31.22173 | 29.28545 | 26.67075 | 35.13 | 34.19
11.81 | 0.968759142 | 0.8506784 | 30.37811 | 31.19667 | 29.42908 | 26.53833 | 35.13 | 34.19
11.82 | 0.969669128 | 0.8505322 | 30.3543 | 31.17156 | 29.43362 | 26.51242 | 35.19 | 34.25
11.83 | 0.97022139 | 0.850653 | 30.33044 | 31.14641 | 29.42724 | 26.49479 | 35.13 | 34.19
11.84 | 0.9695709 | 0.8519451 | 30.30654 | 31.12122 | 29.38434 | 26.51357 | 35.13 | 34.19
11.85 | 0.964914622 | 0.8571382 | 30.28259 | 31.09599 | 29.22012 | 26.65356 | 35.19 | 34.19
11.86 | 0.960258343 | 0.8623313 | 30.25861 | 31.07072 | 29.05608 | 26.79325 | 35.25 | 34.19
11.87 | 0.957164805 | 0.867343 | 30.23458 | 31.04541 | 28.93947 | 26.92702 | 35.19 | 34.19
11.88 | 0.955501908 | 0.8721886 | 30.21051 | 31.02005 | 28.8662 | 27.05534 | 35.25 | 34.25
11.89 | 0.953839011 | 0.8770342 | 30.1864 | 30.99466 | 28.79297 | 27.18338 | 35.25 | 34.19
11.9 | 0.953662718 | 0.8786647 | 30.16225 | 30.96923 | 28.76461 | 27.21157 | 35.25 | 34.19
11.91 | 0.953856253 | 0.8794955 | 30.13806 | 30.94376 | 28.74738 | 27.2149 | 35.31 | 34.25
11.92 | 0.953881838 | 0.8800893 | 30.11383 | 30.91825 | 28.72504 | 27.21082 | 35.31 | 34.19
11.93 | 0.951568437 | 0.8773822 | 30.08956 | 30.89271 | 28.63228 | 27.10471 | 35.31 | 34.19
11.94 | 0.949255037 | 0.8746752 | 30.06526 | 30.86712 | 28.5396 | 26.99871 | 35.31 | 34.19
11.95 | 0.947585242 | 0.8718105 | 30.04091 | 30.8415 | 28.46633 | 26.88795 | 35.38 | 34.19
11.96 | 0.94727931 | 0.8686117 | 30.01653 | 30.81585 | 28.43404 | 26.767 | 35.38 | 34.25
11.97 | 0.946973379 | 0.8654129 | 29.99211 | 30.79015 | 28.40173 | 26.64619 | 35.38 | 34.25
11.98 | 0.949801435 | 0.8639687 | 29.96765 | 30.76442 | 28.46332 | 26.5795 | 35.38 | 34.19
11.99 | 0.95507666 | 0.8638946 | 29.94315 | 30.73865 | 28.59801 | 26.55496 | 35.38 | 34.25
12 | 0.960351885 | 0.8638204 | 29.91862 | 30.71285 | 28.7324 | 26.53039 | 35.38 | 34.25
12.01 | 0.96201861 | 0.8647217 | 29.89405 | 30.68701 | 28.75864 | 26.53573 | 35.44 | 34.25
12.02 | 0.962724274 | 0.8658828 | 29.86945 | 30.66114 | 28.75604 | 26.54896 | 35.38 | 34.25
12.03 | 0.963417265 | 0.8670348 | 29.84481 | 30.63524 | 28.753 | 26.56182 | 35.44 | 34.25
12.04 | 0.961573546 | 0.8663726 | 29.82013 | 30.6093 | 28.67425 | 26.51906 | 35.44 | 34.25
12.05 | 0.959729828 | 0.8657105 | 29.79542 | 30.58332 | 28.59556 | 26.4763 | 35.44 | 34.25
12.06 | 0.957876238 | 0.8650041 | 29.77068 | 30.55732 | 28.51663 | 26.4322 | 35.5 | 34.25
12.07 | 0.955984903 | 0.8641287 | 29.7459 | 30.53127 | 28.43663 | 26.38295 | 35.5 | 34.25
12.08 | 0.954093568 | 0.8632534 | 29.72109 | 30.5052 | 28.3567 | 26.33372 | 35.56 | 34.25
12.09 | 0.951781788 | 0.8627006 | 29.69624 | 30.4791 | 28.26434 | 26.29433 | 35.56 | 34.25
12.1 | 0.948830334 | 0.8626385 | 29.67136 | 30.45296 | 28.15309 | 26.26989 | 35.56 | 34.25
12.11 | 0.945878881 | 0.8625764 | 29.64645 | 30.42679 | 28.04195 | 26.24543 | 35.56 | 34.25
12.12 | 0.947906242 | 0.8627557 | 29.62151 | 30.40059 | 28.07841 | 26.22828 | 35.56 | 34.25
12.13 | 0.953647416 | 0.8631152 | 29.59653 | 30.37436 | 28.22465 | 26.21657 | 35.56 | 34.25
12.14 | 0.95938859 | 0.8634747 | 29.57152 | 30.3481 | 28.37058 | 26.20481 | 35.56 | 34.31
12.15 | 0.966015289 | 0.8643977 | 29.54648 | 30.32181 | 28.54235 | 26.2101 | 35.63 | 34.31
12.16 | 0.972960117 | 0.8655232 | 29.52141 | 30.29549 | 28.72315 | 26.22145 | 35.63 | 34.25
12.17 | 0.979904946 | 0.8666486 | 29.49631 | 30.26914 | 28.90358 | 26.23271 | 35.63 | 34.25
12.18 | 0.979834193 | 0.8673655 | 29.47117 | 30.24276 | 28.87686 | 26.23152 | 35.63 | 34.25
12.19 | 0.978854599 | 0.8680294 | 29.44601 | 30.21635 | 28.82336 | 26.22868 | 35.69 | 34.31
12.2 | 0.977875817 | 0.8686694 | 29.42082 | 30.18991 | 28.76991 | 26.22505 | 35.69 | 34.25
12.21 | 0.976934009 | 0.8682228 | 29.3956 | 30.16344 | 28.71756 | 26.18859 | 35.63 | 34.31
12.22 | 0.975992201 | 0.8677763 | 29.37035 | 30.13695 | 28.66523 | 26.15213 | 35.63 | 34.31
12.23 | 0.974995337 | 0.8674976 | 29.34507 | 30.11043 | 28.6113 | 26.12073 | 35.69 | 34.31
12.24 | 0.973671739 | 0.8682153 | 29.31976 | 30.08388 | 28.54782 | 26.11929 | 35.69 | 34.31
12.25 | 0.972348142 | 0.868933 | 29.29442 | 30.05731 | 28.48438 | 26.11779 | 35.75 | 34.31
12.26 | 0.969801317 | 0.8696252 | 29.26906 | 30.03071 | 28.38517 | 26.11546 | 35.75 | 34.31
12.27 | 0.963648403 | 0.8702421 | 29.24367 | 30.00408 | 28.18061 | 26.11081 | 35.75 | 34.31
12.28 | 0.95749549 | 0.870859 | 29.21825 | 29.97742 | 27.97634 | 26.10611 | 35.75 | 34.38
12.29 | 0.952992586 | 0.870543 | 29.1928 | 29.95074 | 27.82052 | 26.07341 | 35.75 | 34.31
12.3 | 0.951571846 | 0.8684845 | 29.16733 | 29.92404 | 27.75481 | 25.98857 | 35.75 | 34.31
12.31 | 0.950151106 | 0.866426 | 29.14183 | 29.89731 | 27.68914 | 25.90381 | 35.81 | 34.38
12.32 | 0.951369708 | 0.8649891 | 29.11631 | 29.87056 | 27.70037 | 25.83771 | 35.81 | 34.38
12.33 | 0.956083156 | 0.8643755 | 29.09075 | 29.84378 | 27.81318 | 25.79623 | 35.88 | 34.31
12.34 | 0.960796605 | 0.8637618 | 29.06518 | 29.81697 | 27.92572 | 25.75477 | 35.88 | 34.38
12.35 | 0.963672985 | 0.8643868 | 29.03958 | 29.79015 | 27.98466 | 25.75021 | 35.81 | 34.38
12.36 | 0.964697235 | 0.8662605 | 29.01395 | 29.7633 | 27.98968 | 25.78277 | 35.88 | 34.38
12.37 | 0.965721484 | 0.8681342 | 28.9883 | 29.73643 | 27.99462 | 25.81521 | 35.88 | 34.38
12.38 | 0.964434036 | 0.8689588 | 28.96263 | 29.70953 | 27.93254 | 25.81636 | 35.88 | 34.38
12.39 | 0.961267792 | 0.8689307 | 28.93693 | 29.68261 | 27.81614 | 25.79213 | 35.94 | 34.38
12.4 | 0.958101548 | 0.8689026 | 28.91121 | 29.65567 | 27.69987 | 25.76789 | 35.94 | 34.44
12.41 | 0.955923071 | 0.8684043 | 28.88546 | 29.62871 | 27.61228 | 25.7297 | 35.94 | 34.38
12.42 | 0.95442747 | 0.8675809 | 28.85969 | 29.60173 | 27.54448 | 25.68189 | 35.94 | 34.44
12.43 | 0.952931868 | 0.8667575 | 28.8339 | 29.57472 | 27.47674 | 25.63411 | 35.94 | 34.44
12.44 | 0.952784955 | 0.8677853 | 28.80809 | 29.54769 | 27.44791 | 25.64105 | 35.94 | 34.44
12.45 | 0.953476479 | 0.869964 | 28.78225 | 29.52065 | 27.4432 | 25.6819 | 36 | 34.44
12.46 | 0.954168003 | 0.8721426 | 28.7564 | 29.49358 | 27.43843 | 25.72261 | 35.94 | 34.44
12.47 | 0.953687244 | 0.8734841 | 28.73052 | 29.46649 | 27.39993 | 25.73851 | 36 | 34.5
12.48 | 0.952511321 | 0.8743293 | 28.70462 | 29.43938 | 27.34147 | 25.73972 | 36 | 34.5
12.49 | 0.951335399 | 0.8751744 | 28.6787 | 29.41226 | 27.28306 | 25.74085 | 36 | 34.5
12.5 | 0.951182111 | 0.8746565 | 28.65275 | 29.38511 | 27.25399 | 25.70188 | 36 | 34.44
12.51 | 0.951643872 | 0.8733189 | 28.62679 | 29.35795 | 27.24251 | 25.63885 | 36 | 34.44
12.52 | 0.952105633 | 0.8719813 | 28.60081 | 29.33076 | 27.23099 | 25.57588 | 36.06 | 34.5
12.53 | 0.954002929 | 0.8714999 | 28.57481 | 29.30356 | 27.26045 | 25.53805 | 36.06 | 34.44
12.54 | 0.956831121 | 0.8715738 | 28.54879 | 29.27634 | 27.31637 | 25.51649 | 36.06 | 34.5
12.55 | 0.959659313 | 0.8716476 | 28.52274 | 29.2491 | 27.37212 | 25.49491 | 36.06 | 34.44
12.56 | 0.961967025 | 0.8717305 | 28.49668 | 29.22185 | 27.41287 | 25.47357 | 36.06 | 34.5
12.57 | 0.963888766 | 0.8718202 | 28.47061 | 29.19457 | 27.4425 | 25.45242 | 36.06 | 34.5
12.58 | 0.965810507 | 0.8719098 | 28.44451 | 29.16728 | 27.47201 | 25.43124 | 36.13 | 34.5
12.59 | 0.965813544 | 0.8737922 | 28.41839 | 29.13998 | 27.44687 | 25.46228 | 36.13 | 34.5
12.6 | 0.964094794 | 0.8772835 | 28.39226 | 29.11265 | 27.37283 | 25.54005 | 36.13 | 34.5
12.61 | 0.962376044 | 0.8807747 | 28.36611 | 29.08531 | 27.29886 | 25.61761 | 36.13 | 34.5
12.62 | 0.958484917 | 0.8839727 | 28.33994 | 29.05796 | 27.16341 | 25.68644 | 36.19 | 34.5
12.63 | 0.952095063 | 0.8868332 | 28.31376 | 29.03059 | 26.95739 | 25.74529 | 36.13 | 34.56
12.64 | 0.945705208 | 0.8896937 | 28.28755 | 29.0032 | 26.75169 | 25.80396 | 36.19 | 34.56
12.65 | 0.94019047 | 0.8902956 | 28.26134 | 28.9758 | 26.57104 | 25.79703 | 36.19 | 34.56
12.66 | 0.936055182 | 0.8873374 | 28.2351 | 28.94838 | 26.42961 | 25.68698 | 36.19 | 34.56
12.67 | 0.931919895 | 0.8843791 | 28.20885 | 28.92095 | 26.28839 | 25.57708 | 36.19 | 34.56
12.68 | 0.929491744 | 0.8815072 | 28.18258 | 28.8935 | 26.19548 | 25.46983 | 36.19 | 34.56
12.69 | 0.931120068 | 0.8788402 | 28.1563 | 28.86605 | 26.2169 | 25.36864 | 36.19 | 34.56
12.7 | 0.932748393 | 0.8761733 | 28.13 | 28.83857 | 26.23821 | 25.26759 | 36.25 | 34.56
12.71 | 0.935197926 | 0.8739314 | 28.10369 | 28.81108 | 26.28251 | 25.17891 | 36.25 | 34.56
12.72 | 0.94116955 | 0.8735127 | 28.07736 | 28.78358 | 26.42556 | 25.14283 | 36.25 | 34.56
12.73 | 0.947141173 | 0.873094 | 28.05102 | 28.75607 | 26.56828 | 25.10675 | 36.31 | 34.56
12.74 | 0.952987149 | 0.8728213 | 28.02466 | 28.72855 | 26.70714 | 25.07489 | 36.31 | 34.56
12.75 | 0.957074689 | 0.8745916 | 27.99829 | 28.70101 | 26.79646 | 25.10166 | 36.31 | 34.56
12.76 | 0.96116223 | 0.876362 | 27.97191 | 28.67346 | 26.88554 | 25.12833 | 36.31 | 34.56
12.77 | 0.96524977 | 0.8781323 | 27.94551 | 28.64589 | 26.9744 | 25.15488 | 36.25 | 34.56
12.78 | 0.962290799 | 0.8796738 | 27.9191 | 28.61832 | 26.86629 | 25.17478 | 36.31 | 34.56
12.79 | 0.958792657 | 0.8811977 | 27.89267 | 28.59073 | 26.74329 | 25.19409 | 36.31 | 34.56
12.8 | 0.955294516 | 0.8827217 | 27.86624 | 28.56313 | 26.62046 | 25.2133 | 36.31 | 34.56
12.81 | 0.95068045 | 0.8812007 | 27.83979 | 28.53553 | 26.46674 | 25.14553 | 36.38 | 34.56
12.82 | 0.945743634 | 0.8787991 | 27.81333 | 28.50791 | 26.30428 | 25.05272 | 36.38 | 34.56
12.83 | 0.940806817 | 0.8763975 | 27.78685 | 28.48028 | 26.14206 | 24.96004 | 36.38 | 34.56
12.84 | 0.938982097 | 0.8745385 | 27.76037 | 28.45264 | 26.06649 | 24.88293 | 36.38 | 34.56
12.85 | 0.939174079 | 0.8730311 | 27.73387 | 28.42498 | 26.04693 | 24.8159 | 36.38 | 34.63
12.86 | 0.939366061 | 0.8715237 | 27.70736 | 28.39732 | 26.02736 | 24.74894 | 36.38 | 34.63
12.87 | 0.941868265 | 0.8715787 | 27.68084 | 28.36965 | 26.07171 | 24.72639 | 36.38 | 34.56
12.88 | 0.94753224 | 0.8737721 | 27.65431 | 28.34198 | 26.20335 | 24.76443 | 36.44 | 34.63
12.89 | 0.953196216 | 0.8759654 | 27.62777 | 28.31429 | 26.33469 | 24.80234 | 36.44 | 34.56
12.9 | 0.95862302 | 0.8780352 | 27.60122 | 28.28659 | 26.45916 | 24.83662 | 36.44 | 34.56
12.91 | 0.963217439 | 0.879671 | 27.57466 | 28.25888 | 26.56039 | 24.85852 | 36.5 | 34.56
12.92 | 0.967811859 | 0.8813069 | 27.54808 | 28.23117 | 26.66136 | 24.88032 | 36.5 | 34.56
12.93 | 0.972363763 | 0.8829339 | 27.5215 | 28.20345 | 26.76091 | 24.90178 | 36.5 | 34.63
12.94 | 0.969001018 | 0.8829095 | 27.49491 | 28.17572 | 26.6426 | 24.87661 | 36.5 | 34.56
12.95 | 0.965638274 | 0.8828851 | 27.46831 | 28.14798 | 26.52445 | 24.85143 | 36.56 | 34.63
12.96 | 0.96227553 | 0.8828607 | 27.4417 | 28.12023 | 26.40648 | 24.82625 | 36.5 | 34.63
12.97 | 0.95898246 | 0.8819587 | 27.41508 | 28.09248 | 26.29058 | 24.77641 | 36.56 | 34.69
12.98 | 0.955709867 | 0.8807989 | 27.38846 | 28.06472 | 26.17542 | 24.71937 | 36.56 | 34.56
12.99 | 0.952437274 | 0.8796391 | 27.36182 | 28.03695 | 26.06042 | 24.6624 | 36.56 | 34.63
13 | 0.953338487 | 0.8779119 | 27.33518 | 28.00918 | 26.05968 | 24.58959 | 36.56 | 34.63
13.01 | 0.95802864 | 0.8756697 | 27.30853 | 27.9814 | 26.16235 | 24.50246 | 36.63 | 34.63
13.02 | 0.962718793 | 0.8734274 | 27.28187 | 27.95361 | 26.26477 | 24.41545 | 36.63 | 34.63
13.03 | 0.966676346 | 0.8715139 | 27.2552 | 27.92582 | 26.34696 | 24.33774 | 36.63 | 34.63
13.04 | 0.968539588 | 0.8705399 | 27.22853 | 27.89802 | 26.37191 | 24.28634 | 36.63 | 34.63
13.05 | 0.970402829 | 0.869566 | 27.20185 | 27.87022 | 26.39675 | 24.23499 | 36.63 | 34.63
13.06 | 0.972266071 | 0.8685921 | 27.17516 | 27.84241 | 26.42149 | 24.18369 | 36.69 | 34.63
13.07 | 0.969955334 | 0.8686671 | 27.14846 | 27.81459 | 26.3328 | 24.16162 | 36.69 | 34.56
13.08 | 0.967549347 | 0.8687662 | 27.12176 | 27.78677 | 26.24164 | 24.14021 | 36.63 | 34.63
13.09 | 0.96514336 | 0.8688652 | 27.09506 | 27.75895 | 26.15061 | 24.11879 | 36.69 | 34.63
13.1 | 0.966194897 | 0.8691035 | 27.06834 | 27.73112 | 26.1533 | 24.10122 | 36.69 | 34.63
13.11 | 0.9688761 | 0.8694075 | 27.04162 | 27.70329 | 26.19998 | 24.08545 | 36.75 | 34.69
13.12 | 0.971557304 | 0.8697116 | 27.0149 | 27.67545 | 26.24652 | 24.06966 | 36.75 | 34.63
13.13 | 0.973523353 | 0.8714974 | 26.98817 | 27.64761 | 26.27361 | 24.09482 | 36.75 | 34.63
13.14 | 0.97424479 | 0.8758621 | 26.96143 | 27.61977 | 26.26704 | 24.19111 | 36.75 | 34.63
13.15 | 0.974966226 | 0.8802269 | 26.93469 | 27.59192 | 26.26042 | 24.28715 | 36.75 | 34.69
13.16 | 0.97559111 | 0.8846148 | 26.90795 | 27.56407 | 26.25116 | 24.38359 | 36.75 | 34.69
13.17 | 0.973418022 | 0.8896755 | 26.8812 | 27.53622 | 26.16664 | 24.4983 | 36.75 | 34.69
13.18 | 0.971244935 | 0.8947363 | 26.85444 | 27.50836 | 26.08224 | 24.61273 | 36.75 | 34.69
13.19 | 0.969071847 | 0.899797 | 26.82769 | 27.4805 | 25.99796 | 24.72687 | 36.81 | 34.69
13.2 | 0.969091792 | 0.9017375 | 26.80092 | 27.45264 | 25.97256 | 24.75507 | 36.75 | 34.69
13.21 | 0.970120956 | 0.9022421 | 26.77416 | 27.42477 | 25.97417 | 24.74379 | 36.75 | 34.63
13.22 | 0.971150119 | 0.9027467 | 26.74739 | 27.39691 | 25.97573 | 24.73247 | 36.81 | 34.69
13.23 | 0.971326927 | 0.9031995 | 26.72062 | 27.36904 | 25.95445 | 24.7197 | 36.81 | 34.69
13.24 | 0.969686149 | 0.9035417 | 26.69384 | 27.34117 | 25.88465 | 24.70389 | 36.81 | 34.69
13.25 | 0.968045371 | 0.9038839 | 26.66706 | 27.3133 | 25.81492 | 24.68805 | 36.88 | 34.69
13.26 | 0.966404593 | 0.9042261 | 26.64028 | 27.28543 | 25.74529 | 24.6722 | 36.81 | 34.75
13.27 | 0.963973078 | 0.9023527 | 26.61349 | 27.25755 | 25.65469 | 24.59593 | 36.81 | 34.75
13.28 | 0.96148788 | 0.9003288 | 26.5867 | 27.22968 | 25.56279 | 24.51566 | 36.88 | 34.69
13.29 | 0.959002682 | 0.8983049 | 26.55992 | 27.2018 | 25.47103 | 24.43551 | 36.88 | 34.69
13.3 | 0.957640439 | 0.8944487 | 26.53312 | 27.17393 | 25.40919 | 24.30568 | 36.88 | 34.69
13.31 | 0.957249279 | 0.889008 | 26.50633 | 27.14605 | 25.37317 | 24.13306 | 36.88 | 34.69
13.32 | 0.956858118 | 0.8835673 | 26.47953 | 27.11818 | 25.33716 | 23.96073 | 36.88 | 34.69
13.33 | 0.956844479 | 0.878846 | 26.45274 | 27.0903 | 25.31116 | 23.8082 | 36.88 | 34.75
13.34 | 0.959635964 | 0.87947 | 26.42594 | 27.06242 | 25.35928 | 23.80059 | 36.88 | 34.75
13.35 | 0.96242745 | 0.8800939 | 26.39914 | 27.03455 | 25.40726 | 23.79294 | 36.88 | 34.75
13.36 | 0.965218935 | 0.8807179 | 26.37234 | 27.00667 | 25.45508 | 23.78526 | 36.81 | 34.75
13.37 | 0.970932209 | 0.8825849 | 26.34554 | 26.9788 | 25.57973 | 23.81108 | 36.88 | 34.75
13.38 | 0.977999333 | 0.8850278 | 26.31874 | 26.95093 | 25.73971 | 23.85232 | 36.94 | 34.75
13.39 | 0.985066457 | 0.8874707 | 26.29193 | 26.92305 | 25.8993 | 23.89342 | 36.94 | 34.75
13.4 | 0.989612898 | 0.8889495 | 26.26513 | 26.89518 | 25.99231 | 23.90846 | 36.88 | 34.75
13.41 | 0.985736825 | 0.8872072 | 26.23833 | 26.86731 | 25.86409 | 23.83688 | 36.94 | 34.75
13.42 | 0.981860752 | 0.8854649 | 26.21153 | 26.83945 | 25.73607 | 23.76539 | 36.94 | 34.81
13.43 | 0.977984679 | 0.8837226 | 26.18472 | 26.81158 | 25.60826 | 23.694 | 36.94 | 34.81
13.44 | 0.969489369 | 0.8849375 | 26.15792 | 26.78372 | 25.35983 | 23.70191 | 36.94 | 34.81
13.45 | 0.959530844 | 0.887089 | 26.13112 | 26.75585 | 25.07362 | 23.73482 | 37 | 34.88
13.46 | 0.949572319 | 0.8892405 | 26.10432 | 26.728 | 24.78794 | 23.76762 | 37 | 34.88
13.47 | 0.942469947 | 0.8915339 | 26.07752 | 26.70014 | 24.57728 | 23.80408 | 37 | 34.88
13.48 | 0.943070207 | 0.8942098 | 26.05072 | 26.67228 | 24.56766 | 23.85062 | 37 | 34.81
13.49 | 0.943670466 | 0.8968857 | 26.02392 | 26.64443 | 24.55801 | 23.89701 | 37 | 34.88
13.5 | 0.944270725 | 0.8995616 | 25.99713 | 26.61658 | 24.54833 | 23.94326 | 36.94 | 34.88
13.51 | 0.946734714 | 0.8985117 | 25.97033 | 26.58874 | 24.58702 | 23.89029 | 37 | 34.88
13.52 | 0.949776351 | 0.8963069 | 25.94354 | 26.5609 | 24.64056 | 23.80671 | 37 | 34.88
13.53 | 0.952817989 | 0.894102 | 25.91675 | 26.53306 | 24.69395 | 23.72326 | 37 | 34.88
13.54 | 0.955699752 | 0.8916624 | 25.88996 | 26.50522 | 24.74303 | 23.63371 | 37 | 34.88
13.55 | 0.958069562 | 0.8884706 | 25.86318 | 26.47739 | 24.77872 | 23.52439 | 37 | 34.88
13.56 | 0.960439372 | 0.8852788 | 25.83639 | 26.44957 | 24.81429 | 23.41524 | 37 | 34.88
13.57 | 0.962809182 | 0.882087 | 25.80961 | 26.42174 | 24.84973 | 23.30628 | 37 | 34.81
13.58 | 0.964120428 | 0.8790825 | 25.78283 | 26.39393 | 24.85776 | 23.20244 | 37.06 | 34.88
13.59 | 0.964965129 | 0.8761605 | 25.75606 | 26.36611 | 24.8537 | 23.10095 | 37.06 | 34.88
13.6 | 0.96580983 | 0.8732386 | 25.72928 | 26.3383 | 24.8496 | 22.99962 | 37.06 | 34.88
13.61 | 0.966170056 | 0.8707818 | 25.70252 | 26.3105 | 24.833 | 22.9107 | 37.06 | 34.88
13.62 | 0.963333552 | 0.8713943 | 25.67575 | 26.2827 | 24.73431 | 22.90259 | 37.06 | 34.88
13.63 | 0.960497049 | 0.8720069 | 25.64899 | 26.2549 | 24.63578 | 22.89446 | 37.06 | 34.88
13.64 | 0.957660546 | 0.8726194 | 25.62223 | 26.22711 | 24.5374 | 22.88629 | 37.06 | 34.94
13.65 | 0.956726875 | 0.8755207 | 25.59547 | 26.19933 | 24.48788 | 22.93806 | 37 | 34.94
13.66 | 0.957347709 | 0.8802919 | 25.56872 | 26.17155 | 24.47816 | 23.03861 | 37 | 34.88
13.67 | 0.957968543 | 0.8850631 | 25.54198 | 26.14378 | 24.46841 | 23.1389 | 37.06 | 34.94
13.68 | 0.958589377 | 0.8898343 | 25.51523 | 26.11601 | 24.45863 | 23.23893 | 37.06 | 34.94
13.69 | 0.960563987 | 0.8928998 | 25.48849 | 26.08825 | 24.48333 | 23.2942 | 37.06 | 34.88
13.7 | 0.962609482 | 0.895876 | 25.46176 | 26.0605 | 24.50973 | 23.34698 | 37.06 | 34.94
13.71 | 0.964654977 | 0.8988522 | 25.43503 | 26.03275 | 24.53603 | 23.3996 | 37.06 | 34.94
13.72 | 0.965293816 | 0.900891 | 25.40831 | 26.00501 | 24.52648 | 23.42768 | 37.06 | 34.94
13.73 | 0.96309043 | 0.9010357 | 25.38159 | 25.97727 | 24.44477 | 23.40645 | 37.13 | 34.94
13.74 | 0.960887043 | 0.9011803 | 25.35488 | 25.94954 | 24.36317 | 23.38522 | 37.13 | 34.88
13.75 | 0.958683657 | 0.901325 | 25.32817 | 25.92182 | 24.2817 | 23.36399 | 37.13 | 34.94
13.76 | 0.954786225 | 0.9013324 | 25.30146 | 25.89411 | 24.15749 | 23.3392 | 37.13 | 34.94
13.77 | 0.95013722 | 0.901279 | 25.27477 | 25.8664 | 24.0145 | 23.31284 | 37.13 | 34.94
13.78 | 0.945488216 | 0.9012255 | 25.24808 | 25.8387 | 23.87176 | 23.2865 | 37.19 | 35
13.79 | 0.940926315 | 0.9012282 | 25.22139 | 25.81101 | 23.73147 | 23.26161 | 37.19 | 34.94
13.8 | 0.938769306 | 0.9027835 | 25.19471 | 25.78332 | 23.65202 | 23.27676 | 37.13 | 35
13.81 | 0.936612296 | 0.9043387 | 25.16804 | 25.75565 | 23.57269 | 23.29183 | 37.13 | 34.94
13.82 | 0.934455286 | 0.905894 | 25.14137 | 25.72798 | 23.49349 | 23.30682 | 37.13 | 34.94
13.83 | 0.934308475 | 0.9074256 | 25.11471 | 25.70032 | 23.46489 | 23.32112 | 37.13 | 35
13.84 | 0.937771042 | 0.9089147 | 25.08805 | 25.67266 | 23.52685 | 23.33426 | 37.13 | 35
13.85 | 0.941233609 | 0.9104038 | 25.06141 | 25.64502 | 23.58864 | 23.34732 | 37.13 | 35
13.86 | 0.944696176 | 0.911893 | 25.03477 | 25.61738 | 23.65025 | 23.36031 | 37.13 | 34.94
13.87 | 0.946418858 | 0.9109709 | 25.00813 | 25.58975 | 23.66817 | 23.31152 | 37.13 | 35
13.88 | 0.947248463 | 0.9088111 | 24.98151 | 25.56213 | 23.66369 | 23.23115 | 37.13 | 34.94
13.89 | 0.948078068 | 0.9066514 | 24.95489 | 25.53452 | 23.65918 | 23.15091 | 37.19 | 35
13.9 | 0.948907673 | 0.9044916 | 24.92827 | 25.50692 | 23.65463 | 23.0708 | 37.19 | 34.94
13.91 | 0.947406494 | 0.900923 | 24.90167 | 25.47933 | 23.592 | 22.95491 | 37.19 | 35
13.92 | 0.945767263 | 0.897271 | 24.87507 | 25.45175 | 23.52603 | 22.83711 | 37.19 | 34.94
13.93 | 0.944128031 | 0.893619 | 24.84848 | 25.42417 | 23.46015 | 22.71952 | 37.25 | 34.94
13.94 | 0.94419113 | 0.8904594 | 24.8219 | 25.39661 | 23.43662 | 22.61465 | 37.25 | 35
13.95 | 0.950760941 | 0.8891821 | 24.79533 | 25.36905 | 23.57443 | 22.55771 | 37.25 | 35
13.96 | 0.957330751 | 0.8879048 | 24.76877 | 25.34151 | 23.7119 | 22.50085 | 37.25 | 34.94
13.97 | 0.963900562 | 0.8866275 | 24.74221 | 25.31397 | 23.84903 | 22.44406 | 37.31 | 34.94
13.98 | 0.970098512 | 0.8870912 | 24.71566 | 25.28645 | 23.97662 | 22.43138 | 37.25 | 34.94
13.99 | 0.975842917 | 0.8896783 | 24.68912 | 25.25893 | 24.0927 | 22.47232 | 37.25 | 34.94
14 | 0.981587323 | 0.8922654 | 24.66259 | 25.23143 | 24.20848 | 22.51313 | 37.25 | 35
[7 empty] | 37.75 | 35.38
[7 empty] | 37.75 | 35.38
[7 empty] | 37.81 | 35.44
[7 empty] | 37.81 | 35.44
[7 empty] | 37.81 | 35.44
[7 empty] | 37.81 | 35.44
[7 empty] | 37.81 | 35.44
[7 empty] | 37.81 | 35.44
[7 empty] | 37.81 | 35.44
[7 empty] | 37.81 | 35.44
[7 empty] | 37.88 | 35.44
[7 empty] | 37.88 | 35.5
[7 empty] | 37.88 | 35.44
[7 empty] | 37.88 | 35.5
[7 empty] | 37.88 | 35.5
[7 empty] | 37.88 | 35.5
[7 empty] | 37.81 | 35.44
[7 empty] | 37.88 | 35.5
[7 empty] | 37.88 | 35.5
[7 empty] | 37.88 | 35.44
[7 empty] | 37.88 | 35.5
[7 empty] | 37.88 | 35.5
[7 empty] | 37.88 | 35.5
[7 empty] | 37.94 | 35.5
[7 empty] | 37.88 | 35.5
[7 empty] | 37.94 | 35.5
[7 empty] | 37.88 | 35.5
[7 empty] | 37.94 | 35.56
[7 empty] | 37.94 | 35.5
[7 empty] | 37.94 | 35.56
[7 empty] | 37.94 | 35.5
[7 empty] | 37.94 | 35.5
[7 empty] | 37.94 | 35.56
[7 empty] | 37.94 | 35.5
[7 empty] | 38 | 35.56
[7 empty] | 38 | 35.5
[7 empty] | 38 | 35.56
[7 empty] | 38 | 35.56
[7 empty] | 38 | 35.56
[7 empty] | 38 | 35.56
[7 empty] | 38 | 35.56
[7 empty] | 38 | 35.56
[7 empty] | 38.06 | 35.56
[7 empty] | 38 | 35.63
[7 empty] | 38 | 35.63
[7 empty] | 38.06 | 35.63
[7 empty] | 38.06 | 35.56
[7 empty] | 38.06 | 35.63
[7 empty] | 38.06 | 35.63
[7 empty] | 38.06 | 35.63
[7 empty] | 38.13 | 35.63
[7 empty] | 38.13 | 35.63
[7 empty] | 38.06 | 35.63
[7 empty] | 38.13 | 35.63
[7 empty] | 38.13 | 35.69
[7 empty] | 38.13 | 35.69
[7 empty] | 38.13 | 35.63
[7 empty] | 38.13 | 35.69
[7 empty] | 38.13 | 35.69
[7 empty] | 38.19 | 35.69
[7 empty] | 38.19 | 35.69
[7 empty] | 38.13 | 35.75
[7 empty] | 38.19 | 35.69
[7 empty] | 38.19 | 35.75
[7 empty] | 38.19 | 35.75
[7 empty] | 38.19 | 35.69
[7 empty] | 38.19 | 35.69
[7 empty] | 38.25 | 35.69
[7 empty] | 38.25 | 35.75
[7 empty] | 38.25 | 35.69
[7 empty] | 38.25 | 35.75
[7 empty] | 38.25 | 35.75
[7 empty] | 38.25 | 35.81
[7 empty] | 38.25 | 35.81
[7 empty] | 38.25 | 35.81
[7 empty] | 38.31 | 35.81
[7 empty] | 38.25 | 35.81
[7 empty] | 38.25 | 35.81
[7 empty] | 38.31 | 35.81
[7 empty] | 38.31 | 35.81
[7 empty] | 38.31 | 35.81
[7 empty] | 38.31 | 35.81
[7 empty] | 38.31 | 35.81
[7 empty] | 38.31 | 35.81
[7 empty] | 38.31 | 35.81
[7 empty] | 38.31 | 35.81
[7 empty] | 38.31 | 35.81
[7 empty] | 38.38 | 35.81
[7 empty] | 38.38 | 35.81
[7 empty] | 38.38 | 35.81
[7 empty] | 38.38 | 35.81
[7 empty] | 38.38 | 35.88
[7 empty] | 38.38 | 35.81
[7 empty] | 38.38 | 35.81
[7 empty] | 38.38 | 35.81
[7 empty] | 38.44 | 35.81
[7 empty] | 38.38 | 35.81
[7 empty] | 38.44 | 35.88
[7 empty] | 38.44 | 35.88
[7 empty] | 38.44 | 35.88
[7 empty] | 38.44 | 35.88
[7 empty] | 38.5 | 35.88
[7 empty] | 38.44 | 35.88
[7 empty] | 38.5 | 35.88
[7 empty] | 38.44 | 35.81
[7 empty] | 38.5 | 35.88
[7 empty] | 38.56 | 35.88
[7 empty] | 38.5 | 35.88
[7 empty] | 38.5 | 35.88
[7 empty] | 38.5 | 35.81
[7 empty] | 38.5 | 35.88
[7 empty] | 38.56 | 35.88
[7 empty] | 38.56 | 35.88
[7 empty] | 38.5 | 35.88
[7 empty] | 38.56 | 35.88
[7 empty] | 38.56 | 35.88
[7 empty] | 38.56 | 35.88
[7 empty] | 38.56 | 35.88
[7 empty] | 38.63 | 35.81
[7 empty] | 38.56 | 35.81
[7 empty] | 38.63 | 35.88
[7 empty] | 38.69 | 35.88
[7 empty] | 38.63 | 35.88
[7 empty] | 38.63 | 35.88
[7 empty] | 38.63 | 35.88
[7 empty] | 38.63 | 35.88
[7 empty] | 38.63 | 35.88
[7 empty] | 38.69 | 35.88
[7 empty] | 38.63 | 35.94
[7 empty] | 38.69 | 35.94
[7 empty] | 38.69 | 35.94
[7 empty] | 38.69 | 35.94
[7 empty] | 38.69 | 35.94
[7 empty] | 38.69 | 35.94
[7 empty] | 38.75 | 36
[7 empty] | 38.69 | 36
[7 empty] | 38.75 | 35.94
[7 empty] | 38.81 | 36
[7 empty] | 38.75 | 36
[7 empty] | 38.81 | 36
[7 empty] | 38.75 | 36
[7 empty] | 38.75 | 36
[7 empty] | 38.81 | 36
[7 empty] | 38.81 | 36.06
[7 empty] | 38.81 | 36.06
[7 empty] | 38.88 | 36.06
[7 empty] | 38.88 | 36
[7 empty] | 38.88 | 36.06
[7 empty] | 38.94 | 36
[7 empty] | 38.88 | 36
[7 empty] | 38.88 | 36.06
[7 empty] | 38.88 | 36.06
[7 empty] | 38.94 | 36.06
[7 empty] | 38.94 | 36.06
[7 empty] | 38.94 | 36.13
[7 empty] | 38.94 | 36.06
[7 empty] | 38.94 | 36.06
[7 empty] | 39 | 36.06
[7 empty] | 38.94 | 36.13
[7 empty] | 39 | 36.13
[7 empty] | 39 | 36.06
[7 empty] | 39 | 36.13
[7 empty] | 39 | 36.13
[7 empty] | 39.06 | 36.13
[7 empty] | 39 | 36.13
[7 empty] | 39.06 | 36.13
[7 empty] | 39.13 | 36.19
[7 empty] | 39.06 | 36.19
[7 empty] | 39.06 | 36.19
[7 empty] | 39.06 | 36.19
[7 empty] | 39.06 | 36.19
[7 empty] | 39.06 | 36.19
[7 empty] | 39.06 | 36.19
[7 empty] | 39.06 | 36.19
[7 empty] | 39.06 | 36.19
[7 empty] | 39.13 | 36.19
[7 empty] | 39.13 | 36.19
[7 empty] | 39.13 | 36.25
[7 empty] | 39.13 | 36.19
[7 empty] | 39.13 | 36.19
[7 empty] | 39.13 | 36.25
[7 empty] | 39.13 | 36.25
[7 empty] | 39.13 | 36.25
[7 empty] | 39.13 | 36.25
[7 empty] | 39.19 | 36.25
[7 empty] | 39.19 | 36.25
[7 empty] | 39.19 | 36.25
[7 empty] | 39.19 | 36.25
[7 empty] | 39.19 | 36.25
[7 empty] | 39.19 | 36.25
[7 empty] | 39.25 | 36.31
[7 empty] | 39.19 | 36.25
[7 empty] | 39.19 | 36.25
[7 empty] | 39.25 | 36.31
[7 empty] | 39.25 | 36.31
[7 empty] | 39.25 | 36.31
[7 empty] | 39.25 | 36.31
[7 empty] | 39.25 | 36.31
[7 empty] | 39.25 | 36.31
[7 empty] | 39.31 | 36.38
[7 empty] | 39.31 | 36.31
[7 empty] | 39.31 | 36.31
[7 empty] | 39.38 | 36.31
[7 empty] | 39.38 | 36.38
[7 empty] | 39.38 | 36.38
[7 empty] | 39.38 | 36.31
[7 empty] | 39.38 | 36.38
[7 empty] | 39.38 | 36.38
[7 empty] | 39.44 | 36.38
[7 empty] | 39.44 | 36.38
[7 empty] | 39.44 | 36.31
[7 empty] | 39.44 | 36.31
[7 empty] | 39.44 | 36.38
[7 empty] | 39.5 | 36.38
[7 empty] | 39.44 | 36.38
[7 empty] | 39.44 | 36.38
[7 empty] | 39.5 | 36.38
[7 empty] | 39.5 | 36.38
[7 empty] | 39.5 | 36.38
[7 empty] | 39.5 | 36.38
[7 empty] | 39.5 | 36.38
[7 empty] | 39.5 | 36.38
[7 empty] | 39.56 | 36.38
[7 empty] | 39.56 | 36.38
[7 empty] | 39.5 | 36.44
[7 empty] | 39.56 | 36.38
[7 empty] | 39.56 | 36.44
[7 empty] | 39.56 | 36.38
[7 empty] | 39.56 | 36.38
[7 empty] | 39.56 | 36.38
[7 empty] | 39.56 | 36.38
[7 empty] | 39.56 | 36.44
[7 empty] | 39.63 | 36.38
[7 empty] | 39.63 | 36.44
[7 empty] | 39.63 | 36.38
[7 empty] | 39.63 | 36.44
[7 empty] | 39.69 | 36.44
[7 empty] | 39.69 | 36.44
[7 empty] | 39.69 | 36.44
[7 empty] | 39.69 | 36.44
[7 empty] | 39.69 | 36.44
[7 empty] | 39.69 | 36.5
[7 empty] | 39.75 | 36.44
[7 empty] | 39.75 | 36.5
[7 empty] | 39.75 | 36.44
[7 empty] | 39.75 | 36.44
[7 empty] | 39.75 | 36.5
[7 empty] | 39.75 | 36.44
[7 empty] | 39.81 | 36.5
[7 empty] | 39.81 | 36.5
[7 empty] | 39.75 | 36.5
[7 empty] | 39.81 | 36.5
[7 empty] | 39.88 | 36.5
[7 empty] | 39.88 | 36.5
[7 empty] | 39.88 | 36.5
[7 empty] | 39.88 | 36.56
[7 empty] | 39.88 | 36.56
[7 empty] | 39.94 | 36.56
[7 empty] | 39.88 | 36.56
[7 empty] | 39.88 | 36.56
[7 empty] | 39.88 | 36.56
[7 empty] | 39.94 | 36.56
[7 empty] | 40 | 36.63
[7 empty] | 39.94 | 36.56
[7 empty] | 39.94 | 36.63
[7 empty] | 40 | 36.69
[7 empty] | 40 | 36.69
[7 empty] | 39.94 | 36.63
[7 empty] | 40 | 36.63
[7 empty] | 40 | 36.69
[7 empty] | 40 | 36.69
[7 empty] | 40.06 | 36.69
[7 empty] | 40.13 | 36.69
[7 empty] | 40.06 | 36.69
[7 empty] | 40.13 | 36.69
[7 empty] | 40.13 | 36.69
[7 empty] | 40.06 | 36.69
[7 empty] | 40.13 | 36.75
[7 empty] | 40.06 | 36.69
[7 empty] | 40.19 | 36.69
[7 empty] | 40.19 | 36.75
[7 empty] | 40.13 | 36.75
[7 empty] | 40.19 | 36.75
[7 empty] | 40.19 | 36.75
[7 empty] | 40.19 | 36.75
[7 empty] | 40.19 | 36.75
[7 empty] | 40.19 | 36.75
[7 empty] | 40.19 | 36.75
[7 empty] | 40.19 | 36.75
[7 empty] | 40.25 | 36.75
[7 empty] | 40.19 | 36.81
[7 empty] | 40.19 | 36.81
[7 empty] | 40.25 | 36.81
[7 empty] | 40.25 | 36.81
[7 empty] | 40.31 | 36.81
[7 empty] | 40.25 | 36.81
[7 empty] | 40.25 | 36.81
[7 empty] | 40.31 | 36.81
[7 empty] | 40.31 | 36.81
[7 empty] | 40.31 | 36.81
[7 empty] | 40.31 | 36.81
[7 empty] | 40.38 | 36.81
[7 empty] | 40.38 | 36.88
[7 empty] | 40.38 | 36.88
[7 empty] | 40.38 | 36.81
[7 empty] | 40.44 | 36.88
[7 empty] | 40.44 | 36.88
[7 empty] | 40.44 | 36.88
[7 empty] | 40.44 | 36.81
[7 empty] | 40.44 | 36.88
[7 empty] | 40.44 | 36.88
[7 empty] | 40.44 | 36.88
[7 empty] | 40.44 | 36.88
[7 empty] | 40.44 | 36.94
[7 empty] | 40.5 | 36.88
[7 empty] | 40.5 | 36.94
[7 empty] | 40.5 | 36.94
[7 empty] | 40.5 | 36.94
[7 empty] | 40.5 | 36.88
[7 empty] | 40.56 | 36.94
[7 empty] | 40.5 | 36.94
[7 empty] | 40.56 | 36.94
[7 empty] | 40.56 | 36.94
[7 empty] | 40.56 | 37
[7 empty] | 40.56 | 36.94
[7 empty] | 40.56 | 36.94
[7 empty] | 40.56 | 36.94
[7 empty] | 40.63 | 36.94
[7 empty] | 40.63 | 36.94
[7 empty] | 40.63 | 36.94
[7 empty] | 40.63 | 37
[7 empty] | 40.63 | 37
[7 empty] | 40.63 | 37
[7 empty] | 40.63 | 37
[7 empty] | 40.69 | 37
[7 empty] | 40.69 | 37.06
[7 empty] | 40.75 | 37
[7 empty] | 40.69 | 37
[7 empty] | 40.75 | 37
[7 empty] | 40.75 | 37.06
[7 empty] | 40.75 | 37.06
[7 empty] | 40.81 | 37
[7 empty] | 40.75 | 37.06
[7 empty] | 40.75 | 37.06
[7 empty] | 40.81 | 37.06
[7 empty] | 40.81 | 37.06
[7 empty] | 40.81 | 37.06
[7 empty] | 40.81 | 37.13
[7 empty] | 40.81 | 37.13
[7 empty] | 40.81 | 37.13
[7 empty] | 40.88 | 37.13
[7 empty] | 40.88 | 37.13
[7 empty] | 40.88 | 37.19
[7 empty] | 40.88 | 37.19
[7 empty] | 40.88 | 37.13
[7 empty] | 40.88 | 37.13
[7 empty] | 40.94 | 37.19
[7 empty] | 40.94 | 37.19
[7 empty] | 40.94 | 37.19
[7 empty] | 40.94 | 37.19
[7 empty] | 40.94 | 37.19
[7 empty] | 40.94 | 37.19
[7 empty] | 40.94 | 37.19
[7 empty] | 41 | 37.19
[7 empty] | 41 | 37.25
[7 empty] | 41 | 37.25
[7 empty] | 41 | 37.31
[7 empty] | 41.06 | 37.31
[7 empty] | 41.06 | 37.31
[7 empty] | 41.06 | 37.31
[7 empty] | 41.06 | 37.31
[7 empty] | 41.06 | 37.31
[7 empty] | 41.13 | 37.31
[7 empty] | 41.13 | 37.31
[7 empty] | 41.13 | 37.31
[7 empty] | 41.13 | 37.31
[7 empty] | 41.19 | 37.38
[7 empty] | 41.19 | 37.38
[7 empty] | 41.19 | 37.38
[7 empty] | 41.19 | 37.31
[7 empty] | 41.19 | 37.38
[7 empty] | 41.19 | 37.38
[7 empty] | 41.19 | 37.44
[7 empty] | 41.19 | 37.44
[7 empty] | 41.25 | 37.44
[7 empty] | 41.25 | 37.44
[7 empty] | 41.25 | 37.44
[7 empty] | 41.25 | 37.44
[7 empty] | 41.31 | 37.44
[7 empty] | 41.31 | 37.5
[7 empty] | 41.31 | 37.5
[7 empty] | 41.31 | 37.5
[7 empty] | 41.31 | 37.44
[7 empty] | 41.31 | 37.56
[7 empty] | 41.38 | 37.5
[7 empty] | 41.38 | 37.5
[7 empty] | 41.38 | 37.5
[7 empty] | 41.38 | 37.56
[7 empty] | 41.38 | 37.56
[7 empty] | 41.38 | 37.56
[7 empty] | 41.44 | 37.56
[7 empty] | 41.44 | 37.56
[7 empty] | 41.44 | 37.56
[7 empty] | 41.44 | 37.63
[7 empty] | 41.5 | 37.63
[7 empty] | 41.5 | 37.63
[7 empty] | 41.44 | 37.63
[7 empty] | 41.44 | 37.63
[7 empty] | 41.5 | 37.63
[7 empty] | 41.5 | 37.69
[7 empty] | 41.5 | 37.69
[7 empty] | 41.5 | 37.69
[7 empty] | 41.56 | 37.69
[7 empty] | 41.56 | 37.69
[7 empty] | 41.5 | 37.69
[7 empty] | 41.56 | 37.69
[7 empty] | 41.63 | 37.75
[7 empty] | 41.63 | 37.75
[7 empty] | 41.63 | 37.75
[7 empty] | 41.63 | 37.75
[7 empty] | 41.63 | 37.75
[7 empty] | 41.63 | 37.75
[7 empty] | 41.63 | 37.75
[7 empty] | 41.69 | 37.75
[7 empty] | 41.69 | 37.75
[7 empty] | 41.69 | 37.75
[7 empty] | 41.69 | 37.81
[7 empty] | 41.69 | 37.81
[7 empty] | 41.69 | 37.81
[7 empty] | 41.75 | 37.81
[7 empty] | 41.75 | 37.81
[7 empty] | 41.75 | 37.81
[7 empty] | 41.75 | 37.81
[7 empty] | 41.81 | 37.81
[7 empty] | 41.81 | 37.81
[7 empty] | 41.81 | 37.81
[7 empty] | 41.81 | 37.81
[7 empty] | 41.81 | 37.88
[7 empty] | 41.88 | 37.88
[7 empty] | 41.88 | 37.88
[7 empty] | 41.88 | 37.81
[7 empty] | 41.88 | 37.88
[7 empty] | 41.88 | 37.88
[7 empty] | 41.88 | 37.88
[7 empty] | 41.88 | 37.94
[7 empty] | 41.94 | 37.94
[7 empty] | 41.94 | 37.94
[7 empty] | 41.94 | 37.88
[7 empty] | 41.94 | 37.94
[7 empty] | 42 | 37.94
[7 empty] | 42 | 38
[7 empty] | 42 | 38
[7 empty] | 42 | 38
[7 empty] | 42 | 38.06
[7 empty] | 42 | 38.06
[7 empty] | 42.06 | 38.06
[7 empty] | 42.06 | 38.06
[7 empty] | 42.06 | 38.06
[7 empty] | 42.06 | 38.06
[7 empty] | 42.06 | 38.06
[7 empty] | 42.13 | 38.13
[7 empty] | 42.06 | 38.13
[7 empty] | 42.13 | 38.13
[7 empty] | 42.19 | 38.13
[7 empty] | 42.13 | 38.19
[7 empty] | 42.13 | 38.19
[7 empty] | 42.13 | 38.19
[7 empty] | 42.19 | 38.25
[7 empty] | 42.19 | 38.25
[7 empty] | 42.25 | 38.25
[7 empty] | 42.25 | 38.25
[7 empty] | 42.25 | 38.31
[7 empty] | 42.25 | 38.38
[7 empty] | 42.25 | 38.31
[7 empty] | 42.25 | 38.31
[7 empty] | 42.31 | 38.31
[7 empty] | 42.31 | 38.31
[7 empty] | 42.31 | 38.38
[7 empty] | 42.31 | 38.38
[7 empty] | 42.31 | 38.44
[7 empty] | 42.31 | 38.44
[7 empty] | 42.31 | 38.44
[7 empty] | 42.38 | 38.5
[7 empty] | 42.44 | 38.5
[7 empty] | 42.44 | 38.5
[7 empty] | 42.44 | 38.56
[7 empty] | 42.5 | 38.56
[7 empty] | 42.44 | 38.56
[7 empty] | 42.44 | 38.56
[7 empty] | 42.44 | 38.63
[7 empty] | 42.44 | 38.63
[7 empty] | 42.5 | 38.69
[7 empty] | 42.5 | 38.69
[7 empty] | 42.5 | 38.69
[7 empty] | 42.44 | 38.69
[7 empty] | 42.5 | 38.75
[7 empty] | 42.5 | 38.75
[7 empty] | 42.5 | 38.75
[7 empty] | 42.56 | 38.75
[7 empty] | 42.56 | 38.75
[7 empty] | 42.56 | 38.81
[7 empty] | 42.56 | 38.81
[7 empty] | 42.56 | 38.81
[7 empty] | 42.56 | 38.88
[7 empty] | 42.56 | 38.88
[7 empty] | 42.56 | 38.88
[7 empty] | 42.63 | 38.94
[7 empty] | 42.63 | 38.94
[7 empty] | 42.69 | 38.94
[7 empty] | 42.69 | 38.94
[7 empty] | 42.69 | 38.94
[7 empty] | 42.69 | 39
[7 empty] | 42.69 | 39
[7 empty] | 42.75 | 39
[7 empty] | 42.75 | 39.06
[7 empty] | 42.75 | 39.06
[7 empty] | 42.75 | 39.06
[7 empty] | 42.75 | 39.06
[7 empty] | 42.75 | 39.13
[7 empty] | 42.81 | 39.13
[7 empty] | 42.81 | 39.13
[7 empty] | 42.81 | 39.13
[7 empty] | 42.81 | 39.19
[7 empty] | 42.81 | 39.19
[7 empty] | 42.81 | 39.25
[7 empty] | 42.81 | 39.25
[7 empty] | 42.88 | 39.25
[7 empty] | 42.88 | 39.25
[7 empty] | 42.88 | 39.31
[7 empty] | 42.94 | 39.31
[7 empty] | 42.88 | 39.31
[7 empty] | 42.88 | 39.38
[7 empty] | 42.94 | 39.38
[7 empty] | 42.94 | 39.38
[7 empty] | 42.94 | 39.38
[7 empty] | 43 | 39.44
[7 empty] | 43 | 39.44
[7 empty] | 42.94 | 39.44
[7 empty] | 43.06 | 39.5
[7 empty] | 43 | 39.5
[7 empty] | 43.06 | 39.5
[7 empty] | 43.06 | 39.5
[7 empty] | 43.06 | 39.56
[7 empty] | 43.06 | 39.56
[7 empty] | 43.06 | 39.56
[7 empty] | 43.06 | 39.56
[7 empty] | 43.13 | 39.63
[7 empty] | 43.06 | 39.63
[7 empty] | 43.13 | 39.63
[7 empty] | 43.13 | 39.63
[7 empty] | 43.19 | 39.69
[7 empty] | 43.13 | 39.69
[7 empty] | 43.13 | 39.69
[7 empty] | 43.19 | 39.69
[7 empty] | 43.13 | 39.75
[7 empty] | 43.19 | 39.75
[7 empty] | 43.19 | 39.75
[7 empty] | 43.25 | 39.81
[7 empty] | 43.25 | 39.88
[7 empty] | 43.19 | 39.88
[7 empty] | 43.25 | 39.88
[7 empty] | 43.25 | 39.88
[7 empty] | 43.25 | 39.88
[7 empty] | 43.31 | 39.94
[7 empty] | 43.31 | 39.94
[7 empty] | 43.31 | 39.94
[7 empty] | 43.31 | 39.94
[7 empty] | 43.38 | 39.94
[7 empty] | 43.38 | 40
[7 empty] | 43.38 | 40
[7 empty] | 43.38 | 40
[7 empty] | 43.38 | 40.06
[7 empty] | 43.44 | 40.06
[7 empty] | 43.44 | 40.06
[7 empty] | 43.44 | 40.06
[7 empty] | 43.44 | 40.06
[7 empty] | 43.44 | 40.06
[7 empty] | 43.44 | 40.13
[7 empty] | 43.44 | 40.13
[7 empty] | 43.5 | 40.13
[7 empty] | 43.5 | 40.19
[7 empty] | 43.5 | 40.19
[7 empty] | 43.56 | 40.19
[7 empty] | 43.5 | 40.19
[7 empty] | 43.56 | 40.25
[7 empty] | 43.56 | 40.25
[7 empty] | 43.56 | 40.31
[7 empty] | 43.56 | 40.31
[7 empty] | 43.63 | 40.31
[7 empty] | 43.63 | 40.31
[7 empty] | 43.63 | 40.31
[7 empty] | 43.69 | 40.38
[7 empty] | 43.63 | 40.38
[7 empty] | 43.69 | 40.38
[7 empty] | 43.69 | 40.38
[7 empty] | 43.69 | 40.44
[7 empty] | 43.69 | 40.44
[7 empty] | 43.75 | 40.5
[7 empty] | 43.75 | 40.44
[7 empty] | 43.75 | 40.5
[7 empty] | 43.75 | 40.5
[7 empty] | 43.75 | 40.56
[7 empty] | 43.81 | 40.56
[7 empty] | 43.75 | 40.56
[7 empty] | 43.81 | 40.56
[7 empty] | 43.81 | 40.56
[7 empty] | 43.81 | 40.63
[7 empty] | 43.88 | 40.56
[7 empty] | 43.81 | 40.63
[7 empty] | 43.81 | 40.63
[7 empty] | 43.88 | 40.63
[7 empty] | 43.88 | 40.63
[7 empty] | 43.88 | 40.63
[7 empty] | 43.88 | 40.69
[7 empty] | 43.94 | 40.69
[7 empty] | 43.94 | 40.75
[7 empty] | 43.94 | 40.69
[7 empty] | 43.94 | 40.75
[7 empty] | 43.94 | 40.75
[7 empty] | 44 | 40.75
[7 empty] | 44 | 40.81
[7 empty] | 44 | 40.81
[7 empty] | 44 | 40.81
[7 empty] | 44 | 40.88
[7 empty] | 44 | 40.81
[7 empty] | 44 | 40.81
[7 empty] | 44 | 40.88
[7 empty] | 44 | 40.88
[7 empty] | 44.06 | 40.88
[7 empty] | 44.06 | 40.94
[7 empty] | 44.06 | 40.94
[7 empty] | 44.06 | 40.94
[7 empty] | 44.13 | 41
[7 empty] | 44.06 | 41
[7 empty] | 44.13 | 41
[7 empty] | 44.13 | 41.06
[7 empty] | 44.19 | 41.06
[7 empty] | 44.13 | 41.06
[7 empty] | 44.19 | 41.06
[7 empty] | 44.19 | 41.06
[7 empty] | 44.13 | 41.06
[7 empty] | 44.25 | 41.13
[7 empty] | 44.19 | 41.13
[7 empty] | 44.19 | 41.13
[7 empty] | 44.25 | 41.19
[7 empty] | 44.25 | 41.19
[7 empty] | 44.31 | 41.19
[7 empty] | 44.31 | 41.19
[7 empty] | 44.31 | 41.25
[7 empty] | 44.31 | 41.25
[7 empty] | 44.38 | 41.25
[7 empty] | 44.31 | 41.25
[7 empty] | 44.31 | 41.25
[7 empty] | 44.38 | 41.31
[7 empty] | 44.38 | 41.31
[7 empty] | 44.38 | 41.31
[7 empty] | 44.38 | 41.31
[7 empty] | 44.38 | 41.38
[7 empty] | 44.44 | 41.38
[7 empty] | 44.44 | 41.38
[7 empty] | 44.5 | 41.38
[7 empty] | 44.5 | 41.38
[7 empty] | 44.5 | 41.44
[7 empty] | 44.5 | 41.44
[7 empty] | 44.44 | 41.44
[7 empty] | 44.5 | 41.44
[7 empty] | 44.5 | 41.5
[7 empty] | 44.5 | 41.5
[7 empty] | 44.56 | 41.5
[7 empty] | 44.5 | 41.5
[7 empty] | 44.56 | 41.5
[7 empty] | 44.56 | 41.56
[7 empty] | 44.56 | 41.56
[7 empty] | 44.56 | 41.56
[7 empty] | 44.56 | 41.56
[7 empty] | 44.63 | 41.63
[7 empty] | 44.63 | 41.63
[7 empty] | 44.63 | 41.63
[7 empty] | 44.63 | 41.63
[7 empty] | 44.63 | 41.63
[7 empty] | 44.63 | 41.63
[7 empty] | 44.69 | 41.63
[7 empty] | 44.63 | 41.69
[7 empty] | 44.63 | 41.69
[7 empty] | 44.69 | 41.69
[7 empty] | 44.69 | 41.69
[7 empty] | 44.69 | 41.69
[7 empty] | 44.75 | 41.75
[7 empty] | 44.75 | 41.75
[7 empty] | 44.75 | 41.75
[7 empty] | 44.81 | 41.75
[7 empty] | 44.75 | 41.75
[7 empty] | 44.81 | 41.75
[7 empty] | 44.81 | 41.81
[7 empty] | 44.81 | 41.81
[7 empty] | 44.81 | 41.81
[7 empty] | 44.81 | 41.81
[7 empty] | 44.81 | 41.88
[7 empty] | 44.81 | 41.88
[7 empty] | 44.88 | 41.88
[7 empty] | 44.88 | 41.88
[7 empty] | 44.88 | 41.88
[7 empty] | 44.88 | 41.94
[7 empty] | 44.94 | 41.94
[7 empty] | 44.94 | 41.94
[7 empty] | 44.94 | 41.94
[7 empty] | 45 | 41.94
[7 empty] | 45 | 41.94
[7 empty] | 45 | 41.94
[7 empty] | 45 | 41.94
[7 empty] | 45 | 41.94
[7 empty] | 45 | 41.94
[7 empty] | 45 | 42
[7 empty] | 45 | 42
[7 empty] | 45.06 | 42
[7 empty] | 45.06 | 42
[7 empty] | 45.06 | 42
[7 empty] | 45.13 | 42
[7 empty] | 45.13 | 42
[7 empty] | 45.13 | 42
[7 empty] | 45.19 | 42.06
[7 empty] | 45.25 | 42.06
[7 empty] | 45.25 | 42.06
[7 empty] | 45.25 | 42.06
[7 empty] | 45.25 | 42.06
[7 empty] | 45.31 | 42.06
[7 empty] | 45.31 | 42.06
[7 empty] | 45.25 | 42.06
[7 empty] | 45.25 | 42.06
[7 empty] | 45.31 | 42.13
[7 empty] | 45.31 | 42.06
[7 empty] | 45.38 | 42.06
[7 empty] | 45.31 | 42.06
[7 empty] | 45.38 | 42.13
[7 empty] | 45.38 | 42.13
[7 empty] | 45.38 | 42.13
[7 empty] | 45.44 | 42.06
[7 empty] | 45.44 | 42.06
[7 empty] | 45.44 | 42.13
[7 empty] | 45.44 | 42.13
[7 empty] | 45.5 | 42.13
[7 empty] | 45.5 | 42.13
[7 empty] | 45.56 | 42.13
[7 empty] | 45.44 | 42.19
[7 empty] | 45.44 | 42.19
[7 empty] | 45.44 | 42.19
[7 empty] | 45.44 | 42.19
[7 empty] | 45.44 | 42.13
[7 empty] | 45.44 | 42.13
[7 empty] | 45.44 | 42.13
[7 empty] | 45.5 | 42.13
[7 empty] | 45.5 | 42.19
[7 empty] | 45.5 | 42.13
[7 empty] | 45.56 | 42.13
[7 empty] | 45.56 | 42.13
[7 empty] | 45.5 | 42.13
[7 empty] | 45.5 | 42.13
[7 empty] | 45.56 | 42.13
[7 empty] | 45.66 | 42.13
[7 empty] | 45.56 | 42.13
[7 empty] | 45.5 | 42.13
[7 empty] | 45.5 | 42.13
[7 empty] | 45.5 | 42.13
[7 empty] | 45.5 | 42.13
[7 empty] | 45.56 | 42.06
[7 empty] | 45.66 | 42.06
[7 empty] | 45.56 | 42.06
[7 empty] | 45.56 | 42.06
[7 empty] | 45.56 | 42.06
[7 empty] | 45.56 | 42.06
[7 empty] | 45.56 | 42.19
[7 empty] | 45.56 | 42.06
[7 empty] | 45.5 | 42.13
[7 empty] | 45.56 | 42.13
[7 empty] | 45.66 | 42.06
[7 empty] | 45.66 | 42.19
[7 empty] | 45.66 | 42.13
[7 empty] | 45.56 | 42.13
[7 empty] | 45.66 | 42.06
[7 empty] | 45.66 | 42.06
[7 empty] | 45.56 | 42.13
[7 empty] | 45.66 | 42.13
[7 empty] | 45.66 | 42.13
[7 empty] | 45.56 | 42.13

## 151 (38)
Wavelength | ecoFlex + normal emittance | ecoFlex + Ag/Ppy emittance | Pure PNIPAm Ibb | Ag/PPy Ibb | Pure PNIPAm Prad | Ag/PPy Prad | Pure PNIPAm Temp | Ag/PPy Temp | Pure PNIPAm Temp (K) | Ag/PPy Temp (K) | Pure PNIPAm Prad SUM | Ag/PPy Prad SUM
7.5 | 0.943997164 | 0.841378 | 29.03341 | 30.25364 | 27.40746 | 25.45474 | 31.44 | 33.44 | 304.59 | 306.59 | 190.9515 | 176.5226
7.51 | 0.951354126 | 0.8448984 | 29.084 | 30.30471 | 27.66918 | 25.6044 | 31.44 | 33.5
7.52 | 0.953561718 | 0.846493 | 29.13429 | 30.35547 | 27.78135 | 25.69569 | 31.44 | 33.5
7.53 | 0.951024984 | 0.8466859 | 29.18428 | 30.40592 | 27.75498 | 25.74426 | 31.44 | 33.44
7.54 | 0.948565984 | 0.8453022 | 29.23397 | 30.45605 | 27.73035 | 25.74457 | 31.5 | 33.5
7.55 | 0.950639011 | 0.8424878 | 29.28336 | 30.50587 | 27.8379 | 25.70082 | 31.5 | 33.44
7.56 | 0.958979085 | 0.8396057 | 29.33245 | 30.55537 | 28.1292 | 25.65447 | 31.5 | 33.44
7.57 | 0.97097737 | 0.8382395 | 29.38123 | 30.60456 | 28.52851 | 25.65395 | 31.5 | 33.44
7.58 | 0.969833872 | 0.8396983 | 29.42972 | 30.65344 | 28.54194 | 25.73964 | 31.5 | 33.44
7.59 | 0.952261514 | 0.8406005 | 29.47791 | 30.702 | 28.07067 | 25.80812 | 31.5 | 33.44
7.6 | 0.947559606 | 0.8416135 | 29.52579 | 30.75025 | 27.97745 | 25.87983 | 31.5 | 33.44
7.61 | 0.957853495 | 0.844772 | 29.57338 | 30.79819 | 28.32696 | 26.01745 | 31.5 | 33.5
7.62 | 0.96644397 | 0.8440971 | 29.62066 | 30.84581 | 28.62671 | 26.03686 | 31.56 | 33.5
7.63 | 0.96668601 | 0.8403781 | 29.66765 | 30.89312 | 28.6793 | 25.9619 | 31.5 | 33.5
7.64 | 0.96449718 | 0.8389547 | 29.71434 | 30.94012 | 28.65939 | 25.95736 | 31.56 | 33.44
7.65 | 0.964694916 | 0.8419308 | 29.76072 | 30.9868 | 28.71002 | 26.08874 | 31.5 | 33.5
7.66 | 0.961029473 | 0.8454158 | 29.80681 | 31.03317 | 28.64522 | 26.23593 | 31.5 | 33.44
7.67 | 0.950785267 | 0.8484368 | 29.8526 | 31.07923 | 28.38341 | 26.36876 | 31.56 | 33.44
7.68 | 0.9436658 | 0.8487154 | 29.89809 | 31.12498 | 28.2138 | 26.41625 | 31.56 | 33.44
7.69 | 0.942607148 | 0.8487135 | 29.94328 | 31.17042 | 28.22475 | 26.45476 | 31.56 | 33.5
7.7 | 0.947017981 | 0.8497958 | 29.98817 | 31.21554 | 28.39934 | 26.52684 | 31.56 | 33.5
7.71 | 0.952900764 | 0.8491194 | 30.03277 | 31.26036 | 28.61825 | 26.54378 | 31.56 | 33.5
7.72 | 0.957600088 | 0.8471275 | 30.07706 | 31.30486 | 28.8018 | 26.51921 | 31.56 | 33.5
7.73 | 0.95996685 | 0.8464969 | 30.12106 | 31.34906 | 28.91522 | 26.53688 | 31.56 | 33.44
7.74 | 0.959181592 | 0.8482769 | 30.16476 | 31.39294 | 28.93349 | 26.62991 | 31.62 | 33.44
7.75 | 0.954488696 | 0.8488855 | 30.20817 | 31.43652 | 28.83336 | 26.686 | 31.56 | 33.44
7.76 | 0.947765299 | 0.8478462 | 30.25128 | 31.47979 | 28.67111 | 26.69002 | 31.62 | 33.44
7.77 | 0.942294508 | 0.8474256 | 30.29409 | 31.52274 | 28.54595 | 26.71318 | 31.56 | 33.44
7.78 | 0.941184432 | 0.8487516 | 30.3366 | 31.56539 | 28.55234 | 26.79118 | 31.56 | 33.44
7.79 | 0.94446826 | 0.8501302 | 30.37882 | 31.60773 | 28.69183 | 26.87069 | 31.56 | 33.5
7.8 | 0.950029358 | 0.8505147 | 30.42074 | 31.64976 | 28.9006 | 26.91859 | 31.56 | 33.5
7.81 | 0.954479535 | 0.8509288 | 30.46237 | 31.69149 | 29.07571 | 26.9672 | 31.62 | 33.5
7.82 | 0.953260424 | 0.8534806 | 30.5037 | 31.73291 | 29.07797 | 27.08342 | 31.62 | 33.44
7.83 | 0.953467335 | 0.8559261 | 30.54474 | 31.77402 | 29.12341 | 27.19621 | 31.62 | 33.44
7.84 | 0.955139076 | 0.8545664 | 30.58548 | 31.81482 | 29.21339 | 27.18788 | 31.62 | 33.5
7.85 | 0.953246825 | 0.8497687 | 30.62593 | 31.85532 | 29.19407 | 27.06966 | 31.69 | 33.44
7.86 | 0.952730867 | 0.845362 | 30.66608 | 31.89551 | 29.21652 | 26.96326 | 31.69 | 33.44
7.87 | 0.958565294 | 0.8445666 | 30.70594 | 31.9354 | 29.43365 | 26.97157 | 31.62 | 33.44
7.88 | 0.9657961 | 0.8463458 | 30.74551 | 31.97499 | 29.6939 | 27.0619 | 31.62 | 33.5
7.89 | 0.959601677 | 0.8477878 | 30.78479 | 32.01427 | 29.54113 | 27.1413 | 31.62 | 33.5
7.9 | 0.955268762 | 0.8506921 | 30.82377 | 32.05324 | 29.44499 | 27.26744 | 31.62 | 33.5
7.91 | 0.955302276 | 0.8535374 | 30.86246 | 32.09191 | 29.48298 | 27.39165 | 31.69 | 33.5
7.92 | 0.956669664 | 0.854341 | 30.90086 | 32.13028 | 29.56192 | 27.45022 | 31.69 | 33.5
7.93 | 0.955402774 | 0.8527858 | 30.93897 | 32.16835 | 29.55918 | 27.43271 | 31.75 | 33.44
7.94 | 0.950022288 | 0.8521559 | 30.97679 | 32.20612 | 29.42864 | 27.44463 | 31.69 | 33.5
7.95 | 0.953284596 | 0.8503727 | 31.01432 | 32.24358 | 29.56547 | 27.41906 | 31.75 | 33.5
7.96 | 0.963354027 | 0.847491 | 31.05156 | 32.28074 | 29.91364 | 27.35764 | 31.69 | 33.5
7.97 | 0.970407567 | 0.8482005 | 31.08851 | 32.31761 | 30.16852 | 27.41181 | 31.69 | 33.5
7.98 | 0.969751704 | 0.8508275 | 31.12517 | 32.35417 | 30.18369 | 27.52782 | 31.75 | 33.5
7.99 | 0.961559055 | 0.850054 | 31.16154 | 32.39043 | 29.96366 | 27.53362 | 31.75 | 33.5
8 | 0.952750167 | 0.843342 | 31.19762 | 32.4264 | 29.72354 | 27.34654 | 31.81 | 33.5
8.01 | 0.944752038 | 0.8434493 | 31.23342 | 32.46207 | 29.50784 | 27.38011 | 31.75 | 33.5
8.02 | 0.941271129 | 0.8480657 | 31.26893 | 32.49743 | 29.43254 | 27.55996 | 31.81 | 33.5
8.03 | 0.943341998 | 0.8527333 | 31.30415 | 32.53251 | 29.53052 | 27.74155 | 31.81 | 33.56
8.04 | 0.949077981 | 0.8538828 | 31.33909 | 32.56728 | 29.74324 | 27.80864 | 31.81 | 33.56
8.05 | 0.948490774 | 0.8532594 | 31.37374 | 32.60176 | 29.7577 | 27.81776 | 31.81 | 33.56
8.06 | 0.949685838 | 0.8505095 | 31.40811 | 32.63594 | 29.82783 | 27.75718 | 31.81 | 33.56
8.07 | 0.956696286 | 0.8439809 | 31.44219 | 32.66983 | 30.08063 | 27.57271 | 31.81 | 33.56
8.08 | 0.963242421 | 0.8367355 | 31.47599 | 32.70342 | 30.31901 | 27.36412 | 31.81 | 33.56
8.09 | 0.962955839 | 0.8325036 | 31.5095 | 32.73672 | 30.34226 | 27.25344 | 31.87 | 33.56
8.1 | 0.955909004 | 0.83506 | 31.54273 | 32.76973 | 30.15198 | 27.36469 | 31.94 | 33.56
8.11 | 0.955136242 | 0.8398178 | 31.57568 | 32.80244 | 30.15908 | 27.54808 | 31.87 | 33.56
8.12 | 0.956962309 | 0.8437943 | 31.60834 | 32.83486 | 30.24799 | 27.70587 | 31.87 | 33.63
8.13 | 0.957876853 | 0.8464372 | 31.64073 | 32.86699 | 30.30792 | 27.81985 | 31.94 | 33.63
8.14 | 0.954591151 | 0.8478765 | 31.67283 | 32.89883 | 30.23461 | 27.89415 | 31.87 | 33.56
8.15 | 0.952895442 | 0.8481539 | 31.70466 | 32.93038 | 30.21122 | 27.93003 | 31.94 | 33.56
8.16 | 0.955994828 | 0.8483032 | 31.7362 | 32.96164 | 30.33964 | 27.96146 | 31.94 | 33.63
8.17 | 0.959414394 | 0.8482034 | 31.76746 | 32.99261 | 30.47816 | 27.98444 | 31.94 | 33.63
8.18 | 0.960678042 | 0.8478435 | 31.79845 | 33.02329 | 30.54807 | 27.99858 | 31.94 | 33.56
8.19 | 0.958206928 | 0.8473479 | 31.82916 | 33.05368 | 30.49892 | 28.00797 | 32 | 33.56
8.2 | 0.953870068 | 0.8467226 | 31.85959 | 33.08378 | 30.38991 | 28.01279 | 32 | 33.56
8.21 | 0.951930657 | 0.847069 | 31.88974 | 33.1136 | 30.35682 | 28.04951 | 31.94 | 33.56
8.22 | 0.953555224 | 0.8485563 | 31.91962 | 33.14313 | 30.43712 | 28.12382 | 32 | 33.56
8.23 | 0.959433017 | 0.851175 | 31.94922 | 33.17238 | 30.65313 | 28.2355 | 32 | 33.56
8.24 | 0.958533543 | 0.8510714 | 31.97854 | 33.20134 | 30.6525 | 28.25671 | 32 | 33.56
8.25 | 0.953447465 | 0.8507703 | 32.00759 | 33.23002 | 30.51756 | 28.27112 | 32 | 33.56
8.26 | 0.948433619 | 0.8516872 | 32.03637 | 33.25842 | 30.38437 | 28.32577 | 32.06 | 33.56
8.27 | 0.946663129 | 0.8545742 | 32.06487 | 33.28653 | 30.35463 | 28.44581 | 32 | 33.56
8.28 | 0.945418176 | 0.8546756 | 32.0931 | 33.31436 | 30.3414 | 28.47297 | 32.06 | 33.56
8.29 | 0.943645478 | 0.849382 | 32.12106 | 33.34191 | 30.31089 | 28.32002 | 32.06 | 33.56
8.3 | 0.942249221 | 0.8447672 | 32.14874 | 33.36918 | 30.29213 | 28.18919 | 32.06 | 33.63
8.31 | 0.942016274 | 0.8443039 | 32.17616 | 33.39617 | 30.31047 | 28.19651 | 32.06 | 33.56
8.32 | 0.945756338 | 0.8493715 | 32.20331 | 33.42287 | 30.45648 | 28.38844 | 32.06 | 33.56
8.33 | 0.953484224 | 0.8484707 | 32.23018 | 33.4493 | 30.73097 | 28.38076 | 32.06 | 33.56
8.34 | 0.958923745 | 0.8450473 | 32.25679 | 33.47546 | 30.9318 | 28.28834 | 32.06 | 33.56
8.35 | 0.959148551 | 0.841206 | 32.28312 | 33.50133 | 30.96431 | 28.18152 | 32.06 | 33.56
8.36 | 0.958117982 | 0.8420731 | 32.30919 | 33.52693 | 30.95602 | 28.23212 | 32.13 | 33.56
8.37 | 0.960297525 | 0.8434455 | 32.335 | 33.55225 | 31.05122 | 28.2995 | 32.13 | 33.5
8.38 | 0.960951404 | 0.8468046 | 32.36053 | 33.5773 | 31.0969 | 28.43341 | 32.13 | 33.56
8.39 | 0.957021193 | 0.8531334 | 32.3858 | 33.60207 | 30.9939 | 28.66705 | 32.06 | 33.56
8.4 | 0.954456426 | 0.857215 | 32.41081 | 33.62657 | 30.93471 | 28.8252 | 32.13 | 33.56
8.41 | 0.95053903 | 0.8543596 | 32.43555 | 33.6508 | 30.83126 | 28.74988 | 32.13 | 33.56
8.42 | 0.945006532 | 0.8471531 | 32.46003 | 33.67475 | 30.67494 | 28.52767 | 32.13 | 33.56
8.43 | 0.937282604 | 0.838147 | 32.48424 | 33.69843 | 30.44691 | 28.24424 | 32.19 | 33.56
8.44 | 0.938021446 | 0.8348433 | 32.50819 | 33.72184 | 30.49338 | 28.15246 | 32.19 | 33.56
8.45 | 0.944030859 | 0.8370507 | 32.53188 | 33.74498 | 30.7111 | 28.24626 | 32.13 | 33.56
8.46 | 0.954273511 | 0.843556 | 32.55531 | 33.76786 | 31.06667 | 28.48508 | 32.13 | 33.56
8.47 | 0.966944492 | 0.8510238 | 32.57848 | 33.79046 | 31.50158 | 28.75649 | 32.19 | 33.56
8.48 | 0.97136101 | 0.8523606 | 32.60139 | 33.81279 | 31.66771 | 28.82069 | 32.19 | 33.56
8.49 | 0.969619264 | 0.850839 | 32.62403 | 33.83486 | 31.63289 | 28.78802 | 32.19 | 33.56
8.5 | 0.962074761 | 0.8476012 | 32.64643 | 33.85666 | 31.4083 | 28.69695 | 32.13 | 33.56
8.51 | 0.957566725 | 0.8521931 | 32.66856 | 33.8782 | 31.28232 | 28.87077 | 32.13 | 33.56
8.52 | 0.95243996 | 0.8582745 | 32.69043 | 33.89947 | 31.13568 | 29.09505 | 32.13 | 33.5
8.53 | 0.946257217 | 0.862798 | 32.71205 | 33.92048 | 30.95402 | 29.26652 | 32.19 | 33.56
8.54 | 0.937664918 | 0.8584986 | 32.73342 | 33.94122 | 30.69298 | 29.13849 | 32.19 | 33.56
8.55 | 0.937799882 | 0.8479937 | 32.75453 | 33.9617 | 30.71719 | 28.79931 | 32.25 | 33.56
8.56 | 0.942752812 | 0.837434 | 32.77538 | 33.98192 | 30.89908 | 28.45762 | 32.19 | 33.56
8.57 | 0.951863844 | 0.82888 | 32.79598 | 34.00188 | 31.21731 | 28.18348 | 32.25 | 33.5
8.58 | 0.957702655 | 0.8294081 | 32.81633 | 34.02158 | 31.42829 | 28.21777 | 32.19 | 33.56
8.59 | 0.961762149 | 0.833038 | 32.83643 | 34.04101 | 31.58083 | 28.35746 | 32.25 | 33.5
8.6 | 0.963161847 | 0.8380733 | 32.85627 | 34.06019 | 31.64591 | 28.54494 | 32.25 | 33.56
8.61 | 0.956783591 | 0.8381831 | 32.87587 | 34.07911 | 31.45509 | 28.56454 | 32.19 | 33.56
8.62 | 0.946866557 | 0.8349405 | 32.89521 | 34.09778 | 31.14738 | 28.46961 | 32.19 | 33.56
8.63 | 0.938770396 | 0.8316799 | 32.91431 | 34.11619 | 30.89898 | 28.37374 | 32.19 | 33.56
8.64 | 0.938647474 | 0.8316304 | 32.93316 | 34.13434 | 30.91262 | 28.38715 | 32.19 | 33.56
8.65 | 0.941699943 | 0.8350333 | 32.95176 | 34.15223 | 31.03067 | 28.51825 | 32.25 | 33.56
8.66 | 0.944845666 | 0.8383847 | 32.97011 | 34.16988 | 31.15166 | 28.6475 | 32.19 | 33.56
8.67 | 0.947298533 | 0.840759 | 32.98821 | 34.18727 | 31.24969 | 28.74325 | 32.25 | 33.56
8.68 | 0.950667323 | 0.8377682 | 33.00608 | 34.2044 | 31.3778 | 28.65536 | 32.25 | 33.56
8.69 | 0.951414151 | 0.8340291 | 33.02369 | 34.22129 | 31.41921 | 28.54155 | 32.25 | 33.56
8.7 | 0.949677626 | 0.8299749 | 33.04106 | 34.23792 | 31.37836 | 28.41662 | 32.25 | 33.5
8.71 | 0.950161539 | 0.829583 | 33.05819 | 34.25431 | 31.41062 | 28.41679 | 32.25 | 33.5
8.72 | 0.948358157 | 0.8284007 | 33.07508 | 34.27044 | 31.36702 | 28.38966 | 32.25 | 33.5
8.73 | 0.945088228 | 0.8269041 | 33.09173 | 34.28633 | 31.2746 | 28.3515 | 32.19 | 33.5
8.74 | 0.942877428 | 0.8271872 | 33.10813 | 34.30197 | 31.21691 | 28.37415 | 32.25 | 33.5
8.75 | 0.948646197 | 0.8318931 | 33.12429 | 34.31736 | 31.42323 | 28.54838 | 32.25 | 33.5
8.76 | 0.958356736 | 0.8384781 | 33.14022 | 34.3325 | 31.76015 | 28.78705 | 32.25 | 33.56
8.77 | 0.96614205 | 0.842512 | 33.1559 | 34.3474 | 32.03331 | 28.9381 | 32.31 | 33.5
8.78 | 0.967571025 | 0.8426667 | 33.17135 | 34.36206 | 32.09564 | 28.95576 | 32.31 | 33.56
8.79 | 0.963973137 | 0.8418848 | 33.18656 | 34.37647 | 31.99095 | 28.94103 | 32.31 | 33.56
8.8 | 0.951852802 | 0.8443246 | 33.20153 | 34.39064 | 31.60297 | 29.03687 | 32.31 | 33.56
8.81 | 0.946340352 | 0.8442237 | 33.21627 | 34.40457 | 31.4339 | 29.04515 | 32.31 | 33.56
8.82 | 0.94664187 | 0.8418373 | 33.23078 | 34.41825 | 31.45764 | 28.97457 | 32.31 | 33.63
8.83 | 0.95846064 | 0.834838 | 33.24505 | 34.4317 | 31.86407 | 28.74489 | 32.31 | 33.56
8.84 | 0.960320636 | 0.8275702 | 33.25908 | 34.44491 | 31.93938 | 28.50558 | 32.31 | 33.56
8.85 | 0.957766894 | 0.82108 | 33.27288 | 34.45787 | 31.86767 | 28.29267 | 32.31 | 33.63
8.86 | 0.953807971 | 0.8180649 | 33.28646 | 34.4706 | 31.74889 | 28.19919 | 32.31 | 33.56
8.87 | 0.959969956 | 0.8212141 | 33.2998 | 34.48309 | 31.9668 | 28.318 | 32.31 | 33.63
8.88 | 0.968990315 | 0.8264798 | 33.31291 | 34.49535 | 32.27988 | 28.50971 | 32.31 | 33.63
8.89 | 0.970034128 | 0.8286807 | 33.32579 | 34.50737 | 32.32715 | 28.59559 | 32.38 | 33.63
8.9 | 0.965116514 | 0.8315569 | 33.33844 | 34.51915 | 32.17548 | 28.70464 | 32.31 | 33.63
8.91 | 0.956999566 | 0.8351923 | 33.35086 | 34.5307 | 31.91676 | 28.83978 | 32.38 | 33.56
8.92 | 0.948925787 | 0.8416717 | 33.36306 | 34.54202 | 31.65907 | 29.07304 | 32.31 | 33.56
8.93 | 0.938130191 | 0.8408328 | 33.37503 | 34.55311 | 31.31012 | 29.05339 | 32.31 | 33.56
8.94 | 0.925942368 | 0.8345011 | 33.38677 | 34.56396 | 30.91423 | 28.84366 | 32.38 | 33.63
8.95 | 0.923355476 | 0.8209182 | 33.39829 | 34.57459 | 30.8385 | 28.38291 | 32.38 | 33.63
8.96 | 0.925986511 | 0.8112158 | 33.40959 | 34.58498 | 30.93683 | 28.05588 | 32.38 | 33.63
8.97 | 0.933705802 | 0.8052975 | 33.42066 | 34.59515 | 31.20507 | 27.85938 | 32.38 | 33.56
8.98 | 0.934047022 | 0.8101292 | 33.43151 | 34.60508 | 31.2266 | 28.03459 | 32.38 | 33.63
8.99 | 0.93486386 | 0.8160816 | 33.44214 | 34.61479 | 31.26385 | 28.2485 | 32.38 | 33.63
9 | 0.93687979 | 0.8229811 | 33.45255 | 34.62428 | 31.34102 | 28.49513 | 32.31 | 33.63
9.01 | 0.950528754 | 0.8241443 | 33.46273 | 34.63353 | 31.80729 | 28.54303 | 32.38 | 33.56
9.02 | 0.964093797 | 0.8240742 | 33.4727 | 34.64257 | 32.27082 | 28.54805 | 32.38 | 33.63
9.03 | 0.971746525 | 0.8235886 | 33.48245 | 34.65138 | 32.53645 | 28.53848 | 32.38 | 33.63
9.04 | 0.97303426 | 0.8265674 | 33.49198 | 34.65996 | 32.58885 | 28.64879 | 32.38 | 33.63
9.05 | 0.971857676 | 0.8304759 | 33.5013 | 34.66832 | 32.55849 | 28.79121 | 32.44 | 33.63
9.06 | 0.971949472 | 0.8309244 | 33.51039 | 34.67647 | 32.57041 | 28.81352 | 32.44 | 33.63
9.07 | 0.96643812 | 0.831953 | 33.51928 | 34.68439 | 32.39431 | 28.85578 | 32.38 | 33.63
9.08 | 0.956294958 | 0.8334611 | 33.52794 | 34.69209 | 32.0626 | 28.91451 | 32.44 | 33.56
9.09 | 0.948717575 | 0.8359723 | 33.5364 | 34.69957 | 31.81657 | 29.00788 | 32.44 | 33.63
9.1 | 0.944394298 | 0.8355672 | 33.54464 | 34.70684 | 31.67937 | 28.9999 | 32.44 | 33.63
9.11 | 0.9455011 | 0.8300585 | 33.55267 | 34.71388 | 31.72408 | 28.81455 | 32.44 | 33.63
9.12 | 0.947017529 | 0.8250134 | 33.56048 | 34.72071 | 31.78237 | 28.64505 | 32.44 | 33.63
9.13 | 0.948210998 | 0.8206215 | 33.56809 | 34.72733 | 31.82963 | 28.49799 | 32.44 | 33.56
9.14 | 0.947128034 | 0.8188466 | 33.57549 | 34.73373 | 31.80028 | 28.4416 | 32.44 | 33.63
9.15 | 0.94305748 | 0.8197212 | 33.58267 | 34.73991 | 31.67039 | 28.47704 | 32.44 | 33.63
9.16 | 0.936582172 | 0.8227283 | 33.58965 | 34.74589 | 31.45947 | 28.58643 | 32.44 | 33.63
9.17 | 0.933046918 | 0.8295001 | 33.59642 | 34.75165 | 31.34704 | 28.8265 | 32.5 | 33.63
9.18 | 0.928918751 | 0.8342583 | 33.60299 | 34.7572 | 31.21445 | 28.99648 | 32.5 | 33.63
9.19 | 0.923097911 | 0.8341474 | 33.60935 | 34.76254 | 31.02472 | 28.99708 | 32.5 | 33.56
9.2 | 0.91743489 | 0.8353164 | 33.6155 | 34.76766 | 30.84003 | 29.042 | 32.5 | 33.56
9.21 | 0.912737846 | 0.837305 | 33.62145 | 34.77258 | 30.68757 | 29.11526 | 32.5 | 33.56
9.22 | 0.922823398 | 0.8433312 | 33.62719 | 34.7773 | 31.03196 | 29.32878 | 32.5 | 33.56
9.23 | 0.938003872 | 0.844882 | 33.63274 | 34.7818 | 31.54764 | 29.38652 | 32.5 | 33.56
9.24 | 0.960266483 | 0.840212 | 33.63808 | 34.7861 | 32.30152 | 29.2277 | 32.5 | 33.63
9.25 | 0.97003101 | 0.8323282 | 33.64322 | 34.79019 | 32.63496 | 28.95686 | 32.5 | 33.56
9.26 | 0.974113989 | 0.8244375 | 33.64815 | 34.79408 | 32.77714 | 28.68554 | 32.5 | 33.63
9.27 | 0.963788467 | 0.8231642 | 33.65289 | 34.79776 | 32.43427 | 28.64427 | 32.56 | 33.63
9.28 | 0.959145172 | 0.8223086 | 33.65743 | 34.80124 | 32.28236 | 28.61736 | 32.56 | 33.63
9.29 | 0.960982983 | 0.8219295 | 33.66178 | 34.80452 | 32.34839 | 28.60686 | 32.56 | 33.63
9.3 | 0.961870556 | 0.8219649 | 33.66592 | 34.80759 | 32.38226 | 28.61062 | 32.63 | 33.63
9.31 | 0.960727576 | 0.823455 | 33.66987 | 34.81047 | 32.34757 | 28.66486 | 32.63 | 33.63
9.32 | 0.948215624 | 0.8334977 | 33.67362 | 34.81314 | 31.92985 | 29.01667 | 32.56 | 33.63
9.33 | 0.937208173 | 0.8443343 | 33.67718 | 34.81562 | 31.56253 | 29.39602 | 32.63 | 33.63
9.34 | 0.927949291 | 0.8560937 | 33.68054 | 34.8179 | 31.25383 | 29.80739 | 32.63 | 33.63
9.35 | 0.924657738 | 0.8566699 | 33.68371 | 34.81998 | 31.1459 | 29.82923 | 32.63 | 33.63
9.36 | 0.923023504 | 0.8531533 | 33.68669 | 34.82186 | 31.09361 | 29.70839 | 32.63 | 33.56
9.37 | 0.921352757 | 0.8404039 | 33.68947 | 34.82355 | 31.03989 | 29.26585 | 32.63 | 33.63
9.38 | 0.922544198 | 0.8314083 | 33.69207 | 34.82505 | 31.08242 | 28.95383 | 32.69 | 33.56
9.39 | 0.927966626 | 0.8279614 | 33.69447 | 34.82635 | 31.26735 | 28.83487 | 32.69 | 33.56
9.4 | 0.942921034 | 0.8302629 | 33.69669 | 34.82745 | 31.77332 | 28.91594 | 32.69 | 33.63
9.41 | 0.96186177 | 0.8349691 | 33.69872 | 34.82837 | 32.41351 | 29.08061 | 32.75 | 33.63
9.42 | 0.969860691 | 0.8362575 | 33.70055 | 34.82909 | 32.68484 | 29.12609 | 32.75 | 33.56
9.43 | 0.972507677 | 0.8366892 | 33.70221 | 34.82962 | 32.77565 | 29.14157 | 32.75 | 33.63
9.44 | 0.962010204 | 0.835017 | 33.70367 | 34.82996 | 32.42328 | 29.08361 | 32.75 | 33.56
9.45 | 0.949831142 | 0.8329496 | 33.70495 | 34.83011 | 32.01401 | 29.01173 | 32.75 | 33.56
9.46 | 0.936394901 | 0.8305866 | 33.70605 | 34.83008 | 31.56217 | 28.9294 | 32.75 | 33.63
9.47 | 0.928406217 | 0.8318847 | 33.70696 | 34.82985 | 31.29375 | 28.97442 | 32.81 | 33.56
9.48 | 0.922808407 | 0.8343452 | 33.70768 | 34.82944 | 31.10573 | 29.05978 | 32.81 | 33.56
9.49 | 0.927717842 | 0.8405798 | 33.70823 | 34.82885 | 31.27173 | 29.27643 | 32.81 | 33.63
9.5 | 0.932525864 | 0.8451655 | 33.70859 | 34.82807 | 31.43413 | 29.43548 | 32.81 | 33.63
9.51 | 0.937170545 | 0.8470956 | 33.70878 | 34.8271 | 31.59087 | 29.50189 | 32.81 | 33.63
9.52 | 0.935004714 | 0.845055 | 33.70878 | 34.82595 | 31.51787 | 29.42985 | 32.88 | 33.63
9.53 | 0.929018406 | 0.840787 | 33.7086 | 34.82462 | 31.31591 | 29.28009 | 32.81 | 33.63
9.54 | 0.936806356 | 0.8382299 | 33.70825 | 34.82311 | 31.5781 | 29.18977 | 32.88 | 33.63
9.55 | 0.947385194 | 0.8371474 | 33.70771 | 34.82141 | 31.93419 | 29.15066 | 32.88 | 33.63
9.56 | 0.965045299 | 0.8440766 | 33.707 | 34.81954 | 32.52879 | 29.39036 | 32.94 | 33.63
9.57 | 0.97315036 | 0.8488311 | 33.70612 | 34.81749 | 32.80112 | 29.55416 | 32.88 | 33.63
9.58 | 0.965316843 | 0.8499579 | 33.70506 | 34.81525 | 32.53606 | 29.5915 | 32.94 | 33.63
9.59 | 0.957925852 | 0.8450507 | 33.70382 | 34.81284 | 32.28576 | 29.41862 | 32.94 | 33.63
9.6 | 0.950821914 | 0.8362293 | 33.70241 | 34.81026 | 32.04499 | 29.10935 | 32.88 | 33.63
9.61 | 0.952991485 | 0.833705 | 33.70083 | 34.80749 | 32.1166 | 29.01918 | 32.94 | 33.63
9.62 | 0.956546656 | 0.8327527 | 33.69907 | 34.80455 | 32.23474 | 28.98358 | 33 | 33.56
9.63 | 0.950854954 | 0.8374203 | 33.69715 | 34.80144 | 32.0411 | 29.14343 | 32.94 | 33.63
9.64 | 0.94656863 | 0.841145 | 33.69505 | 34.79815 | 31.89468 | 29.27029 | 33 | 33.63
9.65 | 0.946233876 | 0.8422181 | 33.69278 | 34.79469 | 31.88125 | 29.30472 | 33 | 33.63
9.66 | 0.949999992 | 0.8426082 | 33.69034 | 34.79106 | 32.00583 | 29.31523 | 33 | 33.63
9.67 | 0.95843383 | 0.8422208 | 33.68774 | 34.78726 | 32.28747 | 29.29855 | 33 | 33.56
9.68 | 0.96252638 | 0.8406456 | 33.68497 | 34.78328 | 32.42267 | 29.24041 | 33 | 33.63
9.69 | 0.964444811 | 0.8384757 | 33.68203 | 34.77914 | 32.48445 | 29.16146 | 33 | 33.63
9.7 | 0.963535096 | 0.833409 | 33.67892 | 34.77482 | 32.45082 | 28.98165 | 33.06 | 33.63
9.71 | 0.962023636 | 0.8280064 | 33.67565 | 34.77034 | 32.39677 | 28.79007 | 33 | 33.56
9.72 | 0.957543429 | 0.8257518 | 33.67221 | 34.76569 | 32.2426 | 28.70783 | 33 | 33.63
9.73 | 0.952928358 | 0.824004 | 33.66861 | 34.76088 | 32.08377 | 28.6431 | 33.06 | 33.63
9.74 | 0.947839715 | 0.8240359 | 33.66485 | 34.7559 | 31.90888 | 28.64011 | 33.06 | 33.63
9.75 | 0.941641465 | 0.8238248 | 33.66092 | 34.75075 | 31.69652 | 28.62853 | 33.06 | 33.63
9.76 | 0.933730292 | 0.8232388 | 33.65683 | 34.74544 | 31.4264 | 28.60379 | 33.13 | 33.63
9.77 | 0.925318846 | 0.8262518 | 33.65258 | 34.73997 | 31.13937 | 28.70396 | 33.13 | 33.63
9.78 | 0.916510656 | 0.832119 | 33.64817 | 34.73433 | 30.83891 | 28.90309 | 33.13 | 33.63
9.79 | 0.917304673 | 0.8384561 | 33.6436 | 34.72853 | 30.86144 | 29.11835 | 33.13 | 33.63
9.8 | 0.921919317 | 0.8449803 | 33.63888 | 34.72257 | 31.01233 | 29.33989 | 33.13 | 33.63
9.81 | 0.9323435 | 0.8429682 | 33.63399 | 34.71645 | 31.35843 | 29.26486 | 33.13 | 33.63
9.82 | 0.943616897 | 0.8396018 | 33.62895 | 34.71017 | 31.73284 | 29.14272 | 33.13 | 33.63
9.83 | 0.949877336 | 0.8327665 | 33.62375 | 34.70373 | 31.93844 | 28.9001 | 33.19 | 33.63
9.84 | 0.954883372 | 0.8265894 | 33.6184 | 34.69714 | 32.10165 | 28.68028 | 33.19 | 33.63
9.85 | 0.952574365 | 0.8242507 | 33.61289 | 34.69038 | 32.01877 | 28.59357 | 33.19 | 33.63
9.86 | 0.948914098 | 0.8232042 | 33.60722 | 34.68347 | 31.89037 | 28.55158 | 33.13 | 33.63
9.87 | 0.941708088 | 0.8255482 | 33.6014 | 34.6764 | 31.64271 | 28.62704 | 33.13 | 33.63
9.88 | 0.936218704 | 0.8288264 | 33.59543 | 34.66918 | 31.45267 | 28.73473 | 33.19 | 33.69
9.89 | 0.933321852 | 0.8335156 | 33.58931 | 34.66181 | 31.34964 | 28.89116 | 33.19 | 33.63
9.9 | 0.932483749 | 0.8379358 | 33.58304 | 34.65428 | 31.31564 | 29.03806 | 33.25 | 33.69
9.91 | 0.933595123 | 0.8421013 | 33.57661 | 34.6466 | 31.34696 | 29.17594 | 33.25 | 33.63
9.92 | 0.936751671 | 0.8444974 | 33.57004 | 34.63876 | 31.44679 | 29.25235 | 33.25 | 33.63
9.93 | 0.941152762 | 0.8458169 | 33.56332 | 34.63078 | 31.58821 | 29.2913 | 33.25 | 33.69
9.94 | 0.9454541 | 0.843604 | 33.55644 | 34.62264 | 31.72608 | 29.2078 | 33.25 | 33.63
9.95 | 0.949717124 | 0.8400343 | 33.54942 | 34.61436 | 31.86246 | 29.07725 | 33.31 | 33.63
9.96 | 0.952267304 | 0.8361789 | 33.54226 | 34.60593 | 31.9412 | 28.93674 | 33.31 | 33.63
9.97 | 0.954431288 | 0.832259 | 33.53495 | 34.59734 | 32.0068 | 28.79395 | 33.25 | 33.63
9.98 | 0.960169193 | 0.8345055 | 33.52749 | 34.58861 | 32.19206 | 28.86439 | 33.31 | 33.69
9.99 | 0.966294528 | 0.8374205 | 33.51989 | 34.57974 | 32.39008 | 28.95778 | 33.31 | 33.69
10 | 0.971114417 | 0.8418101 | 33.51214 | 34.57072 | 32.54412 | 29.10198 | 33.31 | 33.69
10.01 | 0.975466578 | 0.8459027 | 33.50425 | 34.56155 | 32.68227 | 29.23571 | 33.38 | 33.69
10.02 | 0.97181723 | 0.8441065 | 33.49622 | 34.55224 | 32.5522 | 29.16577 | 33.38 | 33.63
10.03 | 0.967531419 | 0.842252 | 33.48804 | 34.54278 | 32.40073 | 29.09373 | 33.38 | 33.63
10.04 | 0.958410883 | 0.8399548 | 33.47973 | 34.53318 | 32.08733 | 29.00631 | 33.44 | 33.69
10.05 | 0.950429741 | 0.8386752 | 33.47127 | 34.52344 | 31.81209 | 28.95396 | 33.38 | 33.75
10.06 | 0.94790456 | 0.8422685 | 33.46267 | 34.51356 | 31.71942 | 29.06969 | 33.44 | 33.69
10.07 | 0.946984045 | 0.8454722 | 33.45394 | 34.50354 | 31.68034 | 29.17178 | 33.38 | 33.69
10.08 | 0.951698959 | 0.8473077 | 33.44506 | 34.49338 | 31.82963 | 29.2265 | 33.5 | 33.69
10.09 | 0.955008378 | 0.8483985 | 33.43605 | 34.48307 | 31.93171 | 29.25539 | 33.44 | 33.69
10.1 | 0.954377646 | 0.8474018 | 33.4269 | 34.47263 | 31.90189 | 29.21217 | 33.44 | 33.63
10.11 | 0.954206318 | 0.8466349 | 33.41762 | 34.46206 | 31.8873 | 29.17678 | 33.5 | 33.75
10.12 | 0.955124619 | 0.846413 | 33.4082 | 34.45134 | 31.90899 | 29.16006 | 33.5 | 33.69
10.13 | 0.956680852 | 0.8453952 | 33.39865 | 34.44049 | 31.95184 | 29.11583 | 33.56 | 33.69
10.14 | 0.959576966 | 0.842706 | 33.38896 | 34.4295 | 32.03927 | 29.01395 | 33.56 | 33.69
10.15 | 0.961154629 | 0.8414178 | 33.37913 | 34.41838 | 32.08251 | 28.96024 | 33.56 | 33.69
10.16 | 0.960181909 | 0.8428397 | 33.36918 | 34.40712 | 32.04048 | 28.99969 | 33.5 | 33.69
10.17 | 0.959086787 | 0.84567 | 33.35909 | 34.39573 | 31.99426 | 29.08744 | 33.56 | 33.69
10.18 | 0.957765601 | 0.8511014 | 33.34887 | 34.38421 | 31.9404 | 29.26445 | 33.56 | 33.75
10.19 | 0.956143762 | 0.854681 | 33.33852 | 34.37256 | 31.87642 | 29.37757 | 33.63 | 33.75
10.2 | 0.953973069 | 0.8548802 | 33.32804 | 34.36077 | 31.79406 | 29.37434 | 33.63 | 33.75
10.21 | 0.953375686 | 0.854144 | 33.31743 | 34.34885 | 31.76403 | 29.33887 | 33.63 | 33.75
10.22 | 0.955716849 | 0.8516609 | 33.3067 | 34.33681 | 31.83177 | 29.24331 | 33.63 | 33.75
10.23 | 0.958661664 | 0.8503516 | 33.29583 | 34.32463 | 31.91944 | 29.188 | 33.63 | 33.75
10.24 | 0.962801622 | 0.8513662 | 33.28484 | 34.31233 | 32.0467 | 29.21235 | 33.63 | 33.69
10.25 | 0.964731864 | 0.8517679 | 33.27372 | 34.29989 | 32.10022 | 29.21555 | 33.69 | 33.69
10.26 | 0.961845947 | 0.8508336 | 33.26247 | 34.28733 | 31.99338 | 29.17282 | 33.69 | 33.69
10.27 | 0.958237072 | 0.8499236 | 33.2511 | 34.27465 | 31.86244 | 29.13083 | 33.69 | 33.75
10.28 | 0.952818292 | 0.8490745 | 33.23961 | 34.26184 | 31.67131 | 29.09085 | 33.69 | 33.75
10.29 | 0.948706823 | 0.849571 | 33.22799 | 34.2489 | 31.52362 | 29.09687 | 33.69 | 33.75
10.3 | 0.948553117 | 0.8541413 | 33.21625 | 34.23584 | 31.50737 | 29.24224 | 33.75 | 33.75
10.31 | 0.949610715 | 0.858148 | 33.20438 | 34.22265 | 31.53124 | 29.3681 | 33.75 | 33.75
10.32 | 0.95542206 | 0.8599423 | 33.1924 | 34.20935 | 31.71275 | 29.41806 | 33.69 | 33.81
10.33 | 0.960973519 | 0.8612377 | 33.18029 | 34.19592 | 31.88538 | 29.45081 | 33.75 | 33.75
10.34 | 0.96504866 | 0.8596984 | 33.16806 | 34.18236 | 32.00879 | 29.38653 | 33.75 | 33.81
10.35 | 0.968577079 | 0.8582411 | 33.15571 | 34.16869 | 32.11386 | 29.32497 | 33.75 | 33.81
10.36 | 0.966447155 | 0.8576309 | 33.14324 | 34.1549 | 32.03119 | 29.2923 | 33.75 | 33.81
10.37 | 0.964275185 | 0.8570102 | 33.13066 | 34.14099 | 31.94707 | 29.25917 | 33.75 | 33.75
10.38 | 0.959845826 | 0.8558289 | 33.11795 | 34.12696 | 31.78813 | 29.20684 | 33.81 | 33.81
10.39 | 0.955416467 | 0.8546477 | 33.10513 | 34.11281 | 31.62919 | 29.15443 | 33.81 | 33.81
10.4 | 0.953988121 | 0.8537289 | 33.09219 | 34.09854 | 31.56956 | 29.11091 | 33.75 | 33.81
10.41 | 0.952750767 | 0.8528268 | 33.07914 | 34.08416 | 31.51617 | 29.06788 | 33.81 | 33.75
10.42 | 0.953519228 | 0.8553302 | 33.06597 | 34.06966 | 31.52904 | 29.14081 | 33.81 | 33.81
10.43 | 0.954631429 | 0.8584172 | 33.05268 | 34.05504 | 31.55313 | 29.23343 | 33.81 | 33.75
10.44 | 0.953532969 | 0.8595828 | 33.03928 | 34.04031 | 31.50405 | 29.26046 | 33.81 | 33.81
10.45 | 0.951731953 | 0.8601376 | 33.02577 | 34.02547 | 31.43168 | 29.26658 | 33.81 | 33.81
10.46 | 0.951275111 | 0.8579347 | 33.01215 | 34.01051 | 31.40363 | 29.17879 | 33.81 | 33.75
10.47 | 0.951524613 | 0.8542825 | 32.99841 | 33.99544 | 31.3988 | 29.04171 | 33.81 | 33.81
10.48 | 0.953253868 | 0.8524188 | 32.98456 | 33.98025 | 31.44266 | 28.96541 | 33.88 | 33.81
10.49 | 0.956224894 | 0.8520558 | 32.9706 | 33.96496 | 31.52731 | 28.94004 | 33.88 | 33.81
10.5 | 0.958684633 | 0.8522233 | 32.95653 | 33.94955 | 31.59492 | 28.9326 | 33.88 | 33.88
10.51 | 0.960447988 | 0.8531132 | 32.94235 | 33.93404 | 31.63942 | 28.94957 | 33.88 | 33.81
10.52 | 0.961632095 | 0.854485 | 32.92806 | 33.91841 | 31.66468 | 28.98277 | 33.88 | 33.88
10.53 | 0.961427939 | 0.8570115 | 32.91367 | 33.90268 | 31.64412 | 29.05499 | 33.88 | 33.81
10.54 | 0.960597579 | 0.8594303 | 32.89916 | 33.88683 | 31.60286 | 29.12337 | 33.94 | 33.75
10.55 | 0.956399619 | 0.8612694 | 32.88455 | 33.87088 | 31.45077 | 29.17196 | 33.88 | 33.81
10.56 | 0.952214268 | 0.8630601 | 32.86983 | 33.85483 | 31.29913 | 29.21875 | 33.94 | 33.88
10.57 | 0.949220266 | 0.8602821 | 32.85501 | 33.83866 | 31.18664 | 29.11079 | 33.94 | 33.81
10.58 | 0.946226263 | 0.857504 | 32.84008 | 33.82239 | 31.07415 | 29.00284 | 33.94 | 33.88
10.59 | 0.945374913 | 0.85578 | 32.82505 | 33.80602 | 31.03198 | 28.93051 | 33.94 | 33.81
10.6 | 0.944885785 | 0.8542342 | 32.80991 | 33.78954 | 31.00162 | 28.86418 | 33.94 | 33.81
10.61 | 0.943522312 | 0.8553921 | 32.79467 | 33.77295 | 30.9425 | 28.88912 | 33.94 | 33.81
10.62 | 0.941768762 | 0.8577562 | 32.77932 | 33.75627 | 30.87054 | 28.95465 | 33.94 | 33.81
10.63 | 0.940869263 | 0.8603029 | 32.76388 | 33.73948 | 30.82653 | 29.02617 | 34 | 33.81
10.64 | 0.940762123 | 0.8630189 | 32.74833 | 33.72259 | 30.80839 | 29.10323 | 33.94 | 33.88
10.65 | 0.94228261 | 0.8649484 | 32.73268 | 33.7056 | 30.84344 | 29.1536 | 33.94 | 33.81
10.66 | 0.94700453 | 0.8653307 | 32.71693 | 33.6885 | 30.98308 | 29.1517 | 33.94 | 33.81
10.67 | 0.951696083 | 0.8657113 | 32.70108 | 33.67131 | 31.12149 | 29.14963 | 33.94 | 33.81
10.68 | 0.956210551 | 0.8660816 | 32.68513 | 33.65402 | 31.25387 | 29.14712 | 34 | 33.81
10.69 | 0.96072502 | 0.8664519 | 32.66909 | 33.63662 | 31.38601 | 29.14452 | 34 | 33.81
10.7 | 0.959323098 | 0.8651148 | 32.65294 | 33.61913 | 31.32472 | 29.08441 | 34 | 33.81
10.71 | 0.957587984 | 0.8636816 | 32.6367 | 33.60155 | 31.25251 | 29.02104 | 34.06 | 33.88
10.72 | 0.955192401 | 0.8608881 | 32.62036 | 33.58386 | 31.15872 | 28.91195 | 34 | 33.88
10.73 | 0.952562217 | 0.8576113 | 32.60393 | 33.56608 | 31.05727 | 28.78665 | 34 | 33.81
10.74 | 0.952269934 | 0.8565073 | 32.58739 | 33.5482 | 31.032 | 28.73428 | 34.06 | 33.81
10.75 | 0.954136026 | 0.8574092 | 32.57077 | 33.53023 | 31.07694 | 28.74913 | 34.06 | 33.81
10.76 | 0.956278549 | 0.8587512 | 32.55405 | 33.51216 | 31.13074 | 28.77861 | 34.06 | 33.81
10.77 | 0.959088653 | 0.861156 | 32.53723 | 33.494 | 31.20609 | 28.84356 | 34.06 | 33.88
10.78 | 0.96177778 | 0.8635186 | 32.52033 | 33.47575 | 31.27733 | 28.90693 | 34.06 | 33.88
10.79 | 0.962444024 | 0.8651741 | 32.50332 | 33.4574 | 31.28263 | 28.94648 | 34.06 | 33.88
10.8 | 0.963110269 | 0.8668296 | 32.48623 | 33.43896 | 31.28782 | 28.98588 | 34.06 | 33.88
10.81 | 0.96114661 | 0.8668283 | 32.46905 | 33.42043 | 31.20752 | 28.96977 | 34.06 | 33.88
10.82 | 0.958568919 | 0.8664401 | 32.45177 | 33.40181 | 31.10726 | 28.94066 | 34.13 | 33.88
10.83 | 0.954796131 | 0.8644342 | 32.43441 | 33.38309 | 30.96825 | 28.85749 | 34.13 | 33.88
10.84 | 0.950067519 | 0.8611346 | 32.41695 | 33.36429 | 30.79829 | 28.73114 | 34.13 | 33.88
10.85 | 0.94592973 | 0.8582965 | 32.39941 | 33.3454 | 30.64756 | 28.62024 | 34.19 | 33.81
10.86 | 0.943230785 | 0.8565825 | 32.38177 | 33.32642 | 30.54348 | 28.54683 | 34.19 | 33.81
10.87 | 0.940541119 | 0.8548632 | 32.36405 | 33.30735 | 30.43972 | 28.47323 | 34.13 | 33.88
10.88 | 0.93838571 | 0.8528337 | 32.34624 | 33.28819 | 30.35325 | 28.38929 | 34.19 | 33.88
10.89 | 0.936230302 | 0.8508041 | 32.32834 | 33.26895 | 30.26678 | 28.30536 | 34.19 | 33.88
10.9 | 0.935382548 | 0.8499951 | 32.31036 | 33.24962 | 30.22255 | 28.26201 | 34.19 | 33.88
10.91 | 0.935009916 | 0.8496296 | 32.29229 | 33.2302 | 30.19361 | 28.23336 | 34.19 | 33.88
10.92 | 0.936609594 | 0.8498283 | 32.27414 | 33.2107 | 30.22827 | 28.22339 | 34.25 | 33.88
10.93 | 0.940716427 | 0.8507441 | 32.2559 | 33.19111 | 30.34365 | 28.23714 | 34.19 | 33.88
10.94 | 0.944494744 | 0.8513758 | 32.23757 | 33.17144 | 30.44822 | 28.24136 | 34.25 | 33.88
10.95 | 0.946211176 | 0.8502246 | 32.21917 | 33.15169 | 30.48614 | 28.18638 | 34.25 | 33.88
10.96 | 0.947927608 | 0.8490734 | 32.20068 | 33.13185 | 30.52391 | 28.13137 | 34.25 | 33.88
10.97 | 0.948364147 | 0.8493283 | 32.1821 | 33.11193 | 30.52035 | 28.1229 | 34.31 | 33.81
10.98 | 0.948528865 | 0.8498818 | 32.16345 | 33.09193 | 30.50796 | 28.12423 | 34.31 | 33.88
10.99 | 0.949745886 | 0.8504779 | 32.14471 | 33.07184 | 30.52931 | 28.12687 | 34.25 | 33.88
11 | 0.952005069 | 0.8511162 | 32.12589 | 33.05168 | 30.58401 | 28.13082 | 34.31 | 33.88
11.01 | 0.953735052 | 0.8517524 | 32.10699 | 33.03144 | 30.62156 | 28.1346 | 34.31 | 33.88
11.02 | 0.952884114 | 0.8523784 | 32.08801 | 33.01111 | 30.57616 | 28.13796 | 34.31 | 33.88
11.03 | 0.952033176 | 0.8530045 | 32.06896 | 32.99071 | 30.53071 | 28.14122 | 34.31 | 33.88
11.04 | 0.951008432 | 0.8529399 | 32.04982 | 32.97023 | 30.47965 | 28.12162 | 34.31 | 33.88
11.05 | 0.949947574 | 0.8527319 | 32.0306 | 32.94967 | 30.42739 | 28.09723 | 34.31 | 33.88
11.06 | 0.951259868 | 0.8524008 | 32.01131 | 32.92903 | 30.45107 | 28.06873 | 34.38 | 33.94
11.07 | 0.955186887 | 0.851934 | 31.99194 | 32.90831 | 30.55828 | 28.03571 | 34.38 | 33.94
11.08 | 0.95883478 | 0.8517104 | 31.97249 | 32.88752 | 30.65634 | 28.01064 | 34.31 | 33.94
11.09 | 0.960303666 | 0.8533845 | 31.95297 | 32.86665 | 30.68455 | 28.04789 | 34.38 | 33.88
11.1 | 0.961772552 | 0.8550585 | 31.93337 | 32.84571 | 30.71264 | 28.08501 | 34.44 | 33.88
11.11 | 0.958515024 | 0.8567651 | 31.91369 | 32.82469 | 30.58975 | 28.12305 | 34.38 | 33.88
11.12 | 0.953607244 | 0.8584829 | 31.89394 | 32.8036 | 30.4143 | 28.16133 | 34.38 | 33.94
11.13 | 0.950367654 | 0.8594752 | 31.87412 | 32.78244 | 30.29213 | 28.17569 | 34.44 | 33.94
11.14 | 0.950110853 | 0.8591702 | 31.85422 | 32.7612 | 30.26504 | 28.14744 | 34.38 | 33.94
11.15 | 0.949854052 | 0.8588651 | 31.83425 | 32.73988 | 30.23789 | 28.11914 | 34.44 | 33.94
11.16 | 0.952323731 | 0.8581291 | 31.81421 | 32.7185 | 30.29742 | 28.07669 | 34.44 | 33.94
11.17 | 0.954889671 | 0.8573778 | 31.79409 | 32.69704 | 30.35985 | 28.03372 | 34.44 | 33.94
11.18 | 0.953628807 | 0.8568713 | 31.7739 | 32.67551 | 30.30051 | 27.99871 | 34.44 | 34
11.19 | 0.949395255 | 0.8565548 | 31.75364 | 32.65392 | 30.14676 | 27.96987 | 34.44 | 33.94
11.2 | 0.945557965 | 0.8559829 | 31.73331 | 32.63225 | 30.00569 | 27.93265 | 34.44 | 33.94
11.21 | 0.943977907 | 0.8539567 | 31.71291 | 32.61051 | 29.93629 | 27.84796 | 34.5 | 33.94
11.22 | 0.942397849 | 0.8519304 | 31.69245 | 32.5887 | 29.86689 | 27.76331 | 34.5 | 33.94
11.23 | 0.944269725 | 0.8521124 | 31.67191 | 32.56682 | 29.90682 | 27.7506 | 34.5 | 34
11.24 | 0.947448219 | 0.8531303 | 31.6513 | 32.54488 | 29.98797 | 27.76502 | 34.5 | 33.94
11.25 | 0.94982121 | 0.8544714 | 31.63062 | 32.52287 | 30.04344 | 27.78986 | 34.5 | 33.94
11.26 | 0.95023148 | 0.8565999 | 31.60988 | 32.50079 | 30.0367 | 27.84017 | 34.5 | 33.94
11.27 | 0.950641749 | 0.8587284 | 31.58907 | 32.47864 | 30.02989 | 27.89033 | 34.56 | 33.94
11.28 | 0.951514328 | 0.8578308 | 31.56819 | 32.45643 | 30.03759 | 27.84212 | 34.5 | 34
11.29 | 0.952471086 | 0.8563822 | 31.54725 | 32.43415 | 30.04784 | 27.77603 | 34.56 | 33.94
11.3 | 0.954922911 | 0.8554916 | 31.52624 | 32.41181 | 30.10513 | 27.72803 | 34.56 | 34
11.31 | 0.959710336 | 0.8554727 | 31.50516 | 32.3894 | 30.23583 | 27.70825 | 34.56 | 34
11.32 | 0.964497762 | 0.8554539 | 31.48402 | 32.36693 | 30.36627 | 27.68841 | 34.56 | 34
11.33 | 0.966627171 | 0.8539097 | 31.46282 | 32.34439 | 30.41281 | 27.61919 | 34.56 | 34.06
11.34 | 0.968537621 | 0.8522399 | 31.44155 | 32.32179 | 30.45232 | 27.54592 | 34.56 | 34.06
11.35 | 0.967954291 | 0.8493386 | 31.42022 | 32.29913 | 30.41333 | 27.43289 | 34.56 | 34
11.36 | 0.96428209 | 0.8449119 | 31.39882 | 32.2764 | 30.27732 | 27.27072 | 34.56 | 34
11.37 | 0.960609888 | 0.8404852 | 31.37736 | 32.25361 | 30.14141 | 27.10869 | 34.63 | 34
11.38 | 0.958967929 | 0.8409495 | 31.35585 | 32.23077 | 30.06925 | 27.10445 | 34.69 | 34
11.39 | 0.957413551 | 0.8416248 | 31.33426 | 32.20786 | 29.99985 | 27.10693 | 34.63 | 34.06
11.4 | 0.957121882 | 0.8433881 | 31.31262 | 32.18489 | 29.97 | 27.14435 | 34.63 | 34.06
11.41 | 0.95831459 | 0.8464306 | 31.29092 | 32.16186 | 29.98654 | 27.22278 | 34.69 | 34.13
11.42 | 0.959507298 | 0.8494731 | 31.26916 | 32.13877 | 30.00298 | 27.30102 | 34.63 | 34.06
11.43 | 0.957979266 | 0.8486381 | 31.24733 | 32.11562 | 29.9343 | 27.25454 | 34.63 | 34.06
11.44 | 0.956306992 | 0.8475976 | 31.22545 | 32.09241 | 29.86112 | 27.20145 | 34.69 | 34.06
11.45 | 0.953787979 | 0.8464784 | 31.20351 | 32.06915 | 29.76153 | 27.14584 | 34.69 | 34.06
11.46 | 0.950139978 | 0.8452544 | 31.18151 | 32.04583 | 29.6268 | 27.08688 | 34.69 | 34.13
11.47 | 0.946491978 | 0.8440304 | 31.15945 | 32.02245 | 29.49217 | 27.02792 | 34.69 | 34.13
11.48 | 0.946780138 | 0.8456682 | 31.13734 | 31.99901 | 29.48021 | 27.06055 | 34.69 | 34.06
11.49 | 0.947523541 | 0.847637 | 31.11517 | 31.97552 | 29.48235 | 27.10363 | 34.69 | 34.06
11.5 | 0.949000925 | 0.8496875 | 31.09294 | 31.95197 | 29.50723 | 27.14919 | 34.75 | 34.06
11.51 | 0.951824384 | 0.8518877 | 31.07065 | 31.92837 | 29.57381 | 27.19938 | 34.75 | 34.13
11.52 | 0.954647843 | 0.8540878 | 31.04831 | 31.90471 | 29.64021 | 27.24942 | 34.75 | 34.13
11.53 | 0.955270942 | 0.8540472 | 31.02592 | 31.88099 | 29.63816 | 27.22787 | 34.75 | 34.13
11.54 | 0.955337385 | 0.8534397 | 31.00347 | 31.85723 | 29.61877 | 27.18822 | 34.75 | 34.13
11.55 | 0.955566514 | 0.8527938 | 30.98096 | 31.83341 | 29.60437 | 27.14733 | 34.75 | 34.13
11.56 | 0.956334361 | 0.8520211 | 30.9584 | 31.80953 | 29.60659 | 27.10239 | 34.75 | 34.13
11.57 | 0.957102208 | 0.8512483 | 30.93579 | 31.78561 | 29.60871 | 27.05744 | 34.81 | 34.13
11.58 | 0.958511755 | 0.8527659 | 30.91313 | 31.76163 | 29.63059 | 27.08523 | 34.75 | 34.13
11.59 | 0.960260291 | 0.8554934 | 30.89041 | 31.7376 | 29.66283 | 27.1513 | 34.81 | 34.13
11.6 | 0.961881823 | 0.8581122 | 30.86764 | 31.71351 | 29.69102 | 27.21375 | 34.81 | 34.13
11.61 | 0.961682331 | 0.8591729 | 30.84481 | 31.68938 | 29.66291 | 27.22666 | 34.81 | 34.13
11.62 | 0.961482839 | 0.8602337 | 30.82194 | 31.6652 | 29.63477 | 27.23947 | 34.81 | 34.19
11.63 | 0.960786229 | 0.8599847 | 30.79902 | 31.64096 | 29.59127 | 27.21074 | 34.88 | 34.19
11.64 | 0.959516391 | 0.8582255 | 30.77604 | 31.61668 | 29.53011 | 27.13424 | 34.81 | 34.19
11.65 | 0.958246553 | 0.8564662 | 30.75301 | 31.59235 | 29.46897 | 27.05778 | 34.88 | 34.19
11.66 | 0.960428797 | 0.8561628 | 30.72994 | 31.56797 | 29.51392 | 27.02732 | 34.88 | 34.19
11.67 | 0.963210672 | 0.8561124 | 30.70681 | 31.54354 | 29.57713 | 27.00481 | 34.94 | 34.13
11.68 | 0.9658841 | 0.8563993 | 30.68364 | 31.51906 | 29.63684 | 26.9929 | 34.88 | 34.19
11.69 | 0.968189915 | 0.8578298 | 30.66042 | 31.49453 | 29.68511 | 27.01695 | 34.94 | 34.19
11.7 | 0.970495729 | 0.8592604 | 30.63715 | 31.46996 | 29.73322 | 27.04089 | 34.94 | 34.19
11.71 | 0.969263694 | 0.8607468 | 30.61383 | 31.44534 | 29.67287 | 27.06647 | 34.88 | 34.19
11.72 | 0.965590826 | 0.8622715 | 30.59046 | 31.42067 | 29.53787 | 27.09315 | 34.94 | 34.19
11.73 | 0.961917958 | 0.8637963 | 30.56705 | 31.39596 | 29.403 | 27.11972 | 35 | 34.25
11.74 | 0.958117887 | 0.8644732 | 30.54359 | 31.37121 | 29.26436 | 27.11957 | 35 | 34.25
11.75 | 0.954310235 | 0.8650995 | 30.52009 | 31.3464 | 29.12563 | 27.11776 | 35.13 | 34.19
11.76 | 0.95188675 | 0.8649559 | 30.49654 | 31.32156 | 29.02925 | 27.09176 | 35.13 | 34.19
11.77 | 0.952956875 | 0.8628689 | 30.47294 | 31.29667 | 29.0394 | 27.00492 | 35.13 | 34.19
11.78 | 0.954027001 | 0.8607819 | 30.4493 | 31.27173 | 29.04946 | 26.91814 | 35.13 | 34.19
11.79 | 0.957795658 | 0.8577949 | 30.42562 | 31.24675 | 29.14152 | 26.80331 | 35.13 | 34.19
11.8 | 0.9632774 | 0.8542367 | 30.40189 | 31.22173 | 29.28545 | 26.67075 | 35.13 | 34.19
11.81 | 0.968759142 | 0.8506784 | 30.37811 | 31.19667 | 29.42908 | 26.53833 | 35.13 | 34.19
11.82 | 0.969669128 | 0.8505322 | 30.3543 | 31.17156 | 29.43362 | 26.51242 | 35.19 | 34.25
11.83 | 0.97022139 | 0.850653 | 30.33044 | 31.14641 | 29.42724 | 26.49479 | 35.13 | 34.19
11.84 | 0.9695709 | 0.8519451 | 30.30654 | 31.12122 | 29.38434 | 26.51357 | 35.13 | 34.19
11.85 | 0.964914622 | 0.8571382 | 30.28259 | 31.09599 | 29.22012 | 26.65356 | 35.19 | 34.19
11.86 | 0.960258343 | 0.8623313 | 30.25861 | 31.07072 | 29.05608 | 26.79325 | 35.25 | 34.19
11.87 | 0.957164805 | 0.867343 | 30.23458 | 31.04541 | 28.93947 | 26.92702 | 35.19 | 34.19
11.88 | 0.955501908 | 0.8721886 | 30.21051 | 31.02005 | 28.8662 | 27.05534 | 35.25 | 34.25
11.89 | 0.953839011 | 0.8770342 | 30.1864 | 30.99466 | 28.79297 | 27.18338 | 35.25 | 34.19
11.9 | 0.953662718 | 0.8786647 | 30.16225 | 30.96923 | 28.76461 | 27.21157 | 35.25 | 34.19
11.91 | 0.953856253 | 0.8794955 | 30.13806 | 30.94376 | 28.74738 | 27.2149 | 35.31 | 34.25
11.92 | 0.953881838 | 0.8800893 | 30.11383 | 30.91825 | 28.72504 | 27.21082 | 35.31 | 34.19
11.93 | 0.951568437 | 0.8773822 | 30.08956 | 30.89271 | 28.63228 | 27.10471 | 35.31 | 34.19
11.94 | 0.949255037 | 0.8746752 | 30.06526 | 30.86712 | 28.5396 | 26.99871 | 35.31 | 34.19
11.95 | 0.947585242 | 0.8718105 | 30.04091 | 30.8415 | 28.46633 | 26.88795 | 35.38 | 34.19
11.96 | 0.94727931 | 0.8686117 | 30.01653 | 30.81585 | 28.43404 | 26.767 | 35.38 | 34.25
11.97 | 0.946973379 | 0.8654129 | 29.99211 | 30.79015 | 28.40173 | 26.64619 | 35.38 | 34.25
11.98 | 0.949801435 | 0.8639687 | 29.96765 | 30.76442 | 28.46332 | 26.5795 | 35.38 | 34.19
11.99 | 0.95507666 | 0.8638946 | 29.94315 | 30.73865 | 28.59801 | 26.55496 | 35.38 | 34.25
12 | 0.960351885 | 0.8638204 | 29.91862 | 30.71285 | 28.7324 | 26.53039 | 35.38 | 34.25
12.01 | 0.96201861 | 0.8647217 | 29.89405 | 30.68701 | 28.75864 | 26.53573 | 35.44 | 34.25
12.02 | 0.962724274 | 0.8658828 | 29.86945 | 30.66114 | 28.75604 | 26.54896 | 35.38 | 34.25
12.03 | 0.963417265 | 0.8670348 | 29.84481 | 30.63524 | 28.753 | 26.56182 | 35.44 | 34.25
12.04 | 0.961573546 | 0.8663726 | 29.82013 | 30.6093 | 28.67425 | 26.51906 | 35.44 | 34.25
12.05 | 0.959729828 | 0.8657105 | 29.79542 | 30.58332 | 28.59556 | 26.4763 | 35.44 | 34.25
12.06 | 0.957876238 | 0.8650041 | 29.77068 | 30.55732 | 28.51663 | 26.4322 | 35.5 | 34.25
12.07 | 0.955984903 | 0.8641287 | 29.7459 | 30.53127 | 28.43663 | 26.38295 | 35.5 | 34.25
12.08 | 0.954093568 | 0.8632534 | 29.72109 | 30.5052 | 28.3567 | 26.33372 | 35.56 | 34.25
12.09 | 0.951781788 | 0.8627006 | 29.69624 | 30.4791 | 28.26434 | 26.29433 | 35.56 | 34.25
12.1 | 0.948830334 | 0.8626385 | 29.67136 | 30.45296 | 28.15309 | 26.26989 | 35.56 | 34.25
12.11 | 0.945878881 | 0.8625764 | 29.64645 | 30.42679 | 28.04195 | 26.24543 | 35.56 | 34.25
12.12 | 0.947906242 | 0.8627557 | 29.62151 | 30.40059 | 28.07841 | 26.22828 | 35.56 | 34.25
12.13 | 0.953647416 | 0.8631152 | 29.59653 | 30.37436 | 28.22465 | 26.21657 | 35.56 | 34.25
12.14 | 0.95938859 | 0.8634747 | 29.57152 | 30.3481 | 28.37058 | 26.20481 | 35.56 | 34.31
12.15 | 0.966015289 | 0.8643977 | 29.54648 | 30.32181 | 28.54235 | 26.2101 | 35.63 | 34.31
12.16 | 0.972960117 | 0.8655232 | 29.52141 | 30.29549 | 28.72315 | 26.22145 | 35.63 | 34.25
12.17 | 0.979904946 | 0.8666486 | 29.49631 | 30.26914 | 28.90358 | 26.23271 | 35.63 | 34.25
12.18 | 0.979834193 | 0.8673655 | 29.47117 | 30.24276 | 28.87686 | 26.23152 | 35.63 | 34.25
12.19 | 0.978854599 | 0.8680294 | 29.44601 | 30.21635 | 28.82336 | 26.22868 | 35.69 | 34.31
12.2 | 0.977875817 | 0.8686694 | 29.42082 | 30.18991 | 28.76991 | 26.22505 | 35.69 | 34.25
12.21 | 0.976934009 | 0.8682228 | 29.3956 | 30.16344 | 28.71756 | 26.18859 | 35.63 | 34.31
12.22 | 0.975992201 | 0.8677763 | 29.37035 | 30.13695 | 28.66523 | 26.15213 | 35.63 | 34.31
12.23 | 0.974995337 | 0.8674976 | 29.34507 | 30.11043 | 28.6113 | 26.12073 | 35.69 | 34.31
12.24 | 0.973671739 | 0.8682153 | 29.31976 | 30.08388 | 28.54782 | 26.11929 | 35.69 | 34.31
12.25 | 0.972348142 | 0.868933 | 29.29442 | 30.05731 | 28.48438 | 26.11779 | 35.75 | 34.31
12.26 | 0.969801317 | 0.8696252 | 29.26906 | 30.03071 | 28.38517 | 26.11546 | 35.75 | 34.31
12.27 | 0.963648403 | 0.8702421 | 29.24367 | 30.00408 | 28.18061 | 26.11081 | 35.75 | 34.31
12.28 | 0.95749549 | 0.870859 | 29.21825 | 29.97742 | 27.97634 | 26.10611 | 35.75 | 34.38
12.29 | 0.952992586 | 0.870543 | 29.1928 | 29.95074 | 27.82052 | 26.07341 | 35.75 | 34.31
12.3 | 0.951571846 | 0.8684845 | 29.16733 | 29.92404 | 27.75481 | 25.98857 | 35.75 | 34.31
12.31 | 0.950151106 | 0.866426 | 29.14183 | 29.89731 | 27.68914 | 25.90381 | 35.81 | 34.38
12.32 | 0.951369708 | 0.8649891 | 29.11631 | 29.87056 | 27.70037 | 25.83771 | 35.81 | 34.38
12.33 | 0.956083156 | 0.8643755 | 29.09075 | 29.84378 | 27.81318 | 25.79623 | 35.88 | 34.31
12.34 | 0.960796605 | 0.8637618 | 29.06518 | 29.81697 | 27.92572 | 25.75477 | 35.88 | 34.38
12.35 | 0.963672985 | 0.8643868 | 29.03958 | 29.79015 | 27.98466 | 25.75021 | 35.81 | 34.38
12.36 | 0.964697235 | 0.8662605 | 29.01395 | 29.7633 | 27.98968 | 25.78277 | 35.88 | 34.38
12.37 | 0.965721484 | 0.8681342 | 28.9883 | 29.73643 | 27.99462 | 25.81521 | 35.88 | 34.38
12.38 | 0.964434036 | 0.8689588 | 28.96263 | 29.70953 | 27.93254 | 25.81636 | 35.88 | 34.38
12.39 | 0.961267792 | 0.8689307 | 28.93693 | 29.68261 | 27.81614 | 25.79213 | 35.94 | 34.38
12.4 | 0.958101548 | 0.8689026 | 28.91121 | 29.65567 | 27.69987 | 25.76789 | 35.94 | 34.44
12.41 | 0.955923071 | 0.8684043 | 28.88546 | 29.62871 | 27.61228 | 25.7297 | 35.94 | 34.38
12.42 | 0.95442747 | 0.8675809 | 28.85969 | 29.60173 | 27.54448 | 25.68189 | 35.94 | 34.44
12.43 | 0.952931868 | 0.8667575 | 28.8339 | 29.57472 | 27.47674 | 25.63411 | 35.94 | 34.44
12.44 | 0.952784955 | 0.8677853 | 28.80809 | 29.54769 | 27.44791 | 25.64105 | 35.94 | 34.44
12.45 | 0.953476479 | 0.869964 | 28.78225 | 29.52065 | 27.4432 | 25.6819 | 36 | 34.44
12.46 | 0.954168003 | 0.8721426 | 28.7564 | 29.49358 | 27.43843 | 25.72261 | 35.94 | 34.44
12.47 | 0.953687244 | 0.8734841 | 28.73052 | 29.46649 | 27.39993 | 25.73851 | 36 | 34.5
12.48 | 0.952511321 | 0.8743293 | 28.70462 | 29.43938 | 27.34147 | 25.73972 | 36 | 34.5
12.49 | 0.951335399 | 0.8751744 | 28.6787 | 29.41226 | 27.28306 | 25.74085 | 36 | 34.5
12.5 | 0.951182111 | 0.8746565 | 28.65275 | 29.38511 | 27.25399 | 25.70188 | 36 | 34.44
12.51 | 0.951643872 | 0.8733189 | 28.62679 | 29.35795 | 27.24251 | 25.63885 | 36 | 34.44
12.52 | 0.952105633 | 0.8719813 | 28.60081 | 29.33076 | 27.23099 | 25.57588 | 36.06 | 34.5
12.53 | 0.954002929 | 0.8714999 | 28.57481 | 29.30356 | 27.26045 | 25.53805 | 36.06 | 34.44
12.54 | 0.956831121 | 0.8715738 | 28.54879 | 29.27634 | 27.31637 | 25.51649 | 36.06 | 34.5
12.55 | 0.959659313 | 0.8716476 | 28.52274 | 29.2491 | 27.37212 | 25.49491 | 36.06 | 34.44
12.56 | 0.961967025 | 0.8717305 | 28.49668 | 29.22185 | 27.41287 | 25.47357 | 36.06 | 34.5
12.57 | 0.963888766 | 0.8718202 | 28.47061 | 29.19457 | 27.4425 | 25.45242 | 36.06 | 34.5
12.58 | 0.965810507 | 0.8719098 | 28.44451 | 29.16728 | 27.47201 | 25.43124 | 36.13 | 34.5
12.59 | 0.965813544 | 0.8737922 | 28.41839 | 29.13998 | 27.44687 | 25.46228 | 36.13 | 34.5
12.6 | 0.964094794 | 0.8772835 | 28.39226 | 29.11265 | 27.37283 | 25.54005 | 36.13 | 34.5
12.61 | 0.962376044 | 0.8807747 | 28.36611 | 29.08531 | 27.29886 | 25.61761 | 36.13 | 34.5
12.62 | 0.958484917 | 0.8839727 | 28.33994 | 29.05796 | 27.16341 | 25.68644 | 36.19 | 34.5
12.63 | 0.952095063 | 0.8868332 | 28.31376 | 29.03059 | 26.95739 | 25.74529 | 36.13 | 34.56
12.64 | 0.945705208 | 0.8896937 | 28.28755 | 29.0032 | 26.75169 | 25.80396 | 36.19 | 34.56
12.65 | 0.94019047 | 0.8902956 | 28.26134 | 28.9758 | 26.57104 | 25.79703 | 36.19 | 34.56
12.66 | 0.936055182 | 0.8873374 | 28.2351 | 28.94838 | 26.42961 | 25.68698 | 36.19 | 34.56
12.67 | 0.931919895 | 0.8843791 | 28.20885 | 28.92095 | 26.28839 | 25.57708 | 36.19 | 34.56
12.68 | 0.929491744 | 0.8815072 | 28.18258 | 28.8935 | 26.19548 | 25.46983 | 36.19 | 34.56
12.69 | 0.931120068 | 0.8788402 | 28.1563 | 28.86605 | 26.2169 | 25.36864 | 36.19 | 34.56
12.7 | 0.932748393 | 0.8761733 | 28.13 | 28.83857 | 26.23821 | 25.26759 | 36.25 | 34.56
12.71 | 0.935197926 | 0.8739314 | 28.10369 | 28.81108 | 26.28251 | 25.17891 | 36.25 | 34.56
12.72 | 0.94116955 | 0.8735127 | 28.07736 | 28.78358 | 26.42556 | 25.14283 | 36.25 | 34.56
12.73 | 0.947141173 | 0.873094 | 28.05102 | 28.75607 | 26.56828 | 25.10675 | 36.31 | 34.56
12.74 | 0.952987149 | 0.8728213 | 28.02466 | 28.72855 | 26.70714 | 25.07489 | 36.31 | 34.56
12.75 | 0.957074689 | 0.8745916 | 27.99829 | 28.70101 | 26.79646 | 25.10166 | 36.31 | 34.56
12.76 | 0.96116223 | 0.876362 | 27.97191 | 28.67346 | 26.88554 | 25.12833 | 36.31 | 34.56
12.77 | 0.96524977 | 0.8781323 | 27.94551 | 28.64589 | 26.9744 | 25.15488 | 36.25 | 34.56
12.78 | 0.962290799 | 0.8796738 | 27.9191 | 28.61832 | 26.86629 | 25.17478 | 36.31 | 34.56
12.79 | 0.958792657 | 0.8811977 | 27.89267 | 28.59073 | 26.74329 | 25.19409 | 36.31 | 34.56
12.8 | 0.955294516 | 0.8827217 | 27.86624 | 28.56313 | 26.62046 | 25.2133 | 36.31 | 34.56
12.81 | 0.95068045 | 0.8812007 | 27.83979 | 28.53553 | 26.46674 | 25.14553 | 36.38 | 34.56
12.82 | 0.945743634 | 0.8787991 | 27.81333 | 28.50791 | 26.30428 | 25.05272 | 36.38 | 34.56
12.83 | 0.940806817 | 0.8763975 | 27.78685 | 28.48028 | 26.14206 | 24.96004 | 36.38 | 34.56
12.84 | 0.938982097 | 0.8745385 | 27.76037 | 28.45264 | 26.06649 | 24.88293 | 36.38 | 34.56
12.85 | 0.939174079 | 0.8730311 | 27.73387 | 28.42498 | 26.04693 | 24.8159 | 36.38 | 34.63
12.86 | 0.939366061 | 0.8715237 | 27.70736 | 28.39732 | 26.02736 | 24.74894 | 36.38 | 34.63
12.87 | 0.941868265 | 0.8715787 | 27.68084 | 28.36965 | 26.07171 | 24.72639 | 36.38 | 34.56
12.88 | 0.94753224 | 0.8737721 | 27.65431 | 28.34198 | 26.20335 | 24.76443 | 36.44 | 34.63
12.89 | 0.953196216 | 0.8759654 | 27.62777 | 28.31429 | 26.33469 | 24.80234 | 36.44 | 34.56
12.9 | 0.95862302 | 0.8780352 | 27.60122 | 28.28659 | 26.45916 | 24.83662 | 36.44 | 34.56
12.91 | 0.963217439 | 0.879671 | 27.57466 | 28.25888 | 26.56039 | 24.85852 | 36.5 | 34.56
12.92 | 0.967811859 | 0.8813069 | 27.54808 | 28.23117 | 26.66136 | 24.88032 | 36.5 | 34.56
12.93 | 0.972363763 | 0.8829339 | 27.5215 | 28.20345 | 26.76091 | 24.90178 | 36.5 | 34.63
12.94 | 0.969001018 | 0.8829095 | 27.49491 | 28.17572 | 26.6426 | 24.87661 | 36.5 | 34.56
12.95 | 0.965638274 | 0.8828851 | 27.46831 | 28.14798 | 26.52445 | 24.85143 | 36.56 | 34.63
12.96 | 0.96227553 | 0.8828607 | 27.4417 | 28.12023 | 26.40648 | 24.82625 | 36.5 | 34.63
12.97 | 0.95898246 | 0.8819587 | 27.41508 | 28.09248 | 26.29058 | 24.77641 | 36.56 | 34.69
12.98 | 0.955709867 | 0.8807989 | 27.38846 | 28.06472 | 26.17542 | 24.71937 | 36.56 | 34.56
12.99 | 0.952437274 | 0.8796391 | 27.36182 | 28.03695 | 26.06042 | 24.6624 | 36.56 | 34.63
13 | 0.953338487 | 0.8779119 | 27.33518 | 28.00918 | 26.05968 | 24.58959 | 36.56 | 34.63
13.01 | 0.95802864 | 0.8756697 | 27.30853 | 27.9814 | 26.16235 | 24.50246 | 36.63 | 34.63
13.02 | 0.962718793 | 0.8734274 | 27.28187 | 27.95361 | 26.26477 | 24.41545 | 36.63 | 34.63
13.03 | 0.966676346 | 0.8715139 | 27.2552 | 27.92582 | 26.34696 | 24.33774 | 36.63 | 34.63
13.04 | 0.968539588 | 0.8705399 | 27.22853 | 27.89802 | 26.37191 | 24.28634 | 36.63 | 34.63
13.05 | 0.970402829 | 0.869566 | 27.20185 | 27.87022 | 26.39675 | 24.23499 | 36.63 | 34.63
13.06 | 0.972266071 | 0.8685921 | 27.17516 | 27.84241 | 26.42149 | 24.18369 | 36.69 | 34.63
13.07 | 0.969955334 | 0.8686671 | 27.14846 | 27.81459 | 26.3328 | 24.16162 | 36.69 | 34.56
13.08 | 0.967549347 | 0.8687662 | 27.12176 | 27.78677 | 26.24164 | 24.14021 | 36.63 | 34.63
13.09 | 0.96514336 | 0.8688652 | 27.09506 | 27.75895 | 26.15061 | 24.11879 | 36.69 | 34.63
13.1 | 0.966194897 | 0.8691035 | 27.06834 | 27.73112 | 26.1533 | 24.10122 | 36.69 | 34.63
13.11 | 0.9688761 | 0.8694075 | 27.04162 | 27.70329 | 26.19998 | 24.08545 | 36.75 | 34.69
13.12 | 0.971557304 | 0.8697116 | 27.0149 | 27.67545 | 26.24652 | 24.06966 | 36.75 | 34.63
13.13 | 0.973523353 | 0.8714974 | 26.98817 | 27.64761 | 26.27361 | 24.09482 | 36.75 | 34.63
13.14 | 0.97424479 | 0.8758621 | 26.96143 | 27.61977 | 26.26704 | 24.19111 | 36.75 | 34.63
13.15 | 0.974966226 | 0.8802269 | 26.93469 | 27.59192 | 26.26042 | 24.28715 | 36.75 | 34.69
13.16 | 0.97559111 | 0.8846148 | 26.90795 | 27.56407 | 26.25116 | 24.38359 | 36.75 | 34.69
13.17 | 0.973418022 | 0.8896755 | 26.8812 | 27.53622 | 26.16664 | 24.4983 | 36.75 | 34.69
13.18 | 0.971244935 | 0.8947363 | 26.85444 | 27.50836 | 26.08224 | 24.61273 | 36.75 | 34.69
13.19 | 0.969071847 | 0.899797 | 26.82769 | 27.4805 | 25.99796 | 24.72687 | 36.81 | 34.69
13.2 | 0.969091792 | 0.9017375 | 26.80092 | 27.45264 | 25.97256 | 24.75507 | 36.75 | 34.69
13.21 | 0.970120956 | 0.9022421 | 26.77416 | 27.42477 | 25.97417 | 24.74379 | 36.75 | 34.63
13.22 | 0.971150119 | 0.9027467 | 26.74739 | 27.39691 | 25.97573 | 24.73247 | 36.81 | 34.69
13.23 | 0.971326927 | 0.9031995 | 26.72062 | 27.36904 | 25.95445 | 24.7197 | 36.81 | 34.69
13.24 | 0.969686149 | 0.9035417 | 26.69384 | 27.34117 | 25.88465 | 24.70389 | 36.81 | 34.69
13.25 | 0.968045371 | 0.9038839 | 26.66706 | 27.3133 | 25.81492 | 24.68805 | 36.88 | 34.69
13.26 | 0.966404593 | 0.9042261 | 26.64028 | 27.28543 | 25.74529 | 24.6722 | 36.81 | 34.75
13.27 | 0.963973078 | 0.9023527 | 26.61349 | 27.25755 | 25.65469 | 24.59593 | 36.81 | 34.75
13.28 | 0.96148788 | 0.9003288 | 26.5867 | 27.22968 | 25.56279 | 24.51566 | 36.88 | 34.69
13.29 | 0.959002682 | 0.8983049 | 26.55992 | 27.2018 | 25.47103 | 24.43551 | 36.88 | 34.69
13.3 | 0.957640439 | 0.8944487 | 26.53312 | 27.17393 | 25.40919 | 24.30568 | 36.88 | 34.69
13.31 | 0.957249279 | 0.889008 | 26.50633 | 27.14605 | 25.37317 | 24.13306 | 36.88 | 34.69
13.32 | 0.956858118 | 0.8835673 | 26.47953 | 27.11818 | 25.33716 | 23.96073 | 36.88 | 34.69
13.33 | 0.956844479 | 0.878846 | 26.45274 | 27.0903 | 25.31116 | 23.8082 | 36.88 | 34.75
13.34 | 0.959635964 | 0.87947 | 26.42594 | 27.06242 | 25.35928 | 23.80059 | 36.88 | 34.75
13.35 | 0.96242745 | 0.8800939 | 26.39914 | 27.03455 | 25.40726 | 23.79294 | 36.88 | 34.75
13.36 | 0.965218935 | 0.8807179 | 26.37234 | 27.00667 | 25.45508 | 23.78526 | 36.81 | 34.75
13.37 | 0.970932209 | 0.8825849 | 26.34554 | 26.9788 | 25.57973 | 23.81108 | 36.88 | 34.75
13.38 | 0.977999333 | 0.8850278 | 26.31874 | 26.95093 | 25.73971 | 23.85232 | 36.94 | 34.75
13.39 | 0.985066457 | 0.8874707 | 26.29193 | 26.92305 | 25.8993 | 23.89342 | 36.94 | 34.75
13.4 | 0.989612898 | 0.8889495 | 26.26513 | 26.89518 | 25.99231 | 23.90846 | 36.88 | 34.75
13.41 | 0.985736825 | 0.8872072 | 26.23833 | 26.86731 | 25.86409 | 23.83688 | 36.94 | 34.75
13.42 | 0.981860752 | 0.8854649 | 26.21153 | 26.83945 | 25.73607 | 23.76539 | 36.94 | 34.81
13.43 | 0.977984679 | 0.8837226 | 26.18472 | 26.81158 | 25.60826 | 23.694 | 36.94 | 34.81
13.44 | 0.969489369 | 0.8849375 | 26.15792 | 26.78372 | 25.35983 | 23.70191 | 36.94 | 34.81
13.45 | 0.959530844 | 0.887089 | 26.13112 | 26.75585 | 25.07362 | 23.73482 | 37 | 34.88
13.46 | 0.949572319 | 0.8892405 | 26.10432 | 26.728 | 24.78794 | 23.76762 | 37 | 34.88
13.47 | 0.942469947 | 0.8915339 | 26.07752 | 26.70014 | 24.57728 | 23.80408 | 37 | 34.88
13.48 | 0.943070207 | 0.8942098 | 26.05072 | 26.67228 | 24.56766 | 23.85062 | 37 | 34.81
13.49 | 0.943670466 | 0.8968857 | 26.02392 | 26.64443 | 24.55801 | 23.89701 | 37 | 34.88
13.5 | 0.944270725 | 0.8995616 | 25.99713 | 26.61658 | 24.54833 | 23.94326 | 36.94 | 34.88
13.51 | 0.946734714 | 0.8985117 | 25.97033 | 26.58874 | 24.58702 | 23.89029 | 37 | 34.88
13.52 | 0.949776351 | 0.8963069 | 25.94354 | 26.5609 | 24.64056 | 23.80671 | 37 | 34.88
13.53 | 0.952817989 | 0.894102 | 25.91675 | 26.53306 | 24.69395 | 23.72326 | 37 | 34.88
13.54 | 0.955699752 | 0.8916624 | 25.88996 | 26.50522 | 24.74303 | 23.63371 | 37 | 34.88
13.55 | 0.958069562 | 0.8884706 | 25.86318 | 26.47739 | 24.77872 | 23.52439 | 37 | 34.88
13.56 | 0.960439372 | 0.8852788 | 25.83639 | 26.44957 | 24.81429 | 23.41524 | 37 | 34.88
13.57 | 0.962809182 | 0.882087 | 25.80961 | 26.42174 | 24.84973 | 23.30628 | 37 | 34.81
13.58 | 0.964120428 | 0.8790825 | 25.78283 | 26.39393 | 24.85776 | 23.20244 | 37.06 | 34.88
13.59 | 0.964965129 | 0.8761605 | 25.75606 | 26.36611 | 24.8537 | 23.10095 | 37.06 | 34.88
13.6 | 0.96580983 | 0.8732386 | 25.72928 | 26.3383 | 24.8496 | 22.99962 | 37.06 | 34.88
13.61 | 0.966170056 | 0.8707818 | 25.70252 | 26.3105 | 24.833 | 22.9107 | 37.06 | 34.88
13.62 | 0.963333552 | 0.8713943 | 25.67575 | 26.2827 | 24.73431 | 22.90259 | 37.06 | 34.88
13.63 | 0.960497049 | 0.8720069 | 25.64899 | 26.2549 | 24.63578 | 22.89446 | 37.06 | 34.88
13.64 | 0.957660546 | 0.8726194 | 25.62223 | 26.22711 | 24.5374 | 22.88629 | 37.06 | 34.94
13.65 | 0.956726875 | 0.8755207 | 25.59547 | 26.19933 | 24.48788 | 22.93806 | 37 | 34.94
13.66 | 0.957347709 | 0.8802919 | 25.56872 | 26.17155 | 24.47816 | 23.03861 | 37 | 34.88
13.67 | 0.957968543 | 0.8850631 | 25.54198 | 26.14378 | 24.46841 | 23.1389 | 37.06 | 34.94
13.68 | 0.958589377 | 0.8898343 | 25.51523 | 26.11601 | 24.45863 | 23.23893 | 37.06 | 34.94
13.69 | 0.960563987 | 0.8928998 | 25.48849 | 26.08825 | 24.48333 | 23.2942 | 37.06 | 34.88
13.7 | 0.962609482 | 0.895876 | 25.46176 | 26.0605 | 24.50973 | 23.34698 | 37.06 | 34.94
13.71 | 0.964654977 | 0.8988522 | 25.43503 | 26.03275 | 24.53603 | 23.3996 | 37.06 | 34.94
13.72 | 0.965293816 | 0.900891 | 25.40831 | 26.00501 | 24.52648 | 23.42768 | 37.06 | 34.94
13.73 | 0.96309043 | 0.9010357 | 25.38159 | 25.97727 | 24.44477 | 23.40645 | 37.13 | 34.94
13.74 | 0.960887043 | 0.9011803 | 25.35488 | 25.94954 | 24.36317 | 23.38522 | 37.13 | 34.88
13.75 | 0.958683657 | 0.901325 | 25.32817 | 25.92182 | 24.2817 | 23.36399 | 37.13 | 34.94
13.76 | 0.954786225 | 0.9013324 | 25.30146 | 25.89411 | 24.15749 | 23.3392 | 37.13 | 34.94
13.77 | 0.95013722 | 0.901279 | 25.27477 | 25.8664 | 24.0145 | 23.31284 | 37.13 | 34.94
13.78 | 0.945488216 | 0.9012255 | 25.24808 | 25.8387 | 23.87176 | 23.2865 | 37.19 | 35
13.79 | 0.940926315 | 0.9012282 | 25.22139 | 25.81101 | 23.73147 | 23.26161 | 37.19 | 34.94
13.8 | 0.938769306 | 0.9027835 | 25.19471 | 25.78332 | 23.65202 | 23.27676 | 37.13 | 35
13.81 | 0.936612296 | 0.9043387 | 25.16804 | 25.75565 | 23.57269 | 23.29183 | 37.13 | 34.94
13.82 | 0.934455286 | 0.905894 | 25.14137 | 25.72798 | 23.49349 | 23.30682 | 37.13 | 34.94
13.83 | 0.934308475 | 0.9074256 | 25.11471 | 25.70032 | 23.46489 | 23.32112 | 37.13 | 35
13.84 | 0.937771042 | 0.9089147 | 25.08805 | 25.67266 | 23.52685 | 23.33426 | 37.13 | 35
13.85 | 0.941233609 | 0.9104038 | 25.06141 | 25.64502 | 23.58864 | 23.34732 | 37.13 | 35
13.86 | 0.944696176 | 0.911893 | 25.03477 | 25.61738 | 23.65025 | 23.36031 | 37.13 | 34.94
13.87 | 0.946418858 | 0.9109709 | 25.00813 | 25.58975 | 23.66817 | 23.31152 | 37.13 | 35
13.88 | 0.947248463 | 0.9088111 | 24.98151 | 25.56213 | 23.66369 | 23.23115 | 37.13 | 34.94
13.89 | 0.948078068 | 0.9066514 | 24.95489 | 25.53452 | 23.65918 | 23.15091 | 37.19 | 35
13.9 | 0.948907673 | 0.9044916 | 24.92827 | 25.50692 | 23.65463 | 23.0708 | 37.19 | 34.94
13.91 | 0.947406494 | 0.900923 | 24.90167 | 25.47933 | 23.592 | 22.95491 | 37.19 | 35
13.92 | 0.945767263 | 0.897271 | 24.87507 | 25.45175 | 23.52603 | 22.83711 | 37.19 | 34.94
13.93 | 0.944128031 | 0.893619 | 24.84848 | 25.42417 | 23.46015 | 22.71952 | 37.25 | 34.94
13.94 | 0.94419113 | 0.8904594 | 24.8219 | 25.39661 | 23.43662 | 22.61465 | 37.25 | 35
13.95 | 0.950760941 | 0.8891821 | 24.79533 | 25.36905 | 23.57443 | 22.55771 | 37.25 | 35
13.96 | 0.957330751 | 0.8879048 | 24.76877 | 25.34151 | 23.7119 | 22.50085 | 37.25 | 34.94
13.97 | 0.963900562 | 0.8866275 | 24.74221 | 25.31397 | 23.84903 | 22.44406 | 37.31 | 34.94
13.98 | 0.970098512 | 0.8870912 | 24.71566 | 25.28645 | 23.97662 | 22.43138 | 37.25 | 34.94
13.99 | 0.975842917 | 0.8896783 | 24.68912 | 25.25893 | 24.0927 | 22.47232 | 37.25 | 34.94
14 | 0.981587323 | 0.8922654 | 24.66259 | 25.23143 | 24.20848 | 22.51313 | 37.25 | 35
[7 empty] | 37.75 | 35.38
[7 empty] | 37.75 | 35.38
[7 empty] | 37.81 | 35.44
[7 empty] | 37.81 | 35.44
[7 empty] | 37.81 | 35.44
[7 empty] | 37.81 | 35.44
[7 empty] | 37.81 | 35.44
[7 empty] | 37.81 | 35.44
[7 empty] | 37.81 | 35.44
[7 empty] | 37.81 | 35.44
[7 empty] | 37.88 | 35.44
[7 empty] | 37.88 | 35.5
[7 empty] | 37.88 | 35.44
[7 empty] | 37.88 | 35.5
[7 empty] | 37.88 | 35.5
[7 empty] | 37.88 | 35.5
[7 empty] | 37.81 | 35.44
[7 empty] | 37.88 | 35.5
[7 empty] | 37.88 | 35.5
[7 empty] | 37.88 | 35.44
[7 empty] | 37.88 | 35.5
[7 empty] | 37.88 | 35.5
[7 empty] | 37.88 | 35.5
[7 empty] | 37.94 | 35.5
[7 empty] | 37.88 | 35.5
[7 empty] | 37.94 | 35.5
[7 empty] | 37.88 | 35.5
[7 empty] | 37.94 | 35.56
[7 empty] | 37.94 | 35.5
[7 empty] | 37.94 | 35.56
[7 empty] | 37.94 | 35.5
[7 empty] | 37.94 | 35.5
[7 empty] | 37.94 | 35.56
[7 empty] | 37.94 | 35.5
[7 empty] | 38 | 35.56
[7 empty] | 38 | 35.5
[7 empty] | 38 | 35.56
[7 empty] | 38 | 35.56
[7 empty] | 38 | 35.56
[7 empty] | 38 | 35.56
[7 empty] | 38 | 35.56
[7 empty] | 38 | 35.56
[7 empty] | 38.06 | 35.56
[7 empty] | 38 | 35.63
[7 empty] | 38 | 35.63
[7 empty] | 38.06 | 35.63
[7 empty] | 38.06 | 35.56
[7 empty] | 38.06 | 35.63
[7 empty] | 38.06 | 35.63
[7 empty] | 38.06 | 35.63
[7 empty] | 38.13 | 35.63
[7 empty] | 38.13 | 35.63
[7 empty] | 38.06 | 35.63
[7 empty] | 38.13 | 35.63
[7 empty] | 38.13 | 35.69
[7 empty] | 38.13 | 35.69
[7 empty] | 38.13 | 35.63
[7 empty] | 38.13 | 35.69
[7 empty] | 38.13 | 35.69
[7 empty] | 38.19 | 35.69
[7 empty] | 38.19 | 35.69
[7 empty] | 38.13 | 35.75
[7 empty] | 38.19 | 35.69
[7 empty] | 38.19 | 35.75
[7 empty] | 38.19 | 35.75
[7 empty] | 38.19 | 35.69
[7 empty] | 38.19 | 35.69
[7 empty] | 38.25 | 35.69
[7 empty] | 38.25 | 35.75
[7 empty] | 38.25 | 35.69
[7 empty] | 38.25 | 35.75
[7 empty] | 38.25 | 35.75
[7 empty] | 38.25 | 35.81
[7 empty] | 38.25 | 35.81
[7 empty] | 38.25 | 35.81
[7 empty] | 38.31 | 35.81
[7 empty] | 38.25 | 35.81
[7 empty] | 38.25 | 35.81
[7 empty] | 38.31 | 35.81
[7 empty] | 38.31 | 35.81
[7 empty] | 38.31 | 35.81
[7 empty] | 38.31 | 35.81
[7 empty] | 38.31 | 35.81
[7 empty] | 38.31 | 35.81
[7 empty] | 38.31 | 35.81
[7 empty] | 38.31 | 35.81
[7 empty] | 38.31 | 35.81
[7 empty] | 38.38 | 35.81
[7 empty] | 38.38 | 35.81
[7 empty] | 38.38 | 35.81
[7 empty] | 38.38 | 35.81
[7 empty] | 38.38 | 35.88
[7 empty] | 38.38 | 35.81
[7 empty] | 38.38 | 35.81
[7 empty] | 38.38 | 35.81
[7 empty] | 38.44 | 35.81
[7 empty] | 38.38 | 35.81
[7 empty] | 38.44 | 35.88
[7 empty] | 38.44 | 35.88
[7 empty] | 38.44 | 35.88
[7 empty] | 38.44 | 35.88
[7 empty] | 38.5 | 35.88
[7 empty] | 38.44 | 35.88
[7 empty] | 38.5 | 35.88
[7 empty] | 38.44 | 35.81
[7 empty] | 38.5 | 35.88
[7 empty] | 38.56 | 35.88
[7 empty] | 38.5 | 35.88
[7 empty] | 38.5 | 35.88
[7 empty] | 38.5 | 35.81
[7 empty] | 38.5 | 35.88
[7 empty] | 38.56 | 35.88
[7 empty] | 38.56 | 35.88
[7 empty] | 38.5 | 35.88
[7 empty] | 38.56 | 35.88
[7 empty] | 38.56 | 35.88
[7 empty] | 38.56 | 35.88
[7 empty] | 38.56 | 35.88
[7 empty] | 38.63 | 35.81
[7 empty] | 38.56 | 35.81
[7 empty] | 38.63 | 35.88
[7 empty] | 38.69 | 35.88
[7 empty] | 38.63 | 35.88
[7 empty] | 38.63 | 35.88
[7 empty] | 38.63 | 35.88
[7 empty] | 38.63 | 35.88
[7 empty] | 38.63 | 35.88
[7 empty] | 38.69 | 35.88
[7 empty] | 38.63 | 35.94
[7 empty] | 38.69 | 35.94
[7 empty] | 38.69 | 35.94
[7 empty] | 38.69 | 35.94
[7 empty] | 38.69 | 35.94
[7 empty] | 38.69 | 35.94
[7 empty] | 38.75 | 36
[7 empty] | 38.69 | 36
[7 empty] | 38.75 | 35.94
[7 empty] | 38.81 | 36
[7 empty] | 38.75 | 36
[7 empty] | 38.81 | 36
[7 empty] | 38.75 | 36
[7 empty] | 38.75 | 36
[7 empty] | 38.81 | 36
[7 empty] | 38.81 | 36.06
[7 empty] | 38.81 | 36.06
[7 empty] | 38.88 | 36.06
[7 empty] | 38.88 | 36
[7 empty] | 38.88 | 36.06
[7 empty] | 38.94 | 36
[7 empty] | 38.88 | 36
[7 empty] | 38.88 | 36.06
[7 empty] | 38.88 | 36.06
[7 empty] | 38.94 | 36.06
[7 empty] | 38.94 | 36.06
[7 empty] | 38.94 | 36.13
[7 empty] | 38.94 | 36.06
[7 empty] | 38.94 | 36.06
[7 empty] | 39 | 36.06
[7 empty] | 38.94 | 36.13
[7 empty] | 39 | 36.13
[7 empty] | 39 | 36.06
[7 empty] | 39 | 36.13
[7 empty] | 39 | 36.13
[7 empty] | 39.06 | 36.13
[7 empty] | 39 | 36.13
[7 empty] | 39.06 | 36.13
[7 empty] | 39.13 | 36.19
[7 empty] | 39.06 | 36.19
[7 empty] | 39.06 | 36.19
[7 empty] | 39.06 | 36.19
[7 empty] | 39.06 | 36.19
[7 empty] | 39.06 | 36.19
[7 empty] | 39.06 | 36.19
[7 empty] | 39.06 | 36.19
[7 empty] | 39.06 | 36.19
[7 empty] | 39.13 | 36.19
[7 empty] | 39.13 | 36.19
[7 empty] | 39.13 | 36.25
[7 empty] | 39.13 | 36.19
[7 empty] | 39.13 | 36.19
[7 empty] | 39.13 | 36.25
[7 empty] | 39.13 | 36.25
[7 empty] | 39.13 | 36.25
[7 empty] | 39.13 | 36.25
[7 empty] | 39.19 | 36.25
[7 empty] | 39.19 | 36.25
[7 empty] | 39.19 | 36.25
[7 empty] | 39.19 | 36.25
[7 empty] | 39.19 | 36.25
[7 empty] | 39.19 | 36.25
[7 empty] | 39.25 | 36.31
[7 empty] | 39.19 | 36.25
[7 empty] | 39.19 | 36.25
[7 empty] | 39.25 | 36.31
[7 empty] | 39.25 | 36.31
[7 empty] | 39.25 | 36.31
[7 empty] | 39.25 | 36.31
[7 empty] | 39.25 | 36.31
[7 empty] | 39.25 | 36.31
[7 empty] | 39.31 | 36.38
[7 empty] | 39.31 | 36.31
[7 empty] | 39.31 | 36.31
[7 empty] | 39.38 | 36.31
[7 empty] | 39.38 | 36.38
[7 empty] | 39.38 | 36.38
[7 empty] | 39.38 | 36.31
[7 empty] | 39.38 | 36.38
[7 empty] | 39.38 | 36.38
[7 empty] | 39.44 | 36.38
[7 empty] | 39.44 | 36.38
[7 empty] | 39.44 | 36.31
[7 empty] | 39.44 | 36.31
[7 empty] | 39.44 | 36.38
[7 empty] | 39.5 | 36.38
[7 empty] | 39.44 | 36.38
[7 empty] | 39.44 | 36.38
[7 empty] | 39.5 | 36.38
[7 empty] | 39.5 | 36.38
[7 empty] | 39.5 | 36.38
[7 empty] | 39.5 | 36.38
[7 empty] | 39.5 | 36.38
[7 empty] | 39.5 | 36.38
[7 empty] | 39.56 | 36.38
[7 empty] | 39.56 | 36.38
[7 empty] | 39.5 | 36.44
[7 empty] | 39.56 | 36.38
[7 empty] | 39.56 | 36.44
[7 empty] | 39.56 | 36.38
[7 empty] | 39.56 | 36.38
[7 empty] | 39.56 | 36.38
[7 empty] | 39.56 | 36.38
[7 empty] | 39.56 | 36.44
[7 empty] | 39.63 | 36.38
[7 empty] | 39.63 | 36.44
[7 empty] | 39.63 | 36.38
[7 empty] | 39.63 | 36.44
[7 empty] | 39.69 | 36.44
[7 empty] | 39.69 | 36.44
[7 empty] | 39.69 | 36.44
[7 empty] | 39.69 | 36.44
[7 empty] | 39.69 | 36.44
[7 empty] | 39.69 | 36.5
[7 empty] | 39.75 | 36.44
[7 empty] | 39.75 | 36.5
[7 empty] | 39.75 | 36.44
[7 empty] | 39.75 | 36.44
[7 empty] | 39.75 | 36.5
[7 empty] | 39.75 | 36.44
[7 empty] | 39.81 | 36.5
[7 empty] | 39.81 | 36.5
[7 empty] | 39.75 | 36.5
[7 empty] | 39.81 | 36.5
[7 empty] | 39.88 | 36.5
[7 empty] | 39.88 | 36.5
[7 empty] | 39.88 | 36.5
[7 empty] | 39.88 | 36.56
[7 empty] | 39.88 | 36.56
[7 empty] | 39.94 | 36.56
[7 empty] | 39.88 | 36.56
[7 empty] | 39.88 | 36.56
[7 empty] | 39.88 | 36.56
[7 empty] | 39.94 | 36.56
[7 empty] | 40 | 36.63
[7 empty] | 39.94 | 36.56
[7 empty] | 39.94 | 36.63
[7 empty] | 40 | 36.69
[7 empty] | 40 | 36.69
[7 empty] | 39.94 | 36.63
[7 empty] | 40 | 36.63
[7 empty] | 40 | 36.69
[7 empty] | 40 | 36.69
[7 empty] | 40.06 | 36.69
[7 empty] | 40.13 | 36.69
[7 empty] | 40.06 | 36.69
[7 empty] | 40.13 | 36.69
[7 empty] | 40.13 | 36.69
[7 empty] | 40.06 | 36.69
[7 empty] | 40.13 | 36.75
[7 empty] | 40.06 | 36.69
[7 empty] | 40.19 | 36.69
[7 empty] | 40.19 | 36.75
[7 empty] | 40.13 | 36.75
[7 empty] | 40.19 | 36.75
[7 empty] | 40.19 | 36.75
[7 empty] | 40.19 | 36.75
[7 empty] | 40.19 | 36.75
[7 empty] | 40.19 | 36.75
[7 empty] | 40.19 | 36.75
[7 empty] | 40.19 | 36.75
[7 empty] | 40.25 | 36.75
[7 empty] | 40.19 | 36.81
[7 empty] | 40.19 | 36.81
[7 empty] | 40.25 | 36.81
[7 empty] | 40.25 | 36.81
[7 empty] | 40.31 | 36.81
[7 empty] | 40.25 | 36.81
[7 empty] | 40.25 | 36.81
[7 empty] | 40.31 | 36.81
[7 empty] | 40.31 | 36.81
[7 empty] | 40.31 | 36.81
[7 empty] | 40.31 | 36.81
[7 empty] | 40.38 | 36.81
[7 empty] | 40.38 | 36.88
[7 empty] | 40.38 | 36.88
[7 empty] | 40.38 | 36.81
[7 empty] | 40.44 | 36.88
[7 empty] | 40.44 | 36.88
[7 empty] | 40.44 | 36.88
[7 empty] | 40.44 | 36.81
[7 empty] | 40.44 | 36.88
[7 empty] | 40.44 | 36.88
[7 empty] | 40.44 | 36.88
[7 empty] | 40.44 | 36.88
[7 empty] | 40.44 | 36.94
[7 empty] | 40.5 | 36.88
[7 empty] | 40.5 | 36.94
[7 empty] | 40.5 | 36.94
[7 empty] | 40.5 | 36.94
[7 empty] | 40.5 | 36.88
[7 empty] | 40.56 | 36.94
[7 empty] | 40.5 | 36.94
[7 empty] | 40.56 | 36.94
[7 empty] | 40.56 | 36.94
[7 empty] | 40.56 | 37
[7 empty] | 40.56 | 36.94
[7 empty] | 40.56 | 36.94
[7 empty] | 40.56 | 36.94
[7 empty] | 40.63 | 36.94
[7 empty] | 40.63 | 36.94
[7 empty] | 40.63 | 36.94
[7 empty] | 40.63 | 37
[7 empty] | 40.63 | 37
[7 empty] | 40.63 | 37
[7 empty] | 40.63 | 37
[7 empty] | 40.69 | 37
[7 empty] | 40.69 | 37.06
[7 empty] | 40.75 | 37
[7 empty] | 40.69 | 37
[7 empty] | 40.75 | 37
[7 empty] | 40.75 | 37.06
[7 empty] | 40.75 | 37.06
[7 empty] | 40.81 | 37
[7 empty] | 40.75 | 37.06
[7 empty] | 40.75 | 37.06
[7 empty] | 40.81 | 37.06
[7 empty] | 40.81 | 37.06
[7 empty] | 40.81 | 37.06
[7 empty] | 40.81 | 37.13
[7 empty] | 40.81 | 37.13
[7 empty] | 40.81 | 37.13
[7 empty] | 40.88 | 37.13
[7 empty] | 40.88 | 37.13
[7 empty] | 40.88 | 37.19
[7 empty] | 40.88 | 37.19
[7 empty] | 40.88 | 37.13
[7 empty] | 40.88 | 37.13
[7 empty] | 40.94 | 37.19
[7 empty] | 40.94 | 37.19
[7 empty] | 40.94 | 37.19
[7 empty] | 40.94 | 37.19
[7 empty] | 40.94 | 37.19
[7 empty] | 40.94 | 37.19
[7 empty] | 40.94 | 37.19
[7 empty] | 41 | 37.19
[7 empty] | 41 | 37.25
[7 empty] | 41 | 37.25
[7 empty] | 41 | 37.31
[7 empty] | 41.06 | 37.31
[7 empty] | 41.06 | 37.31
[7 empty] | 41.06 | 37.31
[7 empty] | 41.06 | 37.31
[7 empty] | 41.06 | 37.31
[7 empty] | 41.13 | 37.31
[7 empty] | 41.13 | 37.31
[7 empty] | 41.13 | 37.31
[7 empty] | 41.13 | 37.31
[7 empty] | 41.19 | 37.38
[7 empty] | 41.19 | 37.38
[7 empty] | 41.19 | 37.38
[7 empty] | 41.19 | 37.31
[7 empty] | 41.19 | 37.38
[7 empty] | 41.19 | 37.38
[7 empty] | 41.19 | 37.44
[7 empty] | 41.19 | 37.44
[7 empty] | 41.25 | 37.44
[7 empty] | 41.25 | 37.44
[7 empty] | 41.25 | 37.44
[7 empty] | 41.25 | 37.44
[7 empty] | 41.31 | 37.44
[7 empty] | 41.31 | 37.5
[7 empty] | 41.31 | 37.5
[7 empty] | 41.31 | 37.5
[7 empty] | 41.31 | 37.44
[7 empty] | 41.31 | 37.56
[7 empty] | 41.38 | 37.5
[7 empty] | 41.38 | 37.5
[7 empty] | 41.38 | 37.5
[7 empty] | 41.38 | 37.56
[7 empty] | 41.38 | 37.56
[7 empty] | 41.38 | 37.56
[7 empty] | 41.44 | 37.56
[7 empty] | 41.44 | 37.56
[7 empty] | 41.44 | 37.56
[7 empty] | 41.44 | 37.63
[7 empty] | 41.5 | 37.63
[7 empty] | 41.5 | 37.63
[7 empty] | 41.44 | 37.63
[7 empty] | 41.44 | 37.63
[7 empty] | 41.5 | 37.63
[7 empty] | 41.5 | 37.69
[7 empty] | 41.5 | 37.69
[7 empty] | 41.5 | 37.69
[7 empty] | 41.56 | 37.69
[7 empty] | 41.56 | 37.69
[7 empty] | 41.5 | 37.69
[7 empty] | 41.56 | 37.69
[7 empty] | 41.63 | 37.75
[7 empty] | 41.63 | 37.75
[7 empty] | 41.63 | 37.75
[7 empty] | 41.63 | 37.75
[7 empty] | 41.63 | 37.75
[7 empty] | 41.63 | 37.75
[7 empty] | 41.63 | 37.75
[7 empty] | 41.69 | 37.75
[7 empty] | 41.69 | 37.75
[7 empty] | 41.69 | 37.75
[7 empty] | 41.69 | 37.81
[7 empty] | 41.69 | 37.81
[7 empty] | 41.69 | 37.81
[7 empty] | 41.75 | 37.81
[7 empty] | 41.75 | 37.81
[7 empty] | 41.75 | 37.81
[7 empty] | 41.75 | 37.81
[7 empty] | 41.81 | 37.81
[7 empty] | 41.81 | 37.81
[7 empty] | 41.81 | 37.81
[7 empty] | 41.81 | 37.81
[7 empty] | 41.81 | 37.88
[7 empty] | 41.88 | 37.88
[7 empty] | 41.88 | 37.88
[7 empty] | 41.88 | 37.81
[7 empty] | 41.88 | 37.88
[7 empty] | 41.88 | 37.88
[7 empty] | 41.88 | 37.88
[7 empty] | 41.88 | 37.94
[7 empty] | 41.94 | 37.94
[7 empty] | 41.94 | 37.94
[7 empty] | 41.94 | 37.88
[7 empty] | 41.94 | 37.94
[7 empty] | 42 | 37.94
[7 empty] | 42 | 38
[7 empty] | 42 | 38
[7 empty] | 42 | 38
[7 empty] | 42 | 38.06
[7 empty] | 42 | 38.06
[7 empty] | 42.06 | 38.06
[7 empty] | 42.06 | 38.06
[7 empty] | 42.06 | 38.06
[7 empty] | 42.06 | 38.06
[7 empty] | 42.06 | 38.06
[7 empty] | 42.13 | 38.13
[7 empty] | 42.06 | 38.13
[7 empty] | 42.13 | 38.13
[7 empty] | 42.19 | 38.13
[7 empty] | 42.13 | 38.19
[7 empty] | 42.13 | 38.19
[7 empty] | 42.13 | 38.19
[7 empty] | 42.19 | 38.25
[7 empty] | 42.19 | 38.25
[7 empty] | 42.25 | 38.25
[7 empty] | 42.25 | 38.25
[7 empty] | 42.25 | 38.31
[7 empty] | 42.25 | 38.38
[7 empty] | 42.25 | 38.31
[7 empty] | 42.25 | 38.31
[7 empty] | 42.31 | 38.31
[7 empty] | 42.31 | 38.31
[7 empty] | 42.31 | 38.38
[7 empty] | 42.31 | 38.38
[7 empty] | 42.31 | 38.44
[7 empty] | 42.31 | 38.44
[7 empty] | 42.31 | 38.44
[7 empty] | 42.38 | 38.5
[7 empty] | 42.44 | 38.5
[7 empty] | 42.44 | 38.5
[7 empty] | 42.44 | 38.56
[7 empty] | 42.5 | 38.56
[7 empty] | 42.44 | 38.56
[7 empty] | 42.44 | 38.56
[7 empty] | 42.44 | 38.63
[7 empty] | 42.44 | 38.63
[7 empty] | 42.5 | 38.69
[7 empty] | 42.5 | 38.69
[7 empty] | 42.5 | 38.69
[7 empty] | 42.44 | 38.69
[7 empty] | 42.5 | 38.75
[7 empty] | 42.5 | 38.75
[7 empty] | 42.5 | 38.75
[7 empty] | 42.56 | 38.75
[7 empty] | 42.56 | 38.75
[7 empty] | 42.56 | 38.81
[7 empty] | 42.56 | 38.81
[7 empty] | 42.56 | 38.81
[7 empty] | 42.56 | 38.88
[7 empty] | 42.56 | 38.88
[7 empty] | 42.56 | 38.88
[7 empty] | 42.63 | 38.94
[7 empty] | 42.63 | 38.94
[7 empty] | 42.69 | 38.94
[7 empty] | 42.69 | 38.94
[7 empty] | 42.69 | 38.94
[7 empty] | 42.69 | 39
[7 empty] | 42.69 | 39
[7 empty] | 42.75 | 39
[7 empty] | 42.75 | 39.06
[7 empty] | 42.75 | 39.06
[7 empty] | 42.75 | 39.06
[7 empty] | 42.75 | 39.06
[7 empty] | 42.75 | 39.13
[7 empty] | 42.81 | 39.13
[7 empty] | 42.81 | 39.13
[7 empty] | 42.81 | 39.13
[7 empty] | 42.81 | 39.19
[7 empty] | 42.81 | 39.19
[7 empty] | 42.81 | 39.25
[7 empty] | 42.81 | 39.25
[7 empty] | 42.88 | 39.25
[7 empty] | 42.88 | 39.25
[7 empty] | 42.88 | 39.31
[7 empty] | 42.94 | 39.31
[7 empty] | 42.88 | 39.31
[7 empty] | 42.88 | 39.38
[7 empty] | 42.94 | 39.38
[7 empty] | 42.94 | 39.38
[7 empty] | 42.94 | 39.38
[7 empty] | 43 | 39.44
[7 empty] | 43 | 39.44
[7 empty] | 42.94 | 39.44
[7 empty] | 43.06 | 39.5
[7 empty] | 43 | 39.5
[7 empty] | 43.06 | 39.5
[7 empty] | 43.06 | 39.5
[7 empty] | 43.06 | 39.56
[7 empty] | 43.06 | 39.56
[7 empty] | 43.06 | 39.56
[7 empty] | 43.06 | 39.56
[7 empty] | 43.13 | 39.63
[7 empty] | 43.06 | 39.63
[7 empty] | 43.13 | 39.63
[7 empty] | 43.13 | 39.63
[7 empty] | 43.19 | 39.69
[7 empty] | 43.13 | 39.69
[7 empty] | 43.13 | 39.69
[7 empty] | 43.19 | 39.69
[7 empty] | 43.13 | 39.75
[7 empty] | 43.19 | 39.75
[7 empty] | 43.19 | 39.75
[7 empty] | 43.25 | 39.81
[7 empty] | 43.25 | 39.88
[7 empty] | 43.19 | 39.88
[7 empty] | 43.25 | 39.88
[7 empty] | 43.25 | 39.88
[7 empty] | 43.25 | 39.88
[7 empty] | 43.31 | 39.94
[7 empty] | 43.31 | 39.94
[7 empty] | 43.31 | 39.94
[7 empty] | 43.31 | 39.94
[7 empty] | 43.38 | 39.94
[7 empty] | 43.38 | 40
[7 empty] | 43.38 | 40
[7 empty] | 43.38 | 40
[7 empty] | 43.38 | 40.06
[7 empty] | 43.44 | 40.06
[7 empty] | 43.44 | 40.06
[7 empty] | 43.44 | 40.06
[7 empty] | 43.44 | 40.06
[7 empty] | 43.44 | 40.06
[7 empty] | 43.44 | 40.13
[7 empty] | 43.44 | 40.13
[7 empty] | 43.5 | 40.13
[7 empty] | 43.5 | 40.19
[7 empty] | 43.5 | 40.19
[7 empty] | 43.56 | 40.19
[7 empty] | 43.5 | 40.19
[7 empty] | 43.56 | 40.25
[7 empty] | 43.56 | 40.25
[7 empty] | 43.56 | 40.31
[7 empty] | 43.56 | 40.31
[7 empty] | 43.63 | 40.31
[7 empty] | 43.63 | 40.31
[7 empty] | 43.63 | 40.31
[7 empty] | 43.69 | 40.38
[7 empty] | 43.63 | 40.38
[7 empty] | 43.69 | 40.38
[7 empty] | 43.69 | 40.38
[7 empty] | 43.69 | 40.44
[7 empty] | 43.69 | 40.44
[7 empty] | 43.75 | 40.5
[7 empty] | 43.75 | 40.44
[7 empty] | 43.75 | 40.5
[7 empty] | 43.75 | 40.5
[7 empty] | 43.75 | 40.56
[7 empty] | 43.81 | 40.56
[7 empty] | 43.75 | 40.56
[7 empty] | 43.81 | 40.56
[7 empty] | 43.81 | 40.56
[7 empty] | 43.81 | 40.63
[7 empty] | 43.88 | 40.56
[7 empty] | 43.81 | 40.63
[7 empty] | 43.81 | 40.63
[7 empty] | 43.88 | 40.63
[7 empty] | 43.88 | 40.63
[7 empty] | 43.88 | 40.63
[7 empty] | 43.88 | 40.69
[7 empty] | 43.94 | 40.69
[7 empty] | 43.94 | 40.75
[7 empty] | 43.94 | 40.69
[7 empty] | 43.94 | 40.75
[7 empty] | 43.94 | 40.75
[7 empty] | 44 | 40.75
[7 empty] | 44 | 40.81
[7 empty] | 44 | 40.81
[7 empty] | 44 | 40.81
[7 empty] | 44 | 40.88
[7 empty] | 44 | 40.81
[7 empty] | 44 | 40.81
[7 empty] | 44 | 40.88
[7 empty] | 44 | 40.88
[7 empty] | 44.06 | 40.88
[7 empty] | 44.06 | 40.94
[7 empty] | 44.06 | 40.94
[7 empty] | 44.06 | 40.94
[7 empty] | 44.13 | 41
[7 empty] | 44.06 | 41
[7 empty] | 44.13 | 41
[7 empty] | 44.13 | 41.06
[7 empty] | 44.19 | 41.06
[7 empty] | 44.13 | 41.06
[7 empty] | 44.19 | 41.06
[7 empty] | 44.19 | 41.06
[7 empty] | 44.13 | 41.06
[7 empty] | 44.25 | 41.13
[7 empty] | 44.19 | 41.13
[7 empty] | 44.19 | 41.13
[7 empty] | 44.25 | 41.19
[7 empty] | 44.25 | 41.19
[7 empty] | 44.31 | 41.19
[7 empty] | 44.31 | 41.19
[7 empty] | 44.31 | 41.25
[7 empty] | 44.31 | 41.25
[7 empty] | 44.38 | 41.25
[7 empty] | 44.31 | 41.25
[7 empty] | 44.31 | 41.25
[7 empty] | 44.38 | 41.31
[7 empty] | 44.38 | 41.31
[7 empty] | 44.38 | 41.31
[7 empty] | 44.38 | 41.31
[7 empty] | 44.38 | 41.38
[7 empty] | 44.44 | 41.38
[7 empty] | 44.44 | 41.38
[7 empty] | 44.5 | 41.38
[7 empty] | 44.5 | 41.38
[7 empty] | 44.5 | 41.44
[7 empty] | 44.5 | 41.44
[7 empty] | 44.44 | 41.44
[7 empty] | 44.5 | 41.44
[7 empty] | 44.5 | 41.5
[7 empty] | 44.5 | 41.5
[7 empty] | 44.56 | 41.5
[7 empty] | 44.5 | 41.5
[7 empty] | 44.56 | 41.5
[7 empty] | 44.56 | 41.56
[7 empty] | 44.56 | 41.56
[7 empty] | 44.56 | 41.56
[7 empty] | 44.56 | 41.56
[7 empty] | 44.63 | 41.63
[7 empty] | 44.63 | 41.63
[7 empty] | 44.63 | 41.63
[7 empty] | 44.63 | 41.63
[7 empty] | 44.63 | 41.63
[7 empty] | 44.63 | 41.63
[7 empty] | 44.69 | 41.63
[7 empty] | 44.63 | 41.69
[7 empty] | 44.63 | 41.69
[7 empty] | 44.69 | 41.69
[7 empty] | 44.69 | 41.69
[7 empty] | 44.69 | 41.69
[7 empty] | 44.75 | 41.75
[7 empty] | 44.75 | 41.75
[7 empty] | 44.75 | 41.75
[7 empty] | 44.81 | 41.75
[7 empty] | 44.75 | 41.75
[7 empty] | 44.81 | 41.75
[7 empty] | 44.81 | 41.81
[7 empty] | 44.81 | 41.81
[7 empty] | 44.81 | 41.81
[7 empty] | 44.81 | 41.81
[7 empty] | 44.81 | 41.88
[7 empty] | 44.81 | 41.88
[7 empty] | 44.88 | 41.88
[7 empty] | 44.88 | 41.88
[7 empty] | 44.88 | 41.88
[7 empty] | 44.88 | 41.94
[7 empty] | 44.94 | 41.94
[7 empty] | 44.94 | 41.94
[7 empty] | 44.94 | 41.94
[7 empty] | 45 | 41.94
[7 empty] | 45 | 41.94
[7 empty] | 45 | 41.94
[7 empty] | 45 | 41.94
[7 empty] | 45 | 41.94
[7 empty] | 45 | 41.94
[7 empty] | 45 | 42
[7 empty] | 45 | 42
[7 empty] | 45.06 | 42
[7 empty] | 45.06 | 42
[7 empty] | 45.06 | 42
[7 empty] | 45.13 | 42
[7 empty] | 45.13 | 42
[7 empty] | 45.13 | 42
[7 empty] | 45.19 | 42.06
[7 empty] | 45.25 | 42.06
[7 empty] | 45.25 | 42.06
[7 empty] | 45.25 | 42.06
[7 empty] | 45.25 | 42.06
[7 empty] | 45.31 | 42.06
[7 empty] | 45.31 | 42.06
[7 empty] | 45.25 | 42.06
[7 empty] | 45.25 | 42.06
[7 empty] | 45.31 | 42.13
[7 empty] | 45.31 | 42.06
[7 empty] | 45.38 | 42.06
[7 empty] | 45.31 | 42.06
[7 empty] | 45.38 | 42.13
[7 empty] | 45.38 | 42.13
[7 empty] | 45.38 | 42.13
[7 empty] | 45.44 | 42.06
[7 empty] | 45.44 | 42.06
[7 empty] | 45.44 | 42.13
[7 empty] | 45.44 | 42.13
[7 empty] | 45.5 | 42.13
[7 empty] | 45.5 | 42.13
[7 empty] | 45.56 | 42.13
[7 empty] | 45.44 | 42.19
[7 empty] | 45.44 | 42.19
[7 empty] | 45.44 | 42.19
[7 empty] | 45.44 | 42.19
[7 empty] | 45.44 | 42.13
[7 empty] | 45.44 | 42.13
[7 empty] | 45.44 | 42.13
[7 empty] | 45.5 | 42.13
[7 empty] | 45.5 | 42.19
[7 empty] | 45.5 | 42.13
[7 empty] | 45.56 | 42.13
[7 empty] | 45.56 | 42.13
[7 empty] | 45.5 | 42.13
[7 empty] | 45.5 | 42.13
[7 empty] | 45.56 | 42.13
[7 empty] | 45.66 | 42.13
[7 empty] | 45.56 | 42.13
[7 empty] | 45.5 | 42.13
[7 empty] | 45.5 | 42.13
[7 empty] | 45.5 | 42.13
[7 empty] | 45.5 | 42.13
[7 empty] | 45.56 | 42.06
[7 empty] | 45.66 | 42.06
[7 empty] | 45.56 | 42.06
[7 empty] | 45.56 | 42.06
[7 empty] | 45.56 | 42.06
[7 empty] | 45.56 | 42.06
[7 empty] | 45.56 | 42.19
[7 empty] | 45.56 | 42.06
[7 empty] | 45.5 | 42.13
[7 empty] | 45.56 | 42.13
[7 empty] | 45.66 | 42.06
[7 empty] | 45.66 | 42.19
[7 empty] | 45.66 | 42.13
[7 empty] | 45.56 | 42.13
[7 empty] | 45.66 | 42.06
[7 empty] | 45.66 | 42.06
[7 empty] | 45.56 | 42.13
[7 empty] | 45.66 | 42.13
[7 empty] | 45.66 | 42.13
[7 empty] | 45.56 | 42.13

## 151 (39)
Wavelength | ecoFlex + normal emittance | ecoFlex + Ag/Ppy emittance | Pure PNIPAm Ibb | Ag/PPy Ibb | Pure PNIPAm Prad | Ag/PPy Prad | Pure PNIPAm Temp | Ag/PPy Temp | Pure PNIPAm Temp (K) | Ag/PPy Temp (K) | Pure PNIPAm Prad SUM | Ag/PPy Prad SUM
7.5 | 0.943997164 | 0.841378 | 29.03341 | 30.25364 | 27.40746 | 25.45474 | 31.44 | 33.44 | 304.59 | 306.59 | 190.9515 | 176.5226
7.51 | 0.951354126 | 0.8448984 | 29.084 | 30.30471 | 27.66918 | 25.6044 | 31.44 | 33.5
7.52 | 0.953561718 | 0.846493 | 29.13429 | 30.35547 | 27.78135 | 25.69569 | 31.44 | 33.5
7.53 | 0.951024984 | 0.8466859 | 29.18428 | 30.40592 | 27.75498 | 25.74426 | 31.44 | 33.44
7.54 | 0.948565984 | 0.8453022 | 29.23397 | 30.45605 | 27.73035 | 25.74457 | 31.5 | 33.5
7.55 | 0.950639011 | 0.8424878 | 29.28336 | 30.50587 | 27.8379 | 25.70082 | 31.5 | 33.44
7.56 | 0.958979085 | 0.8396057 | 29.33245 | 30.55537 | 28.1292 | 25.65447 | 31.5 | 33.44
7.57 | 0.97097737 | 0.8382395 | 29.38123 | 30.60456 | 28.52851 | 25.65395 | 31.5 | 33.44
7.58 | 0.969833872 | 0.8396983 | 29.42972 | 30.65344 | 28.54194 | 25.73964 | 31.5 | 33.44
7.59 | 0.952261514 | 0.8406005 | 29.47791 | 30.702 | 28.07067 | 25.80812 | 31.5 | 33.44
7.6 | 0.947559606 | 0.8416135 | 29.52579 | 30.75025 | 27.97745 | 25.87983 | 31.5 | 33.44
7.61 | 0.957853495 | 0.844772 | 29.57338 | 30.79819 | 28.32696 | 26.01745 | 31.5 | 33.5
7.62 | 0.96644397 | 0.8440971 | 29.62066 | 30.84581 | 28.62671 | 26.03686 | 31.56 | 33.5
7.63 | 0.96668601 | 0.8403781 | 29.66765 | 30.89312 | 28.6793 | 25.9619 | 31.5 | 33.5
7.64 | 0.96449718 | 0.8389547 | 29.71434 | 30.94012 | 28.65939 | 25.95736 | 31.56 | 33.44
7.65 | 0.964694916 | 0.8419308 | 29.76072 | 30.9868 | 28.71002 | 26.08874 | 31.5 | 33.5
7.66 | 0.961029473 | 0.8454158 | 29.80681 | 31.03317 | 28.64522 | 26.23593 | 31.5 | 33.44
7.67 | 0.950785267 | 0.8484368 | 29.8526 | 31.07923 | 28.38341 | 26.36876 | 31.56 | 33.44
7.68 | 0.9436658 | 0.8487154 | 29.89809 | 31.12498 | 28.2138 | 26.41625 | 31.56 | 33.44
7.69 | 0.942607148 | 0.8487135 | 29.94328 | 31.17042 | 28.22475 | 26.45476 | 31.56 | 33.5
7.7 | 0.947017981 | 0.8497958 | 29.98817 | 31.21554 | 28.39934 | 26.52684 | 31.56 | 33.5
7.71 | 0.952900764 | 0.8491194 | 30.03277 | 31.26036 | 28.61825 | 26.54378 | 31.56 | 33.5
7.72 | 0.957600088 | 0.8471275 | 30.07706 | 31.30486 | 28.8018 | 26.51921 | 31.56 | 33.5
7.73 | 0.95996685 | 0.8464969 | 30.12106 | 31.34906 | 28.91522 | 26.53688 | 31.56 | 33.44
7.74 | 0.959181592 | 0.8482769 | 30.16476 | 31.39294 | 28.93349 | 26.62991 | 31.62 | 33.44
7.75 | 0.954488696 | 0.8488855 | 30.20817 | 31.43652 | 28.83336 | 26.686 | 31.56 | 33.44
7.76 | 0.947765299 | 0.8478462 | 30.25128 | 31.47979 | 28.67111 | 26.69002 | 31.62 | 33.44
7.77 | 0.942294508 | 0.8474256 | 30.29409 | 31.52274 | 28.54595 | 26.71318 | 31.56 | 33.44
7.78 | 0.941184432 | 0.8487516 | 30.3366 | 31.56539 | 28.55234 | 26.79118 | 31.56 | 33.44
7.79 | 0.94446826 | 0.8501302 | 30.37882 | 31.60773 | 28.69183 | 26.87069 | 31.56 | 33.5
7.8 | 0.950029358 | 0.8505147 | 30.42074 | 31.64976 | 28.9006 | 26.91859 | 31.56 | 33.5
7.81 | 0.954479535 | 0.8509288 | 30.46237 | 31.69149 | 29.07571 | 26.9672 | 31.62 | 33.5
7.82 | 0.953260424 | 0.8534806 | 30.5037 | 31.73291 | 29.07797 | 27.08342 | 31.62 | 33.44
7.83 | 0.953467335 | 0.8559261 | 30.54474 | 31.77402 | 29.12341 | 27.19621 | 31.62 | 33.44
7.84 | 0.955139076 | 0.8545664 | 30.58548 | 31.81482 | 29.21339 | 27.18788 | 31.62 | 33.5
7.85 | 0.953246825 | 0.8497687 | 30.62593 | 31.85532 | 29.19407 | 27.06966 | 31.69 | 33.44
7.86 | 0.952730867 | 0.845362 | 30.66608 | 31.89551 | 29.21652 | 26.96326 | 31.69 | 33.44
7.87 | 0.958565294 | 0.8445666 | 30.70594 | 31.9354 | 29.43365 | 26.97157 | 31.62 | 33.44
7.88 | 0.9657961 | 0.8463458 | 30.74551 | 31.97499 | 29.6939 | 27.0619 | 31.62 | 33.5
7.89 | 0.959601677 | 0.8477878 | 30.78479 | 32.01427 | 29.54113 | 27.1413 | 31.62 | 33.5
7.9 | 0.955268762 | 0.8506921 | 30.82377 | 32.05324 | 29.44499 | 27.26744 | 31.62 | 33.5
7.91 | 0.955302276 | 0.8535374 | 30.86246 | 32.09191 | 29.48298 | 27.39165 | 31.69 | 33.5
7.92 | 0.956669664 | 0.854341 | 30.90086 | 32.13028 | 29.56192 | 27.45022 | 31.69 | 33.5
7.93 | 0.955402774 | 0.8527858 | 30.93897 | 32.16835 | 29.55918 | 27.43271 | 31.75 | 33.44
7.94 | 0.950022288 | 0.8521559 | 30.97679 | 32.20612 | 29.42864 | 27.44463 | 31.69 | 33.5
7.95 | 0.953284596 | 0.8503727 | 31.01432 | 32.24358 | 29.56547 | 27.41906 | 31.75 | 33.5
7.96 | 0.963354027 | 0.847491 | 31.05156 | 32.28074 | 29.91364 | 27.35764 | 31.69 | 33.5
7.97 | 0.970407567 | 0.8482005 | 31.08851 | 32.31761 | 30.16852 | 27.41181 | 31.69 | 33.5
7.98 | 0.969751704 | 0.8508275 | 31.12517 | 32.35417 | 30.18369 | 27.52782 | 31.75 | 33.5
7.99 | 0.961559055 | 0.850054 | 31.16154 | 32.39043 | 29.96366 | 27.53362 | 31.75 | 33.5
8 | 0.952750167 | 0.843342 | 31.19762 | 32.4264 | 29.72354 | 27.34654 | 31.81 | 33.5
8.01 | 0.944752038 | 0.8434493 | 31.23342 | 32.46207 | 29.50784 | 27.38011 | 31.75 | 33.5
8.02 | 0.941271129 | 0.8480657 | 31.26893 | 32.49743 | 29.43254 | 27.55996 | 31.81 | 33.5
8.03 | 0.943341998 | 0.8527333 | 31.30415 | 32.53251 | 29.53052 | 27.74155 | 31.81 | 33.56
8.04 | 0.949077981 | 0.8538828 | 31.33909 | 32.56728 | 29.74324 | 27.80864 | 31.81 | 33.56
8.05 | 0.948490774 | 0.8532594 | 31.37374 | 32.60176 | 29.7577 | 27.81776 | 31.81 | 33.56
8.06 | 0.949685838 | 0.8505095 | 31.40811 | 32.63594 | 29.82783 | 27.75718 | 31.81 | 33.56
8.07 | 0.956696286 | 0.8439809 | 31.44219 | 32.66983 | 30.08063 | 27.57271 | 31.81 | 33.56
8.08 | 0.963242421 | 0.8367355 | 31.47599 | 32.70342 | 30.31901 | 27.36412 | 31.81 | 33.56
8.09 | 0.962955839 | 0.8325036 | 31.5095 | 32.73672 | 30.34226 | 27.25344 | 31.87 | 33.56
8.1 | 0.955909004 | 0.83506 | 31.54273 | 32.76973 | 30.15198 | 27.36469 | 31.94 | 33.56
8.11 | 0.955136242 | 0.8398178 | 31.57568 | 32.80244 | 30.15908 | 27.54808 | 31.87 | 33.56
8.12 | 0.956962309 | 0.8437943 | 31.60834 | 32.83486 | 30.24799 | 27.70587 | 31.87 | 33.63
8.13 | 0.957876853 | 0.8464372 | 31.64073 | 32.86699 | 30.30792 | 27.81985 | 31.94 | 33.63
8.14 | 0.954591151 | 0.8478765 | 31.67283 | 32.89883 | 30.23461 | 27.89415 | 31.87 | 33.56
8.15 | 0.952895442 | 0.8481539 | 31.70466 | 32.93038 | 30.21122 | 27.93003 | 31.94 | 33.56
8.16 | 0.955994828 | 0.8483032 | 31.7362 | 32.96164 | 30.33964 | 27.96146 | 31.94 | 33.63
8.17 | 0.959414394 | 0.8482034 | 31.76746 | 32.99261 | 30.47816 | 27.98444 | 31.94 | 33.63
8.18 | 0.960678042 | 0.8478435 | 31.79845 | 33.02329 | 30.54807 | 27.99858 | 31.94 | 33.56
8.19 | 0.958206928 | 0.8473479 | 31.82916 | 33.05368 | 30.49892 | 28.00797 | 32 | 33.56
8.2 | 0.953870068 | 0.8467226 | 31.85959 | 33.08378 | 30.38991 | 28.01279 | 32 | 33.56
8.21 | 0.951930657 | 0.847069 | 31.88974 | 33.1136 | 30.35682 | 28.04951 | 31.94 | 33.56
8.22 | 0.953555224 | 0.8485563 | 31.91962 | 33.14313 | 30.43712 | 28.12382 | 32 | 33.56
8.23 | 0.959433017 | 0.851175 | 31.94922 | 33.17238 | 30.65313 | 28.2355 | 32 | 33.56
8.24 | 0.958533543 | 0.8510714 | 31.97854 | 33.20134 | 30.6525 | 28.25671 | 32 | 33.56
8.25 | 0.953447465 | 0.8507703 | 32.00759 | 33.23002 | 30.51756 | 28.27112 | 32 | 33.56
8.26 | 0.948433619 | 0.8516872 | 32.03637 | 33.25842 | 30.38437 | 28.32577 | 32.06 | 33.56
8.27 | 0.946663129 | 0.8545742 | 32.06487 | 33.28653 | 30.35463 | 28.44581 | 32 | 33.56
8.28 | 0.945418176 | 0.8546756 | 32.0931 | 33.31436 | 30.3414 | 28.47297 | 32.06 | 33.56
8.29 | 0.943645478 | 0.849382 | 32.12106 | 33.34191 | 30.31089 | 28.32002 | 32.06 | 33.56
8.3 | 0.942249221 | 0.8447672 | 32.14874 | 33.36918 | 30.29213 | 28.18919 | 32.06 | 33.63
8.31 | 0.942016274 | 0.8443039 | 32.17616 | 33.39617 | 30.31047 | 28.19651 | 32.06 | 33.56
8.32 | 0.945756338 | 0.8493715 | 32.20331 | 33.42287 | 30.45648 | 28.38844 | 32.06 | 33.56
8.33 | 0.953484224 | 0.8484707 | 32.23018 | 33.4493 | 30.73097 | 28.38076 | 32.06 | 33.56
8.34 | 0.958923745 | 0.8450473 | 32.25679 | 33.47546 | 30.9318 | 28.28834 | 32.06 | 33.56
8.35 | 0.959148551 | 0.841206 | 32.28312 | 33.50133 | 30.96431 | 28.18152 | 32.06 | 33.56
8.36 | 0.958117982 | 0.8420731 | 32.30919 | 33.52693 | 30.95602 | 28.23212 | 32.13 | 33.56
8.37 | 0.960297525 | 0.8434455 | 32.335 | 33.55225 | 31.05122 | 28.2995 | 32.13 | 33.5
8.38 | 0.960951404 | 0.8468046 | 32.36053 | 33.5773 | 31.0969 | 28.43341 | 32.13 | 33.56
8.39 | 0.957021193 | 0.8531334 | 32.3858 | 33.60207 | 30.9939 | 28.66705 | 32.06 | 33.56
8.4 | 0.954456426 | 0.857215 | 32.41081 | 33.62657 | 30.93471 | 28.8252 | 32.13 | 33.56
8.41 | 0.95053903 | 0.8543596 | 32.43555 | 33.6508 | 30.83126 | 28.74988 | 32.13 | 33.56
8.42 | 0.945006532 | 0.8471531 | 32.46003 | 33.67475 | 30.67494 | 28.52767 | 32.13 | 33.56
8.43 | 0.937282604 | 0.838147 | 32.48424 | 33.69843 | 30.44691 | 28.24424 | 32.19 | 33.56
8.44 | 0.938021446 | 0.8348433 | 32.50819 | 33.72184 | 30.49338 | 28.15246 | 32.19 | 33.56
8.45 | 0.944030859 | 0.8370507 | 32.53188 | 33.74498 | 30.7111 | 28.24626 | 32.13 | 33.56
8.46 | 0.954273511 | 0.843556 | 32.55531 | 33.76786 | 31.06667 | 28.48508 | 32.13 | 33.56
8.47 | 0.966944492 | 0.8510238 | 32.57848 | 33.79046 | 31.50158 | 28.75649 | 32.19 | 33.56
8.48 | 0.97136101 | 0.8523606 | 32.60139 | 33.81279 | 31.66771 | 28.82069 | 32.19 | 33.56
8.49 | 0.969619264 | 0.850839 | 32.62403 | 33.83486 | 31.63289 | 28.78802 | 32.19 | 33.56
8.5 | 0.962074761 | 0.8476012 | 32.64643 | 33.85666 | 31.4083 | 28.69695 | 32.13 | 33.56
8.51 | 0.957566725 | 0.8521931 | 32.66856 | 33.8782 | 31.28232 | 28.87077 | 32.13 | 33.56
8.52 | 0.95243996 | 0.8582745 | 32.69043 | 33.89947 | 31.13568 | 29.09505 | 32.13 | 33.5
8.53 | 0.946257217 | 0.862798 | 32.71205 | 33.92048 | 30.95402 | 29.26652 | 32.19 | 33.56
8.54 | 0.937664918 | 0.8584986 | 32.73342 | 33.94122 | 30.69298 | 29.13849 | 32.19 | 33.56
8.55 | 0.937799882 | 0.8479937 | 32.75453 | 33.9617 | 30.71719 | 28.79931 | 32.25 | 33.56
8.56 | 0.942752812 | 0.837434 | 32.77538 | 33.98192 | 30.89908 | 28.45762 | 32.19 | 33.56
8.57 | 0.951863844 | 0.82888 | 32.79598 | 34.00188 | 31.21731 | 28.18348 | 32.25 | 33.5
8.58 | 0.957702655 | 0.8294081 | 32.81633 | 34.02158 | 31.42829 | 28.21777 | 32.19 | 33.56
8.59 | 0.961762149 | 0.833038 | 32.83643 | 34.04101 | 31.58083 | 28.35746 | 32.25 | 33.5
8.6 | 0.963161847 | 0.8380733 | 32.85627 | 34.06019 | 31.64591 | 28.54494 | 32.25 | 33.56
8.61 | 0.956783591 | 0.8381831 | 32.87587 | 34.07911 | 31.45509 | 28.56454 | 32.19 | 33.56
8.62 | 0.946866557 | 0.8349405 | 32.89521 | 34.09778 | 31.14738 | 28.46961 | 32.19 | 33.56
8.63 | 0.938770396 | 0.8316799 | 32.91431 | 34.11619 | 30.89898 | 28.37374 | 32.19 | 33.56
8.64 | 0.938647474 | 0.8316304 | 32.93316 | 34.13434 | 30.91262 | 28.38715 | 32.19 | 33.56
8.65 | 0.941699943 | 0.8350333 | 32.95176 | 34.15223 | 31.03067 | 28.51825 | 32.25 | 33.56
8.66 | 0.944845666 | 0.8383847 | 32.97011 | 34.16988 | 31.15166 | 28.6475 | 32.19 | 33.56
8.67 | 0.947298533 | 0.840759 | 32.98821 | 34.18727 | 31.24969 | 28.74325 | 32.25 | 33.56
8.68 | 0.950667323 | 0.8377682 | 33.00608 | 34.2044 | 31.3778 | 28.65536 | 32.25 | 33.56
8.69 | 0.951414151 | 0.8340291 | 33.02369 | 34.22129 | 31.41921 | 28.54155 | 32.25 | 33.56
8.7 | 0.949677626 | 0.8299749 | 33.04106 | 34.23792 | 31.37836 | 28.41662 | 32.25 | 33.5
8.71 | 0.950161539 | 0.829583 | 33.05819 | 34.25431 | 31.41062 | 28.41679 | 32.25 | 33.5
8.72 | 0.948358157 | 0.8284007 | 33.07508 | 34.27044 | 31.36702 | 28.38966 | 32.25 | 33.5
8.73 | 0.945088228 | 0.8269041 | 33.09173 | 34.28633 | 31.2746 | 28.3515 | 32.19 | 33.5
8.74 | 0.942877428 | 0.8271872 | 33.10813 | 34.30197 | 31.21691 | 28.37415 | 32.25 | 33.5
8.75 | 0.948646197 | 0.8318931 | 33.12429 | 34.31736 | 31.42323 | 28.54838 | 32.25 | 33.5
8.76 | 0.958356736 | 0.8384781 | 33.14022 | 34.3325 | 31.76015 | 28.78705 | 32.25 | 33.56
8.77 | 0.96614205 | 0.842512 | 33.1559 | 34.3474 | 32.03331 | 28.9381 | 32.31 | 33.5
8.78 | 0.967571025 | 0.8426667 | 33.17135 | 34.36206 | 32.09564 | 28.95576 | 32.31 | 33.56
8.79 | 0.963973137 | 0.8418848 | 33.18656 | 34.37647 | 31.99095 | 28.94103 | 32.31 | 33.56
8.8 | 0.951852802 | 0.8443246 | 33.20153 | 34.39064 | 31.60297 | 29.03687 | 32.31 | 33.56
8.81 | 0.946340352 | 0.8442237 | 33.21627 | 34.40457 | 31.4339 | 29.04515 | 32.31 | 33.56
8.82 | 0.94664187 | 0.8418373 | 33.23078 | 34.41825 | 31.45764 | 28.97457 | 32.31 | 33.63
8.83 | 0.95846064 | 0.834838 | 33.24505 | 34.4317 | 31.86407 | 28.74489 | 32.31 | 33.56
8.84 | 0.960320636 | 0.8275702 | 33.25908 | 34.44491 | 31.93938 | 28.50558 | 32.31 | 33.56
8.85 | 0.957766894 | 0.82108 | 33.27288 | 34.45787 | 31.86767 | 28.29267 | 32.31 | 33.63
8.86 | 0.953807971 | 0.8180649 | 33.28646 | 34.4706 | 31.74889 | 28.19919 | 32.31 | 33.56
8.87 | 0.959969956 | 0.8212141 | 33.2998 | 34.48309 | 31.9668 | 28.318 | 32.31 | 33.63
8.88 | 0.968990315 | 0.8264798 | 33.31291 | 34.49535 | 32.27988 | 28.50971 | 32.31 | 33.63
8.89 | 0.970034128 | 0.8286807 | 33.32579 | 34.50737 | 32.32715 | 28.59559 | 32.38 | 33.63
8.9 | 0.965116514 | 0.8315569 | 33.33844 | 34.51915 | 32.17548 | 28.70464 | 32.31 | 33.63
8.91 | 0.956999566 | 0.8351923 | 33.35086 | 34.5307 | 31.91676 | 28.83978 | 32.38 | 33.56
8.92 | 0.948925787 | 0.8416717 | 33.36306 | 34.54202 | 31.65907 | 29.07304 | 32.31 | 33.56
8.93 | 0.938130191 | 0.8408328 | 33.37503 | 34.55311 | 31.31012 | 29.05339 | 32.31 | 33.56
8.94 | 0.925942368 | 0.8345011 | 33.38677 | 34.56396 | 30.91423 | 28.84366 | 32.38 | 33.63
8.95 | 0.923355476 | 0.8209182 | 33.39829 | 34.57459 | 30.8385 | 28.38291 | 32.38 | 33.63
8.96 | 0.925986511 | 0.8112158 | 33.40959 | 34.58498 | 30.93683 | 28.05588 | 32.38 | 33.63
8.97 | 0.933705802 | 0.8052975 | 33.42066 | 34.59515 | 31.20507 | 27.85938 | 32.38 | 33.56
8.98 | 0.934047022 | 0.8101292 | 33.43151 | 34.60508 | 31.2266 | 28.03459 | 32.38 | 33.63
8.99 | 0.93486386 | 0.8160816 | 33.44214 | 34.61479 | 31.26385 | 28.2485 | 32.38 | 33.63
9 | 0.93687979 | 0.8229811 | 33.45255 | 34.62428 | 31.34102 | 28.49513 | 32.31 | 33.63
9.01 | 0.950528754 | 0.8241443 | 33.46273 | 34.63353 | 31.80729 | 28.54303 | 32.38 | 33.56
9.02 | 0.964093797 | 0.8240742 | 33.4727 | 34.64257 | 32.27082 | 28.54805 | 32.38 | 33.63
9.03 | 0.971746525 | 0.8235886 | 33.48245 | 34.65138 | 32.53645 | 28.53848 | 32.38 | 33.63
9.04 | 0.97303426 | 0.8265674 | 33.49198 | 34.65996 | 32.58885 | 28.64879 | 32.38 | 33.63
9.05 | 0.971857676 | 0.8304759 | 33.5013 | 34.66832 | 32.55849 | 28.79121 | 32.44 | 33.63
9.06 | 0.971949472 | 0.8309244 | 33.51039 | 34.67647 | 32.57041 | 28.81352 | 32.44 | 33.63
9.07 | 0.96643812 | 0.831953 | 33.51928 | 34.68439 | 32.39431 | 28.85578 | 32.38 | 33.63
9.08 | 0.956294958 | 0.8334611 | 33.52794 | 34.69209 | 32.0626 | 28.91451 | 32.44 | 33.56
9.09 | 0.948717575 | 0.8359723 | 33.5364 | 34.69957 | 31.81657 | 29.00788 | 32.44 | 33.63
9.1 | 0.944394298 | 0.8355672 | 33.54464 | 34.70684 | 31.67937 | 28.9999 | 32.44 | 33.63
9.11 | 0.9455011 | 0.8300585 | 33.55267 | 34.71388 | 31.72408 | 28.81455 | 32.44 | 33.63
9.12 | 0.947017529 | 0.8250134 | 33.56048 | 34.72071 | 31.78237 | 28.64505 | 32.44 | 33.63
9.13 | 0.948210998 | 0.8206215 | 33.56809 | 34.72733 | 31.82963 | 28.49799 | 32.44 | 33.56
9.14 | 0.947128034 | 0.8188466 | 33.57549 | 34.73373 | 31.80028 | 28.4416 | 32.44 | 33.63
9.15 | 0.94305748 | 0.8197212 | 33.58267 | 34.73991 | 31.67039 | 28.47704 | 32.44 | 33.63
9.16 | 0.936582172 | 0.8227283 | 33.58965 | 34.74589 | 31.45947 | 28.58643 | 32.44 | 33.63
9.17 | 0.933046918 | 0.8295001 | 33.59642 | 34.75165 | 31.34704 | 28.8265 | 32.5 | 33.63
9.18 | 0.928918751 | 0.8342583 | 33.60299 | 34.7572 | 31.21445 | 28.99648 | 32.5 | 33.63
9.19 | 0.923097911 | 0.8341474 | 33.60935 | 34.76254 | 31.02472 | 28.99708 | 32.5 | 33.56
9.2 | 0.91743489 | 0.8353164 | 33.6155 | 34.76766 | 30.84003 | 29.042 | 32.5 | 33.56
9.21 | 0.912737846 | 0.837305 | 33.62145 | 34.77258 | 30.68757 | 29.11526 | 32.5 | 33.56
9.22 | 0.922823398 | 0.8433312 | 33.62719 | 34.7773 | 31.03196 | 29.32878 | 32.5 | 33.56
9.23 | 0.938003872 | 0.844882 | 33.63274 | 34.7818 | 31.54764 | 29.38652 | 32.5 | 33.56
9.24 | 0.960266483 | 0.840212 | 33.63808 | 34.7861 | 32.30152 | 29.2277 | 32.5 | 33.63
9.25 | 0.97003101 | 0.8323282 | 33.64322 | 34.79019 | 32.63496 | 28.95686 | 32.5 | 33.56
9.26 | 0.974113989 | 0.8244375 | 33.64815 | 34.79408 | 32.77714 | 28.68554 | 32.5 | 33.63
9.27 | 0.963788467 | 0.8231642 | 33.65289 | 34.79776 | 32.43427 | 28.64427 | 32.56 | 33.63
9.28 | 0.959145172 | 0.8223086 | 33.65743 | 34.80124 | 32.28236 | 28.61736 | 32.56 | 33.63
9.29 | 0.960982983 | 0.8219295 | 33.66178 | 34.80452 | 32.34839 | 28.60686 | 32.56 | 33.63
9.3 | 0.961870556 | 0.8219649 | 33.66592 | 34.80759 | 32.38226 | 28.61062 | 32.63 | 33.63
9.31 | 0.960727576 | 0.823455 | 33.66987 | 34.81047 | 32.34757 | 28.66486 | 32.63 | 33.63
9.32 | 0.948215624 | 0.8334977 | 33.67362 | 34.81314 | 31.92985 | 29.01667 | 32.56 | 33.63
9.33 | 0.937208173 | 0.8443343 | 33.67718 | 34.81562 | 31.56253 | 29.39602 | 32.63 | 33.63
9.34 | 0.927949291 | 0.8560937 | 33.68054 | 34.8179 | 31.25383 | 29.80739 | 32.63 | 33.63
9.35 | 0.924657738 | 0.8566699 | 33.68371 | 34.81998 | 31.1459 | 29.82923 | 32.63 | 33.63
9.36 | 0.923023504 | 0.8531533 | 33.68669 | 34.82186 | 31.09361 | 29.70839 | 32.63 | 33.56
9.37 | 0.921352757 | 0.8404039 | 33.68947 | 34.82355 | 31.03989 | 29.26585 | 32.63 | 33.63
9.38 | 0.922544198 | 0.8314083 | 33.69207 | 34.82505 | 31.08242 | 28.95383 | 32.69 | 33.56
9.39 | 0.927966626 | 0.8279614 | 33.69447 | 34.82635 | 31.26735 | 28.83487 | 32.69 | 33.56
9.4 | 0.942921034 | 0.8302629 | 33.69669 | 34.82745 | 31.77332 | 28.91594 | 32.69 | 33.63
9.41 | 0.96186177 | 0.8349691 | 33.69872 | 34.82837 | 32.41351 | 29.08061 | 32.75 | 33.63
9.42 | 0.969860691 | 0.8362575 | 33.70055 | 34.82909 | 32.68484 | 29.12609 | 32.75 | 33.56
9.43 | 0.972507677 | 0.8366892 | 33.70221 | 34.82962 | 32.77565 | 29.14157 | 32.75 | 33.63
9.44 | 0.962010204 | 0.835017 | 33.70367 | 34.82996 | 32.42328 | 29.08361 | 32.75 | 33.56
9.45 | 0.949831142 | 0.8329496 | 33.70495 | 34.83011 | 32.01401 | 29.01173 | 32.75 | 33.56
9.46 | 0.936394901 | 0.8305866 | 33.70605 | 34.83008 | 31.56217 | 28.9294 | 32.75 | 33.63
9.47 | 0.928406217 | 0.8318847 | 33.70696 | 34.82985 | 31.29375 | 28.97442 | 32.81 | 33.56
9.48 | 0.922808407 | 0.8343452 | 33.70768 | 34.82944 | 31.10573 | 29.05978 | 32.81 | 33.56
9.49 | 0.927717842 | 0.8405798 | 33.70823 | 34.82885 | 31.27173 | 29.27643 | 32.81 | 33.63
9.5 | 0.932525864 | 0.8451655 | 33.70859 | 34.82807 | 31.43413 | 29.43548 | 32.81 | 33.63
9.51 | 0.937170545 | 0.8470956 | 33.70878 | 34.8271 | 31.59087 | 29.50189 | 32.81 | 33.63
9.52 | 0.935004714 | 0.845055 | 33.70878 | 34.82595 | 31.51787 | 29.42985 | 32.88 | 33.63
9.53 | 0.929018406 | 0.840787 | 33.7086 | 34.82462 | 31.31591 | 29.28009 | 32.81 | 33.63
9.54 | 0.936806356 | 0.8382299 | 33.70825 | 34.82311 | 31.5781 | 29.18977 | 32.88 | 33.63
9.55 | 0.947385194 | 0.8371474 | 33.70771 | 34.82141 | 31.93419 | 29.15066 | 32.88 | 33.63
9.56 | 0.965045299 | 0.8440766 | 33.707 | 34.81954 | 32.52879 | 29.39036 | 32.94 | 33.63
9.57 | 0.97315036 | 0.8488311 | 33.70612 | 34.81749 | 32.80112 | 29.55416 | 32.88 | 33.63
9.58 | 0.965316843 | 0.8499579 | 33.70506 | 34.81525 | 32.53606 | 29.5915 | 32.94 | 33.63
9.59 | 0.957925852 | 0.8450507 | 33.70382 | 34.81284 | 32.28576 | 29.41862 | 32.94 | 33.63
9.6 | 0.950821914 | 0.8362293 | 33.70241 | 34.81026 | 32.04499 | 29.10935 | 32.88 | 33.63
9.61 | 0.952991485 | 0.833705 | 33.70083 | 34.80749 | 32.1166 | 29.01918 | 32.94 | 33.63
9.62 | 0.956546656 | 0.8327527 | 33.69907 | 34.80455 | 32.23474 | 28.98358 | 33 | 33.56
9.63 | 0.950854954 | 0.8374203 | 33.69715 | 34.80144 | 32.0411 | 29.14343 | 32.94 | 33.63
9.64 | 0.94656863 | 0.841145 | 33.69505 | 34.79815 | 31.89468 | 29.27029 | 33 | 33.63
9.65 | 0.946233876 | 0.8422181 | 33.69278 | 34.79469 | 31.88125 | 29.30472 | 33 | 33.63
9.66 | 0.949999992 | 0.8426082 | 33.69034 | 34.79106 | 32.00583 | 29.31523 | 33 | 33.63
9.67 | 0.95843383 | 0.8422208 | 33.68774 | 34.78726 | 32.28747 | 29.29855 | 33 | 33.56
9.68 | 0.96252638 | 0.8406456 | 33.68497 | 34.78328 | 32.42267 | 29.24041 | 33 | 33.63
9.69 | 0.964444811 | 0.8384757 | 33.68203 | 34.77914 | 32.48445 | 29.16146 | 33 | 33.63
9.7 | 0.963535096 | 0.833409 | 33.67892 | 34.77482 | 32.45082 | 28.98165 | 33.06 | 33.63
9.71 | 0.962023636 | 0.8280064 | 33.67565 | 34.77034 | 32.39677 | 28.79007 | 33 | 33.56
9.72 | 0.957543429 | 0.8257518 | 33.67221 | 34.76569 | 32.2426 | 28.70783 | 33 | 33.63
9.73 | 0.952928358 | 0.824004 | 33.66861 | 34.76088 | 32.08377 | 28.6431 | 33.06 | 33.63
9.74 | 0.947839715 | 0.8240359 | 33.66485 | 34.7559 | 31.90888 | 28.64011 | 33.06 | 33.63
9.75 | 0.941641465 | 0.8238248 | 33.66092 | 34.75075 | 31.69652 | 28.62853 | 33.06 | 33.63
9.76 | 0.933730292 | 0.8232388 | 33.65683 | 34.74544 | 31.4264 | 28.60379 | 33.13 | 33.63
9.77 | 0.925318846 | 0.8262518 | 33.65258 | 34.73997 | 31.13937 | 28.70396 | 33.13 | 33.63
9.78 | 0.916510656 | 0.832119 | 33.64817 | 34.73433 | 30.83891 | 28.90309 | 33.13 | 33.63
9.79 | 0.917304673 | 0.8384561 | 33.6436 | 34.72853 | 30.86144 | 29.11835 | 33.13 | 33.63
9.8 | 0.921919317 | 0.8449803 | 33.63888 | 34.72257 | 31.01233 | 29.33989 | 33.13 | 33.63
9.81 | 0.9323435 | 0.8429682 | 33.63399 | 34.71645 | 31.35843 | 29.26486 | 33.13 | 33.63
9.82 | 0.943616897 | 0.8396018 | 33.62895 | 34.71017 | 31.73284 | 29.14272 | 33.13 | 33.63
9.83 | 0.949877336 | 0.8327665 | 33.62375 | 34.70373 | 31.93844 | 28.9001 | 33.19 | 33.63
9.84 | 0.954883372 | 0.8265894 | 33.6184 | 34.69714 | 32.10165 | 28.68028 | 33.19 | 33.63
9.85 | 0.952574365 | 0.8242507 | 33.61289 | 34.69038 | 32.01877 | 28.59357 | 33.19 | 33.63
9.86 | 0.948914098 | 0.8232042 | 33.60722 | 34.68347 | 31.89037 | 28.55158 | 33.13 | 33.63
9.87 | 0.941708088 | 0.8255482 | 33.6014 | 34.6764 | 31.64271 | 28.62704 | 33.13 | 33.63
9.88 | 0.936218704 | 0.8288264 | 33.59543 | 34.66918 | 31.45267 | 28.73473 | 33.19 | 33.69
9.89 | 0.933321852 | 0.8335156 | 33.58931 | 34.66181 | 31.34964 | 28.89116 | 33.19 | 33.63
9.9 | 0.932483749 | 0.8379358 | 33.58304 | 34.65428 | 31.31564 | 29.03806 | 33.25 | 33.69
9.91 | 0.933595123 | 0.8421013 | 33.57661 | 34.6466 | 31.34696 | 29.17594 | 33.25 | 33.63
9.92 | 0.936751671 | 0.8444974 | 33.57004 | 34.63876 | 31.44679 | 29.25235 | 33.25 | 33.63
9.93 | 0.941152762 | 0.8458169 | 33.56332 | 34.63078 | 31.58821 | 29.2913 | 33.25 | 33.69
9.94 | 0.9454541 | 0.843604 | 33.55644 | 34.62264 | 31.72608 | 29.2078 | 33.25 | 33.63
9.95 | 0.949717124 | 0.8400343 | 33.54942 | 34.61436 | 31.86246 | 29.07725 | 33.31 | 33.63
9.96 | 0.952267304 | 0.8361789 | 33.54226 | 34.60593 | 31.9412 | 28.93674 | 33.31 | 33.63
9.97 | 0.954431288 | 0.832259 | 33.53495 | 34.59734 | 32.0068 | 28.79395 | 33.25 | 33.63
9.98 | 0.960169193 | 0.8345055 | 33.52749 | 34.58861 | 32.19206 | 28.86439 | 33.31 | 33.69
9.99 | 0.966294528 | 0.8374205 | 33.51989 | 34.57974 | 32.39008 | 28.95778 | 33.31 | 33.69
10 | 0.971114417 | 0.8418101 | 33.51214 | 34.57072 | 32.54412 | 29.10198 | 33.31 | 33.69
10.01 | 0.975466578 | 0.8459027 | 33.50425 | 34.56155 | 32.68227 | 29.23571 | 33.38 | 33.69
10.02 | 0.97181723 | 0.8441065 | 33.49622 | 34.55224 | 32.5522 | 29.16577 | 33.38 | 33.63
10.03 | 0.967531419 | 0.842252 | 33.48804 | 34.54278 | 32.40073 | 29.09373 | 33.38 | 33.63
10.04 | 0.958410883 | 0.8399548 | 33.47973 | 34.53318 | 32.08733 | 29.00631 | 33.44 | 33.69
10.05 | 0.950429741 | 0.8386752 | 33.47127 | 34.52344 | 31.81209 | 28.95396 | 33.38 | 33.75
10.06 | 0.94790456 | 0.8422685 | 33.46267 | 34.51356 | 31.71942 | 29.06969 | 33.44 | 33.69
10.07 | 0.946984045 | 0.8454722 | 33.45394 | 34.50354 | 31.68034 | 29.17178 | 33.38 | 33.69
10.08 | 0.951698959 | 0.8473077 | 33.44506 | 34.49338 | 31.82963 | 29.2265 | 33.5 | 33.69
10.09 | 0.955008378 | 0.8483985 | 33.43605 | 34.48307 | 31.93171 | 29.25539 | 33.44 | 33.69
10.1 | 0.954377646 | 0.8474018 | 33.4269 | 34.47263 | 31.90189 | 29.21217 | 33.44 | 33.63
10.11 | 0.954206318 | 0.8466349 | 33.41762 | 34.46206 | 31.8873 | 29.17678 | 33.5 | 33.75
10.12 | 0.955124619 | 0.846413 | 33.4082 | 34.45134 | 31.90899 | 29.16006 | 33.5 | 33.69
10.13 | 0.956680852 | 0.8453952 | 33.39865 | 34.44049 | 31.95184 | 29.11583 | 33.56 | 33.69
10.14 | 0.959576966 | 0.842706 | 33.38896 | 34.4295 | 32.03927 | 29.01395 | 33.56 | 33.69
10.15 | 0.961154629 | 0.8414178 | 33.37913 | 34.41838 | 32.08251 | 28.96024 | 33.56 | 33.69
10.16 | 0.960181909 | 0.8428397 | 33.36918 | 34.40712 | 32.04048 | 28.99969 | 33.5 | 33.69
10.17 | 0.959086787 | 0.84567 | 33.35909 | 34.39573 | 31.99426 | 29.08744 | 33.56 | 33.69
10.18 | 0.957765601 | 0.8511014 | 33.34887 | 34.38421 | 31.9404 | 29.26445 | 33.56 | 33.75
10.19 | 0.956143762 | 0.854681 | 33.33852 | 34.37256 | 31.87642 | 29.37757 | 33.63 | 33.75
10.2 | 0.953973069 | 0.8548802 | 33.32804 | 34.36077 | 31.79406 | 29.37434 | 33.63 | 33.75
10.21 | 0.953375686 | 0.854144 | 33.31743 | 34.34885 | 31.76403 | 29.33887 | 33.63 | 33.75
10.22 | 0.955716849 | 0.8516609 | 33.3067 | 34.33681 | 31.83177 | 29.24331 | 33.63 | 33.75
10.23 | 0.958661664 | 0.8503516 | 33.29583 | 34.32463 | 31.91944 | 29.188 | 33.63 | 33.75
10.24 | 0.962801622 | 0.8513662 | 33.28484 | 34.31233 | 32.0467 | 29.21235 | 33.63 | 33.69
10.25 | 0.964731864 | 0.8517679 | 33.27372 | 34.29989 | 32.10022 | 29.21555 | 33.69 | 33.69
10.26 | 0.961845947 | 0.8508336 | 33.26247 | 34.28733 | 31.99338 | 29.17282 | 33.69 | 33.69
10.27 | 0.958237072 | 0.8499236 | 33.2511 | 34.27465 | 31.86244 | 29.13083 | 33.69 | 33.75
10.28 | 0.952818292 | 0.8490745 | 33.23961 | 34.26184 | 31.67131 | 29.09085 | 33.69 | 33.75
10.29 | 0.948706823 | 0.849571 | 33.22799 | 34.2489 | 31.52362 | 29.09687 | 33.69 | 33.75
10.3 | 0.948553117 | 0.8541413 | 33.21625 | 34.23584 | 31.50737 | 29.24224 | 33.75 | 33.75
10.31 | 0.949610715 | 0.858148 | 33.20438 | 34.22265 | 31.53124 | 29.3681 | 33.75 | 33.75
10.32 | 0.95542206 | 0.8599423 | 33.1924 | 34.20935 | 31.71275 | 29.41806 | 33.69 | 33.81
10.33 | 0.960973519 | 0.8612377 | 33.18029 | 34.19592 | 31.88538 | 29.45081 | 33.75 | 33.75
10.34 | 0.96504866 | 0.8596984 | 33.16806 | 34.18236 | 32.00879 | 29.38653 | 33.75 | 33.81
10.35 | 0.968577079 | 0.8582411 | 33.15571 | 34.16869 | 32.11386 | 29.32497 | 33.75 | 33.81
10.36 | 0.966447155 | 0.8576309 | 33.14324 | 34.1549 | 32.03119 | 29.2923 | 33.75 | 33.81
10.37 | 0.964275185 | 0.8570102 | 33.13066 | 34.14099 | 31.94707 | 29.25917 | 33.75 | 33.75
10.38 | 0.959845826 | 0.8558289 | 33.11795 | 34.12696 | 31.78813 | 29.20684 | 33.81 | 33.81
10.39 | 0.955416467 | 0.8546477 | 33.10513 | 34.11281 | 31.62919 | 29.15443 | 33.81 | 33.81
10.4 | 0.953988121 | 0.8537289 | 33.09219 | 34.09854 | 31.56956 | 29.11091 | 33.75 | 33.81
10.41 | 0.952750767 | 0.8528268 | 33.07914 | 34.08416 | 31.51617 | 29.06788 | 33.81 | 33.75
10.42 | 0.953519228 | 0.8553302 | 33.06597 | 34.06966 | 31.52904 | 29.14081 | 33.81 | 33.81
10.43 | 0.954631429 | 0.8584172 | 33.05268 | 34.05504 | 31.55313 | 29.23343 | 33.81 | 33.75
10.44 | 0.953532969 | 0.8595828 | 33.03928 | 34.04031 | 31.50405 | 29.26046 | 33.81 | 33.81
10.45 | 0.951731953 | 0.8601376 | 33.02577 | 34.02547 | 31.43168 | 29.26658 | 33.81 | 33.81
10.46 | 0.951275111 | 0.8579347 | 33.01215 | 34.01051 | 31.40363 | 29.17879 | 33.81 | 33.75
10.47 | 0.951524613 | 0.8542825 | 32.99841 | 33.99544 | 31.3988 | 29.04171 | 33.81 | 33.81
10.48 | 0.953253868 | 0.8524188 | 32.98456 | 33.98025 | 31.44266 | 28.96541 | 33.88 | 33.81
10.49 | 0.956224894 | 0.8520558 | 32.9706 | 33.96496 | 31.52731 | 28.94004 | 33.88 | 33.81
10.5 | 0.958684633 | 0.8522233 | 32.95653 | 33.94955 | 31.59492 | 28.9326 | 33.88 | 33.88
10.51 | 0.960447988 | 0.8531132 | 32.94235 | 33.93404 | 31.63942 | 28.94957 | 33.88 | 33.81
10.52 | 0.961632095 | 0.854485 | 32.92806 | 33.91841 | 31.66468 | 28.98277 | 33.88 | 33.88
10.53 | 0.961427939 | 0.8570115 | 32.91367 | 33.90268 | 31.64412 | 29.05499 | 33.88 | 33.81
10.54 | 0.960597579 | 0.8594303 | 32.89916 | 33.88683 | 31.60286 | 29.12337 | 33.94 | 33.75
10.55 | 0.956399619 | 0.8612694 | 32.88455 | 33.87088 | 31.45077 | 29.17196 | 33.88 | 33.81
10.56 | 0.952214268 | 0.8630601 | 32.86983 | 33.85483 | 31.29913 | 29.21875 | 33.94 | 33.88
10.57 | 0.949220266 | 0.8602821 | 32.85501 | 33.83866 | 31.18664 | 29.11079 | 33.94 | 33.81
10.58 | 0.946226263 | 0.857504 | 32.84008 | 33.82239 | 31.07415 | 29.00284 | 33.94 | 33.88
10.59 | 0.945374913 | 0.85578 | 32.82505 | 33.80602 | 31.03198 | 28.93051 | 33.94 | 33.81
10.6 | 0.944885785 | 0.8542342 | 32.80991 | 33.78954 | 31.00162 | 28.86418 | 33.94 | 33.81
10.61 | 0.943522312 | 0.8553921 | 32.79467 | 33.77295 | 30.9425 | 28.88912 | 33.94 | 33.81
10.62 | 0.941768762 | 0.8577562 | 32.77932 | 33.75627 | 30.87054 | 28.95465 | 33.94 | 33.81
10.63 | 0.940869263 | 0.8603029 | 32.76388 | 33.73948 | 30.82653 | 29.02617 | 34 | 33.81
10.64 | 0.940762123 | 0.8630189 | 32.74833 | 33.72259 | 30.80839 | 29.10323 | 33.94 | 33.88
10.65 | 0.94228261 | 0.8649484 | 32.73268 | 33.7056 | 30.84344 | 29.1536 | 33.94 | 33.81
10.66 | 0.94700453 | 0.8653307 | 32.71693 | 33.6885 | 30.98308 | 29.1517 | 33.94 | 33.81
10.67 | 0.951696083 | 0.8657113 | 32.70108 | 33.67131 | 31.12149 | 29.14963 | 33.94 | 33.81
10.68 | 0.956210551 | 0.8660816 | 32.68513 | 33.65402 | 31.25387 | 29.14712 | 34 | 33.81
10.69 | 0.96072502 | 0.8664519 | 32.66909 | 33.63662 | 31.38601 | 29.14452 | 34 | 33.81
10.7 | 0.959323098 | 0.8651148 | 32.65294 | 33.61913 | 31.32472 | 29.08441 | 34 | 33.81
10.71 | 0.957587984 | 0.8636816 | 32.6367 | 33.60155 | 31.25251 | 29.02104 | 34.06 | 33.88
10.72 | 0.955192401 | 0.8608881 | 32.62036 | 33.58386 | 31.15872 | 28.91195 | 34 | 33.88
10.73 | 0.952562217 | 0.8576113 | 32.60393 | 33.56608 | 31.05727 | 28.78665 | 34 | 33.81
10.74 | 0.952269934 | 0.8565073 | 32.58739 | 33.5482 | 31.032 | 28.73428 | 34.06 | 33.81
10.75 | 0.954136026 | 0.8574092 | 32.57077 | 33.53023 | 31.07694 | 28.74913 | 34.06 | 33.81
10.76 | 0.956278549 | 0.8587512 | 32.55405 | 33.51216 | 31.13074 | 28.77861 | 34.06 | 33.81
10.77 | 0.959088653 | 0.861156 | 32.53723 | 33.494 | 31.20609 | 28.84356 | 34.06 | 33.88
10.78 | 0.96177778 | 0.8635186 | 32.52033 | 33.47575 | 31.27733 | 28.90693 | 34.06 | 33.88
10.79 | 0.962444024 | 0.8651741 | 32.50332 | 33.4574 | 31.28263 | 28.94648 | 34.06 | 33.88
10.8 | 0.963110269 | 0.8668296 | 32.48623 | 33.43896 | 31.28782 | 28.98588 | 34.06 | 33.88
10.81 | 0.96114661 | 0.8668283 | 32.46905 | 33.42043 | 31.20752 | 28.96977 | 34.06 | 33.88
10.82 | 0.958568919 | 0.8664401 | 32.45177 | 33.40181 | 31.10726 | 28.94066 | 34.13 | 33.88
10.83 | 0.954796131 | 0.8644342 | 32.43441 | 33.38309 | 30.96825 | 28.85749 | 34.13 | 33.88
10.84 | 0.950067519 | 0.8611346 | 32.41695 | 33.36429 | 30.79829 | 28.73114 | 34.13 | 33.88
10.85 | 0.94592973 | 0.8582965 | 32.39941 | 33.3454 | 30.64756 | 28.62024 | 34.19 | 33.81
10.86 | 0.943230785 | 0.8565825 | 32.38177 | 33.32642 | 30.54348 | 28.54683 | 34.19 | 33.81
10.87 | 0.940541119 | 0.8548632 | 32.36405 | 33.30735 | 30.43972 | 28.47323 | 34.13 | 33.88
10.88 | 0.93838571 | 0.8528337 | 32.34624 | 33.28819 | 30.35325 | 28.38929 | 34.19 | 33.88
10.89 | 0.936230302 | 0.8508041 | 32.32834 | 33.26895 | 30.26678 | 28.30536 | 34.19 | 33.88
10.9 | 0.935382548 | 0.8499951 | 32.31036 | 33.24962 | 30.22255 | 28.26201 | 34.19 | 33.88
10.91 | 0.935009916 | 0.8496296 | 32.29229 | 33.2302 | 30.19361 | 28.23336 | 34.19 | 33.88
10.92 | 0.936609594 | 0.8498283 | 32.27414 | 33.2107 | 30.22827 | 28.22339 | 34.25 | 33.88
10.93 | 0.940716427 | 0.8507441 | 32.2559 | 33.19111 | 30.34365 | 28.23714 | 34.19 | 33.88
10.94 | 0.944494744 | 0.8513758 | 32.23757 | 33.17144 | 30.44822 | 28.24136 | 34.25 | 33.88
10.95 | 0.946211176 | 0.8502246 | 32.21917 | 33.15169 | 30.48614 | 28.18638 | 34.25 | 33.88
10.96 | 0.947927608 | 0.8490734 | 32.20068 | 33.13185 | 30.52391 | 28.13137 | 34.25 | 33.88
10.97 | 0.948364147 | 0.8493283 | 32.1821 | 33.11193 | 30.52035 | 28.1229 | 34.31 | 33.81
10.98 | 0.948528865 | 0.8498818 | 32.16345 | 33.09193 | 30.50796 | 28.12423 | 34.31 | 33.88
10.99 | 0.949745886 | 0.8504779 | 32.14471 | 33.07184 | 30.52931 | 28.12687 | 34.25 | 33.88
11 | 0.952005069 | 0.8511162 | 32.12589 | 33.05168 | 30.58401 | 28.13082 | 34.31 | 33.88
11.01 | 0.953735052 | 0.8517524 | 32.10699 | 33.03144 | 30.62156 | 28.1346 | 34.31 | 33.88
11.02 | 0.952884114 | 0.8523784 | 32.08801 | 33.01111 | 30.57616 | 28.13796 | 34.31 | 33.88
11.03 | 0.952033176 | 0.8530045 | 32.06896 | 32.99071 | 30.53071 | 28.14122 | 34.31 | 33.88
11.04 | 0.951008432 | 0.8529399 | 32.04982 | 32.97023 | 30.47965 | 28.12162 | 34.31 | 33.88
11.05 | 0.949947574 | 0.8527319 | 32.0306 | 32.94967 | 30.42739 | 28.09723 | 34.31 | 33.88
11.06 | 0.951259868 | 0.8524008 | 32.01131 | 32.92903 | 30.45107 | 28.06873 | 34.38 | 33.94
11.07 | 0.955186887 | 0.851934 | 31.99194 | 32.90831 | 30.55828 | 28.03571 | 34.38 | 33.94
11.08 | 0.95883478 | 0.8517104 | 31.97249 | 32.88752 | 30.65634 | 28.01064 | 34.31 | 33.94
11.09 | 0.960303666 | 0.8533845 | 31.95297 | 32.86665 | 30.68455 | 28.04789 | 34.38 | 33.88
11.1 | 0.961772552 | 0.8550585 | 31.93337 | 32.84571 | 30.71264 | 28.08501 | 34.44 | 33.88
11.11 | 0.958515024 | 0.8567651 | 31.91369 | 32.82469 | 30.58975 | 28.12305 | 34.38 | 33.88
11.12 | 0.953607244 | 0.8584829 | 31.89394 | 32.8036 | 30.4143 | 28.16133 | 34.38 | 33.94
11.13 | 0.950367654 | 0.8594752 | 31.87412 | 32.78244 | 30.29213 | 28.17569 | 34.44 | 33.94
11.14 | 0.950110853 | 0.8591702 | 31.85422 | 32.7612 | 30.26504 | 28.14744 | 34.38 | 33.94
11.15 | 0.949854052 | 0.8588651 | 31.83425 | 32.73988 | 30.23789 | 28.11914 | 34.44 | 33.94
11.16 | 0.952323731 | 0.8581291 | 31.81421 | 32.7185 | 30.29742 | 28.07669 | 34.44 | 33.94
11.17 | 0.954889671 | 0.8573778 | 31.79409 | 32.69704 | 30.35985 | 28.03372 | 34.44 | 33.94
11.18 | 0.953628807 | 0.8568713 | 31.7739 | 32.67551 | 30.30051 | 27.99871 | 34.44 | 34
11.19 | 0.949395255 | 0.8565548 | 31.75364 | 32.65392 | 30.14676 | 27.96987 | 34.44 | 33.94
11.2 | 0.945557965 | 0.8559829 | 31.73331 | 32.63225 | 30.00569 | 27.93265 | 34.44 | 33.94
11.21 | 0.943977907 | 0.8539567 | 31.71291 | 32.61051 | 29.93629 | 27.84796 | 34.5 | 33.94
11.22 | 0.942397849 | 0.8519304 | 31.69245 | 32.5887 | 29.86689 | 27.76331 | 34.5 | 33.94
11.23 | 0.944269725 | 0.8521124 | 31.67191 | 32.56682 | 29.90682 | 27.7506 | 34.5 | 34
11.24 | 0.947448219 | 0.8531303 | 31.6513 | 32.54488 | 29.98797 | 27.76502 | 34.5 | 33.94
11.25 | 0.94982121 | 0.8544714 | 31.63062 | 32.52287 | 30.04344 | 27.78986 | 34.5 | 33.94
11.26 | 0.95023148 | 0.8565999 | 31.60988 | 32.50079 | 30.0367 | 27.84017 | 34.5 | 33.94
11.27 | 0.950641749 | 0.8587284 | 31.58907 | 32.47864 | 30.02989 | 27.89033 | 34.56 | 33.94
11.28 | 0.951514328 | 0.8578308 | 31.56819 | 32.45643 | 30.03759 | 27.84212 | 34.5 | 34
11.29 | 0.952471086 | 0.8563822 | 31.54725 | 32.43415 | 30.04784 | 27.77603 | 34.56 | 33.94
11.3 | 0.954922911 | 0.8554916 | 31.52624 | 32.41181 | 30.10513 | 27.72803 | 34.56 | 34
11.31 | 0.959710336 | 0.8554727 | 31.50516 | 32.3894 | 30.23583 | 27.70825 | 34.56 | 34
11.32 | 0.964497762 | 0.8554539 | 31.48402 | 32.36693 | 30.36627 | 27.68841 | 34.56 | 34
11.33 | 0.966627171 | 0.8539097 | 31.46282 | 32.34439 | 30.41281 | 27.61919 | 34.56 | 34.06
11.34 | 0.968537621 | 0.8522399 | 31.44155 | 32.32179 | 30.45232 | 27.54592 | 34.56 | 34.06
11.35 | 0.967954291 | 0.8493386 | 31.42022 | 32.29913 | 30.41333 | 27.43289 | 34.56 | 34
11.36 | 0.96428209 | 0.8449119 | 31.39882 | 32.2764 | 30.27732 | 27.27072 | 34.56 | 34
11.37 | 0.960609888 | 0.8404852 | 31.37736 | 32.25361 | 30.14141 | 27.10869 | 34.63 | 34
11.38 | 0.958967929 | 0.8409495 | 31.35585 | 32.23077 | 30.06925 | 27.10445 | 34.69 | 34
11.39 | 0.957413551 | 0.8416248 | 31.33426 | 32.20786 | 29.99985 | 27.10693 | 34.63 | 34.06
11.4 | 0.957121882 | 0.8433881 | 31.31262 | 32.18489 | 29.97 | 27.14435 | 34.63 | 34.06
11.41 | 0.95831459 | 0.8464306 | 31.29092 | 32.16186 | 29.98654 | 27.22278 | 34.69 | 34.13
11.42 | 0.959507298 | 0.8494731 | 31.26916 | 32.13877 | 30.00298 | 27.30102 | 34.63 | 34.06
11.43 | 0.957979266 | 0.8486381 | 31.24733 | 32.11562 | 29.9343 | 27.25454 | 34.63 | 34.06
11.44 | 0.956306992 | 0.8475976 | 31.22545 | 32.09241 | 29.86112 | 27.20145 | 34.69 | 34.06
11.45 | 0.953787979 | 0.8464784 | 31.20351 | 32.06915 | 29.76153 | 27.14584 | 34.69 | 34.06
11.46 | 0.950139978 | 0.8452544 | 31.18151 | 32.04583 | 29.6268 | 27.08688 | 34.69 | 34.13
11.47 | 0.946491978 | 0.8440304 | 31.15945 | 32.02245 | 29.49217 | 27.02792 | 34.69 | 34.13
11.48 | 0.946780138 | 0.8456682 | 31.13734 | 31.99901 | 29.48021 | 27.06055 | 34.69 | 34.06
11.49 | 0.947523541 | 0.847637 | 31.11517 | 31.97552 | 29.48235 | 27.10363 | 34.69 | 34.06
11.5 | 0.949000925 | 0.8496875 | 31.09294 | 31.95197 | 29.50723 | 27.14919 | 34.75 | 34.06
11.51 | 0.951824384 | 0.8518877 | 31.07065 | 31.92837 | 29.57381 | 27.19938 | 34.75 | 34.13
11.52 | 0.954647843 | 0.8540878 | 31.04831 | 31.90471 | 29.64021 | 27.24942 | 34.75 | 34.13
11.53 | 0.955270942 | 0.8540472 | 31.02592 | 31.88099 | 29.63816 | 27.22787 | 34.75 | 34.13
11.54 | 0.955337385 | 0.8534397 | 31.00347 | 31.85723 | 29.61877 | 27.18822 | 34.75 | 34.13
11.55 | 0.955566514 | 0.8527938 | 30.98096 | 31.83341 | 29.60437 | 27.14733 | 34.75 | 34.13
11.56 | 0.956334361 | 0.8520211 | 30.9584 | 31.80953 | 29.60659 | 27.10239 | 34.75 | 34.13
11.57 | 0.957102208 | 0.8512483 | 30.93579 | 31.78561 | 29.60871 | 27.05744 | 34.81 | 34.13
11.58 | 0.958511755 | 0.8527659 | 30.91313 | 31.76163 | 29.63059 | 27.08523 | 34.75 | 34.13
11.59 | 0.960260291 | 0.8554934 | 30.89041 | 31.7376 | 29.66283 | 27.1513 | 34.81 | 34.13
11.6 | 0.961881823 | 0.8581122 | 30.86764 | 31.71351 | 29.69102 | 27.21375 | 34.81 | 34.13
11.61 | 0.961682331 | 0.8591729 | 30.84481 | 31.68938 | 29.66291 | 27.22666 | 34.81 | 34.13
11.62 | 0.961482839 | 0.8602337 | 30.82194 | 31.6652 | 29.63477 | 27.23947 | 34.81 | 34.19
11.63 | 0.960786229 | 0.8599847 | 30.79902 | 31.64096 | 29.59127 | 27.21074 | 34.88 | 34.19
11.64 | 0.959516391 | 0.8582255 | 30.77604 | 31.61668 | 29.53011 | 27.13424 | 34.81 | 34.19
11.65 | 0.958246553 | 0.8564662 | 30.75301 | 31.59235 | 29.46897 | 27.05778 | 34.88 | 34.19
11.66 | 0.960428797 | 0.8561628 | 30.72994 | 31.56797 | 29.51392 | 27.02732 | 34.88 | 34.19
11.67 | 0.963210672 | 0.8561124 | 30.70681 | 31.54354 | 29.57713 | 27.00481 | 34.94 | 34.13
11.68 | 0.9658841 | 0.8563993 | 30.68364 | 31.51906 | 29.63684 | 26.9929 | 34.88 | 34.19
11.69 | 0.968189915 | 0.8578298 | 30.66042 | 31.49453 | 29.68511 | 27.01695 | 34.94 | 34.19
11.7 | 0.970495729 | 0.8592604 | 30.63715 | 31.46996 | 29.73322 | 27.04089 | 34.94 | 34.19
11.71 | 0.969263694 | 0.8607468 | 30.61383 | 31.44534 | 29.67287 | 27.06647 | 34.88 | 34.19
11.72 | 0.965590826 | 0.8622715 | 30.59046 | 31.42067 | 29.53787 | 27.09315 | 34.94 | 34.19
11.73 | 0.961917958 | 0.8637963 | 30.56705 | 31.39596 | 29.403 | 27.11972 | 35 | 34.25
11.74 | 0.958117887 | 0.8644732 | 30.54359 | 31.37121 | 29.26436 | 27.11957 | 35 | 34.25
11.75 | 0.954310235 | 0.8650995 | 30.52009 | 31.3464 | 29.12563 | 27.11776 | 35.13 | 34.19
11.76 | 0.95188675 | 0.8649559 | 30.49654 | 31.32156 | 29.02925 | 27.09176 | 35.13 | 34.19
11.77 | 0.952956875 | 0.8628689 | 30.47294 | 31.29667 | 29.0394 | 27.00492 | 35.13 | 34.19
11.78 | 0.954027001 | 0.8607819 | 30.4493 | 31.27173 | 29.04946 | 26.91814 | 35.13 | 34.19
11.79 | 0.957795658 | 0.8577949 | 30.42562 | 31.24675 | 29.14152 | 26.80331 | 35.13 | 34.19
11.8 | 0.9632774 | 0.8542367 | 30.40189 | 31.22173 | 29.28545 | 26.67075 | 35.13 | 34.19
11.81 | 0.968759142 | 0.8506784 | 30.37811 | 31.19667 | 29.42908 | 26.53833 | 35.13 | 34.19
11.82 | 0.969669128 | 0.8505322 | 30.3543 | 31.17156 | 29.43362 | 26.51242 | 35.19 | 34.25
11.83 | 0.97022139 | 0.850653 | 30.33044 | 31.14641 | 29.42724 | 26.49479 | 35.13 | 34.19
11.84 | 0.9695709 | 0.8519451 | 30.30654 | 31.12122 | 29.38434 | 26.51357 | 35.13 | 34.19
11.85 | 0.964914622 | 0.8571382 | 30.28259 | 31.09599 | 29.22012 | 26.65356 | 35.19 | 34.19
11.86 | 0.960258343 | 0.8623313 | 30.25861 | 31.07072 | 29.05608 | 26.79325 | 35.25 | 34.19
11.87 | 0.957164805 | 0.867343 | 30.23458 | 31.04541 | 28.93947 | 26.92702 | 35.19 | 34.19
11.88 | 0.955501908 | 0.8721886 | 30.21051 | 31.02005 | 28.8662 | 27.05534 | 35.25 | 34.25
11.89 | 0.953839011 | 0.8770342 | 30.1864 | 30.99466 | 28.79297 | 27.18338 | 35.25 | 34.19
11.9 | 0.953662718 | 0.8786647 | 30.16225 | 30.96923 | 28.76461 | 27.21157 | 35.25 | 34.19
11.91 | 0.953856253 | 0.8794955 | 30.13806 | 30.94376 | 28.74738 | 27.2149 | 35.31 | 34.25
11.92 | 0.953881838 | 0.8800893 | 30.11383 | 30.91825 | 28.72504 | 27.21082 | 35.31 | 34.19
11.93 | 0.951568437 | 0.8773822 | 30.08956 | 30.89271 | 28.63228 | 27.10471 | 35.31 | 34.19
11.94 | 0.949255037 | 0.8746752 | 30.06526 | 30.86712 | 28.5396 | 26.99871 | 35.31 | 34.19
11.95 | 0.947585242 | 0.8718105 | 30.04091 | 30.8415 | 28.46633 | 26.88795 | 35.38 | 34.19
11.96 | 0.94727931 | 0.8686117 | 30.01653 | 30.81585 | 28.43404 | 26.767 | 35.38 | 34.25
11.97 | 0.946973379 | 0.8654129 | 29.99211 | 30.79015 | 28.40173 | 26.64619 | 35.38 | 34.25
11.98 | 0.949801435 | 0.8639687 | 29.96765 | 30.76442 | 28.46332 | 26.5795 | 35.38 | 34.19
11.99 | 0.95507666 | 0.8638946 | 29.94315 | 30.73865 | 28.59801 | 26.55496 | 35.38 | 34.25
12 | 0.960351885 | 0.8638204 | 29.91862 | 30.71285 | 28.7324 | 26.53039 | 35.38 | 34.25
12.01 | 0.96201861 | 0.8647217 | 29.89405 | 30.68701 | 28.75864 | 26.53573 | 35.44 | 34.25
12.02 | 0.962724274 | 0.8658828 | 29.86945 | 30.66114 | 28.75604 | 26.54896 | 35.38 | 34.25
12.03 | 0.963417265 | 0.8670348 | 29.84481 | 30.63524 | 28.753 | 26.56182 | 35.44 | 34.25
12.04 | 0.961573546 | 0.8663726 | 29.82013 | 30.6093 | 28.67425 | 26.51906 | 35.44 | 34.25
12.05 | 0.959729828 | 0.8657105 | 29.79542 | 30.58332 | 28.59556 | 26.4763 | 35.44 | 34.25
12.06 | 0.957876238 | 0.8650041 | 29.77068 | 30.55732 | 28.51663 | 26.4322 | 35.5 | 34.25
12.07 | 0.955984903 | 0.8641287 | 29.7459 | 30.53127 | 28.43663 | 26.38295 | 35.5 | 34.25
12.08 | 0.954093568 | 0.8632534 | 29.72109 | 30.5052 | 28.3567 | 26.33372 | 35.56 | 34.25
12.09 | 0.951781788 | 0.8627006 | 29.69624 | 30.4791 | 28.26434 | 26.29433 | 35.56 | 34.25
12.1 | 0.948830334 | 0.8626385 | 29.67136 | 30.45296 | 28.15309 | 26.26989 | 35.56 | 34.25
12.11 | 0.945878881 | 0.8625764 | 29.64645 | 30.42679 | 28.04195 | 26.24543 | 35.56 | 34.25
12.12 | 0.947906242 | 0.8627557 | 29.62151 | 30.40059 | 28.07841 | 26.22828 | 35.56 | 34.25
12.13 | 0.953647416 | 0.8631152 | 29.59653 | 30.37436 | 28.22465 | 26.21657 | 35.56 | 34.25
12.14 | 0.95938859 | 0.8634747 | 29.57152 | 30.3481 | 28.37058 | 26.20481 | 35.56 | 34.31
12.15 | 0.966015289 | 0.8643977 | 29.54648 | 30.32181 | 28.54235 | 26.2101 | 35.63 | 34.31
12.16 | 0.972960117 | 0.8655232 | 29.52141 | 30.29549 | 28.72315 | 26.22145 | 35.63 | 34.25
12.17 | 0.979904946 | 0.8666486 | 29.49631 | 30.26914 | 28.90358 | 26.23271 | 35.63 | 34.25
12.18 | 0.979834193 | 0.8673655 | 29.47117 | 30.24276 | 28.87686 | 26.23152 | 35.63 | 34.25
12.19 | 0.978854599 | 0.8680294 | 29.44601 | 30.21635 | 28.82336 | 26.22868 | 35.69 | 34.31
12.2 | 0.977875817 | 0.8686694 | 29.42082 | 30.18991 | 28.76991 | 26.22505 | 35.69 | 34.25
12.21 | 0.976934009 | 0.8682228 | 29.3956 | 30.16344 | 28.71756 | 26.18859 | 35.63 | 34.31
12.22 | 0.975992201 | 0.8677763 | 29.37035 | 30.13695 | 28.66523 | 26.15213 | 35.63 | 34.31
12.23 | 0.974995337 | 0.8674976 | 29.34507 | 30.11043 | 28.6113 | 26.12073 | 35.69 | 34.31
12.24 | 0.973671739 | 0.8682153 | 29.31976 | 30.08388 | 28.54782 | 26.11929 | 35.69 | 34.31
12.25 | 0.972348142 | 0.868933 | 29.29442 | 30.05731 | 28.48438 | 26.11779 | 35.75 | 34.31
12.26 | 0.969801317 | 0.8696252 | 29.26906 | 30.03071 | 28.38517 | 26.11546 | 35.75 | 34.31
12.27 | 0.963648403 | 0.8702421 | 29.24367 | 30.00408 | 28.18061 | 26.11081 | 35.75 | 34.31
12.28 | 0.95749549 | 0.870859 | 29.21825 | 29.97742 | 27.97634 | 26.10611 | 35.75 | 34.38
12.29 | 0.952992586 | 0.870543 | 29.1928 | 29.95074 | 27.82052 | 26.07341 | 35.75 | 34.31
12.3 | 0.951571846 | 0.8684845 | 29.16733 | 29.92404 | 27.75481 | 25.98857 | 35.75 | 34.31
12.31 | 0.950151106 | 0.866426 | 29.14183 | 29.89731 | 27.68914 | 25.90381 | 35.81 | 34.38
12.32 | 0.951369708 | 0.8649891 | 29.11631 | 29.87056 | 27.70037 | 25.83771 | 35.81 | 34.38
12.33 | 0.956083156 | 0.8643755 | 29.09075 | 29.84378 | 27.81318 | 25.79623 | 35.88 | 34.31
12.34 | 0.960796605 | 0.8637618 | 29.06518 | 29.81697 | 27.92572 | 25.75477 | 35.88 | 34.38
12.35 | 0.963672985 | 0.8643868 | 29.03958 | 29.79015 | 27.98466 | 25.75021 | 35.81 | 34.38
12.36 | 0.964697235 | 0.8662605 | 29.01395 | 29.7633 | 27.98968 | 25.78277 | 35.88 | 34.38
12.37 | 0.965721484 | 0.8681342 | 28.9883 | 29.73643 | 27.99462 | 25.81521 | 35.88 | 34.38
12.38 | 0.964434036 | 0.8689588 | 28.96263 | 29.70953 | 27.93254 | 25.81636 | 35.88 | 34.38
12.39 | 0.961267792 | 0.8689307 | 28.93693 | 29.68261 | 27.81614 | 25.79213 | 35.94 | 34.38
12.4 | 0.958101548 | 0.8689026 | 28.91121 | 29.65567 | 27.69987 | 25.76789 | 35.94 | 34.44
12.41 | 0.955923071 | 0.8684043 | 28.88546 | 29.62871 | 27.61228 | 25.7297 | 35.94 | 34.38
12.42 | 0.95442747 | 0.8675809 | 28.85969 | 29.60173 | 27.54448 | 25.68189 | 35.94 | 34.44
12.43 | 0.952931868 | 0.8667575 | 28.8339 | 29.57472 | 27.47674 | 25.63411 | 35.94 | 34.44
12.44 | 0.952784955 | 0.8677853 | 28.80809 | 29.54769 | 27.44791 | 25.64105 | 35.94 | 34.44
12.45 | 0.953476479 | 0.869964 | 28.78225 | 29.52065 | 27.4432 | 25.6819 | 36 | 34.44
12.46 | 0.954168003 | 0.8721426 | 28.7564 | 29.49358 | 27.43843 | 25.72261 | 35.94 | 34.44
12.47 | 0.953687244 | 0.8734841 | 28.73052 | 29.46649 | 27.39993 | 25.73851 | 36 | 34.5
12.48 | 0.952511321 | 0.8743293 | 28.70462 | 29.43938 | 27.34147 | 25.73972 | 36 | 34.5
12.49 | 0.951335399 | 0.8751744 | 28.6787 | 29.41226 | 27.28306 | 25.74085 | 36 | 34.5
12.5 | 0.951182111 | 0.8746565 | 28.65275 | 29.38511 | 27.25399 | 25.70188 | 36 | 34.44
12.51 | 0.951643872 | 0.8733189 | 28.62679 | 29.35795 | 27.24251 | 25.63885 | 36 | 34.44
12.52 | 0.952105633 | 0.8719813 | 28.60081 | 29.33076 | 27.23099 | 25.57588 | 36.06 | 34.5
12.53 | 0.954002929 | 0.8714999 | 28.57481 | 29.30356 | 27.26045 | 25.53805 | 36.06 | 34.44
12.54 | 0.956831121 | 0.8715738 | 28.54879 | 29.27634 | 27.31637 | 25.51649 | 36.06 | 34.5
12.55 | 0.959659313 | 0.8716476 | 28.52274 | 29.2491 | 27.37212 | 25.49491 | 36.06 | 34.44
12.56 | 0.961967025 | 0.8717305 | 28.49668 | 29.22185 | 27.41287 | 25.47357 | 36.06 | 34.5
12.57 | 0.963888766 | 0.8718202 | 28.47061 | 29.19457 | 27.4425 | 25.45242 | 36.06 | 34.5
12.58 | 0.965810507 | 0.8719098 | 28.44451 | 29.16728 | 27.47201 | 25.43124 | 36.13 | 34.5
12.59 | 0.965813544 | 0.8737922 | 28.41839 | 29.13998 | 27.44687 | 25.46228 | 36.13 | 34.5
12.6 | 0.964094794 | 0.8772835 | 28.39226 | 29.11265 | 27.37283 | 25.54005 | 36.13 | 34.5
12.61 | 0.962376044 | 0.8807747 | 28.36611 | 29.08531 | 27.29886 | 25.61761 | 36.13 | 34.5
12.62 | 0.958484917 | 0.8839727 | 28.33994 | 29.05796 | 27.16341 | 25.68644 | 36.19 | 34.5
12.63 | 0.952095063 | 0.8868332 | 28.31376 | 29.03059 | 26.95739 | 25.74529 | 36.13 | 34.56
12.64 | 0.945705208 | 0.8896937 | 28.28755 | 29.0032 | 26.75169 | 25.80396 | 36.19 | 34.56
12.65 | 0.94019047 | 0.8902956 | 28.26134 | 28.9758 | 26.57104 | 25.79703 | 36.19 | 34.56
12.66 | 0.936055182 | 0.8873374 | 28.2351 | 28.94838 | 26.42961 | 25.68698 | 36.19 | 34.56
12.67 | 0.931919895 | 0.8843791 | 28.20885 | 28.92095 | 26.28839 | 25.57708 | 36.19 | 34.56
12.68 | 0.929491744 | 0.8815072 | 28.18258 | 28.8935 | 26.19548 | 25.46983 | 36.19 | 34.56
12.69 | 0.931120068 | 0.8788402 | 28.1563 | 28.86605 | 26.2169 | 25.36864 | 36.19 | 34.56
12.7 | 0.932748393 | 0.8761733 | 28.13 | 28.83857 | 26.23821 | 25.26759 | 36.25 | 34.56
12.71 | 0.935197926 | 0.8739314 | 28.10369 | 28.81108 | 26.28251 | 25.17891 | 36.25 | 34.56
12.72 | 0.94116955 | 0.8735127 | 28.07736 | 28.78358 | 26.42556 | 25.14283 | 36.25 | 34.56
12.73 | 0.947141173 | 0.873094 | 28.05102 | 28.75607 | 26.56828 | 25.10675 | 36.31 | 34.56
12.74 | 0.952987149 | 0.8728213 | 28.02466 | 28.72855 | 26.70714 | 25.07489 | 36.31 | 34.56
12.75 | 0.957074689 | 0.8745916 | 27.99829 | 28.70101 | 26.79646 | 25.10166 | 36.31 | 34.56
12.76 | 0.96116223 | 0.876362 | 27.97191 | 28.67346 | 26.88554 | 25.12833 | 36.31 | 34.56
12.77 | 0.96524977 | 0.8781323 | 27.94551 | 28.64589 | 26.9744 | 25.15488 | 36.25 | 34.56
12.78 | 0.962290799 | 0.8796738 | 27.9191 | 28.61832 | 26.86629 | 25.17478 | 36.31 | 34.56
12.79 | 0.958792657 | 0.8811977 | 27.89267 | 28.59073 | 26.74329 | 25.19409 | 36.31 | 34.56
12.8 | 0.955294516 | 0.8827217 | 27.86624 | 28.56313 | 26.62046 | 25.2133 | 36.31 | 34.56
12.81 | 0.95068045 | 0.8812007 | 27.83979 | 28.53553 | 26.46674 | 25.14553 | 36.38 | 34.56
12.82 | 0.945743634 | 0.8787991 | 27.81333 | 28.50791 | 26.30428 | 25.05272 | 36.38 | 34.56
12.83 | 0.940806817 | 0.8763975 | 27.78685 | 28.48028 | 26.14206 | 24.96004 | 36.38 | 34.56
12.84 | 0.938982097 | 0.8745385 | 27.76037 | 28.45264 | 26.06649 | 24.88293 | 36.38 | 34.56
12.85 | 0.939174079 | 0.8730311 | 27.73387 | 28.42498 | 26.04693 | 24.8159 | 36.38 | 34.63
12.86 | 0.939366061 | 0.8715237 | 27.70736 | 28.39732 | 26.02736 | 24.74894 | 36.38 | 34.63
12.87 | 0.941868265 | 0.8715787 | 27.68084 | 28.36965 | 26.07171 | 24.72639 | 36.38 | 34.56
12.88 | 0.94753224 | 0.8737721 | 27.65431 | 28.34198 | 26.20335 | 24.76443 | 36.44 | 34.63
12.89 | 0.953196216 | 0.8759654 | 27.62777 | 28.31429 | 26.33469 | 24.80234 | 36.44 | 34.56
12.9 | 0.95862302 | 0.8780352 | 27.60122 | 28.28659 | 26.45916 | 24.83662 | 36.44 | 34.56
12.91 | 0.963217439 | 0.879671 | 27.57466 | 28.25888 | 26.56039 | 24.85852 | 36.5 | 34.56
12.92 | 0.967811859 | 0.8813069 | 27.54808 | 28.23117 | 26.66136 | 24.88032 | 36.5 | 34.56
12.93 | 0.972363763 | 0.8829339 | 27.5215 | 28.20345 | 26.76091 | 24.90178 | 36.5 | 34.63
12.94 | 0.969001018 | 0.8829095 | 27.49491 | 28.17572 | 26.6426 | 24.87661 | 36.5 | 34.56
12.95 | 0.965638274 | 0.8828851 | 27.46831 | 28.14798 | 26.52445 | 24.85143 | 36.56 | 34.63
12.96 | 0.96227553 | 0.8828607 | 27.4417 | 28.12023 | 26.40648 | 24.82625 | 36.5 | 34.63
12.97 | 0.95898246 | 0.8819587 | 27.41508 | 28.09248 | 26.29058 | 24.77641 | 36.56 | 34.69
12.98 | 0.955709867 | 0.8807989 | 27.38846 | 28.06472 | 26.17542 | 24.71937 | 36.56 | 34.56
12.99 | 0.952437274 | 0.8796391 | 27.36182 | 28.03695 | 26.06042 | 24.6624 | 36.56 | 34.63
13 | 0.953338487 | 0.8779119 | 27.33518 | 28.00918 | 26.05968 | 24.58959 | 36.56 | 34.63
13.01 | 0.95802864 | 0.8756697 | 27.30853 | 27.9814 | 26.16235 | 24.50246 | 36.63 | 34.63
13.02 | 0.962718793 | 0.8734274 | 27.28187 | 27.95361 | 26.26477 | 24.41545 | 36.63 | 34.63
13.03 | 0.966676346 | 0.8715139 | 27.2552 | 27.92582 | 26.34696 | 24.33774 | 36.63 | 34.63
13.04 | 0.968539588 | 0.8705399 | 27.22853 | 27.89802 | 26.37191 | 24.28634 | 36.63 | 34.63
13.05 | 0.970402829 | 0.869566 | 27.20185 | 27.87022 | 26.39675 | 24.23499 | 36.63 | 34.63
13.06 | 0.972266071 | 0.8685921 | 27.17516 | 27.84241 | 26.42149 | 24.18369 | 36.69 | 34.63
13.07 | 0.969955334 | 0.8686671 | 27.14846 | 27.81459 | 26.3328 | 24.16162 | 36.69 | 34.56
13.08 | 0.967549347 | 0.8687662 | 27.12176 | 27.78677 | 26.24164 | 24.14021 | 36.63 | 34.63
13.09 | 0.96514336 | 0.8688652 | 27.09506 | 27.75895 | 26.15061 | 24.11879 | 36.69 | 34.63
13.1 | 0.966194897 | 0.8691035 | 27.06834 | 27.73112 | 26.1533 | 24.10122 | 36.69 | 34.63
13.11 | 0.9688761 | 0.8694075 | 27.04162 | 27.70329 | 26.19998 | 24.08545 | 36.75 | 34.69
13.12 | 0.971557304 | 0.8697116 | 27.0149 | 27.67545 | 26.24652 | 24.06966 | 36.75 | 34.63
13.13 | 0.973523353 | 0.8714974 | 26.98817 | 27.64761 | 26.27361 | 24.09482 | 36.75 | 34.63
13.14 | 0.97424479 | 0.8758621 | 26.96143 | 27.61977 | 26.26704 | 24.19111 | 36.75 | 34.63
13.15 | 0.974966226 | 0.8802269 | 26.93469 | 27.59192 | 26.26042 | 24.28715 | 36.75 | 34.69
13.16 | 0.97559111 | 0.8846148 | 26.90795 | 27.56407 | 26.25116 | 24.38359 | 36.75 | 34.69
13.17 | 0.973418022 | 0.8896755 | 26.8812 | 27.53622 | 26.16664 | 24.4983 | 36.75 | 34.69
13.18 | 0.971244935 | 0.8947363 | 26.85444 | 27.50836 | 26.08224 | 24.61273 | 36.75 | 34.69
13.19 | 0.969071847 | 0.899797 | 26.82769 | 27.4805 | 25.99796 | 24.72687 | 36.81 | 34.69
13.2 | 0.969091792 | 0.9017375 | 26.80092 | 27.45264 | 25.97256 | 24.75507 | 36.75 | 34.69
13.21 | 0.970120956 | 0.9022421 | 26.77416 | 27.42477 | 25.97417 | 24.74379 | 36.75 | 34.63
13.22 | 0.971150119 | 0.9027467 | 26.74739 | 27.39691 | 25.97573 | 24.73247 | 36.81 | 34.69
13.23 | 0.971326927 | 0.9031995 | 26.72062 | 27.36904 | 25.95445 | 24.7197 | 36.81 | 34.69
13.24 | 0.969686149 | 0.9035417 | 26.69384 | 27.34117 | 25.88465 | 24.70389 | 36.81 | 34.69
13.25 | 0.968045371 | 0.9038839 | 26.66706 | 27.3133 | 25.81492 | 24.68805 | 36.88 | 34.69
13.26 | 0.966404593 | 0.9042261 | 26.64028 | 27.28543 | 25.74529 | 24.6722 | 36.81 | 34.75
13.27 | 0.963973078 | 0.9023527 | 26.61349 | 27.25755 | 25.65469 | 24.59593 | 36.81 | 34.75
13.28 | 0.96148788 | 0.9003288 | 26.5867 | 27.22968 | 25.56279 | 24.51566 | 36.88 | 34.69
13.29 | 0.959002682 | 0.8983049 | 26.55992 | 27.2018 | 25.47103 | 24.43551 | 36.88 | 34.69
13.3 | 0.957640439 | 0.8944487 | 26.53312 | 27.17393 | 25.40919 | 24.30568 | 36.88 | 34.69
13.31 | 0.957249279 | 0.889008 | 26.50633 | 27.14605 | 25.37317 | 24.13306 | 36.88 | 34.69
13.32 | 0.956858118 | 0.8835673 | 26.47953 | 27.11818 | 25.33716 | 23.96073 | 36.88 | 34.69
13.33 | 0.956844479 | 0.878846 | 26.45274 | 27.0903 | 25.31116 | 23.8082 | 36.88 | 34.75
13.34 | 0.959635964 | 0.87947 | 26.42594 | 27.06242 | 25.35928 | 23.80059 | 36.88 | 34.75
13.35 | 0.96242745 | 0.8800939 | 26.39914 | 27.03455 | 25.40726 | 23.79294 | 36.88 | 34.75
13.36 | 0.965218935 | 0.8807179 | 26.37234 | 27.00667 | 25.45508 | 23.78526 | 36.81 | 34.75
13.37 | 0.970932209 | 0.8825849 | 26.34554 | 26.9788 | 25.57973 | 23.81108 | 36.88 | 34.75
13.38 | 0.977999333 | 0.8850278 | 26.31874 | 26.95093 | 25.73971 | 23.85232 | 36.94 | 34.75
13.39 | 0.985066457 | 0.8874707 | 26.29193 | 26.92305 | 25.8993 | 23.89342 | 36.94 | 34.75
13.4 | 0.989612898 | 0.8889495 | 26.26513 | 26.89518 | 25.99231 | 23.90846 | 36.88 | 34.75
13.41 | 0.985736825 | 0.8872072 | 26.23833 | 26.86731 | 25.86409 | 23.83688 | 36.94 | 34.75
13.42 | 0.981860752 | 0.8854649 | 26.21153 | 26.83945 | 25.73607 | 23.76539 | 36.94 | 34.81
13.43 | 0.977984679 | 0.8837226 | 26.18472 | 26.81158 | 25.60826 | 23.694 | 36.94 | 34.81
13.44 | 0.969489369 | 0.8849375 | 26.15792 | 26.78372 | 25.35983 | 23.70191 | 36.94 | 34.81
13.45 | 0.959530844 | 0.887089 | 26.13112 | 26.75585 | 25.07362 | 23.73482 | 37 | 34.88
13.46 | 0.949572319 | 0.8892405 | 26.10432 | 26.728 | 24.78794 | 23.76762 | 37 | 34.88
13.47 | 0.942469947 | 0.8915339 | 26.07752 | 26.70014 | 24.57728 | 23.80408 | 37 | 34.88
13.48 | 0.943070207 | 0.8942098 | 26.05072 | 26.67228 | 24.56766 | 23.85062 | 37 | 34.81
13.49 | 0.943670466 | 0.8968857 | 26.02392 | 26.64443 | 24.55801 | 23.89701 | 37 | 34.88
13.5 | 0.944270725 | 0.8995616 | 25.99713 | 26.61658 | 24.54833 | 23.94326 | 36.94 | 34.88
13.51 | 0.946734714 | 0.8985117 | 25.97033 | 26.58874 | 24.58702 | 23.89029 | 37 | 34.88
13.52 | 0.949776351 | 0.8963069 | 25.94354 | 26.5609 | 24.64056 | 23.80671 | 37 | 34.88
13.53 | 0.952817989 | 0.894102 | 25.91675 | 26.53306 | 24.69395 | 23.72326 | 37 | 34.88
13.54 | 0.955699752 | 0.8916624 | 25.88996 | 26.50522 | 24.74303 | 23.63371 | 37 | 34.88
13.55 | 0.958069562 | 0.8884706 | 25.86318 | 26.47739 | 24.77872 | 23.52439 | 37 | 34.88
13.56 | 0.960439372 | 0.8852788 | 25.83639 | 26.44957 | 24.81429 | 23.41524 | 37 | 34.88
13.57 | 0.962809182 | 0.882087 | 25.80961 | 26.42174 | 24.84973 | 23.30628 | 37 | 34.81
13.58 | 0.964120428 | 0.8790825 | 25.78283 | 26.39393 | 24.85776 | 23.20244 | 37.06 | 34.88
13.59 | 0.964965129 | 0.8761605 | 25.75606 | 26.36611 | 24.8537 | 23.10095 | 37.06 | 34.88
13.6 | 0.96580983 | 0.8732386 | 25.72928 | 26.3383 | 24.8496 | 22.99962 | 37.06 | 34.88
13.61 | 0.966170056 | 0.8707818 | 25.70252 | 26.3105 | 24.833 | 22.9107 | 37.06 | 34.88
13.62 | 0.963333552 | 0.8713943 | 25.67575 | 26.2827 | 24.73431 | 22.90259 | 37.06 | 34.88
13.63 | 0.960497049 | 0.8720069 | 25.64899 | 26.2549 | 24.63578 | 22.89446 | 37.06 | 34.88
13.64 | 0.957660546 | 0.8726194 | 25.62223 | 26.22711 | 24.5374 | 22.88629 | 37.06 | 34.94
13.65 | 0.956726875 | 0.8755207 | 25.59547 | 26.19933 | 24.48788 | 22.93806 | 37 | 34.94
13.66 | 0.957347709 | 0.8802919 | 25.56872 | 26.17155 | 24.47816 | 23.03861 | 37 | 34.88
13.67 | 0.957968543 | 0.8850631 | 25.54198 | 26.14378 | 24.46841 | 23.1389 | 37.06 | 34.94
13.68 | 0.958589377 | 0.8898343 | 25.51523 | 26.11601 | 24.45863 | 23.23893 | 37.06 | 34.94
13.69 | 0.960563987 | 0.8928998 | 25.48849 | 26.08825 | 24.48333 | 23.2942 | 37.06 | 34.88
13.7 | 0.962609482 | 0.895876 | 25.46176 | 26.0605 | 24.50973 | 23.34698 | 37.06 | 34.94
13.71 | 0.964654977 | 0.8988522 | 25.43503 | 26.03275 | 24.53603 | 23.3996 | 37.06 | 34.94
13.72 | 0.965293816 | 0.900891 | 25.40831 | 26.00501 | 24.52648 | 23.42768 | 37.06 | 34.94
13.73 | 0.96309043 | 0.9010357 | 25.38159 | 25.97727 | 24.44477 | 23.40645 | 37.13 | 34.94
13.74 | 0.960887043 | 0.9011803 | 25.35488 | 25.94954 | 24.36317 | 23.38522 | 37.13 | 34.88
13.75 | 0.958683657 | 0.901325 | 25.32817 | 25.92182 | 24.2817 | 23.36399 | 37.13 | 34.94
13.76 | 0.954786225 | 0.9013324 | 25.30146 | 25.89411 | 24.15749 | 23.3392 | 37.13 | 34.94
13.77 | 0.95013722 | 0.901279 | 25.27477 | 25.8664 | 24.0145 | 23.31284 | 37.13 | 34.94
13.78 | 0.945488216 | 0.9012255 | 25.24808 | 25.8387 | 23.87176 | 23.2865 | 37.19 | 35
13.79 | 0.940926315 | 0.9012282 | 25.22139 | 25.81101 | 23.73147 | 23.26161 | 37.19 | 34.94
13.8 | 0.938769306 | 0.9027835 | 25.19471 | 25.78332 | 23.65202 | 23.27676 | 37.13 | 35
13.81 | 0.936612296 | 0.9043387 | 25.16804 | 25.75565 | 23.57269 | 23.29183 | 37.13 | 34.94
13.82 | 0.934455286 | 0.905894 | 25.14137 | 25.72798 | 23.49349 | 23.30682 | 37.13 | 34.94
13.83 | 0.934308475 | 0.9074256 | 25.11471 | 25.70032 | 23.46489 | 23.32112 | 37.13 | 35
13.84 | 0.937771042 | 0.9089147 | 25.08805 | 25.67266 | 23.52685 | 23.33426 | 37.13 | 35
13.85 | 0.941233609 | 0.9104038 | 25.06141 | 25.64502 | 23.58864 | 23.34732 | 37.13 | 35
13.86 | 0.944696176 | 0.911893 | 25.03477 | 25.61738 | 23.65025 | 23.36031 | 37.13 | 34.94
13.87 | 0.946418858 | 0.9109709 | 25.00813 | 25.58975 | 23.66817 | 23.31152 | 37.13 | 35
13.88 | 0.947248463 | 0.9088111 | 24.98151 | 25.56213 | 23.66369 | 23.23115 | 37.13 | 34.94
13.89 | 0.948078068 | 0.9066514 | 24.95489 | 25.53452 | 23.65918 | 23.15091 | 37.19 | 35
13.9 | 0.948907673 | 0.9044916 | 24.92827 | 25.50692 | 23.65463 | 23.0708 | 37.19 | 34.94
13.91 | 0.947406494 | 0.900923 | 24.90167 | 25.47933 | 23.592 | 22.95491 | 37.19 | 35
13.92 | 0.945767263 | 0.897271 | 24.87507 | 25.45175 | 23.52603 | 22.83711 | 37.19 | 34.94
13.93 | 0.944128031 | 0.893619 | 24.84848 | 25.42417 | 23.46015 | 22.71952 | 37.25 | 34.94
13.94 | 0.94419113 | 0.8904594 | 24.8219 | 25.39661 | 23.43662 | 22.61465 | 37.25 | 35
13.95 | 0.950760941 | 0.8891821 | 24.79533 | 25.36905 | 23.57443 | 22.55771 | 37.25 | 35
13.96 | 0.957330751 | 0.8879048 | 24.76877 | 25.34151 | 23.7119 | 22.50085 | 37.25 | 34.94
13.97 | 0.963900562 | 0.8866275 | 24.74221 | 25.31397 | 23.84903 | 22.44406 | 37.31 | 34.94
13.98 | 0.970098512 | 0.8870912 | 24.71566 | 25.28645 | 23.97662 | 22.43138 | 37.25 | 34.94
13.99 | 0.975842917 | 0.8896783 | 24.68912 | 25.25893 | 24.0927 | 22.47232 | 37.25 | 34.94
14 | 0.981587323 | 0.8922654 | 24.66259 | 25.23143 | 24.20848 | 22.51313 | 37.25 | 35
[7 empty] | 37.75 | 35.38
[7 empty] | 37.75 | 35.38
[7 empty] | 37.81 | 35.44
[7 empty] | 37.81 | 35.44
[7 empty] | 37.81 | 35.44
[7 empty] | 37.81 | 35.44
[7 empty] | 37.81 | 35.44
[7 empty] | 37.81 | 35.44
[7 empty] | 37.81 | 35.44
[7 empty] | 37.81 | 35.44
[7 empty] | 37.88 | 35.44
[7 empty] | 37.88 | 35.5
[7 empty] | 37.88 | 35.44
[7 empty] | 37.88 | 35.5
[7 empty] | 37.88 | 35.5
[7 empty] | 37.88 | 35.5
[7 empty] | 37.81 | 35.44
[7 empty] | 37.88 | 35.5
[7 empty] | 37.88 | 35.5
[7 empty] | 37.88 | 35.44
[7 empty] | 37.88 | 35.5
[7 empty] | 37.88 | 35.5
[7 empty] | 37.88 | 35.5
[7 empty] | 37.94 | 35.5
[7 empty] | 37.88 | 35.5
[7 empty] | 37.94 | 35.5
[7 empty] | 37.88 | 35.5
[7 empty] | 37.94 | 35.56
[7 empty] | 37.94 | 35.5
[7 empty] | 37.94 | 35.56
[7 empty] | 37.94 | 35.5
[7 empty] | 37.94 | 35.5
[7 empty] | 37.94 | 35.56
[7 empty] | 37.94 | 35.5
[7 empty] | 38 | 35.56
[7 empty] | 38 | 35.5
[7 empty] | 38 | 35.56
[7 empty] | 38 | 35.56
[7 empty] | 38 | 35.56
[7 empty] | 38 | 35.56
[7 empty] | 38 | 35.56
[7 empty] | 38 | 35.56
[7 empty] | 38.06 | 35.56
[7 empty] | 38 | 35.63
[7 empty] | 38 | 35.63
[7 empty] | 38.06 | 35.63
[7 empty] | 38.06 | 35.56
[7 empty] | 38.06 | 35.63
[7 empty] | 38.06 | 35.63
[7 empty] | 38.06 | 35.63
[7 empty] | 38.13 | 35.63
[7 empty] | 38.13 | 35.63
[7 empty] | 38.06 | 35.63
[7 empty] | 38.13 | 35.63
[7 empty] | 38.13 | 35.69
[7 empty] | 38.13 | 35.69
[7 empty] | 38.13 | 35.63
[7 empty] | 38.13 | 35.69
[7 empty] | 38.13 | 35.69
[7 empty] | 38.19 | 35.69
[7 empty] | 38.19 | 35.69
[7 empty] | 38.13 | 35.75
[7 empty] | 38.19 | 35.69
[7 empty] | 38.19 | 35.75
[7 empty] | 38.19 | 35.75
[7 empty] | 38.19 | 35.69
[7 empty] | 38.19 | 35.69
[7 empty] | 38.25 | 35.69
[7 empty] | 38.25 | 35.75
[7 empty] | 38.25 | 35.69
[7 empty] | 38.25 | 35.75
[7 empty] | 38.25 | 35.75
[7 empty] | 38.25 | 35.81
[7 empty] | 38.25 | 35.81
[7 empty] | 38.25 | 35.81
[7 empty] | 38.31 | 35.81
[7 empty] | 38.25 | 35.81
[7 empty] | 38.25 | 35.81
[7 empty] | 38.31 | 35.81
[7 empty] | 38.31 | 35.81
[7 empty] | 38.31 | 35.81
[7 empty] | 38.31 | 35.81
[7 empty] | 38.31 | 35.81
[7 empty] | 38.31 | 35.81
[7 empty] | 38.31 | 35.81
[7 empty] | 38.31 | 35.81
[7 empty] | 38.31 | 35.81
[7 empty] | 38.38 | 35.81
[7 empty] | 38.38 | 35.81
[7 empty] | 38.38 | 35.81
[7 empty] | 38.38 | 35.81
[7 empty] | 38.38 | 35.88
[7 empty] | 38.38 | 35.81
[7 empty] | 38.38 | 35.81
[7 empty] | 38.38 | 35.81
[7 empty] | 38.44 | 35.81
[7 empty] | 38.38 | 35.81
[7 empty] | 38.44 | 35.88
[7 empty] | 38.44 | 35.88
[7 empty] | 38.44 | 35.88
[7 empty] | 38.44 | 35.88
[7 empty] | 38.5 | 35.88
[7 empty] | 38.44 | 35.88
[7 empty] | 38.5 | 35.88
[7 empty] | 38.44 | 35.81
[7 empty] | 38.5 | 35.88
[7 empty] | 38.56 | 35.88
[7 empty] | 38.5 | 35.88
[7 empty] | 38.5 | 35.88
[7 empty] | 38.5 | 35.81
[7 empty] | 38.5 | 35.88
[7 empty] | 38.56 | 35.88
[7 empty] | 38.56 | 35.88
[7 empty] | 38.5 | 35.88
[7 empty] | 38.56 | 35.88
[7 empty] | 38.56 | 35.88
[7 empty] | 38.56 | 35.88
[7 empty] | 38.56 | 35.88
[7 empty] | 38.63 | 35.81
[7 empty] | 38.56 | 35.81
[7 empty] | 38.63 | 35.88
[7 empty] | 38.69 | 35.88
[7 empty] | 38.63 | 35.88
[7 empty] | 38.63 | 35.88
[7 empty] | 38.63 | 35.88
[7 empty] | 38.63 | 35.88
[7 empty] | 38.63 | 35.88
[7 empty] | 38.69 | 35.88
[7 empty] | 38.63 | 35.94
[7 empty] | 38.69 | 35.94
[7 empty] | 38.69 | 35.94
[7 empty] | 38.69 | 35.94
[7 empty] | 38.69 | 35.94
[7 empty] | 38.69 | 35.94
[7 empty] | 38.75 | 36
[7 empty] | 38.69 | 36
[7 empty] | 38.75 | 35.94
[7 empty] | 38.81 | 36
[7 empty] | 38.75 | 36
[7 empty] | 38.81 | 36
[7 empty] | 38.75 | 36
[7 empty] | 38.75 | 36
[7 empty] | 38.81 | 36
[7 empty] | 38.81 | 36.06
[7 empty] | 38.81 | 36.06
[7 empty] | 38.88 | 36.06
[7 empty] | 38.88 | 36
[7 empty] | 38.88 | 36.06
[7 empty] | 38.94 | 36
[7 empty] | 38.88 | 36
[7 empty] | 38.88 | 36.06
[7 empty] | 38.88 | 36.06
[7 empty] | 38.94 | 36.06
[7 empty] | 38.94 | 36.06
[7 empty] | 38.94 | 36.13
[7 empty] | 38.94 | 36.06
[7 empty] | 38.94 | 36.06
[7 empty] | 39 | 36.06
[7 empty] | 38.94 | 36.13
[7 empty] | 39 | 36.13
[7 empty] | 39 | 36.06
[7 empty] | 39 | 36.13
[7 empty] | 39 | 36.13
[7 empty] | 39.06 | 36.13
[7 empty] | 39 | 36.13
[7 empty] | 39.06 | 36.13
[7 empty] | 39.13 | 36.19
[7 empty] | 39.06 | 36.19
[7 empty] | 39.06 | 36.19
[7 empty] | 39.06 | 36.19
[7 empty] | 39.06 | 36.19
[7 empty] | 39.06 | 36.19
[7 empty] | 39.06 | 36.19
[7 empty] | 39.06 | 36.19
[7 empty] | 39.06 | 36.19
[7 empty] | 39.13 | 36.19
[7 empty] | 39.13 | 36.19
[7 empty] | 39.13 | 36.25
[7 empty] | 39.13 | 36.19
[7 empty] | 39.13 | 36.19
[7 empty] | 39.13 | 36.25
[7 empty] | 39.13 | 36.25
[7 empty] | 39.13 | 36.25
[7 empty] | 39.13 | 36.25
[7 empty] | 39.19 | 36.25
[7 empty] | 39.19 | 36.25
[7 empty] | 39.19 | 36.25
[7 empty] | 39.19 | 36.25
[7 empty] | 39.19 | 36.25
[7 empty] | 39.19 | 36.25
[7 empty] | 39.25 | 36.31
[7 empty] | 39.19 | 36.25
[7 empty] | 39.19 | 36.25
[7 empty] | 39.25 | 36.31
[7 empty] | 39.25 | 36.31
[7 empty] | 39.25 | 36.31
[7 empty] | 39.25 | 36.31
[7 empty] | 39.25 | 36.31
[7 empty] | 39.25 | 36.31
[7 empty] | 39.31 | 36.38
[7 empty] | 39.31 | 36.31
[7 empty] | 39.31 | 36.31
[7 empty] | 39.38 | 36.31
[7 empty] | 39.38 | 36.38
[7 empty] | 39.38 | 36.38
[7 empty] | 39.38 | 36.31
[7 empty] | 39.38 | 36.38
[7 empty] | 39.38 | 36.38
[7 empty] | 39.44 | 36.38
[7 empty] | 39.44 | 36.38
[7 empty] | 39.44 | 36.31
[7 empty] | 39.44 | 36.31
[7 empty] | 39.44 | 36.38
[7 empty] | 39.5 | 36.38
[7 empty] | 39.44 | 36.38
[7 empty] | 39.44 | 36.38
[7 empty] | 39.5 | 36.38
[7 empty] | 39.5 | 36.38
[7 empty] | 39.5 | 36.38
[7 empty] | 39.5 | 36.38
[7 empty] | 39.5 | 36.38
[7 empty] | 39.5 | 36.38
[7 empty] | 39.56 | 36.38
[7 empty] | 39.56 | 36.38
[7 empty] | 39.5 | 36.44
[7 empty] | 39.56 | 36.38
[7 empty] | 39.56 | 36.44
[7 empty] | 39.56 | 36.38
[7 empty] | 39.56 | 36.38
[7 empty] | 39.56 | 36.38
[7 empty] | 39.56 | 36.38
[7 empty] | 39.56 | 36.44
[7 empty] | 39.63 | 36.38
[7 empty] | 39.63 | 36.44
[7 empty] | 39.63 | 36.38
[7 empty] | 39.63 | 36.44
[7 empty] | 39.69 | 36.44
[7 empty] | 39.69 | 36.44
[7 empty] | 39.69 | 36.44
[7 empty] | 39.69 | 36.44
[7 empty] | 39.69 | 36.44
[7 empty] | 39.69 | 36.5
[7 empty] | 39.75 | 36.44
[7 empty] | 39.75 | 36.5
[7 empty] | 39.75 | 36.44
[7 empty] | 39.75 | 36.44
[7 empty] | 39.75 | 36.5
[7 empty] | 39.75 | 36.44
[7 empty] | 39.81 | 36.5
[7 empty] | 39.81 | 36.5
[7 empty] | 39.75 | 36.5
[7 empty] | 39.81 | 36.5
[7 empty] | 39.88 | 36.5
[7 empty] | 39.88 | 36.5
[7 empty] | 39.88 | 36.5
[7 empty] | 39.88 | 36.56
[7 empty] | 39.88 | 36.56
[7 empty] | 39.94 | 36.56
[7 empty] | 39.88 | 36.56
[7 empty] | 39.88 | 36.56
[7 empty] | 39.88 | 36.56
[7 empty] | 39.94 | 36.56
[7 empty] | 40 | 36.63
[7 empty] | 39.94 | 36.56
[7 empty] | 39.94 | 36.63
[7 empty] | 40 | 36.69
[7 empty] | 40 | 36.69
[7 empty] | 39.94 | 36.63
[7 empty] | 40 | 36.63
[7 empty] | 40 | 36.69
[7 empty] | 40 | 36.69
[7 empty] | 40.06 | 36.69
[7 empty] | 40.13 | 36.69
[7 empty] | 40.06 | 36.69
[7 empty] | 40.13 | 36.69
[7 empty] | 40.13 | 36.69
[7 empty] | 40.06 | 36.69
[7 empty] | 40.13 | 36.75
[7 empty] | 40.06 | 36.69
[7 empty] | 40.19 | 36.69
[7 empty] | 40.19 | 36.75
[7 empty] | 40.13 | 36.75
[7 empty] | 40.19 | 36.75
[7 empty] | 40.19 | 36.75
[7 empty] | 40.19 | 36.75
[7 empty] | 40.19 | 36.75
[7 empty] | 40.19 | 36.75
[7 empty] | 40.19 | 36.75
[7 empty] | 40.19 | 36.75
[7 empty] | 40.25 | 36.75
[7 empty] | 40.19 | 36.81
[7 empty] | 40.19 | 36.81
[7 empty] | 40.25 | 36.81
[7 empty] | 40.25 | 36.81
[7 empty] | 40.31 | 36.81
[7 empty] | 40.25 | 36.81
[7 empty] | 40.25 | 36.81
[7 empty] | 40.31 | 36.81
[7 empty] | 40.31 | 36.81
[7 empty] | 40.31 | 36.81
[7 empty] | 40.31 | 36.81
[7 empty] | 40.38 | 36.81
[7 empty] | 40.38 | 36.88
[7 empty] | 40.38 | 36.88
[7 empty] | 40.38 | 36.81
[7 empty] | 40.44 | 36.88
[7 empty] | 40.44 | 36.88
[7 empty] | 40.44 | 36.88
[7 empty] | 40.44 | 36.81
[7 empty] | 40.44 | 36.88
[7 empty] | 40.44 | 36.88
[7 empty] | 40.44 | 36.88
[7 empty] | 40.44 | 36.88
[7 empty] | 40.44 | 36.94
[7 empty] | 40.5 | 36.88
[7 empty] | 40.5 | 36.94
[7 empty] | 40.5 | 36.94
[7 empty] | 40.5 | 36.94
[7 empty] | 40.5 | 36.88
[7 empty] | 40.56 | 36.94
[7 empty] | 40.5 | 36.94
[7 empty] | 40.56 | 36.94
[7 empty] | 40.56 | 36.94
[7 empty] | 40.56 | 37
[7 empty] | 40.56 | 36.94
[7 empty] | 40.56 | 36.94
[7 empty] | 40.56 | 36.94
[7 empty] | 40.63 | 36.94
[7 empty] | 40.63 | 36.94
[7 empty] | 40.63 | 36.94
[7 empty] | 40.63 | 37
[7 empty] | 40.63 | 37
[7 empty] | 40.63 | 37
[7 empty] | 40.63 | 37
[7 empty] | 40.69 | 37
[7 empty] | 40.69 | 37.06
[7 empty] | 40.75 | 37
[7 empty] | 40.69 | 37
[7 empty] | 40.75 | 37
[7 empty] | 40.75 | 37.06
[7 empty] | 40.75 | 37.06
[7 empty] | 40.81 | 37
[7 empty] | 40.75 | 37.06
[7 empty] | 40.75 | 37.06
[7 empty] | 40.81 | 37.06
[7 empty] | 40.81 | 37.06
[7 empty] | 40.81 | 37.06
[7 empty] | 40.81 | 37.13
[7 empty] | 40.81 | 37.13
[7 empty] | 40.81 | 37.13
[7 empty] | 40.88 | 37.13
[7 empty] | 40.88 | 37.13
[7 empty] | 40.88 | 37.19
[7 empty] | 40.88 | 37.19
[7 empty] | 40.88 | 37.13
[7 empty] | 40.88 | 37.13
[7 empty] | 40.94 | 37.19
[7 empty] | 40.94 | 37.19
[7 empty] | 40.94 | 37.19
[7 empty] | 40.94 | 37.19
[7 empty] | 40.94 | 37.19
[7 empty] | 40.94 | 37.19
[7 empty] | 40.94 | 37.19
[7 empty] | 41 | 37.19
[7 empty] | 41 | 37.25
[7 empty] | 41 | 37.25
[7 empty] | 41 | 37.31
[7 empty] | 41.06 | 37.31
[7 empty] | 41.06 | 37.31
[7 empty] | 41.06 | 37.31
[7 empty] | 41.06 | 37.31
[7 empty] | 41.06 | 37.31
[7 empty] | 41.13 | 37.31
[7 empty] | 41.13 | 37.31
[7 empty] | 41.13 | 37.31
[7 empty] | 41.13 | 37.31
[7 empty] | 41.19 | 37.38
[7 empty] | 41.19 | 37.38
[7 empty] | 41.19 | 37.38
[7 empty] | 41.19 | 37.31
[7 empty] | 41.19 | 37.38
[7 empty] | 41.19 | 37.38
[7 empty] | 41.19 | 37.44
[7 empty] | 41.19 | 37.44
[7 empty] | 41.25 | 37.44
[7 empty] | 41.25 | 37.44
[7 empty] | 41.25 | 37.44
[7 empty] | 41.25 | 37.44
[7 empty] | 41.31 | 37.44
[7 empty] | 41.31 | 37.5
[7 empty] | 41.31 | 37.5
[7 empty] | 41.31 | 37.5
[7 empty] | 41.31 | 37.44
[7 empty] | 41.31 | 37.56
[7 empty] | 41.38 | 37.5
[7 empty] | 41.38 | 37.5
[7 empty] | 41.38 | 37.5
[7 empty] | 41.38 | 37.56
[7 empty] | 41.38 | 37.56
[7 empty] | 41.38 | 37.56
[7 empty] | 41.44 | 37.56
[7 empty] | 41.44 | 37.56
[7 empty] | 41.44 | 37.56
[7 empty] | 41.44 | 37.63
[7 empty] | 41.5 | 37.63
[7 empty] | 41.5 | 37.63
[7 empty] | 41.44 | 37.63
[7 empty] | 41.44 | 37.63
[7 empty] | 41.5 | 37.63
[7 empty] | 41.5 | 37.69
[7 empty] | 41.5 | 37.69
[7 empty] | 41.5 | 37.69
[7 empty] | 41.56 | 37.69
[7 empty] | 41.56 | 37.69
[7 empty] | 41.5 | 37.69
[7 empty] | 41.56 | 37.69
[7 empty] | 41.63 | 37.75
[7 empty] | 41.63 | 37.75
[7 empty] | 41.63 | 37.75
[7 empty] | 41.63 | 37.75
[7 empty] | 41.63 | 37.75
[7 empty] | 41.63 | 37.75
[7 empty] | 41.63 | 37.75
[7 empty] | 41.69 | 37.75
[7 empty] | 41.69 | 37.75
[7 empty] | 41.69 | 37.75
[7 empty] | 41.69 | 37.81
[7 empty] | 41.69 | 37.81
[7 empty] | 41.69 | 37.81
[7 empty] | 41.75 | 37.81
[7 empty] | 41.75 | 37.81
[7 empty] | 41.75 | 37.81
[7 empty] | 41.75 | 37.81
[7 empty] | 41.81 | 37.81
[7 empty] | 41.81 | 37.81
[7 empty] | 41.81 | 37.81
[7 empty] | 41.81 | 37.81
[7 empty] | 41.81 | 37.88
[7 empty] | 41.88 | 37.88
[7 empty] | 41.88 | 37.88
[7 empty] | 41.88 | 37.81
[7 empty] | 41.88 | 37.88
[7 empty] | 41.88 | 37.88
[7 empty] | 41.88 | 37.88
[7 empty] | 41.88 | 37.94
[7 empty] | 41.94 | 37.94
[7 empty] | 41.94 | 37.94
[7 empty] | 41.94 | 37.88
[7 empty] | 41.94 | 37.94
[7 empty] | 42 | 37.94
[7 empty] | 42 | 38
[7 empty] | 42 | 38
[7 empty] | 42 | 38
[7 empty] | 42 | 38.06
[7 empty] | 42 | 38.06
[7 empty] | 42.06 | 38.06
[7 empty] | 42.06 | 38.06
[7 empty] | 42.06 | 38.06
[7 empty] | 42.06 | 38.06
[7 empty] | 42.06 | 38.06
[7 empty] | 42.13 | 38.13
[7 empty] | 42.06 | 38.13
[7 empty] | 42.13 | 38.13
[7 empty] | 42.19 | 38.13
[7 empty] | 42.13 | 38.19
[7 empty] | 42.13 | 38.19
[7 empty] | 42.13 | 38.19
[7 empty] | 42.19 | 38.25
[7 empty] | 42.19 | 38.25
[7 empty] | 42.25 | 38.25
[7 empty] | 42.25 | 38.25
[7 empty] | 42.25 | 38.31
[7 empty] | 42.25 | 38.38
[7 empty] | 42.25 | 38.31
[7 empty] | 42.25 | 38.31
[7 empty] | 42.31 | 38.31
[7 empty] | 42.31 | 38.31
[7 empty] | 42.31 | 38.38
[7 empty] | 42.31 | 38.38
[7 empty] | 42.31 | 38.44
[7 empty] | 42.31 | 38.44
[7 empty] | 42.31 | 38.44
[7 empty] | 42.38 | 38.5
[7 empty] | 42.44 | 38.5
[7 empty] | 42.44 | 38.5
[7 empty] | 42.44 | 38.56
[7 empty] | 42.5 | 38.56
[7 empty] | 42.44 | 38.56
[7 empty] | 42.44 | 38.56
[7 empty] | 42.44 | 38.63
[7 empty] | 42.44 | 38.63
[7 empty] | 42.5 | 38.69
[7 empty] | 42.5 | 38.69
[7 empty] | 42.5 | 38.69
[7 empty] | 42.44 | 38.69
[7 empty] | 42.5 | 38.75
[7 empty] | 42.5 | 38.75
[7 empty] | 42.5 | 38.75
[7 empty] | 42.56 | 38.75
[7 empty] | 42.56 | 38.75
[7 empty] | 42.56 | 38.81
[7 empty] | 42.56 | 38.81
[7 empty] | 42.56 | 38.81
[7 empty] | 42.56 | 38.88
[7 empty] | 42.56 | 38.88
[7 empty] | 42.56 | 38.88
[7 empty] | 42.63 | 38.94
[7 empty] | 42.63 | 38.94
[7 empty] | 42.69 | 38.94
[7 empty] | 42.69 | 38.94
[7 empty] | 42.69 | 38.94
[7 empty] | 42.69 | 39
[7 empty] | 42.69 | 39
[7 empty] | 42.75 | 39
[7 empty] | 42.75 | 39.06
[7 empty] | 42.75 | 39.06
[7 empty] | 42.75 | 39.06
[7 empty] | 42.75 | 39.06
[7 empty] | 42.75 | 39.13
[7 empty] | 42.81 | 39.13
[7 empty] | 42.81 | 39.13
[7 empty] | 42.81 | 39.13
[7 empty] | 42.81 | 39.19
[7 empty] | 42.81 | 39.19
[7 empty] | 42.81 | 39.25
[7 empty] | 42.81 | 39.25
[7 empty] | 42.88 | 39.25
[7 empty] | 42.88 | 39.25
[7 empty] | 42.88 | 39.31
[7 empty] | 42.94 | 39.31
[7 empty] | 42.88 | 39.31
[7 empty] | 42.88 | 39.38
[7 empty] | 42.94 | 39.38
[7 empty] | 42.94 | 39.38
[7 empty] | 42.94 | 39.38
[7 empty] | 43 | 39.44
[7 empty] | 43 | 39.44
[7 empty] | 42.94 | 39.44
[7 empty] | 43.06 | 39.5
[7 empty] | 43 | 39.5
[7 empty] | 43.06 | 39.5
[7 empty] | 43.06 | 39.5
[7 empty] | 43.06 | 39.56
[7 empty] | 43.06 | 39.56
[7 empty] | 43.06 | 39.56
[7 empty] | 43.06 | 39.56
[7 empty] | 43.13 | 39.63
[7 empty] | 43.06 | 39.63
[7 empty] | 43.13 | 39.63
[7 empty] | 43.13 | 39.63
[7 empty] | 43.19 | 39.69
[7 empty] | 43.13 | 39.69
[7 empty] | 43.13 | 39.69
[7 empty] | 43.19 | 39.69
[7 empty] | 43.13 | 39.75
[7 empty] | 43.19 | 39.75
[7 empty] | 43.19 | 39.75
[7 empty] | 43.25 | 39.81
[7 empty] | 43.25 | 39.88
[7 empty] | 43.19 | 39.88
[7 empty] | 43.25 | 39.88
[7 empty] | 43.25 | 39.88
[7 empty] | 43.25 | 39.88
[7 empty] | 43.31 | 39.94
[7 empty] | 43.31 | 39.94
[7 empty] | 43.31 | 39.94
[7 empty] | 43.31 | 39.94
[7 empty] | 43.38 | 39.94
[7 empty] | 43.38 | 40
[7 empty] | 43.38 | 40
[7 empty] | 43.38 | 40
[7 empty] | 43.38 | 40.06
[7 empty] | 43.44 | 40.06
[7 empty] | 43.44 | 40.06
[7 empty] | 43.44 | 40.06
[7 empty] | 43.44 | 40.06
[7 empty] | 43.44 | 40.06
[7 empty] | 43.44 | 40.13
[7 empty] | 43.44 | 40.13
[7 empty] | 43.5 | 40.13
[7 empty] | 43.5 | 40.19
[7 empty] | 43.5 | 40.19
[7 empty] | 43.56 | 40.19
[7 empty] | 43.5 | 40.19
[7 empty] | 43.56 | 40.25
[7 empty] | 43.56 | 40.25
[7 empty] | 43.56 | 40.31
[7 empty] | 43.56 | 40.31
[7 empty] | 43.63 | 40.31
[7 empty] | 43.63 | 40.31
[7 empty] | 43.63 | 40.31
[7 empty] | 43.69 | 40.38
[7 empty] | 43.63 | 40.38
[7 empty] | 43.69 | 40.38
[7 empty] | 43.69 | 40.38
[7 empty] | 43.69 | 40.44
[7 empty] | 43.69 | 40.44
[7 empty] | 43.75 | 40.5
[7 empty] | 43.75 | 40.44
[7 empty] | 43.75 | 40.5
[7 empty] | 43.75 | 40.5
[7 empty] | 43.75 | 40.56
[7 empty] | 43.81 | 40.56
[7 empty] | 43.75 | 40.56
[7 empty] | 43.81 | 40.56
[7 empty] | 43.81 | 40.56
[7 empty] | 43.81 | 40.63
[7 empty] | 43.88 | 40.56
[7 empty] | 43.81 | 40.63
[7 empty] | 43.81 | 40.63
[7 empty] | 43.88 | 40.63
[7 empty] | 43.88 | 40.63
[7 empty] | 43.88 | 40.63
[7 empty] | 43.88 | 40.69
[7 empty] | 43.94 | 40.69
[7 empty] | 43.94 | 40.75
[7 empty] | 43.94 | 40.69
[7 empty] | 43.94 | 40.75
[7 empty] | 43.94 | 40.75
[7 empty] | 44 | 40.75
[7 empty] | 44 | 40.81
[7 empty] | 44 | 40.81
[7 empty] | 44 | 40.81
[7 empty] | 44 | 40.88
[7 empty] | 44 | 40.81
[7 empty] | 44 | 40.81
[7 empty] | 44 | 40.88
[7 empty] | 44 | 40.88
[7 empty] | 44.06 | 40.88
[7 empty] | 44.06 | 40.94
[7 empty] | 44.06 | 40.94
[7 empty] | 44.06 | 40.94
[7 empty] | 44.13 | 41
[7 empty] | 44.06 | 41
[7 empty] | 44.13 | 41
[7 empty] | 44.13 | 41.06
[7 empty] | 44.19 | 41.06
[7 empty] | 44.13 | 41.06
[7 empty] | 44.19 | 41.06
[7 empty] | 44.19 | 41.06
[7 empty] | 44.13 | 41.06
[7 empty] | 44.25 | 41.13
[7 empty] | 44.19 | 41.13
[7 empty] | 44.19 | 41.13
[7 empty] | 44.25 | 41.19
[7 empty] | 44.25 | 41.19
[7 empty] | 44.31 | 41.19
[7 empty] | 44.31 | 41.19
[7 empty] | 44.31 | 41.25
[7 empty] | 44.31 | 41.25
[7 empty] | 44.38 | 41.25
[7 empty] | 44.31 | 41.25
[7 empty] | 44.31 | 41.25
[7 empty] | 44.38 | 41.31
[7 empty] | 44.38 | 41.31
[7 empty] | 44.38 | 41.31
[7 empty] | 44.38 | 41.31
[7 empty] | 44.38 | 41.38
[7 empty] | 44.44 | 41.38
[7 empty] | 44.44 | 41.38
[7 empty] | 44.5 | 41.38
[7 empty] | 44.5 | 41.38
[7 empty] | 44.5 | 41.44
[7 empty] | 44.5 | 41.44
[7 empty] | 44.44 | 41.44
[7 empty] | 44.5 | 41.44
[7 empty] | 44.5 | 41.5
[7 empty] | 44.5 | 41.5
[7 empty] | 44.56 | 41.5
[7 empty] | 44.5 | 41.5
[7 empty] | 44.56 | 41.5
[7 empty] | 44.56 | 41.56
[7 empty] | 44.56 | 41.56
[7 empty] | 44.56 | 41.56
[7 empty] | 44.56 | 41.56
[7 empty] | 44.63 | 41.63
[7 empty] | 44.63 | 41.63
[7 empty] | 44.63 | 41.63
[7 empty] | 44.63 | 41.63
[7 empty] | 44.63 | 41.63
[7 empty] | 44.63 | 41.63
[7 empty] | 44.69 | 41.63
[7 empty] | 44.63 | 41.69
[7 empty] | 44.63 | 41.69
[7 empty] | 44.69 | 41.69
[7 empty] | 44.69 | 41.69
[7 empty] | 44.69 | 41.69
[7 empty] | 44.75 | 41.75
[7 empty] | 44.75 | 41.75
[7 empty] | 44.75 | 41.75
[7 empty] | 44.81 | 41.75
[7 empty] | 44.75 | 41.75
[7 empty] | 44.81 | 41.75
[7 empty] | 44.81 | 41.81
[7 empty] | 44.81 | 41.81
[7 empty] | 44.81 | 41.81
[7 empty] | 44.81 | 41.81
[7 empty] | 44.81 | 41.88
[7 empty] | 44.81 | 41.88
[7 empty] | 44.88 | 41.88
[7 empty] | 44.88 | 41.88
[7 empty] | 44.88 | 41.88
[7 empty] | 44.88 | 41.94
[7 empty] | 44.94 | 41.94
[7 empty] | 44.94 | 41.94
[7 empty] | 44.94 | 41.94
[7 empty] | 45 | 41.94
[7 empty] | 45 | 41.94
[7 empty] | 45 | 41.94
[7 empty] | 45 | 41.94
[7 empty] | 45 | 41.94
[7 empty] | 45 | 41.94
[7 empty] | 45 | 42
[7 empty] | 45 | 42
[7 empty] | 45.06 | 42
[7 empty] | 45.06 | 42
[7 empty] | 45.06 | 42
[7 empty] | 45.13 | 42
[7 empty] | 45.13 | 42
[7 empty] | 45.13 | 42
[7 empty] | 45.19 | 42.06
[7 empty] | 45.25 | 42.06
[7 empty] | 45.25 | 42.06
[7 empty] | 45.25 | 42.06
[7 empty] | 45.25 | 42.06
[7 empty] | 45.31 | 42.06
[7 empty] | 45.31 | 42.06
[7 empty] | 45.25 | 42.06
[7 empty] | 45.25 | 42.06
[7 empty] | 45.31 | 42.13
[7 empty] | 45.31 | 42.06
[7 empty] | 45.38 | 42.06
[7 empty] | 45.31 | 42.06
[7 empty] | 45.38 | 42.13
[7 empty] | 45.38 | 42.13
[7 empty] | 45.38 | 42.13
[7 empty] | 45.44 | 42.06
[7 empty] | 45.44 | 42.06
[7 empty] | 45.44 | 42.13
[7 empty] | 45.44 | 42.13
[7 empty] | 45.5 | 42.13
[7 empty] | 45.5 | 42.13
[7 empty] | 45.56 | 42.13
[7 empty] | 45.44 | 42.19
[7 empty] | 45.44 | 42.19
[7 empty] | 45.44 | 42.19
[7 empty] | 45.44 | 42.19
[7 empty] | 45.44 | 42.13
[7 empty] | 45.44 | 42.13
[7 empty] | 45.44 | 42.13
[7 empty] | 45.5 | 42.13
[7 empty] | 45.5 | 42.19
[7 empty] | 45.5 | 42.13
[7 empty] | 45.56 | 42.13
[7 empty] | 45.56 | 42.13
[7 empty] | 45.5 | 42.13
[7 empty] | 45.5 | 42.13
[7 empty] | 45.56 | 42.13
[7 empty] | 45.66 | 42.13
[7 empty] | 45.56 | 42.13
[7 empty] | 45.5 | 42.13
[7 empty] | 45.5 | 42.13
[7 empty] | 45.5 | 42.13
[7 empty] | 45.5 | 42.13
[7 empty] | 45.56 | 42.06
[7 empty] | 45.66 | 42.06
[7 empty] | 45.56 | 42.06
[7 empty] | 45.56 | 42.06
[7 empty] | 45.56 | 42.06
[7 empty] | 45.56 | 42.06
[7 empty] | 45.56 | 42.19
[7 empty] | 45.56 | 42.06
[7 empty] | 45.5 | 42.13
[7 empty] | 45.56 | 42.13
[7 empty] | 45.66 | 42.06
[7 empty] | 45.66 | 42.19
[7 empty] | 45.66 | 42.13
[7 empty] | 45.56 | 42.13
[7 empty] | 45.66 | 42.06
[7 empty] | 45.66 | 42.06
[7 empty] | 45.56 | 42.13
[7 empty] | 45.66 | 42.13
[7 empty] | 45.66 | 42.13
[7 empty] | 45.56 | 42.13

## 151 (40)
Wavelength | ecoFlex + normal emittance | ecoFlex + Ag/Ppy emittance | Pure PNIPAm Ibb | Ag/PPy Ibb | Pure PNIPAm Prad | Ag/PPy Prad | Pure PNIPAm Temp | Ag/PPy Temp | Pure PNIPAm Temp (K) | Ag/PPy Temp (K) | Pure PNIPAm Prad SUM | Ag/PPy Prad SUM
7.5 | 0.943997164 | 0.841378 | 29.03341 | 30.25364 | 27.40746 | 25.45474 | 31.44 | 33.44 | 304.59 | 306.59 | 190.9515 | 176.5226
7.51 | 0.951354126 | 0.8448984 | 29.084 | 30.30471 | 27.66918 | 25.6044 | 31.44 | 33.5
7.52 | 0.953561718 | 0.846493 | 29.13429 | 30.35547 | 27.78135 | 25.69569 | 31.44 | 33.5
7.53 | 0.951024984 | 0.8466859 | 29.18428 | 30.40592 | 27.75498 | 25.74426 | 31.44 | 33.44
7.54 | 0.948565984 | 0.8453022 | 29.23397 | 30.45605 | 27.73035 | 25.74457 | 31.5 | 33.5
7.55 | 0.950639011 | 0.8424878 | 29.28336 | 30.50587 | 27.8379 | 25.70082 | 31.5 | 33.44
7.56 | 0.958979085 | 0.8396057 | 29.33245 | 30.55537 | 28.1292 | 25.65447 | 31.5 | 33.44
7.57 | 0.97097737 | 0.8382395 | 29.38123 | 30.60456 | 28.52851 | 25.65395 | 31.5 | 33.44
7.58 | 0.969833872 | 0.8396983 | 29.42972 | 30.65344 | 28.54194 | 25.73964 | 31.5 | 33.44
7.59 | 0.952261514 | 0.8406005 | 29.47791 | 30.702 | 28.07067 | 25.80812 | 31.5 | 33.44
7.6 | 0.947559606 | 0.8416135 | 29.52579 | 30.75025 | 27.97745 | 25.87983 | 31.5 | 33.44
7.61 | 0.957853495 | 0.844772 | 29.57338 | 30.79819 | 28.32696 | 26.01745 | 31.5 | 33.5
7.62 | 0.96644397 | 0.8440971 | 29.62066 | 30.84581 | 28.62671 | 26.03686 | 31.56 | 33.5
7.63 | 0.96668601 | 0.8403781 | 29.66765 | 30.89312 | 28.6793 | 25.9619 | 31.5 | 33.5
7.64 | 0.96449718 | 0.8389547 | 29.71434 | 30.94012 | 28.65939 | 25.95736 | 31.56 | 33.44
7.65 | 0.964694916 | 0.8419308 | 29.76072 | 30.9868 | 28.71002 | 26.08874 | 31.5 | 33.5
7.66 | 0.961029473 | 0.8454158 | 29.80681 | 31.03317 | 28.64522 | 26.23593 | 31.5 | 33.44
7.67 | 0.950785267 | 0.8484368 | 29.8526 | 31.07923 | 28.38341 | 26.36876 | 31.56 | 33.44
7.68 | 0.9436658 | 0.8487154 | 29.89809 | 31.12498 | 28.2138 | 26.41625 | 31.56 | 33.44
7.69 | 0.942607148 | 0.8487135 | 29.94328 | 31.17042 | 28.22475 | 26.45476 | 31.56 | 33.5
7.7 | 0.947017981 | 0.8497958 | 29.98817 | 31.21554 | 28.39934 | 26.52684 | 31.56 | 33.5
7.71 | 0.952900764 | 0.8491194 | 30.03277 | 31.26036 | 28.61825 | 26.54378 | 31.56 | 33.5
7.72 | 0.957600088 | 0.8471275 | 30.07706 | 31.30486 | 28.8018 | 26.51921 | 31.56 | 33.5
7.73 | 0.95996685 | 0.8464969 | 30.12106 | 31.34906 | 28.91522 | 26.53688 | 31.56 | 33.44
7.74 | 0.959181592 | 0.8482769 | 30.16476 | 31.39294 | 28.93349 | 26.62991 | 31.62 | 33.44
7.75 | 0.954488696 | 0.8488855 | 30.20817 | 31.43652 | 28.83336 | 26.686 | 31.56 | 33.44
7.76 | 0.947765299 | 0.8478462 | 30.25128 | 31.47979 | 28.67111 | 26.69002 | 31.62 | 33.44
7.77 | 0.942294508 | 0.8474256 | 30.29409 | 31.52274 | 28.54595 | 26.71318 | 31.56 | 33.44
7.78 | 0.941184432 | 0.8487516 | 30.3366 | 31.56539 | 28.55234 | 26.79118 | 31.56 | 33.44
7.79 | 0.94446826 | 0.8501302 | 30.37882 | 31.60773 | 28.69183 | 26.87069 | 31.56 | 33.5
7.8 | 0.950029358 | 0.8505147 | 30.42074 | 31.64976 | 28.9006 | 26.91859 | 31.56 | 33.5
7.81 | 0.954479535 | 0.8509288 | 30.46237 | 31.69149 | 29.07571 | 26.9672 | 31.62 | 33.5
7.82 | 0.953260424 | 0.8534806 | 30.5037 | 31.73291 | 29.07797 | 27.08342 | 31.62 | 33.44
7.83 | 0.953467335 | 0.8559261 | 30.54474 | 31.77402 | 29.12341 | 27.19621 | 31.62 | 33.44
7.84 | 0.955139076 | 0.8545664 | 30.58548 | 31.81482 | 29.21339 | 27.18788 | 31.62 | 33.5
7.85 | 0.953246825 | 0.8497687 | 30.62593 | 31.85532 | 29.19407 | 27.06966 | 31.69 | 33.44
7.86 | 0.952730867 | 0.845362 | 30.66608 | 31.89551 | 29.21652 | 26.96326 | 31.69 | 33.44
7.87 | 0.958565294 | 0.8445666 | 30.70594 | 31.9354 | 29.43365 | 26.97157 | 31.62 | 33.44
7.88 | 0.9657961 | 0.8463458 | 30.74551 | 31.97499 | 29.6939 | 27.0619 | 31.62 | 33.5
7.89 | 0.959601677 | 0.8477878 | 30.78479 | 32.01427 | 29.54113 | 27.1413 | 31.62 | 33.5
7.9 | 0.955268762 | 0.8506921 | 30.82377 | 32.05324 | 29.44499 | 27.26744 | 31.62 | 33.5
7.91 | 0.955302276 | 0.8535374 | 30.86246 | 32.09191 | 29.48298 | 27.39165 | 31.69 | 33.5
7.92 | 0.956669664 | 0.854341 | 30.90086 | 32.13028 | 29.56192 | 27.45022 | 31.69 | 33.5
7.93 | 0.955402774 | 0.8527858 | 30.93897 | 32.16835 | 29.55918 | 27.43271 | 31.75 | 33.44
7.94 | 0.950022288 | 0.8521559 | 30.97679 | 32.20612 | 29.42864 | 27.44463 | 31.69 | 33.5
7.95 | 0.953284596 | 0.8503727 | 31.01432 | 32.24358 | 29.56547 | 27.41906 | 31.75 | 33.5
7.96 | 0.963354027 | 0.847491 | 31.05156 | 32.28074 | 29.91364 | 27.35764 | 31.69 | 33.5
7.97 | 0.970407567 | 0.8482005 | 31.08851 | 32.31761 | 30.16852 | 27.41181 | 31.69 | 33.5
7.98 | 0.969751704 | 0.8508275 | 31.12517 | 32.35417 | 30.18369 | 27.52782 | 31.75 | 33.5
7.99 | 0.961559055 | 0.850054 | 31.16154 | 32.39043 | 29.96366 | 27.53362 | 31.75 | 33.5
8 | 0.952750167 | 0.843342 | 31.19762 | 32.4264 | 29.72354 | 27.34654 | 31.81 | 33.5
8.01 | 0.944752038 | 0.8434493 | 31.23342 | 32.46207 | 29.50784 | 27.38011 | 31.75 | 33.5
8.02 | 0.941271129 | 0.8480657 | 31.26893 | 32.49743 | 29.43254 | 27.55996 | 31.81 | 33.5
8.03 | 0.943341998 | 0.8527333 | 31.30415 | 32.53251 | 29.53052 | 27.74155 | 31.81 | 33.56
8.04 | 0.949077981 | 0.8538828 | 31.33909 | 32.56728 | 29.74324 | 27.80864 | 31.81 | 33.56
8.05 | 0.948490774 | 0.8532594 | 31.37374 | 32.60176 | 29.7577 | 27.81776 | 31.81 | 33.56
8.06 | 0.949685838 | 0.8505095 | 31.40811 | 32.63594 | 29.82783 | 27.75718 | 31.81 | 33.56
8.07 | 0.956696286 | 0.8439809 | 31.44219 | 32.66983 | 30.08063 | 27.57271 | 31.81 | 33.56
8.08 | 0.963242421 | 0.8367355 | 31.47599 | 32.70342 | 30.31901 | 27.36412 | 31.81 | 33.56
8.09 | 0.962955839 | 0.8325036 | 31.5095 | 32.73672 | 30.34226 | 27.25344 | 31.87 | 33.56
8.1 | 0.955909004 | 0.83506 | 31.54273 | 32.76973 | 30.15198 | 27.36469 | 31.94 | 33.56
8.11 | 0.955136242 | 0.8398178 | 31.57568 | 32.80244 | 30.15908 | 27.54808 | 31.87 | 33.56
8.12 | 0.956962309 | 0.8437943 | 31.60834 | 32.83486 | 30.24799 | 27.70587 | 31.87 | 33.63
8.13 | 0.957876853 | 0.8464372 | 31.64073 | 32.86699 | 30.30792 | 27.81985 | 31.94 | 33.63
8.14 | 0.954591151 | 0.8478765 | 31.67283 | 32.89883 | 30.23461 | 27.89415 | 31.87 | 33.56
8.15 | 0.952895442 | 0.8481539 | 31.70466 | 32.93038 | 30.21122 | 27.93003 | 31.94 | 33.56
8.16 | 0.955994828 | 0.8483032 | 31.7362 | 32.96164 | 30.33964 | 27.96146 | 31.94 | 33.63
8.17 | 0.959414394 | 0.8482034 | 31.76746 | 32.99261 | 30.47816 | 27.98444 | 31.94 | 33.63
8.18 | 0.960678042 | 0.8478435 | 31.79845 | 33.02329 | 30.54807 | 27.99858 | 31.94 | 33.56
8.19 | 0.958206928 | 0.8473479 | 31.82916 | 33.05368 | 30.49892 | 28.00797 | 32 | 33.56
8.2 | 0.953870068 | 0.8467226 | 31.85959 | 33.08378 | 30.38991 | 28.01279 | 32 | 33.56
8.21 | 0.951930657 | 0.847069 | 31.88974 | 33.1136 | 30.35682 | 28.04951 | 31.94 | 33.56
8.22 | 0.953555224 | 0.8485563 | 31.91962 | 33.14313 | 30.43712 | 28.12382 | 32 | 33.56
8.23 | 0.959433017 | 0.851175 | 31.94922 | 33.17238 | 30.65313 | 28.2355 | 32 | 33.56
8.24 | 0.958533543 | 0.8510714 | 31.97854 | 33.20134 | 30.6525 | 28.25671 | 32 | 33.56
8.25 | 0.953447465 | 0.8507703 | 32.00759 | 33.23002 | 30.51756 | 28.27112 | 32 | 33.56
8.26 | 0.948433619 | 0.8516872 | 32.03637 | 33.25842 | 30.38437 | 28.32577 | 32.06 | 33.56
8.27 | 0.946663129 | 0.8545742 | 32.06487 | 33.28653 | 30.35463 | 28.44581 | 32 | 33.56
8.28 | 0.945418176 | 0.8546756 | 32.0931 | 33.31436 | 30.3414 | 28.47297 | 32.06 | 33.56
8.29 | 0.943645478 | 0.849382 | 32.12106 | 33.34191 | 30.31089 | 28.32002 | 32.06 | 33.56
8.3 | 0.942249221 | 0.8447672 | 32.14874 | 33.36918 | 30.29213 | 28.18919 | 32.06 | 33.63
8.31 | 0.942016274 | 0.8443039 | 32.17616 | 33.39617 | 30.31047 | 28.19651 | 32.06 | 33.56
8.32 | 0.945756338 | 0.8493715 | 32.20331 | 33.42287 | 30.45648 | 28.38844 | 32.06 | 33.56
8.33 | 0.953484224 | 0.8484707 | 32.23018 | 33.4493 | 30.73097 | 28.38076 | 32.06 | 33.56
8.34 | 0.958923745 | 0.8450473 | 32.25679 | 33.47546 | 30.9318 | 28.28834 | 32.06 | 33.56
8.35 | 0.959148551 | 0.841206 | 32.28312 | 33.50133 | 30.96431 | 28.18152 | 32.06 | 33.56
8.36 | 0.958117982 | 0.8420731 | 32.30919 | 33.52693 | 30.95602 | 28.23212 | 32.13 | 33.56
8.37 | 0.960297525 | 0.8434455 | 32.335 | 33.55225 | 31.05122 | 28.2995 | 32.13 | 33.5
8.38 | 0.960951404 | 0.8468046 | 32.36053 | 33.5773 | 31.0969 | 28.43341 | 32.13 | 33.56
8.39 | 0.957021193 | 0.8531334 | 32.3858 | 33.60207 | 30.9939 | 28.66705 | 32.06 | 33.56
8.4 | 0.954456426 | 0.857215 | 32.41081 | 33.62657 | 30.93471 | 28.8252 | 32.13 | 33.56
8.41 | 0.95053903 | 0.8543596 | 32.43555 | 33.6508 | 30.83126 | 28.74988 | 32.13 | 33.56
8.42 | 0.945006532 | 0.8471531 | 32.46003 | 33.67475 | 30.67494 | 28.52767 | 32.13 | 33.56
8.43 | 0.937282604 | 0.838147 | 32.48424 | 33.69843 | 30.44691 | 28.24424 | 32.19 | 33.56
8.44 | 0.938021446 | 0.8348433 | 32.50819 | 33.72184 | 30.49338 | 28.15246 | 32.19 | 33.56
8.45 | 0.944030859 | 0.8370507 | 32.53188 | 33.74498 | 30.7111 | 28.24626 | 32.13 | 33.56
8.46 | 0.954273511 | 0.843556 | 32.55531 | 33.76786 | 31.06667 | 28.48508 | 32.13 | 33.56
8.47 | 0.966944492 | 0.8510238 | 32.57848 | 33.79046 | 31.50158 | 28.75649 | 32.19 | 33.56
8.48 | 0.97136101 | 0.8523606 | 32.60139 | 33.81279 | 31.66771 | 28.82069 | 32.19 | 33.56
8.49 | 0.969619264 | 0.850839 | 32.62403 | 33.83486 | 31.63289 | 28.78802 | 32.19 | 33.56
8.5 | 0.962074761 | 0.8476012 | 32.64643 | 33.85666 | 31.4083 | 28.69695 | 32.13 | 33.56
8.51 | 0.957566725 | 0.8521931 | 32.66856 | 33.8782 | 31.28232 | 28.87077 | 32.13 | 33.56
8.52 | 0.95243996 | 0.8582745 | 32.69043 | 33.89947 | 31.13568 | 29.09505 | 32.13 | 33.5
8.53 | 0.946257217 | 0.862798 | 32.71205 | 33.92048 | 30.95402 | 29.26652 | 32.19 | 33.56
8.54 | 0.937664918 | 0.8584986 | 32.73342 | 33.94122 | 30.69298 | 29.13849 | 32.19 | 33.56
8.55 | 0.937799882 | 0.8479937 | 32.75453 | 33.9617 | 30.71719 | 28.79931 | 32.25 | 33.56
8.56 | 0.942752812 | 0.837434 | 32.77538 | 33.98192 | 30.89908 | 28.45762 | 32.19 | 33.56
8.57 | 0.951863844 | 0.82888 | 32.79598 | 34.00188 | 31.21731 | 28.18348 | 32.25 | 33.5
8.58 | 0.957702655 | 0.8294081 | 32.81633 | 34.02158 | 31.42829 | 28.21777 | 32.19 | 33.56
8.59 | 0.961762149 | 0.833038 | 32.83643 | 34.04101 | 31.58083 | 28.35746 | 32.25 | 33.5
8.6 | 0.963161847 | 0.8380733 | 32.85627 | 34.06019 | 31.64591 | 28.54494 | 32.25 | 33.56
8.61 | 0.956783591 | 0.8381831 | 32.87587 | 34.07911 | 31.45509 | 28.56454 | 32.19 | 33.56
8.62 | 0.946866557 | 0.8349405 | 32.89521 | 34.09778 | 31.14738 | 28.46961 | 32.19 | 33.56
8.63 | 0.938770396 | 0.8316799 | 32.91431 | 34.11619 | 30.89898 | 28.37374 | 32.19 | 33.56
8.64 | 0.938647474 | 0.8316304 | 32.93316 | 34.13434 | 30.91262 | 28.38715 | 32.19 | 33.56
8.65 | 0.941699943 | 0.8350333 | 32.95176 | 34.15223 | 31.03067 | 28.51825 | 32.25 | 33.56
8.66 | 0.944845666 | 0.8383847 | 32.97011 | 34.16988 | 31.15166 | 28.6475 | 32.19 | 33.56
8.67 | 0.947298533 | 0.840759 | 32.98821 | 34.18727 | 31.24969 | 28.74325 | 32.25 | 33.56
8.68 | 0.950667323 | 0.8377682 | 33.00608 | 34.2044 | 31.3778 | 28.65536 | 32.25 | 33.56
8.69 | 0.951414151 | 0.8340291 | 33.02369 | 34.22129 | 31.41921 | 28.54155 | 32.25 | 33.56
8.7 | 0.949677626 | 0.8299749 | 33.04106 | 34.23792 | 31.37836 | 28.41662 | 32.25 | 33.5
8.71 | 0.950161539 | 0.829583 | 33.05819 | 34.25431 | 31.41062 | 28.41679 | 32.25 | 33.5
8.72 | 0.948358157 | 0.8284007 | 33.07508 | 34.27044 | 31.36702 | 28.38966 | 32.25 | 33.5
8.73 | 0.945088228 | 0.8269041 | 33.09173 | 34.28633 | 31.2746 | 28.3515 | 32.19 | 33.5
8.74 | 0.942877428 | 0.8271872 | 33.10813 | 34.30197 | 31.21691 | 28.37415 | 32.25 | 33.5
8.75 | 0.948646197 | 0.8318931 | 33.12429 | 34.31736 | 31.42323 | 28.54838 | 32.25 | 33.5
8.76 | 0.958356736 | 0.8384781 | 33.14022 | 34.3325 | 31.76015 | 28.78705 | 32.25 | 33.56
8.77 | 0.96614205 | 0.842512 | 33.1559 | 34.3474 | 32.03331 | 28.9381 | 32.31 | 33.5
8.78 | 0.967571025 | 0.8426667 | 33.17135 | 34.36206 | 32.09564 | 28.95576 | 32.31 | 33.56
8.79 | 0.963973137 | 0.8418848 | 33.18656 | 34.37647 | 31.99095 | 28.94103 | 32.31 | 33.56
8.8 | 0.951852802 | 0.8443246 | 33.20153 | 34.39064 | 31.60297 | 29.03687 | 32.31 | 33.56
8.81 | 0.946340352 | 0.8442237 | 33.21627 | 34.40457 | 31.4339 | 29.04515 | 32.31 | 33.56
8.82 | 0.94664187 | 0.8418373 | 33.23078 | 34.41825 | 31.45764 | 28.97457 | 32.31 | 33.63
8.83 | 0.95846064 | 0.834838 | 33.24505 | 34.4317 | 31.86407 | 28.74489 | 32.31 | 33.56
8.84 | 0.960320636 | 0.8275702 | 33.25908 | 34.44491 | 31.93938 | 28.50558 | 32.31 | 33.56
8.85 | 0.957766894 | 0.82108 | 33.27288 | 34.45787 | 31.86767 | 28.29267 | 32.31 | 33.63
8.86 | 0.953807971 | 0.8180649 | 33.28646 | 34.4706 | 31.74889 | 28.19919 | 32.31 | 33.56
8.87 | 0.959969956 | 0.8212141 | 33.2998 | 34.48309 | 31.9668 | 28.318 | 32.31 | 33.63
8.88 | 0.968990315 | 0.8264798 | 33.31291 | 34.49535 | 32.27988 | 28.50971 | 32.31 | 33.63
8.89 | 0.970034128 | 0.8286807 | 33.32579 | 34.50737 | 32.32715 | 28.59559 | 32.38 | 33.63
8.9 | 0.965116514 | 0.8315569 | 33.33844 | 34.51915 | 32.17548 | 28.70464 | 32.31 | 33.63
8.91 | 0.956999566 | 0.8351923 | 33.35086 | 34.5307 | 31.91676 | 28.83978 | 32.38 | 33.56
8.92 | 0.948925787 | 0.8416717 | 33.36306 | 34.54202 | 31.65907 | 29.07304 | 32.31 | 33.56
8.93 | 0.938130191 | 0.8408328 | 33.37503 | 34.55311 | 31.31012 | 29.05339 | 32.31 | 33.56
8.94 | 0.925942368 | 0.8345011 | 33.38677 | 34.56396 | 30.91423 | 28.84366 | 32.38 | 33.63
8.95 | 0.923355476 | 0.8209182 | 33.39829 | 34.57459 | 30.8385 | 28.38291 | 32.38 | 33.63
8.96 | 0.925986511 | 0.8112158 | 33.40959 | 34.58498 | 30.93683 | 28.05588 | 32.38 | 33.63
8.97 | 0.933705802 | 0.8052975 | 33.42066 | 34.59515 | 31.20507 | 27.85938 | 32.38 | 33.56
8.98 | 0.934047022 | 0.8101292 | 33.43151 | 34.60508 | 31.2266 | 28.03459 | 32.38 | 33.63
8.99 | 0.93486386 | 0.8160816 | 33.44214 | 34.61479 | 31.26385 | 28.2485 | 32.38 | 33.63
9 | 0.93687979 | 0.8229811 | 33.45255 | 34.62428 | 31.34102 | 28.49513 | 32.31 | 33.63
9.01 | 0.950528754 | 0.8241443 | 33.46273 | 34.63353 | 31.80729 | 28.54303 | 32.38 | 33.56
9.02 | 0.964093797 | 0.8240742 | 33.4727 | 34.64257 | 32.27082 | 28.54805 | 32.38 | 33.63
9.03 | 0.971746525 | 0.8235886 | 33.48245 | 34.65138 | 32.53645 | 28.53848 | 32.38 | 33.63
9.04 | 0.97303426 | 0.8265674 | 33.49198 | 34.65996 | 32.58885 | 28.64879 | 32.38 | 33.63
9.05 | 0.971857676 | 0.8304759 | 33.5013 | 34.66832 | 32.55849 | 28.79121 | 32.44 | 33.63
9.06 | 0.971949472 | 0.8309244 | 33.51039 | 34.67647 | 32.57041 | 28.81352 | 32.44 | 33.63
9.07 | 0.96643812 | 0.831953 | 33.51928 | 34.68439 | 32.39431 | 28.85578 | 32.38 | 33.63
9.08 | 0.956294958 | 0.8334611 | 33.52794 | 34.69209 | 32.0626 | 28.91451 | 32.44 | 33.56
9.09 | 0.948717575 | 0.8359723 | 33.5364 | 34.69957 | 31.81657 | 29.00788 | 32.44 | 33.63
9.1 | 0.944394298 | 0.8355672 | 33.54464 | 34.70684 | 31.67937 | 28.9999 | 32.44 | 33.63
9.11 | 0.9455011 | 0.8300585 | 33.55267 | 34.71388 | 31.72408 | 28.81455 | 32.44 | 33.63
9.12 | 0.947017529 | 0.8250134 | 33.56048 | 34.72071 | 31.78237 | 28.64505 | 32.44 | 33.63
9.13 | 0.948210998 | 0.8206215 | 33.56809 | 34.72733 | 31.82963 | 28.49799 | 32.44 | 33.56
9.14 | 0.947128034 | 0.8188466 | 33.57549 | 34.73373 | 31.80028 | 28.4416 | 32.44 | 33.63
9.15 | 0.94305748 | 0.8197212 | 33.58267 | 34.73991 | 31.67039 | 28.47704 | 32.44 | 33.63
9.16 | 0.936582172 | 0.8227283 | 33.58965 | 34.74589 | 31.45947 | 28.58643 | 32.44 | 33.63
9.17 | 0.933046918 | 0.8295001 | 33.59642 | 34.75165 | 31.34704 | 28.8265 | 32.5 | 33.63
9.18 | 0.928918751 | 0.8342583 | 33.60299 | 34.7572 | 31.21445 | 28.99648 | 32.5 | 33.63
9.19 | 0.923097911 | 0.8341474 | 33.60935 | 34.76254 | 31.02472 | 28.99708 | 32.5 | 33.56
9.2 | 0.91743489 | 0.8353164 | 33.6155 | 34.76766 | 30.84003 | 29.042 | 32.5 | 33.56
9.21 | 0.912737846 | 0.837305 | 33.62145 | 34.77258 | 30.68757 | 29.11526 | 32.5 | 33.56
9.22 | 0.922823398 | 0.8433312 | 33.62719 | 34.7773 | 31.03196 | 29.32878 | 32.5 | 33.56
9.23 | 0.938003872 | 0.844882 | 33.63274 | 34.7818 | 31.54764 | 29.38652 | 32.5 | 33.56
9.24 | 0.960266483 | 0.840212 | 33.63808 | 34.7861 | 32.30152 | 29.2277 | 32.5 | 33.63
9.25 | 0.97003101 | 0.8323282 | 33.64322 | 34.79019 | 32.63496 | 28.95686 | 32.5 | 33.56
9.26 | 0.974113989 | 0.8244375 | 33.64815 | 34.79408 | 32.77714 | 28.68554 | 32.5 | 33.63
9.27 | 0.963788467 | 0.8231642 | 33.65289 | 34.79776 | 32.43427 | 28.64427 | 32.56 | 33.63
9.28 | 0.959145172 | 0.8223086 | 33.65743 | 34.80124 | 32.28236 | 28.61736 | 32.56 | 33.63
9.29 | 0.960982983 | 0.8219295 | 33.66178 | 34.80452 | 32.34839 | 28.60686 | 32.56 | 33.63
9.3 | 0.961870556 | 0.8219649 | 33.66592 | 34.80759 | 32.38226 | 28.61062 | 32.63 | 33.63
9.31 | 0.960727576 | 0.823455 | 33.66987 | 34.81047 | 32.34757 | 28.66486 | 32.63 | 33.63
9.32 | 0.948215624 | 0.8334977 | 33.67362 | 34.81314 | 31.92985 | 29.01667 | 32.56 | 33.63
9.33 | 0.937208173 | 0.8443343 | 33.67718 | 34.81562 | 31.56253 | 29.39602 | 32.63 | 33.63
9.34 | 0.927949291 | 0.8560937 | 33.68054 | 34.8179 | 31.25383 | 29.80739 | 32.63 | 33.63
9.35 | 0.924657738 | 0.8566699 | 33.68371 | 34.81998 | 31.1459 | 29.82923 | 32.63 | 33.63
9.36 | 0.923023504 | 0.8531533 | 33.68669 | 34.82186 | 31.09361 | 29.70839 | 32.63 | 33.56
9.37 | 0.921352757 | 0.8404039 | 33.68947 | 34.82355 | 31.03989 | 29.26585 | 32.63 | 33.63
9.38 | 0.922544198 | 0.8314083 | 33.69207 | 34.82505 | 31.08242 | 28.95383 | 32.69 | 33.56
9.39 | 0.927966626 | 0.8279614 | 33.69447 | 34.82635 | 31.26735 | 28.83487 | 32.69 | 33.56
9.4 | 0.942921034 | 0.8302629 | 33.69669 | 34.82745 | 31.77332 | 28.91594 | 32.69 | 33.63
9.41 | 0.96186177 | 0.8349691 | 33.69872 | 34.82837 | 32.41351 | 29.08061 | 32.75 | 33.63
9.42 | 0.969860691 | 0.8362575 | 33.70055 | 34.82909 | 32.68484 | 29.12609 | 32.75 | 33.56
9.43 | 0.972507677 | 0.8366892 | 33.70221 | 34.82962 | 32.77565 | 29.14157 | 32.75 | 33.63
9.44 | 0.962010204 | 0.835017 | 33.70367 | 34.82996 | 32.42328 | 29.08361 | 32.75 | 33.56
9.45 | 0.949831142 | 0.8329496 | 33.70495 | 34.83011 | 32.01401 | 29.01173 | 32.75 | 33.56
9.46 | 0.936394901 | 0.8305866 | 33.70605 | 34.83008 | 31.56217 | 28.9294 | 32.75 | 33.63
9.47 | 0.928406217 | 0.8318847 | 33.70696 | 34.82985 | 31.29375 | 28.97442 | 32.81 | 33.56
9.48 | 0.922808407 | 0.8343452 | 33.70768 | 34.82944 | 31.10573 | 29.05978 | 32.81 | 33.56
9.49 | 0.927717842 | 0.8405798 | 33.70823 | 34.82885 | 31.27173 | 29.27643 | 32.81 | 33.63
9.5 | 0.932525864 | 0.8451655 | 33.70859 | 34.82807 | 31.43413 | 29.43548 | 32.81 | 33.63
9.51 | 0.937170545 | 0.8470956 | 33.70878 | 34.8271 | 31.59087 | 29.50189 | 32.81 | 33.63
9.52 | 0.935004714 | 0.845055 | 33.70878 | 34.82595 | 31.51787 | 29.42985 | 32.88 | 33.63
9.53 | 0.929018406 | 0.840787 | 33.7086 | 34.82462 | 31.31591 | 29.28009 | 32.81 | 33.63
9.54 | 0.936806356 | 0.8382299 | 33.70825 | 34.82311 | 31.5781 | 29.18977 | 32.88 | 33.63
9.55 | 0.947385194 | 0.8371474 | 33.70771 | 34.82141 | 31.93419 | 29.15066 | 32.88 | 33.63
9.56 | 0.965045299 | 0.8440766 | 33.707 | 34.81954 | 32.52879 | 29.39036 | 32.94 | 33.63
9.57 | 0.97315036 | 0.8488311 | 33.70612 | 34.81749 | 32.80112 | 29.55416 | 32.88 | 33.63
9.58 | 0.965316843 | 0.8499579 | 33.70506 | 34.81525 | 32.53606 | 29.5915 | 32.94 | 33.63
9.59 | 0.957925852 | 0.8450507 | 33.70382 | 34.81284 | 32.28576 | 29.41862 | 32.94 | 33.63
9.6 | 0.950821914 | 0.8362293 | 33.70241 | 34.81026 | 32.04499 | 29.10935 | 32.88 | 33.63
9.61 | 0.952991485 | 0.833705 | 33.70083 | 34.80749 | 32.1166 | 29.01918 | 32.94 | 33.63
9.62 | 0.956546656 | 0.8327527 | 33.69907 | 34.80455 | 32.23474 | 28.98358 | 33 | 33.56
9.63 | 0.950854954 | 0.8374203 | 33.69715 | 34.80144 | 32.0411 | 29.14343 | 32.94 | 33.63
9.64 | 0.94656863 | 0.841145 | 33.69505 | 34.79815 | 31.89468 | 29.27029 | 33 | 33.63
9.65 | 0.946233876 | 0.8422181 | 33.69278 | 34.79469 | 31.88125 | 29.30472 | 33 | 33.63
9.66 | 0.949999992 | 0.8426082 | 33.69034 | 34.79106 | 32.00583 | 29.31523 | 33 | 33.63
9.67 | 0.95843383 | 0.8422208 | 33.68774 | 34.78726 | 32.28747 | 29.29855 | 33 | 33.56
9.68 | 0.96252638 | 0.8406456 | 33.68497 | 34.78328 | 32.42267 | 29.24041 | 33 | 33.63
9.69 | 0.964444811 | 0.8384757 | 33.68203 | 34.77914 | 32.48445 | 29.16146 | 33 | 33.63
9.7 | 0.963535096 | 0.833409 | 33.67892 | 34.77482 | 32.45082 | 28.98165 | 33.06 | 33.63
9.71 | 0.962023636 | 0.8280064 | 33.67565 | 34.77034 | 32.39677 | 28.79007 | 33 | 33.56
9.72 | 0.957543429 | 0.8257518 | 33.67221 | 34.76569 | 32.2426 | 28.70783 | 33 | 33.63
9.73 | 0.952928358 | 0.824004 | 33.66861 | 34.76088 | 32.08377 | 28.6431 | 33.06 | 33.63
9.74 | 0.947839715 | 0.8240359 | 33.66485 | 34.7559 | 31.90888 | 28.64011 | 33.06 | 33.63
9.75 | 0.941641465 | 0.8238248 | 33.66092 | 34.75075 | 31.69652 | 28.62853 | 33.06 | 33.63
9.76 | 0.933730292 | 0.8232388 | 33.65683 | 34.74544 | 31.4264 | 28.60379 | 33.13 | 33.63
9.77 | 0.925318846 | 0.8262518 | 33.65258 | 34.73997 | 31.13937 | 28.70396 | 33.13 | 33.63
9.78 | 0.916510656 | 0.832119 | 33.64817 | 34.73433 | 30.83891 | 28.90309 | 33.13 | 33.63
9.79 | 0.917304673 | 0.8384561 | 33.6436 | 34.72853 | 30.86144 | 29.11835 | 33.13 | 33.63
9.8 | 0.921919317 | 0.8449803 | 33.63888 | 34.72257 | 31.01233 | 29.33989 | 33.13 | 33.63
9.81 | 0.9323435 | 0.8429682 | 33.63399 | 34.71645 | 31.35843 | 29.26486 | 33.13 | 33.63
9.82 | 0.943616897 | 0.8396018 | 33.62895 | 34.71017 | 31.73284 | 29.14272 | 33.13 | 33.63
9.83 | 0.949877336 | 0.8327665 | 33.62375 | 34.70373 | 31.93844 | 28.9001 | 33.19 | 33.63
9.84 | 0.954883372 | 0.8265894 | 33.6184 | 34.69714 | 32.10165 | 28.68028 | 33.19 | 33.63
9.85 | 0.952574365 | 0.8242507 | 33.61289 | 34.69038 | 32.01877 | 28.59357 | 33.19 | 33.63
9.86 | 0.948914098 | 0.8232042 | 33.60722 | 34.68347 | 31.89037 | 28.55158 | 33.13 | 33.63
9.87 | 0.941708088 | 0.8255482 | 33.6014 | 34.6764 | 31.64271 | 28.62704 | 33.13 | 33.63
9.88 | 0.936218704 | 0.8288264 | 33.59543 | 34.66918 | 31.45267 | 28.73473 | 33.19 | 33.69
9.89 | 0.933321852 | 0.8335156 | 33.58931 | 34.66181 | 31.34964 | 28.89116 | 33.19 | 33.63
9.9 | 0.932483749 | 0.8379358 | 33.58304 | 34.65428 | 31.31564 | 29.03806 | 33.25 | 33.69
9.91 | 0.933595123 | 0.8421013 | 33.57661 | 34.6466 | 31.34696 | 29.17594 | 33.25 | 33.63
9.92 | 0.936751671 | 0.8444974 | 33.57004 | 34.63876 | 31.44679 | 29.25235 | 33.25 | 33.63
9.93 | 0.941152762 | 0.8458169 | 33.56332 | 34.63078 | 31.58821 | 29.2913 | 33.25 | 33.69
9.94 | 0.9454541 | 0.843604 | 33.55644 | 34.62264 | 31.72608 | 29.2078 | 33.25 | 33.63
9.95 | 0.949717124 | 0.8400343 | 33.54942 | 34.61436 | 31.86246 | 29.07725 | 33.31 | 33.63
9.96 | 0.952267304 | 0.8361789 | 33.54226 | 34.60593 | 31.9412 | 28.93674 | 33.31 | 33.63
9.97 | 0.954431288 | 0.832259 | 33.53495 | 34.59734 | 32.0068 | 28.79395 | 33.25 | 33.63
9.98 | 0.960169193 | 0.8345055 | 33.52749 | 34.58861 | 32.19206 | 28.86439 | 33.31 | 33.69
9.99 | 0.966294528 | 0.8374205 | 33.51989 | 34.57974 | 32.39008 | 28.95778 | 33.31 | 33.69
10 | 0.971114417 | 0.8418101 | 33.51214 | 34.57072 | 32.54412 | 29.10198 | 33.31 | 33.69
10.01 | 0.975466578 | 0.8459027 | 33.50425 | 34.56155 | 32.68227 | 29.23571 | 33.38 | 33.69
10.02 | 0.97181723 | 0.8441065 | 33.49622 | 34.55224 | 32.5522 | 29.16577 | 33.38 | 33.63
10.03 | 0.967531419 | 0.842252 | 33.48804 | 34.54278 | 32.40073 | 29.09373 | 33.38 | 33.63
10.04 | 0.958410883 | 0.8399548 | 33.47973 | 34.53318 | 32.08733 | 29.00631 | 33.44 | 33.69
10.05 | 0.950429741 | 0.8386752 | 33.47127 | 34.52344 | 31.81209 | 28.95396 | 33.38 | 33.75
10.06 | 0.94790456 | 0.8422685 | 33.46267 | 34.51356 | 31.71942 | 29.06969 | 33.44 | 33.69
10.07 | 0.946984045 | 0.8454722 | 33.45394 | 34.50354 | 31.68034 | 29.17178 | 33.38 | 33.69
10.08 | 0.951698959 | 0.8473077 | 33.44506 | 34.49338 | 31.82963 | 29.2265 | 33.5 | 33.69
10.09 | 0.955008378 | 0.8483985 | 33.43605 | 34.48307 | 31.93171 | 29.25539 | 33.44 | 33.69
10.1 | 0.954377646 | 0.8474018 | 33.4269 | 34.47263 | 31.90189 | 29.21217 | 33.44 | 33.63
10.11 | 0.954206318 | 0.8466349 | 33.41762 | 34.46206 | 31.8873 | 29.17678 | 33.5 | 33.75
10.12 | 0.955124619 | 0.846413 | 33.4082 | 34.45134 | 31.90899 | 29.16006 | 33.5 | 33.69
10.13 | 0.956680852 | 0.8453952 | 33.39865 | 34.44049 | 31.95184 | 29.11583 | 33.56 | 33.69
10.14 | 0.959576966 | 0.842706 | 33.38896 | 34.4295 | 32.03927 | 29.01395 | 33.56 | 33.69
10.15 | 0.961154629 | 0.8414178 | 33.37913 | 34.41838 | 32.08251 | 28.96024 | 33.56 | 33.69
10.16 | 0.960181909 | 0.8428397 | 33.36918 | 34.40712 | 32.04048 | 28.99969 | 33.5 | 33.69
10.17 | 0.959086787 | 0.84567 | 33.35909 | 34.39573 | 31.99426 | 29.08744 | 33.56 | 33.69
10.18 | 0.957765601 | 0.8511014 | 33.34887 | 34.38421 | 31.9404 | 29.26445 | 33.56 | 33.75
10.19 | 0.956143762 | 0.854681 | 33.33852 | 34.37256 | 31.87642 | 29.37757 | 33.63 | 33.75
10.2 | 0.953973069 | 0.8548802 | 33.32804 | 34.36077 | 31.79406 | 29.37434 | 33.63 | 33.75
10.21 | 0.953375686 | 0.854144 | 33.31743 | 34.34885 | 31.76403 | 29.33887 | 33.63 | 33.75
10.22 | 0.955716849 | 0.8516609 | 33.3067 | 34.33681 | 31.83177 | 29.24331 | 33.63 | 33.75
10.23 | 0.958661664 | 0.8503516 | 33.29583 | 34.32463 | 31.91944 | 29.188 | 33.63 | 33.75
10.24 | 0.962801622 | 0.8513662 | 33.28484 | 34.31233 | 32.0467 | 29.21235 | 33.63 | 33.69
10.25 | 0.964731864 | 0.8517679 | 33.27372 | 34.29989 | 32.10022 | 29.21555 | 33.69 | 33.69
10.26 | 0.961845947 | 0.8508336 | 33.26247 | 34.28733 | 31.99338 | 29.17282 | 33.69 | 33.69
10.27 | 0.958237072 | 0.8499236 | 33.2511 | 34.27465 | 31.86244 | 29.13083 | 33.69 | 33.75
10.28 | 0.952818292 | 0.8490745 | 33.23961 | 34.26184 | 31.67131 | 29.09085 | 33.69 | 33.75
10.29 | 0.948706823 | 0.849571 | 33.22799 | 34.2489 | 31.52362 | 29.09687 | 33.69 | 33.75
10.3 | 0.948553117 | 0.8541413 | 33.21625 | 34.23584 | 31.50737 | 29.24224 | 33.75 | 33.75
10.31 | 0.949610715 | 0.858148 | 33.20438 | 34.22265 | 31.53124 | 29.3681 | 33.75 | 33.75
10.32 | 0.95542206 | 0.8599423 | 33.1924 | 34.20935 | 31.71275 | 29.41806 | 33.69 | 33.81
10.33 | 0.960973519 | 0.8612377 | 33.18029 | 34.19592 | 31.88538 | 29.45081 | 33.75 | 33.75
10.34 | 0.96504866 | 0.8596984 | 33.16806 | 34.18236 | 32.00879 | 29.38653 | 33.75 | 33.81
10.35 | 0.968577079 | 0.8582411 | 33.15571 | 34.16869 | 32.11386 | 29.32497 | 33.75 | 33.81
10.36 | 0.966447155 | 0.8576309 | 33.14324 | 34.1549 | 32.03119 | 29.2923 | 33.75 | 33.81
10.37 | 0.964275185 | 0.8570102 | 33.13066 | 34.14099 | 31.94707 | 29.25917 | 33.75 | 33.75
10.38 | 0.959845826 | 0.8558289 | 33.11795 | 34.12696 | 31.78813 | 29.20684 | 33.81 | 33.81
10.39 | 0.955416467 | 0.8546477 | 33.10513 | 34.11281 | 31.62919 | 29.15443 | 33.81 | 33.81
10.4 | 0.953988121 | 0.8537289 | 33.09219 | 34.09854 | 31.56956 | 29.11091 | 33.75 | 33.81
10.41 | 0.952750767 | 0.8528268 | 33.07914 | 34.08416 | 31.51617 | 29.06788 | 33.81 | 33.75
10.42 | 0.953519228 | 0.8553302 | 33.06597 | 34.06966 | 31.52904 | 29.14081 | 33.81 | 33.81
10.43 | 0.954631429 | 0.8584172 | 33.05268 | 34.05504 | 31.55313 | 29.23343 | 33.81 | 33.75
10.44 | 0.953532969 | 0.8595828 | 33.03928 | 34.04031 | 31.50405 | 29.26046 | 33.81 | 33.81
10.45 | 0.951731953 | 0.8601376 | 33.02577 | 34.02547 | 31.43168 | 29.26658 | 33.81 | 33.81
10.46 | 0.951275111 | 0.8579347 | 33.01215 | 34.01051 | 31.40363 | 29.17879 | 33.81 | 33.75
10.47 | 0.951524613 | 0.8542825 | 32.99841 | 33.99544 | 31.3988 | 29.04171 | 33.81 | 33.81
10.48 | 0.953253868 | 0.8524188 | 32.98456 | 33.98025 | 31.44266 | 28.96541 | 33.88 | 33.81
10.49 | 0.956224894 | 0.8520558 | 32.9706 | 33.96496 | 31.52731 | 28.94004 | 33.88 | 33.81
10.5 | 0.958684633 | 0.8522233 | 32.95653 | 33.94955 | 31.59492 | 28.9326 | 33.88 | 33.88
10.51 | 0.960447988 | 0.8531132 | 32.94235 | 33.93404 | 31.63942 | 28.94957 | 33.88 | 33.81
10.52 | 0.961632095 | 0.854485 | 32.92806 | 33.91841 | 31.66468 | 28.98277 | 33.88 | 33.88
10.53 | 0.961427939 | 0.8570115 | 32.91367 | 33.90268 | 31.64412 | 29.05499 | 33.88 | 33.81
10.54 | 0.960597579 | 0.8594303 | 32.89916 | 33.88683 | 31.60286 | 29.12337 | 33.94 | 33.75
10.55 | 0.956399619 | 0.8612694 | 32.88455 | 33.87088 | 31.45077 | 29.17196 | 33.88 | 33.81
10.56 | 0.952214268 | 0.8630601 | 32.86983 | 33.85483 | 31.29913 | 29.21875 | 33.94 | 33.88
10.57 | 0.949220266 | 0.8602821 | 32.85501 | 33.83866 | 31.18664 | 29.11079 | 33.94 | 33.81
10.58 | 0.946226263 | 0.857504 | 32.84008 | 33.82239 | 31.07415 | 29.00284 | 33.94 | 33.88
10.59 | 0.945374913 | 0.85578 | 32.82505 | 33.80602 | 31.03198 | 28.93051 | 33.94 | 33.81
10.6 | 0.944885785 | 0.8542342 | 32.80991 | 33.78954 | 31.00162 | 28.86418 | 33.94 | 33.81
10.61 | 0.943522312 | 0.8553921 | 32.79467 | 33.77295 | 30.9425 | 28.88912 | 33.94 | 33.81
10.62 | 0.941768762 | 0.8577562 | 32.77932 | 33.75627 | 30.87054 | 28.95465 | 33.94 | 33.81
10.63 | 0.940869263 | 0.8603029 | 32.76388 | 33.73948 | 30.82653 | 29.02617 | 34 | 33.81
10.64 | 0.940762123 | 0.8630189 | 32.74833 | 33.72259 | 30.80839 | 29.10323 | 33.94 | 33.88
10.65 | 0.94228261 | 0.8649484 | 32.73268 | 33.7056 | 30.84344 | 29.1536 | 33.94 | 33.81
10.66 | 0.94700453 | 0.8653307 | 32.71693 | 33.6885 | 30.98308 | 29.1517 | 33.94 | 33.81
10.67 | 0.951696083 | 0.8657113 | 32.70108 | 33.67131 | 31.12149 | 29.14963 | 33.94 | 33.81
10.68 | 0.956210551 | 0.8660816 | 32.68513 | 33.65402 | 31.25387 | 29.14712 | 34 | 33.81
10.69 | 0.96072502 | 0.8664519 | 32.66909 | 33.63662 | 31.38601 | 29.14452 | 34 | 33.81
10.7 | 0.959323098 | 0.8651148 | 32.65294 | 33.61913 | 31.32472 | 29.08441 | 34 | 33.81
10.71 | 0.957587984 | 0.8636816 | 32.6367 | 33.60155 | 31.25251 | 29.02104 | 34.06 | 33.88
10.72 | 0.955192401 | 0.8608881 | 32.62036 | 33.58386 | 31.15872 | 28.91195 | 34 | 33.88
10.73 | 0.952562217 | 0.8576113 | 32.60393 | 33.56608 | 31.05727 | 28.78665 | 34 | 33.81
10.74 | 0.952269934 | 0.8565073 | 32.58739 | 33.5482 | 31.032 | 28.73428 | 34.06 | 33.81
10.75 | 0.954136026 | 0.8574092 | 32.57077 | 33.53023 | 31.07694 | 28.74913 | 34.06 | 33.81
10.76 | 0.956278549 | 0.8587512 | 32.55405 | 33.51216 | 31.13074 | 28.77861 | 34.06 | 33.81
10.77 | 0.959088653 | 0.861156 | 32.53723 | 33.494 | 31.20609 | 28.84356 | 34.06 | 33.88
10.78 | 0.96177778 | 0.8635186 | 32.52033 | 33.47575 | 31.27733 | 28.90693 | 34.06 | 33.88
10.79 | 0.962444024 | 0.8651741 | 32.50332 | 33.4574 | 31.28263 | 28.94648 | 34.06 | 33.88
10.8 | 0.963110269 | 0.8668296 | 32.48623 | 33.43896 | 31.28782 | 28.98588 | 34.06 | 33.88
10.81 | 0.96114661 | 0.8668283 | 32.46905 | 33.42043 | 31.20752 | 28.96977 | 34.06 | 33.88
10.82 | 0.958568919 | 0.8664401 | 32.45177 | 33.40181 | 31.10726 | 28.94066 | 34.13 | 33.88
10.83 | 0.954796131 | 0.8644342 | 32.43441 | 33.38309 | 30.96825 | 28.85749 | 34.13 | 33.88
10.84 | 0.950067519 | 0.8611346 | 32.41695 | 33.36429 | 30.79829 | 28.73114 | 34.13 | 33.88
10.85 | 0.94592973 | 0.8582965 | 32.39941 | 33.3454 | 30.64756 | 28.62024 | 34.19 | 33.81
10.86 | 0.943230785 | 0.8565825 | 32.38177 | 33.32642 | 30.54348 | 28.54683 | 34.19 | 33.81
10.87 | 0.940541119 | 0.8548632 | 32.36405 | 33.30735 | 30.43972 | 28.47323 | 34.13 | 33.88
10.88 | 0.93838571 | 0.8528337 | 32.34624 | 33.28819 | 30.35325 | 28.38929 | 34.19 | 33.88
10.89 | 0.936230302 | 0.8508041 | 32.32834 | 33.26895 | 30.26678 | 28.30536 | 34.19 | 33.88
10.9 | 0.935382548 | 0.8499951 | 32.31036 | 33.24962 | 30.22255 | 28.26201 | 34.19 | 33.88
10.91 | 0.935009916 | 0.8496296 | 32.29229 | 33.2302 | 30.19361 | 28.23336 | 34.19 | 33.88
10.92 | 0.936609594 | 0.8498283 | 32.27414 | 33.2107 | 30.22827 | 28.22339 | 34.25 | 33.88
10.93 | 0.940716427 | 0.8507441 | 32.2559 | 33.19111 | 30.34365 | 28.23714 | 34.19 | 33.88
10.94 | 0.944494744 | 0.8513758 | 32.23757 | 33.17144 | 30.44822 | 28.24136 | 34.25 | 33.88
10.95 | 0.946211176 | 0.8502246 | 32.21917 | 33.15169 | 30.48614 | 28.18638 | 34.25 | 33.88
10.96 | 0.947927608 | 0.8490734 | 32.20068 | 33.13185 | 30.52391 | 28.13137 | 34.25 | 33.88
10.97 | 0.948364147 | 0.8493283 | 32.1821 | 33.11193 | 30.52035 | 28.1229 | 34.31 | 33.81
10.98 | 0.948528865 | 0.8498818 | 32.16345 | 33.09193 | 30.50796 | 28.12423 | 34.31 | 33.88
10.99 | 0.949745886 | 0.8504779 | 32.14471 | 33.07184 | 30.52931 | 28.12687 | 34.25 | 33.88
11 | 0.952005069 | 0.8511162 | 32.12589 | 33.05168 | 30.58401 | 28.13082 | 34.31 | 33.88
11.01 | 0.953735052 | 0.8517524 | 32.10699 | 33.03144 | 30.62156 | 28.1346 | 34.31 | 33.88
11.02 | 0.952884114 | 0.8523784 | 32.08801 | 33.01111 | 30.57616 | 28.13796 | 34.31 | 33.88
11.03 | 0.952033176 | 0.8530045 | 32.06896 | 32.99071 | 30.53071 | 28.14122 | 34.31 | 33.88
11.04 | 0.951008432 | 0.8529399 | 32.04982 | 32.97023 | 30.47965 | 28.12162 | 34.31 | 33.88
11.05 | 0.949947574 | 0.8527319 | 32.0306 | 32.94967 | 30.42739 | 28.09723 | 34.31 | 33.88
11.06 | 0.951259868 | 0.8524008 | 32.01131 | 32.92903 | 30.45107 | 28.06873 | 34.38 | 33.94
11.07 | 0.955186887 | 0.851934 | 31.99194 | 32.90831 | 30.55828 | 28.03571 | 34.38 | 33.94
11.08 | 0.95883478 | 0.8517104 | 31.97249 | 32.88752 | 30.65634 | 28.01064 | 34.31 | 33.94
11.09 | 0.960303666 | 0.8533845 | 31.95297 | 32.86665 | 30.68455 | 28.04789 | 34.38 | 33.88
11.1 | 0.961772552 | 0.8550585 | 31.93337 | 32.84571 | 30.71264 | 28.08501 | 34.44 | 33.88
11.11 | 0.958515024 | 0.8567651 | 31.91369 | 32.82469 | 30.58975 | 28.12305 | 34.38 | 33.88
11.12 | 0.953607244 | 0.8584829 | 31.89394 | 32.8036 | 30.4143 | 28.16133 | 34.38 | 33.94
11.13 | 0.950367654 | 0.8594752 | 31.87412 | 32.78244 | 30.29213 | 28.17569 | 34.44 | 33.94
11.14 | 0.950110853 | 0.8591702 | 31.85422 | 32.7612 | 30.26504 | 28.14744 | 34.38 | 33.94
11.15 | 0.949854052 | 0.8588651 | 31.83425 | 32.73988 | 30.23789 | 28.11914 | 34.44 | 33.94
11.16 | 0.952323731 | 0.8581291 | 31.81421 | 32.7185 | 30.29742 | 28.07669 | 34.44 | 33.94
11.17 | 0.954889671 | 0.8573778 | 31.79409 | 32.69704 | 30.35985 | 28.03372 | 34.44 | 33.94
11.18 | 0.953628807 | 0.8568713 | 31.7739 | 32.67551 | 30.30051 | 27.99871 | 34.44 | 34
11.19 | 0.949395255 | 0.8565548 | 31.75364 | 32.65392 | 30.14676 | 27.96987 | 34.44 | 33.94
11.2 | 0.945557965 | 0.8559829 | 31.73331 | 32.63225 | 30.00569 | 27.93265 | 34.44 | 33.94
11.21 | 0.943977907 | 0.8539567 | 31.71291 | 32.61051 | 29.93629 | 27.84796 | 34.5 | 33.94
11.22 | 0.942397849 | 0.8519304 | 31.69245 | 32.5887 | 29.86689 | 27.76331 | 34.5 | 33.94
11.23 | 0.944269725 | 0.8521124 | 31.67191 | 32.56682 | 29.90682 | 27.7506 | 34.5 | 34
11.24 | 0.947448219 | 0.8531303 | 31.6513 | 32.54488 | 29.98797 | 27.76502 | 34.5 | 33.94
11.25 | 0.94982121 | 0.8544714 | 31.63062 | 32.52287 | 30.04344 | 27.78986 | 34.5 | 33.94
11.26 | 0.95023148 | 0.8565999 | 31.60988 | 32.50079 | 30.0367 | 27.84017 | 34.5 | 33.94
11.27 | 0.950641749 | 0.8587284 | 31.58907 | 32.47864 | 30.02989 | 27.89033 | 34.56 | 33.94
11.28 | 0.951514328 | 0.8578308 | 31.56819 | 32.45643 | 30.03759 | 27.84212 | 34.5 | 34
11.29 | 0.952471086 | 0.8563822 | 31.54725 | 32.43415 | 30.04784 | 27.77603 | 34.56 | 33.94
11.3 | 0.954922911 | 0.8554916 | 31.52624 | 32.41181 | 30.10513 | 27.72803 | 34.56 | 34
11.31 | 0.959710336 | 0.8554727 | 31.50516 | 32.3894 | 30.23583 | 27.70825 | 34.56 | 34
11.32 | 0.964497762 | 0.8554539 | 31.48402 | 32.36693 | 30.36627 | 27.68841 | 34.56 | 34
11.33 | 0.966627171 | 0.8539097 | 31.46282 | 32.34439 | 30.41281 | 27.61919 | 34.56 | 34.06
11.34 | 0.968537621 | 0.8522399 | 31.44155 | 32.32179 | 30.45232 | 27.54592 | 34.56 | 34.06
11.35 | 0.967954291 | 0.8493386 | 31.42022 | 32.29913 | 30.41333 | 27.43289 | 34.56 | 34
11.36 | 0.96428209 | 0.8449119 | 31.39882 | 32.2764 | 30.27732 | 27.27072 | 34.56 | 34
11.37 | 0.960609888 | 0.8404852 | 31.37736 | 32.25361 | 30.14141 | 27.10869 | 34.63 | 34
11.38 | 0.958967929 | 0.8409495 | 31.35585 | 32.23077 | 30.06925 | 27.10445 | 34.69 | 34
11.39 | 0.957413551 | 0.8416248 | 31.33426 | 32.20786 | 29.99985 | 27.10693 | 34.63 | 34.06
11.4 | 0.957121882 | 0.8433881 | 31.31262 | 32.18489 | 29.97 | 27.14435 | 34.63 | 34.06
11.41 | 0.95831459 | 0.8464306 | 31.29092 | 32.16186 | 29.98654 | 27.22278 | 34.69 | 34.13
11.42 | 0.959507298 | 0.8494731 | 31.26916 | 32.13877 | 30.00298 | 27.30102 | 34.63 | 34.06
11.43 | 0.957979266 | 0.8486381 | 31.24733 | 32.11562 | 29.9343 | 27.25454 | 34.63 | 34.06
11.44 | 0.956306992 | 0.8475976 | 31.22545 | 32.09241 | 29.86112 | 27.20145 | 34.69 | 34.06
11.45 | 0.953787979 | 0.8464784 | 31.20351 | 32.06915 | 29.76153 | 27.14584 | 34.69 | 34.06
11.46 | 0.950139978 | 0.8452544 | 31.18151 | 32.04583 | 29.6268 | 27.08688 | 34.69 | 34.13
11.47 | 0.946491978 | 0.8440304 | 31.15945 | 32.02245 | 29.49217 | 27.02792 | 34.69 | 34.13
11.48 | 0.946780138 | 0.8456682 | 31.13734 | 31.99901 | 29.48021 | 27.06055 | 34.69 | 34.06
11.49 | 0.947523541 | 0.847637 | 31.11517 | 31.97552 | 29.48235 | 27.10363 | 34.69 | 34.06
11.5 | 0.949000925 | 0.8496875 | 31.09294 | 31.95197 | 29.50723 | 27.14919 | 34.75 | 34.06
11.51 | 0.951824384 | 0.8518877 | 31.07065 | 31.92837 | 29.57381 | 27.19938 | 34.75 | 34.13
11.52 | 0.954647843 | 0.8540878 | 31.04831 | 31.90471 | 29.64021 | 27.24942 | 34.75 | 34.13
11.53 | 0.955270942 | 0.8540472 | 31.02592 | 31.88099 | 29.63816 | 27.22787 | 34.75 | 34.13
11.54 | 0.955337385 | 0.8534397 | 31.00347 | 31.85723 | 29.61877 | 27.18822 | 34.75 | 34.13
11.55 | 0.955566514 | 0.8527938 | 30.98096 | 31.83341 | 29.60437 | 27.14733 | 34.75 | 34.13
11.56 | 0.956334361 | 0.8520211 | 30.9584 | 31.80953 | 29.60659 | 27.10239 | 34.75 | 34.13
11.57 | 0.957102208 | 0.8512483 | 30.93579 | 31.78561 | 29.60871 | 27.05744 | 34.81 | 34.13
11.58 | 0.958511755 | 0.8527659 | 30.91313 | 31.76163 | 29.63059 | 27.08523 | 34.75 | 34.13
11.59 | 0.960260291 | 0.8554934 | 30.89041 | 31.7376 | 29.66283 | 27.1513 | 34.81 | 34.13
11.6 | 0.961881823 | 0.8581122 | 30.86764 | 31.71351 | 29.69102 | 27.21375 | 34.81 | 34.13
11.61 | 0.961682331 | 0.8591729 | 30.84481 | 31.68938 | 29.66291 | 27.22666 | 34.81 | 34.13
11.62 | 0.961482839 | 0.8602337 | 30.82194 | 31.6652 | 29.63477 | 27.23947 | 34.81 | 34.19
11.63 | 0.960786229 | 0.8599847 | 30.79902 | 31.64096 | 29.59127 | 27.21074 | 34.88 | 34.19
11.64 | 0.959516391 | 0.8582255 | 30.77604 | 31.61668 | 29.53011 | 27.13424 | 34.81 | 34.19
11.65 | 0.958246553 | 0.8564662 | 30.75301 | 31.59235 | 29.46897 | 27.05778 | 34.88 | 34.19
11.66 | 0.960428797 | 0.8561628 | 30.72994 | 31.56797 | 29.51392 | 27.02732 | 34.88 | 34.19
11.67 | 0.963210672 | 0.8561124 | 30.70681 | 31.54354 | 29.57713 | 27.00481 | 34.94 | 34.13
11.68 | 0.9658841 | 0.8563993 | 30.68364 | 31.51906 | 29.63684 | 26.9929 | 34.88 | 34.19
11.69 | 0.968189915 | 0.8578298 | 30.66042 | 31.49453 | 29.68511 | 27.01695 | 34.94 | 34.19
11.7 | 0.970495729 | 0.8592604 | 30.63715 | 31.46996 | 29.73322 | 27.04089 | 34.94 | 34.19
11.71 | 0.969263694 | 0.8607468 | 30.61383 | 31.44534 | 29.67287 | 27.06647 | 34.88 | 34.19
11.72 | 0.965590826 | 0.8622715 | 30.59046 | 31.42067 | 29.53787 | 27.09315 | 34.94 | 34.19
11.73 | 0.961917958 | 0.8637963 | 30.56705 | 31.39596 | 29.403 | 27.11972 | 35 | 34.25
11.74 | 0.958117887 | 0.8644732 | 30.54359 | 31.37121 | 29.26436 | 27.11957 | 35 | 34.25
11.75 | 0.954310235 | 0.8650995 | 30.52009 | 31.3464 | 29.12563 | 27.11776 | 35.13 | 34.19
11.76 | 0.95188675 | 0.8649559 | 30.49654 | 31.32156 | 29.02925 | 27.09176 | 35.13 | 34.19
11.77 | 0.952956875 | 0.8628689 | 30.47294 | 31.29667 | 29.0394 | 27.00492 | 35.13 | 34.19
11.78 | 0.954027001 | 0.8607819 | 30.4493 | 31.27173 | 29.04946 | 26.91814 | 35.13 | 34.19
11.79 | 0.957795658 | 0.8577949 | 30.42562 | 31.24675 | 29.14152 | 26.80331 | 35.13 | 34.19
11.8 | 0.9632774 | 0.8542367 | 30.40189 | 31.22173 | 29.28545 | 26.67075 | 35.13 | 34.19
11.81 | 0.968759142 | 0.8506784 | 30.37811 | 31.19667 | 29.42908 | 26.53833 | 35.13 | 34.19
11.82 | 0.969669128 | 0.8505322 | 30.3543 | 31.17156 | 29.43362 | 26.51242 | 35.19 | 34.25
11.83 | 0.97022139 | 0.850653 | 30.33044 | 31.14641 | 29.42724 | 26.49479 | 35.13 | 34.19
11.84 | 0.9695709 | 0.8519451 | 30.30654 | 31.12122 | 29.38434 | 26.51357 | 35.13 | 34.19
11.85 | 0.964914622 | 0.8571382 | 30.28259 | 31.09599 | 29.22012 | 26.65356 | 35.19 | 34.19
11.86 | 0.960258343 | 0.8623313 | 30.25861 | 31.07072 | 29.05608 | 26.79325 | 35.25 | 34.19
11.87 | 0.957164805 | 0.867343 | 30.23458 | 31.04541 | 28.93947 | 26.92702 | 35.19 | 34.19
11.88 | 0.955501908 | 0.8721886 | 30.21051 | 31.02005 | 28.8662 | 27.05534 | 35.25 | 34.25
11.89 | 0.953839011 | 0.8770342 | 30.1864 | 30.99466 | 28.79297 | 27.18338 | 35.25 | 34.19
11.9 | 0.953662718 | 0.8786647 | 30.16225 | 30.96923 | 28.76461 | 27.21157 | 35.25 | 34.19
11.91 | 0.953856253 | 0.8794955 | 30.13806 | 30.94376 | 28.74738 | 27.2149 | 35.31 | 34.25
11.92 | 0.953881838 | 0.8800893 | 30.11383 | 30.91825 | 28.72504 | 27.21082 | 35.31 | 34.19
11.93 | 0.951568437 | 0.8773822 | 30.08956 | 30.89271 | 28.63228 | 27.10471 | 35.31 | 34.19
11.94 | 0.949255037 | 0.8746752 | 30.06526 | 30.86712 | 28.5396 | 26.99871 | 35.31 | 34.19
11.95 | 0.947585242 | 0.8718105 | 30.04091 | 30.8415 | 28.46633 | 26.88795 | 35.38 | 34.19
11.96 | 0.94727931 | 0.8686117 | 30.01653 | 30.81585 | 28.43404 | 26.767 | 35.38 | 34.25
11.97 | 0.946973379 | 0.8654129 | 29.99211 | 30.79015 | 28.40173 | 26.64619 | 35.38 | 34.25
11.98 | 0.949801435 | 0.8639687 | 29.96765 | 30.76442 | 28.46332 | 26.5795 | 35.38 | 34.19
11.99 | 0.95507666 | 0.8638946 | 29.94315 | 30.73865 | 28.59801 | 26.55496 | 35.38 | 34.25
12 | 0.960351885 | 0.8638204 | 29.91862 | 30.71285 | 28.7324 | 26.53039 | 35.38 | 34.25
12.01 | 0.96201861 | 0.8647217 | 29.89405 | 30.68701 | 28.75864 | 26.53573 | 35.44 | 34.25
12.02 | 0.962724274 | 0.8658828 | 29.86945 | 30.66114 | 28.75604 | 26.54896 | 35.38 | 34.25
12.03 | 0.963417265 | 0.8670348 | 29.84481 | 30.63524 | 28.753 | 26.56182 | 35.44 | 34.25
12.04 | 0.961573546 | 0.8663726 | 29.82013 | 30.6093 | 28.67425 | 26.51906 | 35.44 | 34.25
12.05 | 0.959729828 | 0.8657105 | 29.79542 | 30.58332 | 28.59556 | 26.4763 | 35.44 | 34.25
12.06 | 0.957876238 | 0.8650041 | 29.77068 | 30.55732 | 28.51663 | 26.4322 | 35.5 | 34.25
12.07 | 0.955984903 | 0.8641287 | 29.7459 | 30.53127 | 28.43663 | 26.38295 | 35.5 | 34.25
12.08 | 0.954093568 | 0.8632534 | 29.72109 | 30.5052 | 28.3567 | 26.33372 | 35.56 | 34.25
12.09 | 0.951781788 | 0.8627006 | 29.69624 | 30.4791 | 28.26434 | 26.29433 | 35.56 | 34.25
12.1 | 0.948830334 | 0.8626385 | 29.67136 | 30.45296 | 28.15309 | 26.26989 | 35.56 | 34.25
12.11 | 0.945878881 | 0.8625764 | 29.64645 | 30.42679 | 28.04195 | 26.24543 | 35.56 | 34.25
12.12 | 0.947906242 | 0.8627557 | 29.62151 | 30.40059 | 28.07841 | 26.22828 | 35.56 | 34.25
12.13 | 0.953647416 | 0.8631152 | 29.59653 | 30.37436 | 28.22465 | 26.21657 | 35.56 | 34.25
12.14 | 0.95938859 | 0.8634747 | 29.57152 | 30.3481 | 28.37058 | 26.20481 | 35.56 | 34.31
12.15 | 0.966015289 | 0.8643977 | 29.54648 | 30.32181 | 28.54235 | 26.2101 | 35.63 | 34.31
12.16 | 0.972960117 | 0.8655232 | 29.52141 | 30.29549 | 28.72315 | 26.22145 | 35.63 | 34.25
12.17 | 0.979904946 | 0.8666486 | 29.49631 | 30.26914 | 28.90358 | 26.23271 | 35.63 | 34.25
12.18 | 0.979834193 | 0.8673655 | 29.47117 | 30.24276 | 28.87686 | 26.23152 | 35.63 | 34.25
12.19 | 0.978854599 | 0.8680294 | 29.44601 | 30.21635 | 28.82336 | 26.22868 | 35.69 | 34.31
12.2 | 0.977875817 | 0.8686694 | 29.42082 | 30.18991 | 28.76991 | 26.22505 | 35.69 | 34.25
12.21 | 0.976934009 | 0.8682228 | 29.3956 | 30.16344 | 28.71756 | 26.18859 | 35.63 | 34.31
12.22 | 0.975992201 | 0.8677763 | 29.37035 | 30.13695 | 28.66523 | 26.15213 | 35.63 | 34.31
12.23 | 0.974995337 | 0.8674976 | 29.34507 | 30.11043 | 28.6113 | 26.12073 | 35.69 | 34.31
12.24 | 0.973671739 | 0.8682153 | 29.31976 | 30.08388 | 28.54782 | 26.11929 | 35.69 | 34.31
12.25 | 0.972348142 | 0.868933 | 29.29442 | 30.05731 | 28.48438 | 26.11779 | 35.75 | 34.31
12.26 | 0.969801317 | 0.8696252 | 29.26906 | 30.03071 | 28.38517 | 26.11546 | 35.75 | 34.31
12.27 | 0.963648403 | 0.8702421 | 29.24367 | 30.00408 | 28.18061 | 26.11081 | 35.75 | 34.31
12.28 | 0.95749549 | 0.870859 | 29.21825 | 29.97742 | 27.97634 | 26.10611 | 35.75 | 34.38
12.29 | 0.952992586 | 0.870543 | 29.1928 | 29.95074 | 27.82052 | 26.07341 | 35.75 | 34.31
12.3 | 0.951571846 | 0.8684845 | 29.16733 | 29.92404 | 27.75481 | 25.98857 | 35.75 | 34.31
12.31 | 0.950151106 | 0.866426 | 29.14183 | 29.89731 | 27.68914 | 25.90381 | 35.81 | 34.38
12.32 | 0.951369708 | 0.8649891 | 29.11631 | 29.87056 | 27.70037 | 25.83771 | 35.81 | 34.38
12.33 | 0.956083156 | 0.8643755 | 29.09075 | 29.84378 | 27.81318 | 25.79623 | 35.88 | 34.31
12.34 | 0.960796605 | 0.8637618 | 29.06518 | 29.81697 | 27.92572 | 25.75477 | 35.88 | 34.38
12.35 | 0.963672985 | 0.8643868 | 29.03958 | 29.79015 | 27.98466 | 25.75021 | 35.81 | 34.38
12.36 | 0.964697235 | 0.8662605 | 29.01395 | 29.7633 | 27.98968 | 25.78277 | 35.88 | 34.38
12.37 | 0.965721484 | 0.8681342 | 28.9883 | 29.73643 | 27.99462 | 25.81521 | 35.88 | 34.38
12.38 | 0.964434036 | 0.8689588 | 28.96263 | 29.70953 | 27.93254 | 25.81636 | 35.88 | 34.38
12.39 | 0.961267792 | 0.8689307 | 28.93693 | 29.68261 | 27.81614 | 25.79213 | 35.94 | 34.38
12.4 | 0.958101548 | 0.8689026 | 28.91121 | 29.65567 | 27.69987 | 25.76789 | 35.94 | 34.44
12.41 | 0.955923071 | 0.8684043 | 28.88546 | 29.62871 | 27.61228 | 25.7297 | 35.94 | 34.38
12.42 | 0.95442747 | 0.8675809 | 28.85969 | 29.60173 | 27.54448 | 25.68189 | 35.94 | 34.44
12.43 | 0.952931868 | 0.8667575 | 28.8339 | 29.57472 | 27.47674 | 25.63411 | 35.94 | 34.44
12.44 | 0.952784955 | 0.8677853 | 28.80809 | 29.54769 | 27.44791 | 25.64105 | 35.94 | 34.44
12.45 | 0.953476479 | 0.869964 | 28.78225 | 29.52065 | 27.4432 | 25.6819 | 36 | 34.44
12.46 | 0.954168003 | 0.8721426 | 28.7564 | 29.49358 | 27.43843 | 25.72261 | 35.94 | 34.44
12.47 | 0.953687244 | 0.8734841 | 28.73052 | 29.46649 | 27.39993 | 25.73851 | 36 | 34.5
12.48 | 0.952511321 | 0.8743293 | 28.70462 | 29.43938 | 27.34147 | 25.73972 | 36 | 34.5
12.49 | 0.951335399 | 0.8751744 | 28.6787 | 29.41226 | 27.28306 | 25.74085 | 36 | 34.5
12.5 | 0.951182111 | 0.8746565 | 28.65275 | 29.38511 | 27.25399 | 25.70188 | 36 | 34.44
12.51 | 0.951643872 | 0.8733189 | 28.62679 | 29.35795 | 27.24251 | 25.63885 | 36 | 34.44
12.52 | 0.952105633 | 0.8719813 | 28.60081 | 29.33076 | 27.23099 | 25.57588 | 36.06 | 34.5
12.53 | 0.954002929 | 0.8714999 | 28.57481 | 29.30356 | 27.26045 | 25.53805 | 36.06 | 34.44
12.54 | 0.956831121 | 0.8715738 | 28.54879 | 29.27634 | 27.31637 | 25.51649 | 36.06 | 34.5
12.55 | 0.959659313 | 0.8716476 | 28.52274 | 29.2491 | 27.37212 | 25.49491 | 36.06 | 34.44
12.56 | 0.961967025 | 0.8717305 | 28.49668 | 29.22185 | 27.41287 | 25.47357 | 36.06 | 34.5
12.57 | 0.963888766 | 0.8718202 | 28.47061 | 29.19457 | 27.4425 | 25.45242 | 36.06 | 34.5
12.58 | 0.965810507 | 0.8719098 | 28.44451 | 29.16728 | 27.47201 | 25.43124 | 36.13 | 34.5
12.59 | 0.965813544 | 0.8737922 | 28.41839 | 29.13998 | 27.44687 | 25.46228 | 36.13 | 34.5
12.6 | 0.964094794 | 0.8772835 | 28.39226 | 29.11265 | 27.37283 | 25.54005 | 36.13 | 34.5
12.61 | 0.962376044 | 0.8807747 | 28.36611 | 29.08531 | 27.29886 | 25.61761 | 36.13 | 34.5
12.62 | 0.958484917 | 0.8839727 | 28.33994 | 29.05796 | 27.16341 | 25.68644 | 36.19 | 34.5
12.63 | 0.952095063 | 0.8868332 | 28.31376 | 29.03059 | 26.95739 | 25.74529 | 36.13 | 34.56
12.64 | 0.945705208 | 0.8896937 | 28.28755 | 29.0032 | 26.75169 | 25.80396 | 36.19 | 34.56
12.65 | 0.94019047 | 0.8902956 | 28.26134 | 28.9758 | 26.57104 | 25.79703 | 36.19 | 34.56
12.66 | 0.936055182 | 0.8873374 | 28.2351 | 28.94838 | 26.42961 | 25.68698 | 36.19 | 34.56
12.67 | 0.931919895 | 0.8843791 | 28.20885 | 28.92095 | 26.28839 | 25.57708 | 36.19 | 34.56
12.68 | 0.929491744 | 0.8815072 | 28.18258 | 28.8935 | 26.19548 | 25.46983 | 36.19 | 34.56
12.69 | 0.931120068 | 0.8788402 | 28.1563 | 28.86605 | 26.2169 | 25.36864 | 36.19 | 34.56
12.7 | 0.932748393 | 0.8761733 | 28.13 | 28.83857 | 26.23821 | 25.26759 | 36.25 | 34.56
12.71 | 0.935197926 | 0.8739314 | 28.10369 | 28.81108 | 26.28251 | 25.17891 | 36.25 | 34.56
12.72 | 0.94116955 | 0.8735127 | 28.07736 | 28.78358 | 26.42556 | 25.14283 | 36.25 | 34.56
12.73 | 0.947141173 | 0.873094 | 28.05102 | 28.75607 | 26.56828 | 25.10675 | 36.31 | 34.56
12.74 | 0.952987149 | 0.8728213 | 28.02466 | 28.72855 | 26.70714 | 25.07489 | 36.31 | 34.56
12.75 | 0.957074689 | 0.8745916 | 27.99829 | 28.70101 | 26.79646 | 25.10166 | 36.31 | 34.56
12.76 | 0.96116223 | 0.876362 | 27.97191 | 28.67346 | 26.88554 | 25.12833 | 36.31 | 34.56
12.77 | 0.96524977 | 0.8781323 | 27.94551 | 28.64589 | 26.9744 | 25.15488 | 36.25 | 34.56
12.78 | 0.962290799 | 0.8796738 | 27.9191 | 28.61832 | 26.86629 | 25.17478 | 36.31 | 34.56
12.79 | 0.958792657 | 0.8811977 | 27.89267 | 28.59073 | 26.74329 | 25.19409 | 36.31 | 34.56
12.8 | 0.955294516 | 0.8827217 | 27.86624 | 28.56313 | 26.62046 | 25.2133 | 36.31 | 34.56
12.81 | 0.95068045 | 0.8812007 | 27.83979 | 28.53553 | 26.46674 | 25.14553 | 36.38 | 34.56
12.82 | 0.945743634 | 0.8787991 | 27.81333 | 28.50791 | 26.30428 | 25.05272 | 36.38 | 34.56
12.83 | 0.940806817 | 0.8763975 | 27.78685 | 28.48028 | 26.14206 | 24.96004 | 36.38 | 34.56
12.84 | 0.938982097 | 0.8745385 | 27.76037 | 28.45264 | 26.06649 | 24.88293 | 36.38 | 34.56
12.85 | 0.939174079 | 0.8730311 | 27.73387 | 28.42498 | 26.04693 | 24.8159 | 36.38 | 34.63
12.86 | 0.939366061 | 0.8715237 | 27.70736 | 28.39732 | 26.02736 | 24.74894 | 36.38 | 34.63
12.87 | 0.941868265 | 0.8715787 | 27.68084 | 28.36965 | 26.07171 | 24.72639 | 36.38 | 34.56
12.88 | 0.94753224 | 0.8737721 | 27.65431 | 28.34198 | 26.20335 | 24.76443 | 36.44 | 34.63
12.89 | 0.953196216 | 0.8759654 | 27.62777 | 28.31429 | 26.33469 | 24.80234 | 36.44 | 34.56
12.9 | 0.95862302 | 0.8780352 | 27.60122 | 28.28659 | 26.45916 | 24.83662 | 36.44 | 34.56
12.91 | 0.963217439 | 0.879671 | 27.57466 | 28.25888 | 26.56039 | 24.85852 | 36.5 | 34.56
12.92 | 0.967811859 | 0.8813069 | 27.54808 | 28.23117 | 26.66136 | 24.88032 | 36.5 | 34.56
12.93 | 0.972363763 | 0.8829339 | 27.5215 | 28.20345 | 26.76091 | 24.90178 | 36.5 | 34.63
12.94 | 0.969001018 | 0.8829095 | 27.49491 | 28.17572 | 26.6426 | 24.87661 | 36.5 | 34.56
12.95 | 0.965638274 | 0.8828851 | 27.46831 | 28.14798 | 26.52445 | 24.85143 | 36.56 | 34.63
12.96 | 0.96227553 | 0.8828607 | 27.4417 | 28.12023 | 26.40648 | 24.82625 | 36.5 | 34.63
12.97 | 0.95898246 | 0.8819587 | 27.41508 | 28.09248 | 26.29058 | 24.77641 | 36.56 | 34.69
12.98 | 0.955709867 | 0.8807989 | 27.38846 | 28.06472 | 26.17542 | 24.71937 | 36.56 | 34.56
12.99 | 0.952437274 | 0.8796391 | 27.36182 | 28.03695 | 26.06042 | 24.6624 | 36.56 | 34.63
13 | 0.953338487 | 0.8779119 | 27.33518 | 28.00918 | 26.05968 | 24.58959 | 36.56 | 34.63
13.01 | 0.95802864 | 0.8756697 | 27.30853 | 27.9814 | 26.16235 | 24.50246 | 36.63 | 34.63
13.02 | 0.962718793 | 0.8734274 | 27.28187 | 27.95361 | 26.26477 | 24.41545 | 36.63 | 34.63
13.03 | 0.966676346 | 0.8715139 | 27.2552 | 27.92582 | 26.34696 | 24.33774 | 36.63 | 34.63
13.04 | 0.968539588 | 0.8705399 | 27.22853 | 27.89802 | 26.37191 | 24.28634 | 36.63 | 34.63
13.05 | 0.970402829 | 0.869566 | 27.20185 | 27.87022 | 26.39675 | 24.23499 | 36.63 | 34.63
13.06 | 0.972266071 | 0.8685921 | 27.17516 | 27.84241 | 26.42149 | 24.18369 | 36.69 | 34.63
13.07 | 0.969955334 | 0.8686671 | 27.14846 | 27.81459 | 26.3328 | 24.16162 | 36.69 | 34.56
13.08 | 0.967549347 | 0.8687662 | 27.12176 | 27.78677 | 26.24164 | 24.14021 | 36.63 | 34.63
13.09 | 0.96514336 | 0.8688652 | 27.09506 | 27.75895 | 26.15061 | 24.11879 | 36.69 | 34.63
13.1 | 0.966194897 | 0.8691035 | 27.06834 | 27.73112 | 26.1533 | 24.10122 | 36.69 | 34.63
13.11 | 0.9688761 | 0.8694075 | 27.04162 | 27.70329 | 26.19998 | 24.08545 | 36.75 | 34.69
13.12 | 0.971557304 | 0.8697116 | 27.0149 | 27.67545 | 26.24652 | 24.06966 | 36.75 | 34.63
13.13 | 0.973523353 | 0.8714974 | 26.98817 | 27.64761 | 26.27361 | 24.09482 | 36.75 | 34.63
13.14 | 0.97424479 | 0.8758621 | 26.96143 | 27.61977 | 26.26704 | 24.19111 | 36.75 | 34.63
13.15 | 0.974966226 | 0.8802269 | 26.93469 | 27.59192 | 26.26042 | 24.28715 | 36.75 | 34.69
13.16 | 0.97559111 | 0.8846148 | 26.90795 | 27.56407 | 26.25116 | 24.38359 | 36.75 | 34.69
13.17 | 0.973418022 | 0.8896755 | 26.8812 | 27.53622 | 26.16664 | 24.4983 | 36.75 | 34.69
13.18 | 0.971244935 | 0.8947363 | 26.85444 | 27.50836 | 26.08224 | 24.61273 | 36.75 | 34.69
13.19 | 0.969071847 | 0.899797 | 26.82769 | 27.4805 | 25.99796 | 24.72687 | 36.81 | 34.69
13.2 | 0.969091792 | 0.9017375 | 26.80092 | 27.45264 | 25.97256 | 24.75507 | 36.75 | 34.69
13.21 | 0.970120956 | 0.9022421 | 26.77416 | 27.42477 | 25.97417 | 24.74379 | 36.75 | 34.63
13.22 | 0.971150119 | 0.9027467 | 26.74739 | 27.39691 | 25.97573 | 24.73247 | 36.81 | 34.69
13.23 | 0.971326927 | 0.9031995 | 26.72062 | 27.36904 | 25.95445 | 24.7197 | 36.81 | 34.69
13.24 | 0.969686149 | 0.9035417 | 26.69384 | 27.34117 | 25.88465 | 24.70389 | 36.81 | 34.69
13.25 | 0.968045371 | 0.9038839 | 26.66706 | 27.3133 | 25.81492 | 24.68805 | 36.88 | 34.69
13.26 | 0.966404593 | 0.9042261 | 26.64028 | 27.28543 | 25.74529 | 24.6722 | 36.81 | 34.75
13.27 | 0.963973078 | 0.9023527 | 26.61349 | 27.25755 | 25.65469 | 24.59593 | 36.81 | 34.75
13.28 | 0.96148788 | 0.9003288 | 26.5867 | 27.22968 | 25.56279 | 24.51566 | 36.88 | 34.69
13.29 | 0.959002682 | 0.8983049 | 26.55992 | 27.2018 | 25.47103 | 24.43551 | 36.88 | 34.69
13.3 | 0.957640439 | 0.8944487 | 26.53312 | 27.17393 | 25.40919 | 24.30568 | 36.88 | 34.69
13.31 | 0.957249279 | 0.889008 | 26.50633 | 27.14605 | 25.37317 | 24.13306 | 36.88 | 34.69
13.32 | 0.956858118 | 0.8835673 | 26.47953 | 27.11818 | 25.33716 | 23.96073 | 36.88 | 34.69
13.33 | 0.956844479 | 0.878846 | 26.45274 | 27.0903 | 25.31116 | 23.8082 | 36.88 | 34.75
13.34 | 0.959635964 | 0.87947 | 26.42594 | 27.06242 | 25.35928 | 23.80059 | 36.88 | 34.75
13.35 | 0.96242745 | 0.8800939 | 26.39914 | 27.03455 | 25.40726 | 23.79294 | 36.88 | 34.75
13.36 | 0.965218935 | 0.8807179 | 26.37234 | 27.00667 | 25.45508 | 23.78526 | 36.81 | 34.75
13.37 | 0.970932209 | 0.8825849 | 26.34554 | 26.9788 | 25.57973 | 23.81108 | 36.88 | 34.75
13.38 | 0.977999333 | 0.8850278 | 26.31874 | 26.95093 | 25.73971 | 23.85232 | 36.94 | 34.75
13.39 | 0.985066457 | 0.8874707 | 26.29193 | 26.92305 | 25.8993 | 23.89342 | 36.94 | 34.75
13.4 | 0.989612898 | 0.8889495 | 26.26513 | 26.89518 | 25.99231 | 23.90846 | 36.88 | 34.75
13.41 | 0.985736825 | 0.8872072 | 26.23833 | 26.86731 | 25.86409 | 23.83688 | 36.94 | 34.75
13.42 | 0.981860752 | 0.8854649 | 26.21153 | 26.83945 | 25.73607 | 23.76539 | 36.94 | 34.81
13.43 | 0.977984679 | 0.8837226 | 26.18472 | 26.81158 | 25.60826 | 23.694 | 36.94 | 34.81
13.44 | 0.969489369 | 0.8849375 | 26.15792 | 26.78372 | 25.35983 | 23.70191 | 36.94 | 34.81
13.45 | 0.959530844 | 0.887089 | 26.13112 | 26.75585 | 25.07362 | 23.73482 | 37 | 34.88
13.46 | 0.949572319 | 0.8892405 | 26.10432 | 26.728 | 24.78794 | 23.76762 | 37 | 34.88
13.47 | 0.942469947 | 0.8915339 | 26.07752 | 26.70014 | 24.57728 | 23.80408 | 37 | 34.88
13.48 | 0.943070207 | 0.8942098 | 26.05072 | 26.67228 | 24.56766 | 23.85062 | 37 | 34.81
13.49 | 0.943670466 | 0.8968857 | 26.02392 | 26.64443 | 24.55801 | 23.89701 | 37 | 34.88
13.5 | 0.944270725 | 0.8995616 | 25.99713 | 26.61658 | 24.54833 | 23.94326 | 36.94 | 34.88
13.51 | 0.946734714 | 0.8985117 | 25.97033 | 26.58874 | 24.58702 | 23.89029 | 37 | 34.88
13.52 | 0.949776351 | 0.8963069 | 25.94354 | 26.5609 | 24.64056 | 23.80671 | 37 | 34.88
13.53 | 0.952817989 | 0.894102 | 25.91675 | 26.53306 | 24.69395 | 23.72326 | 37 | 34.88
13.54 | 0.955699752 | 0.8916624 | 25.88996 | 26.50522 | 24.74303 | 23.63371 | 37 | 34.88
13.55 | 0.958069562 | 0.8884706 | 25.86318 | 26.47739 | 24.77872 | 23.52439 | 37 | 34.88
13.56 | 0.960439372 | 0.8852788 | 25.83639 | 26.44957 | 24.81429 | 23.41524 | 37 | 34.88
13.57 | 0.962809182 | 0.882087 | 25.80961 | 26.42174 | 24.84973 | 23.30628 | 37 | 34.81
13.58 | 0.964120428 | 0.8790825 | 25.78283 | 26.39393 | 24.85776 | 23.20244 | 37.06 | 34.88
13.59 | 0.964965129 | 0.8761605 | 25.75606 | 26.36611 | 24.8537 | 23.10095 | 37.06 | 34.88
13.6 | 0.96580983 | 0.8732386 | 25.72928 | 26.3383 | 24.8496 | 22.99962 | 37.06 | 34.88
13.61 | 0.966170056 | 0.8707818 | 25.70252 | 26.3105 | 24.833 | 22.9107 | 37.06 | 34.88
13.62 | 0.963333552 | 0.8713943 | 25.67575 | 26.2827 | 24.73431 | 22.90259 | 37.06 | 34.88
13.63 | 0.960497049 | 0.8720069 | 25.64899 | 26.2549 | 24.63578 | 22.89446 | 37.06 | 34.88
13.64 | 0.957660546 | 0.8726194 | 25.62223 | 26.22711 | 24.5374 | 22.88629 | 37.06 | 34.94
13.65 | 0.956726875 | 0.8755207 | 25.59547 | 26.19933 | 24.48788 | 22.93806 | 37 | 34.94
13.66 | 0.957347709 | 0.8802919 | 25.56872 | 26.17155 | 24.47816 | 23.03861 | 37 | 34.88
13.67 | 0.957968543 | 0.8850631 | 25.54198 | 26.14378 | 24.46841 | 23.1389 | 37.06 | 34.94
13.68 | 0.958589377 | 0.8898343 | 25.51523 | 26.11601 | 24.45863 | 23.23893 | 37.06 | 34.94
13.69 | 0.960563987 | 0.8928998 | 25.48849 | 26.08825 | 24.48333 | 23.2942 | 37.06 | 34.88
13.7 | 0.962609482 | 0.895876 | 25.46176 | 26.0605 | 24.50973 | 23.34698 | 37.06 | 34.94
13.71 | 0.964654977 | 0.8988522 | 25.43503 | 26.03275 | 24.53603 | 23.3996 | 37.06 | 34.94
13.72 | 0.965293816 | 0.900891 | 25.40831 | 26.00501 | 24.52648 | 23.42768 | 37.06 | 34.94
13.73 | 0.96309043 | 0.9010357 | 25.38159 | 25.97727 | 24.44477 | 23.40645 | 37.13 | 34.94
13.74 | 0.960887043 | 0.9011803 | 25.35488 | 25.94954 | 24.36317 | 23.38522 | 37.13 | 34.88
13.75 | 0.958683657 | 0.901325 | 25.32817 | 25.92182 | 24.2817 | 23.36399 | 37.13 | 34.94
13.76 | 0.954786225 | 0.9013324 | 25.30146 | 25.89411 | 24.15749 | 23.3392 | 37.13 | 34.94
13.77 | 0.95013722 | 0.901279 | 25.27477 | 25.8664 | 24.0145 | 23.31284 | 37.13 | 34.94
13.78 | 0.945488216 | 0.9012255 | 25.24808 | 25.8387 | 23.87176 | 23.2865 | 37.19 | 35
13.79 | 0.940926315 | 0.9012282 | 25.22139 | 25.81101 | 23.73147 | 23.26161 | 37.19 | 34.94
13.8 | 0.938769306 | 0.9027835 | 25.19471 | 25.78332 | 23.65202 | 23.27676 | 37.13 | 35
13.81 | 0.936612296 | 0.9043387 | 25.16804 | 25.75565 | 23.57269 | 23.29183 | 37.13 | 34.94
13.82 | 0.934455286 | 0.905894 | 25.14137 | 25.72798 | 23.49349 | 23.30682 | 37.13 | 34.94
13.83 | 0.934308475 | 0.9074256 | 25.11471 | 25.70032 | 23.46489 | 23.32112 | 37.13 | 35
13.84 | 0.937771042 | 0.9089147 | 25.08805 | 25.67266 | 23.52685 | 23.33426 | 37.13 | 35
13.85 | 0.941233609 | 0.9104038 | 25.06141 | 25.64502 | 23.58864 | 23.34732 | 37.13 | 35
13.86 | 0.944696176 | 0.911893 | 25.03477 | 25.61738 | 23.65025 | 23.36031 | 37.13 | 34.94
13.87 | 0.946418858 | 0.9109709 | 25.00813 | 25.58975 | 23.66817 | 23.31152 | 37.13 | 35
13.88 | 0.947248463 | 0.9088111 | 24.98151 | 25.56213 | 23.66369 | 23.23115 | 37.13 | 34.94
13.89 | 0.948078068 | 0.9066514 | 24.95489 | 25.53452 | 23.65918 | 23.15091 | 37.19 | 35
13.9 | 0.948907673 | 0.9044916 | 24.92827 | 25.50692 | 23.65463 | 23.0708 | 37.19 | 34.94
13.91 | 0.947406494 | 0.900923 | 24.90167 | 25.47933 | 23.592 | 22.95491 | 37.19 | 35
13.92 | 0.945767263 | 0.897271 | 24.87507 | 25.45175 | 23.52603 | 22.83711 | 37.19 | 34.94
13.93 | 0.944128031 | 0.893619 | 24.84848 | 25.42417 | 23.46015 | 22.71952 | 37.25 | 34.94
13.94 | 0.94419113 | 0.8904594 | 24.8219 | 25.39661 | 23.43662 | 22.61465 | 37.25 | 35
13.95 | 0.950760941 | 0.8891821 | 24.79533 | 25.36905 | 23.57443 | 22.55771 | 37.25 | 35
13.96 | 0.957330751 | 0.8879048 | 24.76877 | 25.34151 | 23.7119 | 22.50085 | 37.25 | 34.94
13.97 | 0.963900562 | 0.8866275 | 24.74221 | 25.31397 | 23.84903 | 22.44406 | 37.31 | 34.94
13.98 | 0.970098512 | 0.8870912 | 24.71566 | 25.28645 | 23.97662 | 22.43138 | 37.25 | 34.94
13.99 | 0.975842917 | 0.8896783 | 24.68912 | 25.25893 | 24.0927 | 22.47232 | 37.25 | 34.94
14 | 0.981587323 | 0.8922654 | 24.66259 | 25.23143 | 24.20848 | 22.51313 | 37.25 | 35
[7 empty] | 37.75 | 35.38
[7 empty] | 37.75 | 35.38
[7 empty] | 37.81 | 35.44
[7 empty] | 37.81 | 35.44
[7 empty] | 37.81 | 35.44
[7 empty] | 37.81 | 35.44
[7 empty] | 37.81 | 35.44
[7 empty] | 37.81 | 35.44
[7 empty] | 37.81 | 35.44
[7 empty] | 37.81 | 35.44
[7 empty] | 37.88 | 35.44
[7 empty] | 37.88 | 35.5
[7 empty] | 37.88 | 35.44
[7 empty] | 37.88 | 35.5
[7 empty] | 37.88 | 35.5
[7 empty] | 37.88 | 35.5
[7 empty] | 37.81 | 35.44
[7 empty] | 37.88 | 35.5
[7 empty] | 37.88 | 35.5
[7 empty] | 37.88 | 35.44
[7 empty] | 37.88 | 35.5
[7 empty] | 37.88 | 35.5
[7 empty] | 37.88 | 35.5
[7 empty] | 37.94 | 35.5
[7 empty] | 37.88 | 35.5
[7 empty] | 37.94 | 35.5
[7 empty] | 37.88 | 35.5
[7 empty] | 37.94 | 35.56
[7 empty] | 37.94 | 35.5
[7 empty] | 37.94 | 35.56
[7 empty] | 37.94 | 35.5
[7 empty] | 37.94 | 35.5
[7 empty] | 37.94 | 35.56
[7 empty] | 37.94 | 35.5
[7 empty] | 38 | 35.56
[7 empty] | 38 | 35.5
[7 empty] | 38 | 35.56
[7 empty] | 38 | 35.56
[7 empty] | 38 | 35.56
[7 empty] | 38 | 35.56
[7 empty] | 38 | 35.56
[7 empty] | 38 | 35.56
[7 empty] | 38.06 | 35.56
[7 empty] | 38 | 35.63
[7 empty] | 38 | 35.63
[7 empty] | 38.06 | 35.63
[7 empty] | 38.06 | 35.56
[7 empty] | 38.06 | 35.63
[7 empty] | 38.06 | 35.63
[7 empty] | 38.06 | 35.63
[7 empty] | 38.13 | 35.63
[7 empty] | 38.13 | 35.63
[7 empty] | 38.06 | 35.63
[7 empty] | 38.13 | 35.63
[7 empty] | 38.13 | 35.69
[7 empty] | 38.13 | 35.69
[7 empty] | 38.13 | 35.63
[7 empty] | 38.13 | 35.69
[7 empty] | 38.13 | 35.69
[7 empty] | 38.19 | 35.69
[7 empty] | 38.19 | 35.69
[7 empty] | 38.13 | 35.75
[7 empty] | 38.19 | 35.69
[7 empty] | 38.19 | 35.75
[7 empty] | 38.19 | 35.75
[7 empty] | 38.19 | 35.69
[7 empty] | 38.19 | 35.69
[7 empty] | 38.25 | 35.69
[7 empty] | 38.25 | 35.75
[7 empty] | 38.25 | 35.69
[7 empty] | 38.25 | 35.75
[7 empty] | 38.25 | 35.75
[7 empty] | 38.25 | 35.81
[7 empty] | 38.25 | 35.81
[7 empty] | 38.25 | 35.81
[7 empty] | 38.31 | 35.81
[7 empty] | 38.25 | 35.81
[7 empty] | 38.25 | 35.81
[7 empty] | 38.31 | 35.81
[7 empty] | 38.31 | 35.81
[7 empty] | 38.31 | 35.81
[7 empty] | 38.31 | 35.81
[7 empty] | 38.31 | 35.81
[7 empty] | 38.31 | 35.81
[7 empty] | 38.31 | 35.81
[7 empty] | 38.31 | 35.81
[7 empty] | 38.31 | 35.81
[7 empty] | 38.38 | 35.81
[7 empty] | 38.38 | 35.81
[7 empty] | 38.38 | 35.81
[7 empty] | 38.38 | 35.81
[7 empty] | 38.38 | 35.88
[7 empty] | 38.38 | 35.81
[7 empty] | 38.38 | 35.81
[7 empty] | 38.38 | 35.81
[7 empty] | 38.44 | 35.81
[7 empty] | 38.38 | 35.81
[7 empty] | 38.44 | 35.88
[7 empty] | 38.44 | 35.88
[7 empty] | 38.44 | 35.88
[7 empty] | 38.44 | 35.88
[7 empty] | 38.5 | 35.88
[7 empty] | 38.44 | 35.88
[7 empty] | 38.5 | 35.88
[7 empty] | 38.44 | 35.81
[7 empty] | 38.5 | 35.88
[7 empty] | 38.56 | 35.88
[7 empty] | 38.5 | 35.88
[7 empty] | 38.5 | 35.88
[7 empty] | 38.5 | 35.81
[7 empty] | 38.5 | 35.88
[7 empty] | 38.56 | 35.88
[7 empty] | 38.56 | 35.88
[7 empty] | 38.5 | 35.88
[7 empty] | 38.56 | 35.88
[7 empty] | 38.56 | 35.88
[7 empty] | 38.56 | 35.88
[7 empty] | 38.56 | 35.88
[7 empty] | 38.63 | 35.81
[7 empty] | 38.56 | 35.81
[7 empty] | 38.63 | 35.88
[7 empty] | 38.69 | 35.88
[7 empty] | 38.63 | 35.88
[7 empty] | 38.63 | 35.88
[7 empty] | 38.63 | 35.88
[7 empty] | 38.63 | 35.88
[7 empty] | 38.63 | 35.88
[7 empty] | 38.69 | 35.88
[7 empty] | 38.63 | 35.94
[7 empty] | 38.69 | 35.94
[7 empty] | 38.69 | 35.94
[7 empty] | 38.69 | 35.94
[7 empty] | 38.69 | 35.94
[7 empty] | 38.69 | 35.94
[7 empty] | 38.75 | 36
[7 empty] | 38.69 | 36
[7 empty] | 38.75 | 35.94
[7 empty] | 38.81 | 36
[7 empty] | 38.75 | 36
[7 empty] | 38.81 | 36
[7 empty] | 38.75 | 36
[7 empty] | 38.75 | 36
[7 empty] | 38.81 | 36
[7 empty] | 38.81 | 36.06
[7 empty] | 38.81 | 36.06
[7 empty] | 38.88 | 36.06
[7 empty] | 38.88 | 36
[7 empty] | 38.88 | 36.06
[7 empty] | 38.94 | 36
[7 empty] | 38.88 | 36
[7 empty] | 38.88 | 36.06
[7 empty] | 38.88 | 36.06
[7 empty] | 38.94 | 36.06
[7 empty] | 38.94 | 36.06
[7 empty] | 38.94 | 36.13
[7 empty] | 38.94 | 36.06
[7 empty] | 38.94 | 36.06
[7 empty] | 39 | 36.06
[7 empty] | 38.94 | 36.13
[7 empty] | 39 | 36.13
[7 empty] | 39 | 36.06
[7 empty] | 39 | 36.13
[7 empty] | 39 | 36.13
[7 empty] | 39.06 | 36.13
[7 empty] | 39 | 36.13
[7 empty] | 39.06 | 36.13
[7 empty] | 39.13 | 36.19
[7 empty] | 39.06 | 36.19
[7 empty] | 39.06 | 36.19
[7 empty] | 39.06 | 36.19
[7 empty] | 39.06 | 36.19
[7 empty] | 39.06 | 36.19
[7 empty] | 39.06 | 36.19
[7 empty] | 39.06 | 36.19
[7 empty] | 39.06 | 36.19
[7 empty] | 39.13 | 36.19
[7 empty] | 39.13 | 36.19
[7 empty] | 39.13 | 36.25
[7 empty] | 39.13 | 36.19
[7 empty] | 39.13 | 36.19
[7 empty] | 39.13 | 36.25
[7 empty] | 39.13 | 36.25
[7 empty] | 39.13 | 36.25
[7 empty] | 39.13 | 36.25
[7 empty] | 39.19 | 36.25
[7 empty] | 39.19 | 36.25
[7 empty] | 39.19 | 36.25
[7 empty] | 39.19 | 36.25
[7 empty] | 39.19 | 36.25
[7 empty] | 39.19 | 36.25
[7 empty] | 39.25 | 36.31
[7 empty] | 39.19 | 36.25
[7 empty] | 39.19 | 36.25
[7 empty] | 39.25 | 36.31
[7 empty] | 39.25 | 36.31
[7 empty] | 39.25 | 36.31
[7 empty] | 39.25 | 36.31
[7 empty] | 39.25 | 36.31
[7 empty] | 39.25 | 36.31
[7 empty] | 39.31 | 36.38
[7 empty] | 39.31 | 36.31
[7 empty] | 39.31 | 36.31
[7 empty] | 39.38 | 36.31
[7 empty] | 39.38 | 36.38
[7 empty] | 39.38 | 36.38
[7 empty] | 39.38 | 36.31
[7 empty] | 39.38 | 36.38
[7 empty] | 39.38 | 36.38
[7 empty] | 39.44 | 36.38
[7 empty] | 39.44 | 36.38
[7 empty] | 39.44 | 36.31
[7 empty] | 39.44 | 36.31
[7 empty] | 39.44 | 36.38
[7 empty] | 39.5 | 36.38
[7 empty] | 39.44 | 36.38
[7 empty] | 39.44 | 36.38
[7 empty] | 39.5 | 36.38
[7 empty] | 39.5 | 36.38
[7 empty] | 39.5 | 36.38
[7 empty] | 39.5 | 36.38
[7 empty] | 39.5 | 36.38
[7 empty] | 39.5 | 36.38
[7 empty] | 39.56 | 36.38
[7 empty] | 39.56 | 36.38
[7 empty] | 39.5 | 36.44
[7 empty] | 39.56 | 36.38
[7 empty] | 39.56 | 36.44
[7 empty] | 39.56 | 36.38
[7 empty] | 39.56 | 36.38
[7 empty] | 39.56 | 36.38
[7 empty] | 39.56 | 36.38
[7 empty] | 39.56 | 36.44
[7 empty] | 39.63 | 36.38
[7 empty] | 39.63 | 36.44
[7 empty] | 39.63 | 36.38
[7 empty] | 39.63 | 36.44
[7 empty] | 39.69 | 36.44
[7 empty] | 39.69 | 36.44
[7 empty] | 39.69 | 36.44
[7 empty] | 39.69 | 36.44
[7 empty] | 39.69 | 36.44
[7 empty] | 39.69 | 36.5
[7 empty] | 39.75 | 36.44
[7 empty] | 39.75 | 36.5
[7 empty] | 39.75 | 36.44
[7 empty] | 39.75 | 36.44
[7 empty] | 39.75 | 36.5
[7 empty] | 39.75 | 36.44
[7 empty] | 39.81 | 36.5
[7 empty] | 39.81 | 36.5
[7 empty] | 39.75 | 36.5
[7 empty] | 39.81 | 36.5
[7 empty] | 39.88 | 36.5
[7 empty] | 39.88 | 36.5
[7 empty] | 39.88 | 36.5
[7 empty] | 39.88 | 36.56
[7 empty] | 39.88 | 36.56
[7 empty] | 39.94 | 36.56
[7 empty] | 39.88 | 36.56
[7 empty] | 39.88 | 36.56
[7 empty] | 39.88 | 36.56
[7 empty] | 39.94 | 36.56
[7 empty] | 40 | 36.63
[7 empty] | 39.94 | 36.56
[7 empty] | 39.94 | 36.63
[7 empty] | 40 | 36.69
[7 empty] | 40 | 36.69
[7 empty] | 39.94 | 36.63
[7 empty] | 40 | 36.63
[7 empty] | 40 | 36.69
[7 empty] | 40 | 36.69
[7 empty] | 40.06 | 36.69
[7 empty] | 40.13 | 36.69
[7 empty] | 40.06 | 36.69
[7 empty] | 40.13 | 36.69
[7 empty] | 40.13 | 36.69
[7 empty] | 40.06 | 36.69
[7 empty] | 40.13 | 36.75
[7 empty] | 40.06 | 36.69
[7 empty] | 40.19 | 36.69
[7 empty] | 40.19 | 36.75
[7 empty] | 40.13 | 36.75
[7 empty] | 40.19 | 36.75
[7 empty] | 40.19 | 36.75
[7 empty] | 40.19 | 36.75
[7 empty] | 40.19 | 36.75
[7 empty] | 40.19 | 36.75
[7 empty] | 40.19 | 36.75
[7 empty] | 40.19 | 36.75
[7 empty] | 40.25 | 36.75
[7 empty] | 40.19 | 36.81
[7 empty] | 40.19 | 36.81
[7 empty] | 40.25 | 36.81
[7 empty] | 40.25 | 36.81
[7 empty] | 40.31 | 36.81
[7 empty] | 40.25 | 36.81
[7 empty] | 40.25 | 36.81
[7 empty] | 40.31 | 36.81
[7 empty] | 40.31 | 36.81
[7 empty] | 40.31 | 36.81
[7 empty] | 40.31 | 36.81
[7 empty] | 40.38 | 36.81
[7 empty] | 40.38 | 36.88
[7 empty] | 40.38 | 36.88
[7 empty] | 40.38 | 36.81
[7 empty] | 40.44 | 36.88
[7 empty] | 40.44 | 36.88
[7 empty] | 40.44 | 36.88
[7 empty] | 40.44 | 36.81
[7 empty] | 40.44 | 36.88
[7 empty] | 40.44 | 36.88
[7 empty] | 40.44 | 36.88
[7 empty] | 40.44 | 36.88
[7 empty] | 40.44 | 36.94
[7 empty] | 40.5 | 36.88
[7 empty] | 40.5 | 36.94
[7 empty] | 40.5 | 36.94
[7 empty] | 40.5 | 36.94
[7 empty] | 40.5 | 36.88
[7 empty] | 40.56 | 36.94
[7 empty] | 40.5 | 36.94
[7 empty] | 40.56 | 36.94
[7 empty] | 40.56 | 36.94
[7 empty] | 40.56 | 37
[7 empty] | 40.56 | 36.94
[7 empty] | 40.56 | 36.94
[7 empty] | 40.56 | 36.94
[7 empty] | 40.63 | 36.94
[7 empty] | 40.63 | 36.94
[7 empty] | 40.63 | 36.94
[7 empty] | 40.63 | 37
[7 empty] | 40.63 | 37
[7 empty] | 40.63 | 37
[7 empty] | 40.63 | 37
[7 empty] | 40.69 | 37
[7 empty] | 40.69 | 37.06
[7 empty] | 40.75 | 37
[7 empty] | 40.69 | 37
[7 empty] | 40.75 | 37
[7 empty] | 40.75 | 37.06
[7 empty] | 40.75 | 37.06
[7 empty] | 40.81 | 37
[7 empty] | 40.75 | 37.06
[7 empty] | 40.75 | 37.06
[7 empty] | 40.81 | 37.06
[7 empty] | 40.81 | 37.06
[7 empty] | 40.81 | 37.06
[7 empty] | 40.81 | 37.13
[7 empty] | 40.81 | 37.13
[7 empty] | 40.81 | 37.13
[7 empty] | 40.88 | 37.13
[7 empty] | 40.88 | 37.13
[7 empty] | 40.88 | 37.19
[7 empty] | 40.88 | 37.19
[7 empty] | 40.88 | 37.13
[7 empty] | 40.88 | 37.13
[7 empty] | 40.94 | 37.19
[7 empty] | 40.94 | 37.19
[7 empty] | 40.94 | 37.19
[7 empty] | 40.94 | 37.19
[7 empty] | 40.94 | 37.19
[7 empty] | 40.94 | 37.19
[7 empty] | 40.94 | 37.19
[7 empty] | 41 | 37.19
[7 empty] | 41 | 37.25
[7 empty] | 41 | 37.25
[7 empty] | 41 | 37.31
[7 empty] | 41.06 | 37.31
[7 empty] | 41.06 | 37.31
[7 empty] | 41.06 | 37.31
[7 empty] | 41.06 | 37.31
[7 empty] | 41.06 | 37.31
[7 empty] | 41.13 | 37.31
[7 empty] | 41.13 | 37.31
[7 empty] | 41.13 | 37.31
[7 empty] | 41.13 | 37.31
[7 empty] | 41.19 | 37.38
[7 empty] | 41.19 | 37.38
[7 empty] | 41.19 | 37.38
[7 empty] | 41.19 | 37.31
[7 empty] | 41.19 | 37.38
[7 empty] | 41.19 | 37.38
[7 empty] | 41.19 | 37.44
[7 empty] | 41.19 | 37.44
[7 empty] | 41.25 | 37.44
[7 empty] | 41.25 | 37.44
[7 empty] | 41.25 | 37.44
[7 empty] | 41.25 | 37.44
[7 empty] | 41.31 | 37.44
[7 empty] | 41.31 | 37.5
[7 empty] | 41.31 | 37.5
[7 empty] | 41.31 | 37.5
[7 empty] | 41.31 | 37.44
[7 empty] | 41.31 | 37.56
[7 empty] | 41.38 | 37.5
[7 empty] | 41.38 | 37.5
[7 empty] | 41.38 | 37.5
[7 empty] | 41.38 | 37.56
[7 empty] | 41.38 | 37.56
[7 empty] | 41.38 | 37.56
[7 empty] | 41.44 | 37.56
[7 empty] | 41.44 | 37.56
[7 empty] | 41.44 | 37.56
[7 empty] | 41.44 | 37.63
[7 empty] | 41.5 | 37.63
[7 empty] | 41.5 | 37.63
[7 empty] | 41.44 | 37.63
[7 empty] | 41.44 | 37.63
[7 empty] | 41.5 | 37.63
[7 empty] | 41.5 | 37.69
[7 empty] | 41.5 | 37.69
[7 empty] | 41.5 | 37.69
[7 empty] | 41.56 | 37.69
[7 empty] | 41.56 | 37.69
[7 empty] | 41.5 | 37.69
[7 empty] | 41.56 | 37.69
[7 empty] | 41.63 | 37.75
[7 empty] | 41.63 | 37.75
[7 empty] | 41.63 | 37.75
[7 empty] | 41.63 | 37.75
[7 empty] | 41.63 | 37.75
[7 empty] | 41.63 | 37.75
[7 empty] | 41.63 | 37.75
[7 empty] | 41.69 | 37.75
[7 empty] | 41.69 | 37.75
[7 empty] | 41.69 | 37.75
[7 empty] | 41.69 | 37.81
[7 empty] | 41.69 | 37.81
[7 empty] | 41.69 | 37.81
[7 empty] | 41.75 | 37.81
[7 empty] | 41.75 | 37.81
[7 empty] | 41.75 | 37.81
[7 empty] | 41.75 | 37.81
[7 empty] | 41.81 | 37.81
[7 empty] | 41.81 | 37.81
[7 empty] | 41.81 | 37.81
[7 empty] | 41.81 | 37.81
[7 empty] | 41.81 | 37.88
[7 empty] | 41.88 | 37.88
[7 empty] | 41.88 | 37.88
[7 empty] | 41.88 | 37.81
[7 empty] | 41.88 | 37.88
[7 empty] | 41.88 | 37.88
[7 empty] | 41.88 | 37.88
[7 empty] | 41.88 | 37.94
[7 empty] | 41.94 | 37.94
[7 empty] | 41.94 | 37.94
[7 empty] | 41.94 | 37.88
[7 empty] | 41.94 | 37.94
[7 empty] | 42 | 37.94
[7 empty] | 42 | 38
[7 empty] | 42 | 38
[7 empty] | 42 | 38
[7 empty] | 42 | 38.06
[7 empty] | 42 | 38.06
[7 empty] | 42.06 | 38.06
[7 empty] | 42.06 | 38.06
[7 empty] | 42.06 | 38.06
[7 empty] | 42.06 | 38.06
[7 empty] | 42.06 | 38.06
[7 empty] | 42.13 | 38.13
[7 empty] | 42.06 | 38.13
[7 empty] | 42.13 | 38.13
[7 empty] | 42.19 | 38.13
[7 empty] | 42.13 | 38.19
[7 empty] | 42.13 | 38.19
[7 empty] | 42.13 | 38.19
[7 empty] | 42.19 | 38.25
[7 empty] | 42.19 | 38.25
[7 empty] | 42.25 | 38.25
[7 empty] | 42.25 | 38.25
[7 empty] | 42.25 | 38.31
[7 empty] | 42.25 | 38.38
[7 empty] | 42.25 | 38.31
[7 empty] | 42.25 | 38.31
[7 empty] | 42.31 | 38.31
[7 empty] | 42.31 | 38.31
[7 empty] | 42.31 | 38.38
[7 empty] | 42.31 | 38.38
[7 empty] | 42.31 | 38.44
[7 empty] | 42.31 | 38.44
[7 empty] | 42.31 | 38.44
[7 empty] | 42.38 | 38.5
[7 empty] | 42.44 | 38.5
[7 empty] | 42.44 | 38.5
[7 empty] | 42.44 | 38.56
[7 empty] | 42.5 | 38.56
[7 empty] | 42.44 | 38.56
[7 empty] | 42.44 | 38.56
[7 empty] | 42.44 | 38.63
[7 empty] | 42.44 | 38.63
[7 empty] | 42.5 | 38.69
[7 empty] | 42.5 | 38.69
[7 empty] | 42.5 | 38.69
[7 empty] | 42.44 | 38.69
[7 empty] | 42.5 | 38.75
[7 empty] | 42.5 | 38.75
[7 empty] | 42.5 | 38.75
[7 empty] | 42.56 | 38.75
[7 empty] | 42.56 | 38.75
[7 empty] | 42.56 | 38.81
[7 empty] | 42.56 | 38.81
[7 empty] | 42.56 | 38.81
[7 empty] | 42.56 | 38.88
[7 empty] | 42.56 | 38.88
[7 empty] | 42.56 | 38.88
[7 empty] | 42.63 | 38.94
[7 empty] | 42.63 | 38.94
[7 empty] | 42.69 | 38.94
[7 empty] | 42.69 | 38.94
[7 empty] | 42.69 | 38.94
[7 empty] | 42.69 | 39
[7 empty] | 42.69 | 39
[7 empty] | 42.75 | 39
[7 empty] | 42.75 | 39.06
[7 empty] | 42.75 | 39.06
[7 empty] | 42.75 | 39.06
[7 empty] | 42.75 | 39.06
[7 empty] | 42.75 | 39.13
[7 empty] | 42.81 | 39.13
[7 empty] | 42.81 | 39.13
[7 empty] | 42.81 | 39.13
[7 empty] | 42.81 | 39.19
[7 empty] | 42.81 | 39.19
[7 empty] | 42.81 | 39.25
[7 empty] | 42.81 | 39.25
[7 empty] | 42.88 | 39.25
[7 empty] | 42.88 | 39.25
[7 empty] | 42.88 | 39.31
[7 empty] | 42.94 | 39.31
[7 empty] | 42.88 | 39.31
[7 empty] | 42.88 | 39.38
[7 empty] | 42.94 | 39.38
[7 empty] | 42.94 | 39.38
[7 empty] | 42.94 | 39.38
[7 empty] | 43 | 39.44
[7 empty] | 43 | 39.44
[7 empty] | 42.94 | 39.44
[7 empty] | 43.06 | 39.5
[7 empty] | 43 | 39.5
[7 empty] | 43.06 | 39.5
[7 empty] | 43.06 | 39.5
[7 empty] | 43.06 | 39.56
[7 empty] | 43.06 | 39.56
[7 empty] | 43.06 | 39.56
[7 empty] | 43.06 | 39.56
[7 empty] | 43.13 | 39.63
[7 empty] | 43.06 | 39.63
[7 empty] | 43.13 | 39.63
[7 empty] | 43.13 | 39.63
[7 empty] | 43.19 | 39.69
[7 empty] | 43.13 | 39.69
[7 empty] | 43.13 | 39.69
[7 empty] | 43.19 | 39.69
[7 empty] | 43.13 | 39.75
[7 empty] | 43.19 | 39.75
[7 empty] | 43.19 | 39.75
[7 empty] | 43.25 | 39.81
[7 empty] | 43.25 | 39.88
[7 empty] | 43.19 | 39.88
[7 empty] | 43.25 | 39.88
[7 empty] | 43.25 | 39.88
[7 empty] | 43.25 | 39.88
[7 empty] | 43.31 | 39.94
[7 empty] | 43.31 | 39.94
[7 empty] | 43.31 | 39.94
[7 empty] | 43.31 | 39.94
[7 empty] | 43.38 | 39.94
[7 empty] | 43.38 | 40
[7 empty] | 43.38 | 40
[7 empty] | 43.38 | 40
[7 empty] | 43.38 | 40.06
[7 empty] | 43.44 | 40.06
[7 empty] | 43.44 | 40.06
[7 empty] | 43.44 | 40.06
[7 empty] | 43.44 | 40.06
[7 empty] | 43.44 | 40.06
[7 empty] | 43.44 | 40.13
[7 empty] | 43.44 | 40.13
[7 empty] | 43.5 | 40.13
[7 empty] | 43.5 | 40.19
[7 empty] | 43.5 | 40.19
[7 empty] | 43.56 | 40.19
[7 empty] | 43.5 | 40.19
[7 empty] | 43.56 | 40.25
[7 empty] | 43.56 | 40.25
[7 empty] | 43.56 | 40.31
[7 empty] | 43.56 | 40.31
[7 empty] | 43.63 | 40.31
[7 empty] | 43.63 | 40.31
[7 empty] | 43.63 | 40.31
[7 empty] | 43.69 | 40.38
[7 empty] | 43.63 | 40.38
[7 empty] | 43.69 | 40.38
[7 empty] | 43.69 | 40.38
[7 empty] | 43.69 | 40.44
[7 empty] | 43.69 | 40.44
[7 empty] | 43.75 | 40.5
[7 empty] | 43.75 | 40.44
[7 empty] | 43.75 | 40.5
[7 empty] | 43.75 | 40.5
[7 empty] | 43.75 | 40.56
[7 empty] | 43.81 | 40.56
[7 empty] | 43.75 | 40.56
[7 empty] | 43.81 | 40.56
[7 empty] | 43.81 | 40.56
[7 empty] | 43.81 | 40.63
[7 empty] | 43.88 | 40.56
[7 empty] | 43.81 | 40.63
[7 empty] | 43.81 | 40.63
[7 empty] | 43.88 | 40.63
[7 empty] | 43.88 | 40.63
[7 empty] | 43.88 | 40.63
[7 empty] | 43.88 | 40.69
[7 empty] | 43.94 | 40.69
[7 empty] | 43.94 | 40.75
[7 empty] | 43.94 | 40.69
[7 empty] | 43.94 | 40.75
[7 empty] | 43.94 | 40.75
[7 empty] | 44 | 40.75
[7 empty] | 44 | 40.81
[7 empty] | 44 | 40.81
[7 empty] | 44 | 40.81
[7 empty] | 44 | 40.88
[7 empty] | 44 | 40.81
[7 empty] | 44 | 40.81
[7 empty] | 44 | 40.88
[7 empty] | 44 | 40.88
[7 empty] | 44.06 | 40.88
[7 empty] | 44.06 | 40.94
[7 empty] | 44.06 | 40.94
[7 empty] | 44.06 | 40.94
[7 empty] | 44.13 | 41
[7 empty] | 44.06 | 41
[7 empty] | 44.13 | 41
[7 empty] | 44.13 | 41.06
[7 empty] | 44.19 | 41.06
[7 empty] | 44.13 | 41.06
[7 empty] | 44.19 | 41.06
[7 empty] | 44.19 | 41.06
[7 empty] | 44.13 | 41.06
[7 empty] | 44.25 | 41.13
[7 empty] | 44.19 | 41.13
[7 empty] | 44.19 | 41.13
[7 empty] | 44.25 | 41.19
[7 empty] | 44.25 | 41.19
[7 empty] | 44.31 | 41.19
[7 empty] | 44.31 | 41.19
[7 empty] | 44.31 | 41.25
[7 empty] | 44.31 | 41.25
[7 empty] | 44.38 | 41.25
[7 empty] | 44.31 | 41.25
[7 empty] | 44.31 | 41.25
[7 empty] | 44.38 | 41.31
[7 empty] | 44.38 | 41.31
[7 empty] | 44.38 | 41.31
[7 empty] | 44.38 | 41.31
[7 empty] | 44.38 | 41.38
[7 empty] | 44.44 | 41.38
[7 empty] | 44.44 | 41.38
[7 empty] | 44.5 | 41.38
[7 empty] | 44.5 | 41.38
[7 empty] | 44.5 | 41.44
[7 empty] | 44.5 | 41.44
[7 empty] | 44.44 | 41.44
[7 empty] | 44.5 | 41.44
[7 empty] | 44.5 | 41.5
[7 empty] | 44.5 | 41.5
[7 empty] | 44.56 | 41.5
[7 empty] | 44.5 | 41.5
[7 empty] | 44.56 | 41.5
[7 empty] | 44.56 | 41.56
[7 empty] | 44.56 | 41.56
[7 empty] | 44.56 | 41.56
[7 empty] | 44.56 | 41.56
[7 empty] | 44.63 | 41.63
[7 empty] | 44.63 | 41.63
[7 empty] | 44.63 | 41.63
[7 empty] | 44.63 | 41.63
[7 empty] | 44.63 | 41.63
[7 empty] | 44.63 | 41.63
[7 empty] | 44.69 | 41.63
[7 empty] | 44.63 | 41.69
[7 empty] | 44.63 | 41.69
[7 empty] | 44.69 | 41.69
[7 empty] | 44.69 | 41.69
[7 empty] | 44.69 | 41.69
[7 empty] | 44.75 | 41.75
[7 empty] | 44.75 | 41.75
[7 empty] | 44.75 | 41.75
[7 empty] | 44.81 | 41.75
[7 empty] | 44.75 | 41.75
[7 empty] | 44.81 | 41.75
[7 empty] | 44.81 | 41.81
[7 empty] | 44.81 | 41.81
[7 empty] | 44.81 | 41.81
[7 empty] | 44.81 | 41.81
[7 empty] | 44.81 | 41.88
[7 empty] | 44.81 | 41.88
[7 empty] | 44.88 | 41.88
[7 empty] | 44.88 | 41.88
[7 empty] | 44.88 | 41.88
[7 empty] | 44.88 | 41.94
[7 empty] | 44.94 | 41.94
[7 empty] | 44.94 | 41.94
[7 empty] | 44.94 | 41.94
[7 empty] | 45 | 41.94
[7 empty] | 45 | 41.94
[7 empty] | 45 | 41.94
[7 empty] | 45 | 41.94
[7 empty] | 45 | 41.94
[7 empty] | 45 | 41.94
[7 empty] | 45 | 42
[7 empty] | 45 | 42
[7 empty] | 45.06 | 42
[7 empty] | 45.06 | 42
[7 empty] | 45.06 | 42
[7 empty] | 45.13 | 42
[7 empty] | 45.13 | 42
[7 empty] | 45.13 | 42
[7 empty] | 45.19 | 42.06
[7 empty] | 45.25 | 42.06
[7 empty] | 45.25 | 42.06
[7 empty] | 45.25 | 42.06
[7 empty] | 45.25 | 42.06
[7 empty] | 45.31 | 42.06
[7 empty] | 45.31 | 42.06
[7 empty] | 45.25 | 42.06
[7 empty] | 45.25 | 42.06
[7 empty] | 45.31 | 42.13
[7 empty] | 45.31 | 42.06
[7 empty] | 45.38 | 42.06
[7 empty] | 45.31 | 42.06
[7 empty] | 45.38 | 42.13
[7 empty] | 45.38 | 42.13
[7 empty] | 45.38 | 42.13
[7 empty] | 45.44 | 42.06
[7 empty] | 45.44 | 42.06
[7 empty] | 45.44 | 42.13
[7 empty] | 45.44 | 42.13
[7 empty] | 45.5 | 42.13
[7 empty] | 45.5 | 42.13
[7 empty] | 45.56 | 42.13
[7 empty] | 45.44 | 42.19
[7 empty] | 45.44 | 42.19
[7 empty] | 45.44 | 42.19
[7 empty] | 45.44 | 42.19
[7 empty] | 45.44 | 42.13
[7 empty] | 45.44 | 42.13
[7 empty] | 45.44 | 42.13
[7 empty] | 45.5 | 42.13
[7 empty] | 45.5 | 42.19
[7 empty] | 45.5 | 42.13
[7 empty] | 45.56 | 42.13
[7 empty] | 45.56 | 42.13
[7 empty] | 45.5 | 42.13
[7 empty] | 45.5 | 42.13
[7 empty] | 45.56 | 42.13
[7 empty] | 45.66 | 42.13
[7 empty] | 45.56 | 42.13
[7 empty] | 45.5 | 42.13
[7 empty] | 45.5 | 42.13
[7 empty] | 45.5 | 42.13
[7 empty] | 45.5 | 42.13
[7 empty] | 45.56 | 42.06
[7 empty] | 45.66 | 42.06
[7 empty] | 45.56 | 42.06
[7 empty] | 45.56 | 42.06
[7 empty] | 45.56 | 42.06
[7 empty] | 45.56 | 42.06
[7 empty] | 45.56 | 42.19
[7 empty] | 45.56 | 42.06
[7 empty] | 45.5 | 42.13
[7 empty] | 45.56 | 42.13
[7 empty] | 45.66 | 42.06
[7 empty] | 45.66 | 42.19
[7 empty] | 45.66 | 42.13
[7 empty] | 45.56 | 42.13
[7 empty] | 45.66 | 42.06
[7 empty] | 45.66 | 42.06
[7 empty] | 45.56 | 42.13
[7 empty] | 45.66 | 42.13
[7 empty] | 45.66 | 42.13
[7 empty] | 45.56 | 42.13