## Sheet1
Figure 5a | [26 empty] | Figure 5b | [26 empty] | Figure 5c | [8 empty] | Figure 5d | [9 empty] | Figure 5e | [9 empty] | Figure 5f
[54 empty] | BOB |  |  | BOI |  |  | BOC
Energy | Intensity OCP | Intensity 2min | Intensity 4min | Intensity 6min | Intensity 8min | Intensity 10min | Intensity 12min | Intensity 14min | Intensity 16min | Intensity 18min | Intensity 20min | Intensity 22min | Intensity 24min | Intensity 26min | Intensity 28min | Intensity 30min | Intensity 32min | Intensity 34min | Intensity 36min | Intensity 38min | Intensity 40min | Intensity 42min | Intensity 44min | Intensity 46min | Intensity 48min | Intensity 50min | Energy | Intensity OCP | Intensity 2min | Intensity 4min | Intensity 6min | Intensity 8min | Intensity 10min | Intensity 12min | Intensity 14min | Intensity 16min | Intensity 18min | Intensity 20min | Intensity 22min | Intensity 24min | Intensity 26min | Intensity 28min | Intensity 30min | Intensity 32min | Intensity 34min | Intensity 36min | Intensity 38min | Intensity 40min | Intensity 42min | Intensity 44min | Intensity 46min | Intensity 48min | Intensity 50min | time | BiOBr ratio | Bi ratio | time | BiOI ratio | Bi ratio | time | BiOCl ratio | Bi ratio | Energy | Intensity-OCP | Intensit 0.05V | Intensity -0.15V | Intensity -0.35V | Intensity -0.55V | Intensity -0.75V | Intensity -0.95V | Intensity -1.15V | Intensity -1.35V | Energy | Intensity-OCP | Intensit 0.05V | Intensity -0.15V | Intensity -0.35V | Intensity -0.55V | Intensity -0.75V | Intensity -0.95V | Intensity -1.15V | Intensity -1.35V | BOB |  |  | BOI |  |  | BOC
eV | a.u. | a.u. | a.u. | a.u. | a.u. | a.u. | a.u. | a.u. | a.u. | a.u. | a.u. | a.u. | a.u. | a.u. | a.u. | a.u. | a.u. | a.u. | a.u. | a.u. | a.u. | a.u. | a.u. | a.u. | a.u. | a.u. | eV | a.u. | a.u. | a.u. | a.u. | a.u. | a.u. | a.u. | a.u. | a.u. | a.u. | a.u. | a.u. | a.u. | a.u. | a.u. | a.u. | a.u. | a.u. | a.u. | a.u. | a.u. | a.u. | a.u. | a.u. | a.u. | a.u. | min | % | % | min | % | % | min | % | % | eV | a.u. | a.u., V vs. RHE | a.u., V vs. RHE | a.u., V vs. RHE | a.u., V vs. RHE | a.u. | a.u. | a.u. | a.u. | eV | a.u. | a.u., V vs. RHE | a.u., V vs. RHE | a.u., V vs. RHE | a.u., V vs. RHE | a.u. | a.u. | a.u. | a.u. | Potential | BiOBr ratio | Bi ratio | Potential | BiOI ratio | Bi ratio | Potential | BiOCl ratio | Bi ratio
13397.11 | 7.44607e-06 | -9.6817e-06 | 9.87146e-06 | 4.28596e-05 | 3.98639e-05 | 3.95233e-06 | 3.32091e-05 | -8.44316e-06 | 3.64382e-06 | -2.44215e-06 | 1.88166e-05 | 1.02206e-05 | -1.55466e-05 | 3.29681e-05 | 2.63523e-05 | 8.35834e-06 | -2.37251e-05 | 5.1157e-06 | 2.72042e-05 | 1.56562e-05 | 3.13229e-05 | 3.62562e-05 | 3.81598e-05 | 2.21306e-05 | 4.90472e-05 | -3.89576e-05 | 13397.11 | -1.920317e-05 | 2.519097e-05 | -2.568484e-05 | -0.0001105391 | -0.0001040242 | -1.019283e-05 | -8.539855e-05 | 2.18374e-05 | -9.37031e-06 | 6.261788e-06 | -4.852735e-05 | -2.635863e-05 | 4.020968e-05 | -8.526849e-05 | -6.79618e-05 | -2.155581e-05 | 6.136728e-05 | -1.323127e-05 | -6.955392e-05 | -4.037679e-05 | -8.078065e-05 | -9.405189e-05 | -9.841285e-05 | -5.723858e-05 | -0.000126491 | 0.0001004703 | 0 | 100 | 0 | 0 | 100 | 0 | 0 | 100 | 0 | 13395.87 | 1.01618e-05 | 0.000111895 | 4.77342e-06 | -5.66246e-05 | -4.18365e-05 | 0.000152313 | 0.000258482 | 0.000238828 | 0.000120534 | 13395.87 | -2.62843e-05 | -0.000290266 | -1.224e-05 | 0.000146465 | 0.000107608 | -0.00039281 | -0.000666618 | -0.000617752 | -0.000309958 | V vs. RHE | % | % | V vs. RHE | % | % | V vs. RHE | % | %
13398.28 | -1.50216e-05 | 1.97917e-05 | -2.01798e-05 | -8.64711e-05 | -8.18444e-05 | -7.97328e-06 | -6.67072e-05 | 1.71066e-05 | -7.31945e-06 | 4.88414e-06 | -3.79604e-05 | -2.0619e-05 | 3.14988e-05 | -6.67961e-05 | -5.3163e-05 | -1.6862e-05 | 4.80746e-05 | -1.03649e-05 | -5.41739e-05 | -3.15847e-05 | -6.31905e-05 | -7.37845e-05 | -7.69832e-05 | -4.48385e-05 | -9.89474e-05 | 7.85927e-05 | 13398.28 | 2.232867e-07 | -4.053093e-07 | 4.132547e-07 | 1.288134e-06 | 1.824848e-06 | 1.185166e-07 | 8.681518e-07 | -2.85654e-07 | 9.526074e-08 | -5.44525e-08 | 5.642574e-07 | 3.064881e-07 | -5.25979e-07 | 1.115396e-06 | 7.902335e-07 | 2.506396e-07 | -8.050828e-07 | 1.730755e-07 | 5.028519e-07 | 4.694856e-07 | 9.392821e-07 | 1.370953e-06 | 1.144306e-06 | 7.487385e-07 | 1.470789e-06 | -1.168231e-06 | 2 | 95.5 | 4.5 | 2 | 93.5 | 6.5 | 2 | 97.3 | 2.7 | 13397.05 | -2.05908e-05 | -0.000227717 | -9.54743e-06 | 0.00011474 | 8.51404e-05 | -0.000307275 | -0.00052146 | -0.000483941 | -0.000242116 | 13397.05 | 4.63133e-07 | 5.54127e-06 | 1.61052e-07 | -2.58074e-06 | -2.53169e-06 | 6.33036e-06 | 1.07429e-05 | 1.08849e-05 | 4.5381e-06 | 0.2 | 100 | 0 | 0.2 | 100 | 0 | 0.2 | 100 | 0
13399.43 | 7.57556e-06 | -1.01101e-05 | 1.03083e-05 | 4.36115e-05 | 4.19805e-05 | 4.02106e-06 | 3.34979e-05 | -8.66341e-06 | 3.67551e-06 | -2.44216e-06 | 1.91438e-05 | 1.03983e-05 | -1.59521e-05 | 3.38281e-05 | 2.68106e-05 | 8.5037e-06 | -2.43495e-05 | 5.24915e-06 | 2.69697e-05 | 1.59285e-05 | 3.18676e-05 | 3.75283e-05 | 3.88235e-05 | 2.2708e-05 | 4.99001e-05 | -3.96351e-05 | 13399.43 | 8.055948e-06 | -1.51289e-05 | 5.523922e-05 | 0.0001518697 | 8.857897e-05 | 6.969615e-05 | 3.00643e-05 | 4.583786e-05 | -0.000105549 | 3.45921e-05 | 1.334325e-05 | 5.886286e-05 | 1.775404e-07 | 4.696395e-05 | 5.690261e-05 | 0.0001124732 | -9.043077e-06 | -7.537836e-05 | 0.0001890823 | 5.58735e-05 | -3.222612e-05 | 2.303806e-05 | 7.918515e-05 | -2.513755e-05 | 4.068749e-05 | 4.51879e-05 | 4 | 93.2 | 6.8 | 4 | 44.8 | 55.2 | 4 | 92.3 | 7.7 | 13398.19 | 1.04292e-05 | 0.000115821 | 4.77342e-06 | -5.81147e-05 | -4.33045e-05 | 0.000154962 | 0.000262978 | 0.000245113 | 0.000121582 | 13398.19 | -9.08684e-05 | -0.000304614 | -5.16707e-05 | -0.000226472 | -0.000345913 | 0.000116698 | 0.000671878 | -6.88759e-06 | 8.20183e-05 | 0.05 | 98.4 | 1.6 | 0.05 | 100 | 0 | 0.05 | 90.3 | 9.7
13400.58 | 3.50704e-06 | -1.50047e-05 | 0.00010687 | 0.000262829 | 0.000121887 | 0.000152328 | 2.44071e-06 | 0.000122534 | -0.000250082 | 8.4446e-05 | -7.27095e-06 | 0.000114766 | 3.19071e-05 | 4.1221e-05 | 7.7713e-05 | 0.000241826 | 2.72755e-05 | -0.000183735 | 0.000380715 | 9.69244e-05 | -0.000137311 | -2.0797e-05 | 0.000105143 | -0.000102655 | -5.36615e-06 | 0.000182525 | 13400.58 | -7.599433e-05 | -1.61244e-05 | 3.404565e-05 | 0.0001527182 | 0.0001405451 | 0.0001172306 | 5.825473e-05 | 0.0001428809 | -7.023501e-05 | 0.0001510571 | 0.0001023045 | 6.131769e-05 | 6.0066e-05 | -9.092809e-05 | 9.761119e-05 | 0.0001019737 | 2.263825e-06 | -8.153149e-05 | 0.0001730324 | 6.689476e-05 | -1.295403e-05 | 5.898509e-06 | 2.804427e-05 | -2.336469e-06 | 3.592275e-05 | 7.599669e-05 | 6 | 64.5 | 31.2 | 6 | 22.9 | 77.1 | 6 | 94.6 | 5.4 | 13399.35 | -0.00022986 | -0.000931342 | -0.000128516 | -0.000404629 | -0.000715125 | -4.29247e-05 | 0.00102 | -0.000506178 | -5.66647e-05 | 13399.35 | -0.000130244 | -0.000741447 | -3.71668e-05 | -0.000104673 | -0.000136859 | -0.000198793 | 0.000188812 | -0.000507087 | -4.97583e-05 | -0.15 | 98.8 | 1.2 | -0.15 | 100 | 0 | -0.15 | 89.8 | 10.2
13401.77 | -0.000173149 | -4.83159e-05 | 8.79782e-05 | 0.000399456 | 0.000373699 | 0.000277872 | 0.000173224 | 0.00032683 | -0.000154657 | 0.000354052 | 0.000263547 | 0.000152704 | 0.00012534 | -0.000182838 | 0.000257355 | 0.000243086 | -2.07572e-05 | -0.000182222 | 0.000426483 | 0.000172321 | 6.9215e-06 | 5.35955e-05 | 0.000103262 | 2.15076e-05 | 0.000137319 | 0.00013351 | 13401.77 | -7.769007e-05 | 0.000127822 | -3.29685e-05 | 0.0002866794 | 0.0001459126 | -4.127532e-06 | 0.0001274457 | 0.0001973791 | 3.467143e-05 | 0.0001096419 | 0.0002098761 | 7.337548e-05 | 3.368827e-05 | 0.0001678533 | 0.0001695579 | -1.754961e-05 | 7.262723e-05 | -1.910652e-05 | 6.279077e-05 | 9.720899e-05 | 0.0001455524 | 6.454298e-05 | 9.092172e-05 | 0.000117807 | 8.285281e-05 | 8.038899e-05 | 8 | 49.3 | 47.3 | 8 | 13.1 | 86.9 | 8 | 86.3 | 13.2 | 13400.54 | -0.000291709 | -0.00162 | -7.86317e-05 | -0.000294263 | -0.000351654 | -0.000313537 | 0.000683344 | -0.00093923 | 9.91213e-06 | 13400.54 | 0.000104194 | -0.000744272 | 9.12901e-05 | 6.01377e-05 | -0.000136869 | -4.06138e-05 | 2.30891e-05 | -8.3713e-05 | 0.000217765 | -0.35 | 96.7 | 3.3 | -0.35 | 87.6 | 12.4 | -0.35 | 86.9 | 13.1
13402.8 | -0.000180287 | 0.00024383 | 3.64152e-05 | 0.000871759 | 0.000456324 | 0.000160705 | 0.000287941 | 0.000556603 | -0.000165829 | 0.000346558 | 0.000461486 | 0.00027102 | 0.000113867 | 0.000356873 | 0.000451156 | 0.000205844 | 0.000170429 | -0.000222891 | 0.000516218 | 0.000307312 | 0.00018192 | 0.000122164 | 0.000292189 | 0.000156722 | 0.000184495 | 0.000341536 | 13402.8 | -2.19753e-05 | 9.899402e-05 | 0.0001125948 | 0.0002211311 | 4.03708e-05 | 9.68735e-05 | 0.0001716007 | 0.0001870005 | 5.75506e-05 | 9.342104e-05 | 0.0002283482 | 0.0001670631 | 0.0001057656 | 0.0002973836 | 0.0001637965 | 0.0001567817 | 0.000169394 | -2.818513e-06 | 0.0002585797 | 0.0001144845 | 0.0001159112 | 0.000275279 | 0.0001417414 | 0.0001416701 | 0.0001876157 | 0.0001507464 | 10 | 37.7 | 59.7 | 10 | 13.1 | 86.9 | 10 | 48.1 | 51.9 | 13401.56 | -2.6582e-05 | -0.00255 | 6.51987e-05 | -0.000265393 | -0.000942413 | -0.000166369 | 0.00101 | -0.00074191 | 0.000397563 | 13401.56 | 0.000101226 | -0.000590685 | 3.69257e-05 | -4.61587e-05 | -0.0006227 | 0.000383746 | 0.000488567 | -0.000301414 | 0.000288554 | -0.55 | 72.3 | 27.7 | -0.55 | 43.8 | 56.2 | -0.55 | 86.5 | 13.5
13403.81 | -0.000217678 | 0.000157325 | 0.000314418 | 0.000855312 | 0.000456852 | 0.000471281 | 0.000522085 | 0.000709032 | -3.86222e-05 | 0.000542616 | 0.000728654 | 0.000492469 | 0.000338764 | 0.000428357 | 0.000591987 | 0.000559061 | 0.000325131 | -0.000188706 | 0.000950556 | 0.000406201 | 0.00024446 | 0.000610991 | 0.000393248 | 0.000310307 | 0.000517218 | 0.000442057 | 13403.81 | 8.209236e-05 | 6.281519e-05 | 0.0002157076 | 0.0002588581 | 0.0002240353 | 0.0003458933 | 0.000169537 | 0.0002674339 | 0.0003962494 | 0.000232622 | 0.0003065253 | 0.0003051659 | 0.000300016 | 0.0001033317 | 0.0003139432 | 0.000325624 | 0.000267084 | 0.0001309748 | 0.0003416798 | 0.0002712767 | 0.0001839151 | 0.0003606531 | 0.0001498802 | 0.0002072358 | 0.0002350015 | 0.0001638421 | 12 | 22.9 | 68.1 | 12 | 11.9 | 88.1 | 12 | 30.9 | 69.1 | 13402.58 | -8.57838e-05 | -0.00283 | -3.97473e-06 | -0.000389633 | -0.00162 | 0.000475537 | 0.00169 | -0.00156 | 0.000600533 | 13402.58 | 8.36936e-05 | -0.000471489 | -2.95454e-06 | -0.000101346 | -0.000124855 | 0.000350869 | 0.000315835 | -0.000313899 | 0.000247922 | -0.75 | 31.9 | 68.1 | -0.75 | 32.2 | 68.8 | -0.75 | 86.6 | 13.4
13404.98 | 1.77329e-05 | 0.000404521 | 0.000497131 | 0.00148 | 0.000980483 | 0.000920895 | 0.000647566 | 0.00116 | 0.000741243 | 0.000859834 | 0.00114 | 0.000950027 | 0.000780278 | 0.000587345 | 0.00116 | 0.000911848 | 0.000770899 | 7.81742e-05 | 0.00125 | 0.000926434 | 0.000602374 | 0.000888654 | 0.000626899 | 0.000617323 | 0.00068169 | 0.000709002 | 13404.98 | 0.0001343739 | 0.0001917119 | 0.0002741818 | 0.0005103608 | 0.0003078225 | 0.0004464355 | 0.0005619495 | 0.0006305676 | 0.0003590592 | 0.0005672449 | 0.0005975224 | 0.0006258631 | 0.000562531 | 0.0003374378 | 0.0005045567 | 0.0005214412 | 0.0005309295 | 0.0003677078 | 0.000561321 | 0.0005032691 | 0.0006019162 | 0.0004320248 | 0.0005193819 | 0.0004610799 | 0.0005246395 | 0.0003141039 | 14 | 19.6 | 79.1 | 14 | 14.8 | 85.2 | 14 | 16.4 | 83.6 | 13403.77 | 0.000179556 | -0.00363 | 6.82998e-05 | -0.000486476 | -0.00113 | 0.000568201 | 0.00166 | -0.00136 | 0.000953099 | 13403.77 | 0.000202499 | -0.000242621 | 0.000160604 | -0.000168785 | 0.000339704 | 0.000214257 | 0.000674013 | 0.000462527 | 0.000390023 | -0.95 | 12.9 | 87.1 | -0.95 | 15.8 | 84.2 | -0.95 | 86.4 | 13.6
13405.99 | 8.59501e-05 | 0.000578388 | 0.000893252 | 0.00197 | 0.00115 | 0.00143 | 0.00167 | 0.00204 | 0.000793326 | 0.00173 | 0.00199 | 0.00182 | 0.00154 | 0.00113 | 0.00169 | 0.00166 | 0.00146 | 0.000590561 | 0.00212 | 0.00149 | 0.00151 | 0.00152 | 0.00147 | 0.00128 | 0.0016 | 0.00111 | 13405.99 | 0.0002781064 | 0.000284178 | 0.0003729434 | 0.0007035549 | 0.0008478851 | 0.0006359562 | 0.0009933301 | 0.000977617 | 0.0005384658 | 0.001109825 | 0.001035593 | 0.001179955 | 0.0008405982 | 0.0005864487 | 0.000770552 | 0.0009028317 | 0.0007647774 | 0.0006819794 | 0.00131312 | 0.0007508196 | 0.001103003 | 0.0009326085 | 0.001014704 | 0.000817625 | 0.000974835 | 0.0007967388 | 16 | 14 | 85.2 | 16 | 12.4 | 87.6 | 16 | 18 | 82 | 13404.96 | 0.000395718 | -0.00339 | 0.000380249 | -0.000793076 | -0.000813468 | 0.000988184 | 0.0033 | -0.000455382 | 0.00153 | 13404.96 | 0.000301844 | -0.000217835 | 0.000381733 | -7.134e-05 | 0.0001405 | 0.00065134 | 0.00171 | 0.000888619 | 0.00102 | -1.15 | 7.9 | 92.1 | -1.15 | 15.1 | 84.9 | -1.15 | 86.3 | 13.7
13407 | 0.000579508 | 0.000978561 | 0.00125 | 0.0029 | 0.00269 | 0.00221 | 0.00265 | 0.00313 | 0.00183 | 0.0031 | 0.00323 | 0.00333 | 0.00248 | 0.00177 | 0.00272 | 0.00274 | 0.00232 | 0.00146 | 0.0039 | 0.00244 | 0.00283 | 0.00277 | 0.00268 | 0.00227 | 0.00265 | 0.00232 | 13407 | 0.0004637067 | 0.0005298366 | 0.0006026507 | 0.001211165 | 0.001475684 | 0.001343629 | 0.001729292 | 0.001865112 | 0.001540788 | 0.001756342 | 0.001932843 | 0.002144597 | 0.001911312 | 0.001639597 | 0.001492358 | 0.001982528 | 0.001668172 | 0.00138017 | 0.002904539 | 0.001478617 | 0.001711666 | 0.001744747 | 0.001597314 | 0.00151712 | 0.001548346 | 0.001698642 | 18 | 12.3 | 86.8 | 18 | 14.3 | 85.7 | 18 | 15.6 | 84.4 | 13405.97 | 0.000827743 | -0.00404 | 0.000893827 | -0.000678 | -0.000795178 | 0.00196 | 0.00541 | 0.000585696 | 0.00313 | 13405.97 | 0.000345933 | -0.00026652 | 0.000598679 | 0.000463027 | 0.000275803 | 0.00162 | 0.00242 | 0.00103 | 0.00174 | -1.35 | 9.4 | 90.6 | -1.35 | 13.8 | 86.2 | -1.35 | 13 | 87
13408.02 | 0.00103 | 0.00166 | 0.00212 | 0.00443 | 0.00415 | 0.00417 | 0.00519 | 0.00584 | 0.00393 | 0.0053 | 0.00592 | 0.00618 | 0.00543 | 0.00447 | 0.00472 | 0.00569 | 0.00485 | 0.0034 | 0.00803 | 0.0045 | 0.00499 | 0.00507 | 0.00472 | 0.00437 | 0.00475 | 0.00457 | 13408.02 | 0.0006677645 | 0.001470977 | 0.001611709 | 0.002829623 | 0.003072726 | 0.003125435 | 0.004410124 | 0.004868337 | 0.003906187 | 0.00449971 | 0.00502259 | 0.005696804 | 0.004560884 | 0.003943068 | 0.003674966 | 0.00445382 | 0.004415447 | 0.003512524 | 0.006804768 | 0.003951224 | 0.004288942 | 0.004054643 | 0.00386063 | 0.003829922 | 0.004407466 | 0.003822388 | 20 | 10.9 | 89.1 | 20 | 13.9 | 86.1 | 20 | 16.5 | 83.5 | 13406.98 | 0.0011 | -0.00394 | 0.00159 | 0.000143366 | -0.000256345 | 0.00427 | 0.00822 | 0.00163 | 0.00506 | 13406.98 | 0.000678571 | 0.000389641 | 0.000673325 | 0.000746065 | 0.00179 | 0.00335 | 0.00523 | 0.00412 | 0.00371
13409.2 | 0.00209 | 0.00434 | 0.00492 | 0.00934 | 0.00972 | 0.00927 | 0.01266 | 0.0142 | 0.01072 | 0.01338 | 0.01466 | 0.01633 | 0.01278 | 0.01065 | 0.01108 | 0.01278 | 0.01234 | 0.00944 | 0.01931 | 0.01145 | 0.01261 | 0.01198 | 0.01147 | 0.01098 | 0.01272 | 0.01099 | 13409.2 | 0.001963726 | 0.004036284 | 0.005081431 | 0.008125814 | 0.009985857 | 0.008919802 | 0.01317917 | 0.01352566 | 0.01122624 | 0.01343919 | 0.0139613 | 0.01667411 | 0.01396994 | 0.01071611 | 0.01053358 | 0.01360956 | 0.01296093 | 0.01161231 | 0.018454 | 0.01178138 | 0.01304596 | 0.01245066 | 0.01168282 | 0.01105477 | 0.01280509 | 0.01106786 | 22 | 11.1 | 88.9 | 22 | 13.7 | 86.3 | 22 | 17.1 | 82.9 | 13408.14 | 0.00236 | -0.00315 | 0.00235 | 0.000930885 | 0.00328 | 0.00939 | 0.01712 | 0.01 | 0.01144 | 13408.14 | 0.0022 | 0.00216 | 0.00206 | 0.00193 | 0.00418 | 0.01016 | 0.01522 | 0.013 | 0.01116
13410.33 | 0.00551 | 0.01089 | 0.01372 | 0.02301 | 0.02695 | 0.02454 | 0.03529 | 0.03676 | 0.02959 | 0.03602 | 0.03784 | 0.04429 | 0.03731 | 0.02895 | 0.0288 | 0.03675 | 0.03446 | 0.0299 | 0.05022 | 0.03142 | 0.03479 | 0.0335 | 0.03141 | 0.02963 | 0.03403 | 0.02985 | 13410.33 | 0.005707893 | 0.01009685 | 0.01302988 | 0.01881557 | 0.02365506 | 0.02224329 | 0.02871662 | 0.03103438 | 0.02696621 | 0.03154032 | 0.03341656 | 0.03499 | 0.03164495 | 0.02606741 | 0.02713538 | 0.03245087 | 0.03035857 | 0.02756282 | 0.03826817 | 0.0279049 | 0.03156751 | 0.03068599 | 0.02929819 | 0.02727928 | 0.03051411 | 0.02713259 | 24 | 11.5 | 88.5 | 24 | 13 | 87 | 24 | 16.2 | 83.8 | 13409.27 | 0.0061 | 0.000961836 | 0.00627 | 0.00453 | 0.00928 | 0.02736 | 0.04285 | 0.03122 | 0.03044 | 13409.27 | 0.00551 | 0.0053 | 0.00621 | 0.00532 | 0.01059 | 0.02448 | 0.03119 | 0.02918 | 0.02908
13411.47 | 0.01507 | 0.02731 | 0.03455 | 0.05212 | 0.0635 | 0.05985 | 0.07794 | 0.08476 | 0.07203 | 0.08509 | 0.09064 | 0.09586 | 0.08471 | 0.06993 | 0.07279 | 0.08656 | 0.08136 | 0.0721 | 0.10629 | 0.07489 | 0.08439 | 0.08175 | 0.07809 | 0.07301 | 0.08211 | 0.07268 | 13411.47 | 0.01327345 | 0.01689203 | 0.02437662 | 0.03039952 | 0.03936311 | 0.03830376 | 0.04563148 | 0.04917801 | 0.04595045 | 0.04963536 | 0.04973368 | 0.05074316 | 0.05014751 | 0.04365437 | 0.04300496 | 0.04903297 | 0.04740781 | 0.04634751 | 0.05328187 | 0.04665701 | 0.05090462 | 0.04886151 | 0.04738529 | 0.04589627 | 0.04851185 | 0.04578725 | 26 | 11.2 | 88.8 | 26 | 13.1 | 86.9 | 26 | 16.5 | 83.5 | 13410.42 | 0.01496 | 0.00896 | 0.01656 | 0.0131 | 0.02752 | 0.06538 | 0.08839 | 0.07673 | 0.078 | 13410.42 | 0.0131 | 0.01304 | 0.01352 | 0.01214 | 0.02283 | 0.04051 | 0.04765 | 0.04844 | 0.04731
13412.64 | 0.03632 | 0.04999 | 0.07021 | 0.09337 | 0.1181 | 0.11324 | 0.14095 | 0.15057 | 0.13599 | 0.15087 | 0.15283 | 0.16167 | 0.15341 | 0.13002 | 0.12827 | 0.15018 | 0.14416 | 0.13724 | 0.17342 | 0.13945 | 0.15261 | 0.14657 | 0.14106 | 0.13589 | 0.14628 | 0.13587 | 13412.64 | 0.02322625 | 0.02505 | 0.03405121 | 0.040846 | 0.04743711 | 0.04900369 | 0.05313059 | 0.05648591 | 0.05510501 | 0.05548756 | 0.05546618 | 0.05680097 | 0.05670477 | 0.05442453 | 0.05123791 | 0.05686358 | 0.0533675 | 0.05632479 | 0.05636945 | 0.05623909 | 0.0589723 | 0.05719253 | 0.05563481 | 0.05633229 | 0.05637567 | 0.05461804 | 28 | 11.7 | 88.3 | 28 | 14 | 86 | 28 | 16.8 | 83.2 | 13411.6 | 0.03659 | 0.03133 | 0.03773 | 0.03279 | 0.06269 | 0.12149 | 0.15355 | 0.14378 | 0.14033 | 13411.6 | 0.02327 | 0.02383 | 0.02348 | 0.0216 | 0.0348 | 0.04786 | 0.05725 | 0.05703 | 0.05156
13413.83 | 0.06998 | 0.08654 | 0.11498 | 0.14863 | 0.17547 | 0.17557 | 0.20331 | 0.21807 | 0.20209 | 0.21602 | 0.22159 | 0.22992 | 0.2185 | 0.19843 | 0.19379 | 0.22081 | 0.2073 | 0.20504 | 0.2393 | 0.20764 | 0.22358 | 0.21677 | 0.20942 | 0.20601 | 0.21518 | 0.20159 | 13413.83 | 0.02993257 | 0.03245824 | 0.0421418 | 0.04893164 | 0.05052572 | 0.05324046 | 0.05831426 | 0.06001578 | 0.05751815 | 0.05921475 | 0.06307992 | 0.06100172 | 0.05980752 | 0.0587216 | 0.05708959 | 0.06171056 | 0.05742031 | 0.05947589 | 0.06204197 | 0.0610913 | 0.06161289 | 0.06195844 | 0.05804106 | 0.0601804 | 0.05935023 | 0.05756929 |  |  |  | 30 | 13.6 | 86.4 | 30 | 17.9 | 82.1 | 13412.78 | 0.06941 | 0.06473 | 0.07151 | 0.06365 | 0.10965 | 0.17738 | 0.22236 | 0.21019 | 0.19866 | 13412.78 | 0.02918 | 0.03171 | 0.03197 | 0.03057 | 0.0376 | 0.05311 | 0.06198 | 0.05974 | 0.05274
13414.98 | 0.10629 | 0.12587 | 0.16865 | 0.20777 | 0.23623 | 0.23779 | 0.27717 | 0.29088 | 0.27051 | 0.28926 | 0.30023 | 0.30427 | 0.29315 | 0.26738 | 0.26178 | 0.29449 | 0.27835 | 0.27631 | 0.31833 | 0.28226 | 0.2967 | 0.29143 | 0.27686 | 0.27666 | 0.2851 | 0.27049 | 13414.98 | 0.03116054 | 0.03120541 | 0.04579899 | 0.05044582 | 0.06000707 | 0.06098309 | 0.06789562 | 0.06825567 | 0.06905862 | 0.07150729 | 0.07634865 | 0.07195792 | 0.07109943 | 0.07011298 | 0.07089063 | 0.0725312 | 0.06881574 | 0.06728716 | 0.07785585 | 0.06862104 | 0.06775718 | 0.07244083 | 0.06789056 | 0.07154669 | 0.06839689 | 0.06783559 | 32 | 10.1 | 89.9 | 32 | 13.2 | 86.8 |  |  |  | 13413.92 | 0.10426 | 0.10483 | 0.11183 | 0.10362 | 0.15001 | 0.2446 | 0.29728 | 0.28232 | 0.26263 | 13413.92 | 0.03161 | 0.03333 | 0.03196 | 0.03374 | 0.04639 | 0.06555 | 0.07204 | 0.069 | 0.06412
13416.14 | 0.14196 | 0.15859 | 0.22077 | 0.26515 | 0.31415 | 0.31651 | 0.36019 | 0.37579 | 0.36171 | 0.38128 | 0.39804 | 0.39622 | 0.3828 | 0.36049 | 0.35766 | 0.38844 | 0.36634 | 0.36053 | 0.41924 | 0.36619 | 0.38014 | 0.38418 | 0.36634 | 0.37138 | 0.37326 | 0.35837 | 13416.14 | 0.02371333 | 0.02354283 | 0.04689743 | 0.05515656 | 0.06400779 | 0.07090755 | 0.08167108 | 0.07306625 | 0.07680408 | 0.08096233 | 0.08202845 | 0.0801059 | 0.08280406 | 0.08155245 | 0.07808068 | 0.08874241 | 0.07572865 | 0.07569986 | 0.08237122 | 0.08260492 | 0.07676887 | 0.08015959 | 0.08061655 | 0.08581145 | 0.07655521 | 0.08294245 | 34 | 13.6 | 86.4 | 34 | 11.7 | 88.3 | 34 | 17.5 | 82.5 | 13415.09 | 0.14277 | 0.14203 | 0.1456 | 0.1419 | 0.21713 | 0.32959 | 0.38962 | 0.3704 | 0.34759 | 13415.09 | 0.02554 | 0.02242 | 0.02338 | 0.02634 | 0.04463 | 0.06595 | 0.07503 | 0.07862 | 0.08055
13417.34 | 0.16198 | 0.18124 | 0.2794 | 0.33817 | 0.38717 | 0.40526 | 0.47032 | 0.46331 | 0.45169 | 0.48039 | 0.49372 | 0.49336 | 0.48879 | 0.4599 | 0.44587 | 0.50423 | 0.45707 | 0.45509 | 0.51254 | 0.47761 | 0.47807 | 0.48061 | 0.46725 | 0.47934 | 0.46579 | 0.46652 | 13417.34 | 0.01682694 | 0.01740106 | 0.04647197 | 0.06394519 | 0.05875144 | 0.0779051 | 0.08974364 | 0.08573171 | 0.08602023 | 0.08767493 | 0.08567057 | 0.08969229 | 0.09287884 | 0.09710674 | 0.08678864 | 0.09585003 | 0.08505549 | 0.08488207 | 0.08766537 | 0.09474466 | 0.08762443 | 0.08705357 | 0.08910336 | 0.09103169 | 0.0859804 | 0.09371299 | 36 | 11.8 | 88.2 | 36 | 12.6 | 87.4 | 36 | 18.1 | 81.9 | 13416.3 | 0.16476 | 0.15782 | 0.16725 | 0.16606 | 0.25572 | 0.40129 | 0.4757 | 0.46956 | 0.45466 | 13416.3 | 0.01766 | 0.01375 | 0.0153 | 0.01576 | 0.02808 | 0.06733 | 0.08888 | 0.08732 | 0.09377
13418.39 | 0.1798 | 0.19797 | 0.32569 | 0.40856 | 0.44666 | 0.4912 | 0.56241 | 0.56676 | 0.5536 | 0.57779 | 0.5899 | 0.59671 | 0.59109 | 0.57684 | 0.55095 | 0.6042 | 0.55629 | 0.5506 | 0.615 | 0.57908 | 0.57639 | 0.57905 | 0.56607 | 0.57604 | 0.56538 | 0.56869 | 13418.39 | 0.02574909 | 0.02598184 | 0.04957775 | 0.06161807 | 0.0659501 | 0.08272367 | 0.09033619 | 0.09716184 | 0.09750057 | 0.09607845 | 0.09880288 | 0.09984521 | 0.1036766 | 0.09014886 | 0.09014918 | 0.1000366 | 0.09686551 | 0.09641891 | 0.09660334 | 0.0989803 | 0.09901476 | 0.09972254 | 0.09685366 | 0.1011722 | 0.09715491 | 0.09801569 | 38 | 11.7 | 88.3 | 38 | 12 | 88 |  |  |  | 13417.35 | 0.18259 | 0.17285 | 0.18046 | 0.17807 | 0.2812 | 0.4797 | 0.58658 | 0.56595 | 0.55766 | 13417.35 | 0.02739 | 0.02438 | 0.01968 | 0.01833 | 0.03413 | 0.08098 | 0.09756 | 0.09773 | 0.1013
13419.43 | 0.2157 | 0.23545 | 0.38296 | 0.46701 | 0.52491 | 0.57814 | 0.65909 | 0.66639 | 0.65546 | 0.68116 | 0.70015 | 0.70202 | 0.70541 | 0.64852 | 0.63438 | 0.71326 | 0.65949 | 0.65655 | 0.71445 | 0.68446 | 0.68496 | 0.68898 | 0.66965 | 0.6907 | 0.66882 | 0.67136 | 13419.43 | 0.05337647 | 0.05896375 | 0.06743933 | 0.0669114 | 0.0875071 | 0.08997054 | 0.09213024 | 0.09490729 | 0.09821377 | 0.1009706 | 0.09894628 | 0.09845997 | 0.1035695 | 0.08675892 | 0.09468514 | 0.1010592 | 0.09594935 | 0.1041503 | 0.094801 | 0.09928877 | 0.1032477 | 0.09860312 | 0.09786278 | 0.1018096 | 0.09794117 | 0.0985103 | 40 | 11.2 | 88.8 | 40 | 12.7 | 87.3 | 40 | 18.5 | 81.5 | 13418.39 | 0.22172 | 0.20853 | 0.20818 | 0.2042 | 0.32695 | 0.56972 | 0.67863 | 0.67283 | 0.66536 | 13418.39 | 0.05657 | 0.0547 | 0.04728 | 0.04327 | 0.05467 | 0.08485 | 0.09601 | 0.10489 | 0.10969
13420.45 | 0.28938 | 0.31897 | 0.46437 | 0.54618 | 0.62668 | 0.67641 | 0.75222 | 0.76229 | 0.75592 | 0.78576 | 0.79387 | 0.7996 | 0.80457 | 0.75521 | 0.74571 | 0.81245 | 0.75401 | 0.76511 | 0.81031 | 0.78366 | 0.78911 | 0.78231 | 0.76771 | 0.78594 | 0.76717 | 0.77162 | 13420.45 | 0.0953514 | 0.09941641 | 0.09018144 | 0.1056782 | 0.102003 | 0.09256012 | 0.08807752 | 0.08746177 | 0.09191304 | 0.09154143 | 0.08284444 | 0.08538908 | 0.08552446 | 0.1020726 | 0.09159986 | 0.0863826 | 0.08431109 | 0.09301275 | 0.08139367 | 0.08895681 | 0.09464446 | 0.0828095 | 0.08518742 | 0.0869377 | 0.08591483 | 0.08691615 | 42 | 10.8 | 89.2 | 42 | 12.3 | 87.7 | 42 | 19.1 | 80.9 | 13419.41 | 0.29874 | 0.28512 | 0.27745 | 0.26685 | 0.39361 | 0.65454 | 0.7842 | 0.78198 | 0.7835 | 13419.41 | 0.1063 | 0.10326 | 0.09075 | 0.08259 | 0.08647 | 0.09256 | 0.09015 | 0.09646 | 0.09535
13421.48 | 0.41141 | 0.43942 | 0.56794 | 0.68393 | 0.73404 | 0.76785 | 0.83962 | 0.84562 | 0.84382 | 0.86871 | 0.86989 | 0.87696 | 0.88062 | 0.85774 | 0.82198 | 0.89023 | 0.83225 | 0.84709 | 0.88118 | 0.86674 | 0.8789 | 0.85865 | 0.84417 | 0.86886 | 0.84484 | 0.84943 | 13421.48 | 0.1289816 | 0.1289267 | 0.1075681 | 0.1037795 | 0.09173884 | 0.08243999 | 0.07415179 | 0.0696075 | 0.07404433 | 0.06542163 | 0.0630254 | 0.06446868 | 0.05589478 | 0.07540847 | 0.08201767 | 0.06281074 | 0.06715187 | 0.06747554 | 0.06043469 | 0.06864195 | 0.07545209 | 0.06375645 | 0.06602718 | 0.07412557 | 0.06857088 | 0.06969726 | 44 | 10.2 | 89.8 | 44 | 11.5 | 88.5 | 44 | 18.8 | 81.2 | 13420.44 | 0.43858 | 0.41919 | 0.39331 | 0.37268 | 0.50442 | 0.75855 | 0.86254 | 0.86961 | 0.85989 | 13420.44 | 0.1405 | 0.14316 | 0.13196 | 0.13059 | 0.11405 | 0.09417 | 0.06667 | 0.06678 | 0.06166
13422.51 | 0.55508 | 0.58456 | 0.68596 | 0.75997 | 0.81566 | 0.84624 | 0.90497 | 0.90568 | 0.90845 | 0.92053 | 0.92371 | 0.9324 | 0.91972 | 0.91055 | 0.91466 | 0.94185 | 0.89235 | 0.9041 | 0.9348 | 0.92506 | 0.94454 | 0.91365 | 0.90372 | 0.93864 | 0.90843 | 0.9152 | 13422.51 | 0.1373182 | 0.1368937 | 0.1153594 | 0.0829653 | 0.06075366 | 0.06633537 | 0.05679757 | 0.049124 | 0.05165976 | 0.04525899 | 0.0491902 | 0.04505061 | 0.03777317 | 0.04665956 | 0.05782735 | 0.04469991 | 0.04936479 | 0.0540931 | 0.04138204 | 0.05099981 | 0.05066914 | 0.0453174 | 0.04862436 | 0.05437733 | 0.05601529 | 0.05044411 | 46 | 14.4 | 85.6 | 46 | 11.8 | 88.2 | 46 | 18.5 | 81.5 | 13421.46 | 0.58825 | 0.58027 | 0.54965 | 0.5364 | 0.62734 | 0.84837 | 0.92134 | 0.91917 | 0.91026 | 13421.46 | 0.14659 | 0.14682 | 0.1511 | 0.15166 | 0.12647 | 0.07798 | 0.04941 | 0.04593 | 0.0467
13423.54 | 0.69428 | 0.72143 | 0.80558 | 0.85484 | 0.85919 | 0.9045 | 0.95662 | 0.94682 | 0.95024 | 0.96195 | 0.97122 | 0.96977 | 0.95843 | 0.95386 | 0.94111 | 0.98231 | 0.93394 | 0.95852 | 0.96643 | 0.9718 | 0.98328 | 0.952 | 0.94434 | 0.98088 | 0.96023 | 0.95334 | 13423.54 | 0.1271703 | 0.1330904 | 0.1026534 | 0.09252568 | 0.07999333 | 0.05586466 | 0.05056994 | 0.03609958 | 0.03451286 | 0.03913243 | 0.03321705 | 0.03265989 | 0.03423562 | 0.0644958 | 0.02528104 | 0.03475427 | 0.0323543 | 0.03966368 | 0.02942921 | 0.03539052 | 0.030545 | 0.03301619 | 0.03209045 | 0.03787552 | 0.03883063 | 0.03702233 | 48 | 12.7 | 87.3 | 48 | 9.6 | 90.4 | 48 | 18.7 | 81.3 | 13422.49 | 0.742 | 0.72319 | 0.70607 | 0.68668 | 0.76375 | 0.92005 | 0.9649 | 0.96471 | 0.95656 | 13422.49 | 0.1402 | 0.11881 | 0.13404 | 0.12954 | 0.10875 | 0.05823 | 0.03284 | 0.03285 | 0.03465
13424.55 | 0.81467 | 0.85606 | 0.89564 | 0.94871 | 0.97809 | 0.96022 | 1.00813 | 0.9794 | 0.97898 | 1.00038 | 0.99173 | 0.9991 | 0.98962 | 1.04167 | 0.96624 | 1.01283 | 0.95851 | 0.98528 | 0.99486 | 0.99746 | 1.00699 | 0.98109 | 0.96933 | 1.01597 | 0.98787 | 0.99073 | 13424.55 | 0.1030278 | 0.1022497 | 0.07163702 | 0.05987471 | 0.07285063 | 0.04566321 | 0.03268669 | 0.02872259 | 0.02659458 | 0.02626912 | 0.02715557 | 0.02305902 | 0.02493347 | 0.04365137 | 0.02899775 | 0.01928908 | 0.02120164 | 0.02463496 | 0.01983877 | 0.02170912 | 0.02106973 | 0.0249863 | 0.02396266 | 0.02794628 | 0.02397992 | 0.02630681 | 50 | 13.8 | 86.2 | 50 | 11.2 | 88.8 | 50 | 18.1 | 81.9 | 13423.68 | 0.89673 | 0.83986 | 0.84321 | 0.82022 | 0.86498 | 0.97536 | 0.99249 | 0.99005 | 0.98529 | 13423.68 | 0.09897 | 0.1039 | 0.10854 | 0.11529 | 0.08828 | 0.04003 | 0.02023 | 0.02282 | 0.03295
13425.71 | 0.91543 | 0.93865 | 0.9584 | 0.9798 | 1.01055 | 1.00217 | 1.02481 | 1.00862 | 1.00767 | 1.01718 | 1.03118 | 1.01891 | 1.01165 | 1.04209 | 1.00465 | 1.02253 | 0.97948 | 1.0117 | 1.00824 | 1.01835 | 1.02864 | 1.00565 | 0.99622 | 1.0405 | 1.01176 | 1.00882 | 13425.71 | 0.05574263 | 0.04038146 | 0.04117683 | 0.02078143 | 0.0155307 | 0.02081207 | 0.001619916 | 0.01074136 | 0.01772075 | 0.00683497 | 0.0110015 | 0.009401354 | 0.01405593 | -0.008731406 | 0.003663781 | 0.007093127 | 0.01299844 | 0.01494319 | 0.004112105 | 0.01002782 | 0.0113058 | 0.01216843 | 0.01341847 | 0.008229911 | 0.01056887 | 0.009915443 | [9 empty] | 13424.83 | 0.9749 | 0.96731 | 0.96123 | 0.9576 | 0.9702 | 1.0142 | 1.01248 | 1.01831 | 1.03391 | 13424.83 | 0.04103 | 0.06034 | 0.06026 | 0.06919 | 0.05795 | 0.02643 | 0.01026 | 0.01305 | 0.01832
13426.86 | 0.94374 | 0.94965 | 0.99089 | 0.99678 | 1.01409 | 1.00845 | 1.012 | 1.00436 | 1.01998 | 1.01624 | 1.01737 | 1.0209 | 1.02214 | 1.02159 | 0.975 | 1.02923 | 0.98859 | 1.01988 | 1.00444 | 1.0207 | 1.03318 | 1.00929 | 1.00043 | 1.03511 | 1.01239 | 1.01369 | 13426.86 | 0.01080382 | -0.002410332 | 0.009014871 | 0.01231161 | -0.002252598 | 0.002374873 | -0.005891741 | 0.0001116558 | 0.002681875 | -0.001566643 | -0.002379507 | -0.002226746 | -0.007129234 | -0.01797888 | 0.002028252 | 0.001807408 | -0.001327603 | 0.000752288 | -0.002883639 | 0.0004477337 | -0.002821379 | -0.003237637 | -0.0007491513 | -0.002725848 | -0.002837045 | -0.001508984 | [9 empty] | 13426 | 0.99244 | 0.98082 | 0.98383 | 0.9817 | 0.99875 | 1.03681 | 1.01644 | 1.02055 | 1.02826 | 13426 | 0.00101 | 0.00404 | 0.00353 | 0.00296 | 0.00794 | 0.00197 | 0.00352 | 0.00242 | -0.00308
13428.06 | 0.94013 | 0.93239 | 0.97863 | 1.00861 | 1.00499 | 1.00759 | 1.01122 | 1.00907 | 1.01357 | 1.01346 | 1.02607 | 1.01348 | 0.99408 | 0.99984 | 1.01081 | 1.02658 | 0.97589 | 1.01315 | 1.00148 | 1.01932 | 1.02167 | 0.99772 | 0.99424 | 1.03419 | 1.00493 | 1.00499 | 13428.06 | -0.00239519 | -0.005793785 | -0.01005531 | 0.0005123642 | -0.01116062 | -0.005778245 | -0.003845684 | -0.003763461 | -0.0099166 | -0.008434581 | -0.00494699 | -0.01037463 | -0.02096074 | -0.006717703 | 0.001613924 | -0.01281498 | -0.006331522 | -0.005171105 | -0.007034556 | -0.00466111 | -0.009771939 | -0.01059679 | -0.01092812 | -0.000768049 | -0.009760091 | -0.009077998 | [9 empty] | 13427 | 0.97921 | 0.97715 | 0.97124 | 0.96667 | 0.99023 | 1.0211 | 1.02003 | 1.02343 | 1.02701 | 13427 | -0.0045 | -0.00657 | -0.00884 | -0.01269 | -0.00936 | -0.0139 | -0.00709 | -0.00769 | -0.00995
13429.08 | 0.93831 | 0.93524 | 0.96853 | 0.9996 | 0.98996 | 0.99653 | 1.00403 | 0.99739 | 0.99879 | 0.99862 | 1.00858 | 0.99862 | 0.97517 | 1.00463 | 0.98367 | 1.00269 | 0.97377 | 1.00832 | 0.98964 | 1.01098 | 1.01152 | 0.98593 | 0.97721 | 1.0334 | 0.99136 | 0.99386 | 13429.08 | 0.008837882 | 0.007680239 | -0.008093787 | -0.01638311 | -0.004840432 | -0.01239578 | -0.01363538 | -0.00670816 | -0.01116659 | -0.01408428 | -0.01717344 | -0.01401033 | -0.01246754 | -0.01108608 | -0.02414641 | -0.02234664 | -0.01036673 | -0.01287091 | -0.01723461 | -0.01070651 | -0.008544974 | -0.01122446 | -0.01171971 | -0.01017854 | -0.01450829 | -0.01070829 | [9 empty] | 13428.02 | 0.98358 | 0.96739 | 0.966 | 0.95602 | 0.97982 | 1.00864 | 1.00173 | 1.00462 | 1.0078 | 13428.02 | 0.00947 | 0.00434 | 0.00679 | 0.00202 | -0.00717 | -0.015 | -0.01759 | -0.01245 | -0.02015
13430.09 | 0.95796 | 0.94793 | 0.96218 | 0.97543 | 0.99506 | 0.98244 | 0.98361 | 0.9954 | 0.99087 | 0.98487 | 0.9912 | 0.98503 | 0.96871 | 0.97749 | 0.96176 | 0.9812 | 0.95493 | 0.98711 | 0.96655 | 0.99762 | 1.00431 | 0.97493 | 0.9704 | 1.01362 | 0.97549 | 0.98325 | 13430.09 | 0.02356913 | 0.01800626 | 0.001909638 | -0.005123227 | 0.001782889 | -0.01084555 | -0.01789923 | -0.02326665 | -0.01607612 | -0.01661933 | -0.02004474 | -0.01796591 | -0.0093939 | -0.01273775 | -0.0287498 | -0.01791768 | -0.0195681 | -0.02049182 | -0.0218883 | -0.01806874 | -0.01719511 | -0.01315325 | -0.01283856 | -0.01758968 | -0.02043132 | -0.01415232 | [9 empty] | 13429.03 | 1.00121 | 0.98918 | 0.98839 | 0.97328 | 0.97565 | 0.98717 | 0.98083 | 0.99667 | 0.98182 | 13429.03 | 0.02211 | 0.02509 | 0.02184 | 0.01868 | 0.0011 | -0.01148 | -0.01789 | -0.0171 | -0.01564
13431.26 | 0.99035 | 0.97537 | 0.97401 | 0.99144 | 0.99332 | 0.97339 | 0.96539 | 0.94326 | 0.96243 | 0.96191 | 0.96443 | 0.95873 | 0.95421 | 0.97912 | 0.91986 | 0.96417 | 0.93096 | 0.96373 | 0.94208 | 0.97082 | 0.97242 | 0.9569 | 0.94824 | 0.99538 | 0.94606 | 0.96243 | 13431.26 | 0.02306448 | 0.0357225 | 0.00840841 | 0.0001526927 | -0.007385322 | -0.009457299 | -0.01110359 | -0.02038619 | -0.02352518 | -0.01841766 | -0.01282948 | -0.01912218 | -0.0175356 | 0.005121596 | -0.03571932 | -0.01653188 | -0.01714748 | -0.02016453 | -0.01450564 | -0.02178526 | -0.01891618 | -0.01745879 | -0.01263654 | -0.01603437 | -0.01517583 | -0.01884661 | [9 empty] | 13430.2 | 1.03634 | 1.0273 | 1.01816 | 1.00062 | 0.98305 | 0.98113 | 0.95897 | 0.96384 | 0.97035 | 13430.2 | 0.03005 | 0.03885 | 0.02809 | 0.03677 | 0.0159 | -0.01057 | -0.01597 | -0.02266 | -0.01175
13432.28 | 1.00916 | 1.02432 | 0.98085 | 0.9778 | 0.97977 | 0.96199 | 0.95862 | 0.94713 | 0.93923 | 0.94435 | 0.9616 | 0.94265 | 0.93108 | 0.98815 | 0.88352 | 0.9453 | 0.91688 | 0.94297 | 0.93382 | 0.94974 | 0.96164 | 0.937 | 0.94178 | 0.97857 | 0.94076 | 0.94213 | 13432.28 | 0.02239293 | 0.03148423 | 0.01023624 | 0.004905516 | -0.002694558 | -0.003909238 | -0.00379675 | -0.001014199 | -0.01238326 | -0.01234156 | -0.001745755 | -0.01013893 | -0.004804094 | -0.008206867 | 0.003630781 | -0.00503987 | -0.01389111 | -0.01333467 | -0.002954441 | -0.009877905 | -0.007619575 | -0.01149278 | -0.002321407 | -0.01250814 | -0.00255122 | -0.01214844 | [9 empty] | 13431.21 | 1.06752 | 1.07387 | 1.04994 | 1.0522 | 1.00877 | 0.96475 | 0.94512 | 0.94576 | 0.95622 | 13431.21 | 0.03698 | 0.03058 | 0.03209 | 0.04457 | 0.02658 | 0.00429 | -0.01047 | -0.01641 | -0.02069
13433.32 | 1.03656 | 1.03989 | 0.99517 | 1.00191 | 0.98798 | 0.96548 | 0.95762 | 0.94107 | 0.93712 | 0.93658 | 0.96086 | 0.93796 | 0.94468 | 0.96187 | 0.92812 | 0.95406 | 0.90234 | 0.9364 | 0.9361 | 0.95069 | 0.95679 | 0.93338 | 0.94354 | 0.96969 | 0.94086 | 0.93756 | 13433.32 | 0.0308016 | 0.0242094 | 0.01786006 | 0.02228664 | 0.008870636 | 0.008317149 | 0.01175919 | 0.001651054 | 0.001485404 | 0.002037617 | -0.0003259477 | 0.007009719 | 0.01938431 | -0.02029577 | 0.02364892 | 0.0130033 | -0.0004142837 | 0.008036471 | 0.00891142 | -0.001665389 | -0.001358909 | 0.001580913 | 0.01164811 | 0.00192201 | 0.01012005 | 0.004386755 | [9 empty] | 13432.27 | 1.11352 | 1.0903 | 1.08495 | 1.09308 | 1.03813 | 0.99087 | 0.93732 | 0.92977 | 0.92703 | 13432.27 | 0.03581 | 0.02628 | 0.02953 | 0.04053 | 0.02961 | 0.01912 | 0.00479 | 0.00629 | -0.00686
13434.38 | 1.07394 | 1.07534 | 1.01844 | 1.02458 | 0.99842 | 0.97955 | 0.98357 | 0.95075 | 0.94242 | 0.94882 | 0.96092 | 0.9576 | 0.97191 | 0.94562 | 0.9328 | 0.97269 | 0.91628 | 0.96014 | 0.95267 | 0.94619 | 0.95885 | 0.94043 | 0.96644 | 0.98282 | 0.96221 | 0.95152 | 13434.38 | 0.02577167 | 0.02217508 | 0.02175881 | 0.01766292 | 0.01043851 | 0.01663654 | 0.02570951 | 0.01699611 | 0.01453619 | 0.01713602 | 0.01714055 | 0.01871809 | 0.01179988 | 0.01534175 | 0.006340457 | 0.0184555 | 0.0178026 | 0.017057 | 0.01887757 | 0.009531822 | 0.005740883 | 0.01521603 | 0.02379804 | 0.01676484 | 0.01871869 | 0.01733832 | [9 empty] | 13433.33 | 1.14344 | 1.12958 | 1.11254 | 1.13812 | 1.07154 | 1.00528 | 0.95528 | 0.95909 | 0.94167 | 13433.33 | 0.0207 | 0.04167 | 0.02673 | 0.02976 | 0.02538 | 0.01914 | 0.02232 | 0.02022 | 0.03089
13435.43 | 1.09104 | 1.0868 | 1.04108 | 1.03921 | 1.01 | 1.00055 | 1.01186 | 0.97686 | 0.9677 | 0.97268 | 0.99685 | 0.97745 | 0.96971 | 0.99394 | 0.94148 | 0.99299 | 0.93986 | 0.97245 | 0.9759 | 0.97066 | 0.96886 | 0.9654 | 0.99373 | 1.00502 | 0.98037 | 0.9741 | 13435.43 | 0.01438902 | 0.005571983 | 0.02033324 | 0.01308626 | 0.007977509 | 0.02149686 | 0.02181126 | 0.02449587 | 0.02519165 | 0.02009727 | 0.03055741 | 0.02422323 | 0.01500527 | 0.02654499 | 0.006516866 | 0.02060155 | 0.02219573 | 0.01635117 | 0.02681337 | 0.02630029 | 0.02531053 | 0.02340447 | 0.02409273 | 0.02375017 | 0.02179723 | 0.02772685 | [9 empty] | 13434.39 | 1.15714 | 1.17772 | 1.14108 | 1.15583 | 1.09194 | 1.03094 | 0.9841 | 0.97237 | 0.99157 | 13434.39 | 0.01165 | 0.01642 | 0.01702 | 0.00311 | 0.02725 | 0.01772 | 0.02477 | 0.0205 | 0.02052
13436.47 | 1.10403 | 1.08704 | 1.06095 | 1.05194 | 1.01512 | 1.02447 | 1.02921 | 1.00195 | 0.99506 | 0.99085 | 1.02482 | 1.00817 | 1.0031 | 1.0013 | 0.94644 | 1.01574 | 0.96267 | 0.99427 | 1.00866 | 1.00113 | 1.01159 | 0.98935 | 1.01681 | 1.03243 | 1.00772 | 1.00941 | 13436.47 | -0.0005594485 | -0.006350013 | 0.01078435 | 0.01032055 | 0.01051526 | 0.01863156 | 0.01689335 | 0.02226186 | 0.02311377 | 0.01988511 | 0.0329553 | 0.02248167 | 0.02745815 | 0.01305368 | 0.0306825 | 0.0197222 | 0.02076232 | 0.01768189 | 0.02211754 | 0.02419295 | 0.02127633 | 0.02469173 | 0.02093673 | 0.02578162 | 0.01948688 | 0.02430193 | [9 empty] | 13435.4 | 1.16768 | 1.16374 | 1.14794 | 1.14458 | 1.12755 | 1.04213 | 1.0068 | 1.00174 | 0.98434 | 13435.4 | -0.0013 | -0.00733 | 0.01026 | -0.00742 | 0.00436 | 0.01446 | 0.01446 | 0.02608 | 0.01666
13437.49 | 1.09014 | 1.07385 | 1.06346 | 1.06051 | 1.03155 | 1.03902 | 1.04665 | 1.02275 | 1.01538 | 1.0136 | 1.06462 | 1.0239 | 1.02637 | 1.02071 | 1.00417 | 1.03366 | 0.98266 | 1.00894 | 1.02165 | 1.0206 | 1.01309 | 1.01623 | 1.03689 | 1.05814 | 1.02065 | 1.02435 | 13437.49 | -0.02139031 | -0.02358727 | -0.001760844 | -0.005516808 | 0.01955694 | 0.00803387 | 0.005486715 | 0.01521595 | 0.01899169 | 0.01935116 | 0.02915206 | 0.01467025 | 0.01109241 | 0.00776359 | 0.02139213 | 0.008115273 | 0.01596301 | 0.008583831 | 0.00733129 | 0.01628277 | 0.01183826 | 0.01862838 | 0.01147196 | 0.01513133 | 0.01326246 | 0.01207889 | [9 empty] | 13436.45 | 1.15444 | 1.16248 | 1.16241 | 1.1404 | 1.09968 | 1.06102 | 1.01418 | 1.02663 | 1.02623 | 13436.45 | -0.03321 | -0.03306 | -0.00595 | -0.01136 | -0.01728 | 0.01188 | 0.01694 | 0.0143 | 0.02498
13438.53 | 1.05981 | 1.03824 | 1.05723 | 1.0403 | 1.05548 | 1.04089 | 1.04028 | 1.03319 | 1.03416 | 1.03066 | 1.08468 | 1.03838 | 1.02572 | 1.01707 | 0.9898 | 1.03227 | 0.99548 | 1.01183 | 1.02366 | 1.03461 | 1.03618 | 1.02756 | 1.04028 | 1.0634 | 1.03505 | 1.03424 | 13438.53 | -0.03638326 | -0.038087 | -0.01618408 | -0.01634779 | -0.009183159 | -0.001301277 | -0.003074168 | 0.001378249 | 0.006104473 | 0.006443182 | -0.003518675 | 0.006478146 | 0.002314129 | 0.003757952 | 0.01347328 | 0.00289645 | 0.00825991 | 0.002022606 | 0.003510015 | 0.007880666 | 0.01978537 | 0.007874115 | -0.004452995 | 0.002487215 | 0.005860888 | 0.007605554 | [9 empty] | 13437.48 | 1.10022 | 1.09692 | 1.13635 | 1.12151 | 1.09143 | 1.06668 | 1.04123 | 1.03135 | 1.036 | 13437.48 | -0.05292 | -0.04928 | -0.04086 | -0.03224 | -0.02123 | -0.01015 | 0.00507 | 0.00303 | -0.00532
13439.55 | 1.01534 | 0.99547 | 1.03033 | 1.02678 | 1.01328 | 1.0364 | 1.04026 | 1.02577 | 1.02819 | 1.02707 | 1.05783 | 1.0374 | 1.03108 | 1.0283 | 1.03138 | 1.03954 | 0.99975 | 1.01312 | 1.02885 | 1.03695 | 1.05389 | 1.03251 | 1.02787 | 1.06331 | 1.03288 | 1.04006 | 13439.55 | -0.04360982 | -0.044348 | -0.02657983 | -0.01299347 | -0.02666123 | -0.006250896 | -0.003061653 | -0.0006016387 | -0.002205805 | -0.0008777311 | -0.006910553 | -0.002609741 | 0.003003845 | 0.001196387 | 0.009480498 | 0.001905686 | 0.0008889951 | 0.003799104 | 0.001265385 | 0.002773901 | 0.002318116 | -0.002716513 | -0.0100892 | 8.820028e-05 | -0.002646639 | -0.001307059 | [9 empty] | 13438.51 | 1.0465 | 1.06227 | 1.07875 | 1.07435 | 1.05594 | 1.04 | 1.0241 | 1.03278 | 1.01508 | 13438.51 | -0.04832 | -0.04321 | -0.05273 | -0.05015 | -0.02625 | -0.01959 | -0.00895 | 0.00052459 | 0.0028
13440.74 | 0.96343 | 0.93982 | 0.99846 | 1.01162 | 0.99906 | 1.02677 | 1.03299 | 1.03299 | 1.02991 | 1.02916 | 1.07271 | 1.03233 | 1.03197 | 1.01804 | 1.00544 | 1.03559 | 0.99689 | 1.02066 | 1.0258 | 1.04083 | 1.03875 | 1.02027 | 1.01833 | 1.06363 | 1.02912 | 1.03016 | 13440.74 | -0.0391277 | -0.0353471 | -0.02021426 | -0.01363948 | -0.01839426 | -0.01115921 | -0.005215025 | 0.001152198 | 0.0007745791 | 0.001665249 | 0.003663595 | 0.0005509351 | -0.0003711245 | 0.01649391 | -0.0104988 | 0.003805513 | -0.0003680707 | 0.005215456 | 0.003563899 | -0.0004249668 | -6.919284e-05 | -0.006759957 | -0.00655601 | -0.003690373 | 0.001122229 | 0.0008910475 | [9 empty] | 13439.67 | 0.99534 | 1.00157 | 1.02179 | 1.01166 | 1.03501 | 1.02473 | 1.02263 | 1.03239 | 1.04488 | 13439.67 | -0.04049 | -0.04099 | -0.04507 | -0.04792 | -0.02223 | -0.00823 | 0.000138905 | 0.000582575 | 0.01024
13441.88 | 0.92395 | 0.91254 | 0.9829 | 0.99504 | 0.97074 | 1.01055 | 1.02806 | 1.0287 | 1.03003 | 1.03096 | 1.06681 | 1.03844 | 1.03027 | 1.06548 | 1.00635 | 1.04805 | 0.99879 | 1.02533 | 1.03684 | 1.03614 | 1.0531 | 1.01659 | 1.01252 | 1.05491 | 1.03528 | 1.04168 | 13441.88 | -0.0310629 | -0.023681 | -0.01598093 | 0.002160219 | 0.008446456 | -0.003709561 | -0.007144781 | 0.002976754 | 0.004355526 | 0.001654693 | -0.00208386 | 0.005178947 | 0.0005774123 | 0.01699952 | 0.01597184 | 0.00757193 | 0.001438952 | 0.0008277632 | 0.007611184 | 0.001833333 | 0.005396491 | 0.00260864 | 0.003161579 | -0.001673947 | 0.001009342 | 0.003007018 | [9 empty] | 13440.8 | 0.95374 | 0.96827 | 0.97549 | 0.96455 | 1.00516 | 1.02109 | 1.0244 | 1.0341 | 1.03868 | 13440.8 | -0.02783 | -0.02856 | -0.02983 | -0.02699 | -0.02861 | -6.56419e-05 | 0.01125 | 0.00878 | 0.000924732
13443.02 | 0.89261 | 0.88583 | 0.96202 | 1.01655 | 1.01832 | 1.01831 | 1.0167 | 1.03978 | 1.03984 | 1.03294 | 1.06796 | 1.04414 | 1.03329 | 1.0568 | 1.04185 | 1.05285 | 1.00017 | 1.02255 | 1.04316 | 1.04501 | 1.05105 | 1.02622 | 1.02554 | 1.05981 | 1.03142 | 1.03701 | 13443.02 | -0.01918688 | -0.01719566 | -0.01118896 | 0.0007481391 | 0.01243209 | 0.001346023 | -0.005174651 | -0.0004794848 | 0.001180849 | 0.001607331 | 0.001302774 | -0.002052044 | 0.001642209 | 0.01028571 | 0.004864208 | -0.0003263827 | 0.001869934 | -0.001944164 | 0.0004081572 | 0.002371781 | 0.0009292299 | 0.002514978 | 0.00259586 | 0.002805489 | -0.001644388 | -0.002387455 | [9 empty] | 13441.95 | 0.9317 | 0.93618 | 0.9536 | 0.95001 | 0.96974 | 1.02461 | 1.04849 | 1.05257 | 1.04706 | 13441.95 | -0.00699 | -0.01418 | -0.01797 | -0.00932 | -0.01745 | -0.00422 | 0.00273 | 0.00252 | -0.00733
13444.2 | 0.87977 | 0.87289 | 0.95723 | 0.99605 | 0.99841 | 1.01345 | 1.01625 | 1.02718 | 1.03247 | 1.03468 | 1.06984 | 1.0334 | 1.03404 | 1.09006 | 1.01659 | 1.04711 | 1.00316 | 1.02084 | 1.03759 | 1.04143 | 1.05537 | 1.02219 | 1.01819 | 1.06136 | 1.03154 | 1.0362 | 13444.2 | -0.009368817 | -0.01173776 | -0.007804841 | -0.0218998 | -0.02650931 | -0.009490859 | -0.01352485 | -0.01289147 | -0.006363513 | -0.007809416 | -0.01052139 | -0.01073752 | -0.01126024 | 0.01576245 | -0.009731889 | -0.009336151 | -0.004035128 | -0.005384465 | -0.009938502 | -0.007648614 | -0.0006054062 | -0.008754272 | -0.01066801 | -0.004932432 | -0.006359306 | -0.006070559 | [9 empty] | 13443.13 | 0.93781 | 0.93565 | 0.93364 | 0.94293 | 0.96491 | 1.01105 | 1.03021 | 1.03957 | 1.02117 | 13443.13 | -0.00349 | 0.000351445 | -0.01551 | -0.01041 | -0.00458 | -0.00981 | -0.00578 | -0.00401 | 0.000151992
13445.41 | 0.87026 | 0.85775 | 0.94326 | 0.96407 | 0.95467 | 0.99546 | 0.98399 | 1.0089 | 1.02463 | 1.01399 | 1.04245 | 1.01843 | 1.00602 | 1.0941 | 1.01895 | 1.03041 | 0.99033 | 1.00956 | 1.01925 | 1.02659 | 1.04948 | 1.00514 | 0.99991 | 1.04783 | 1.01602 | 1.02234 | 13445.41 | -0.007168655 | -0.01172793 | -0.01265293 | -0.02076532 | -0.01743776 | -0.01415952 | -0.01256996 | -0.01520075 | -0.0111131 | -0.01486738 | -0.01743386 | -0.01386614 | -0.01571976 | -0.02085289 | -0.006423844 | -0.01828492 | -0.0156521 | -0.01240319 | -0.0213112 | -0.01193913 | -0.01517497 | -0.01415852 | -0.02105571 | -0.01356117 | -0.0170569 | -0.01376005 | [9 empty] | 13444.13 | 0.92347 | 0.93701 | 0.91699 | 0.92543 | 0.95985 | 1.00145 | 1.03484 | 1.04311 | 1.04742 | 13444.13 | -0.01762 | -0.01547 | -0.00708 | -0.00989 | -0.01021 | -0.01524 | -0.01045 | -0.01497 | -0.00388
13446.54 | 0.86294 | 0.84539 | 0.92771 | 0.94701 | 0.95611 | 0.98026 | 0.98571 | 0.99161 | 1.00684 | 0.99971 | 1.02863 | 1.00107 | 0.99666 | 1.0432 | 1.00223 | 1.00468 | 0.96694 | 0.99206 | 0.98821 | 1.01347 | 1.02068 | 0.98906 | 0.9694 | 1.02982 | 0.99196 | 1.00419 | 13446.54 | -0.007940038 | -0.007990866 | -0.01568619 | -0.01253952 | -0.005639167 | -0.01664716 | -7.089407e-05 | -0.01781304 | -0.01797443 | -0.0166051 | -0.01479216 | -0.0180012 | -0.01485312 | -0.03449952 | -0.01470406 | -0.01671085 | -0.0182999 | -0.01254463 | -0.01656905 | -0.01516688 | -0.02284023 | -0.01046375 | -0.02322723 | -0.0140338 | -0.01704177 | -0.01871264 | [9 empty] | 13445.27 | 0.89739 | 0.90075 | 0.91694 | 0.91984 | 0.94234 | 0.97621 | 1.00679 | 1.00589 | 1.01352 | 13445.27 | -0.01101 | -0.01599 | -0.0028 | -0.00743 | -0.02272 | -0.0165 | -0.01428 | -0.02086 | -0.02787
13447.7 | 0.85203 | 0.83954 | 0.90728 | 0.93543 | 0.94155 | 0.95725 | 0.98377 | 0.96804 | 0.9834 | 0.97585 | 1.0085 | 0.97713 | 0.97181 | 1.01541 | 0.98528 | 0.99232 | 0.94849 | 0.98092 | 0.98163 | 0.99175 | 0.99725 | 0.98129 | 0.94684 | 1.01575 | 0.97713 | 0.97941 | 13447.7 | -0.008663873 | -0.001472935 | -0.0110092 | -0.0003111909 | -0.002493141 | -0.01256061 | -0.01744097 | -0.01125089 | -0.01747171 | -0.01377009 | -0.01501839 | -0.008996834 | -0.009867584 | -0.01945522 | -0.03234407 | -0.01123599 | -0.02587438 | -0.006473768 | -0.0005187307 | -0.01507311 | -0.01061998 | -0.01144237 | -0.008997841 | -0.007556321 | -0.01402865 | -0.01377651 | [9 empty] | 13446.41 | 0.89863 | 0.90088 | 0.9105 | 0.90834 | 0.90804 | 0.96384 | 1.00246 | 0.9957 | 0.98367 | 13446.41 | 0.0036 | 0.0016 | -0.00317 | -0.00186 | -0.01783 | -0.00656 | -0.00276 | -0.00612 | -0.01404
13448.7 | 0.8441 | 0.84163 | 0.90287 | 0.94479 | 0.94912 | 0.95197 | 0.95056 | 0.96586 | 0.96866 | 0.96888 | 0.99581 | 0.97977 | 0.9735 | 1.00045 | 0.9352 | 0.98051 | 0.91264 | 0.97758 | 0.98626 | 0.98032 | 0.99621 | 0.9651 | 0.94829 | 1.01277 | 0.96186 | 0.97322 | 13448.7 | -0.003440751 | 0.001279158 | -0.002260903 | 0.005493793 | -0.004484318 | -0.003636347 | -0.01031127 | -0.001612352 | -0.007518808 | -0.005041084 | -0.004274607 | -0.001991116 | 0.0009347248 | -0.005745208 | -0.02093308 | -0.0001771698 | -0.02178394 | -0.002938265 | -0.0002141974 | -0.00841818 | -0.01355502 | -0.008681466 | 0.002818095 | -0.002897943 | -0.004704451 | -0.0005719534 | [9 empty] | 13447.59 | 0.90605 | 0.90462 | 0.90955 | 0.91583 | 0.90148 | 0.96086 | 1.00031 | 0.99153 | 0.98084 | 13447.59 | 0.000657798 | 0.000858154 | 0.000614644 | 0.00571 | 0.00477 | -0.00105 | -0.00516 | -0.01277 | -0.000759839
13449.73 | 0.84518 | 0.84211 | 0.90275 | 0.94647 | 0.93208 | 0.94991 | 0.96353 | 0.96478 | 0.96835 | 0.96567 | 1.00007 | 0.97295 | 0.97369 | 1.00402 | 0.94366 | 0.99231 | 0.90469 | 0.97497 | 0.98105 | 0.97475 | 0.96936 | 0.96389 | 0.9526 | 1.00987 | 0.96789 | 0.97842 | 13449.73 | 0.006792172 | 0.007800558 | 0.005129663 | -0.004552165 | -0.016385 | 0.0007648137 | 0.009591478 | 0.0002212382 | -0.0003814209 | 0.002642004 | 0.0009152152 | 0.0001600471 | -0.0006512262 | -0.01063778 | 0.01246456 | 0.008861538 | -0.001066074 | 0.000328041 | 0.0006239275 | -0.001018764 | -0.009215076 | 0.004000717 | 0.00861763 | 1.63847e-06 | 0.001458313 | 0.006505645 | [9 empty] | 13448.63 | 0.90104 | 0.90319 | 0.91164 | 0.92128 | 0.91718 | 0.96123 | 0.99143 | 0.96856 | 0.98169 | 13448.63 | 0.01163 | -0.00372 | -0.00184 | 0.00865 | 0.0047 | 0.00116 | -0.01034 | -0.00914 | 0.000517191
13450.74 | 0.85785 | 0.8574 | 0.91323 | 0.93563 | 0.91569 | 0.95347 | 0.97019 | 0.96629 | 0.96789 | 0.97415 | 0.99775 | 0.97997 | 0.97219 | 0.97903 | 0.96054 | 0.99864 | 0.91033 | 0.97819 | 0.98742 | 0.97816 | 0.97707 | 0.97316 | 0.96578 | 1.01271 | 0.96492 | 0.98646 | 13450.74 | 0.005861678 | 0.0008066881 | 0.006710911 | -0.0022915 | 0.004346847 | 0.006329475 | -0.0004863119 | 0.002610163 | 0.005861441 | 0.007457837 | 0.003825149 | 0.006067084 | 0.007298718 | -0.01036896 | 0.02494224 | 0.00359804 | 0.004098332 | 0.003315911 | 0.005385173 | 0.00501397 | 0.01266657 | 0.002980396 | 0.00358452 | 0.009155396 | 0.002759624 | 0.002565589 | [9 empty] | 13449.65 | 0.92968 | 0.897 | 0.90582 | 0.93359 | 0.91138 | 0.96323 | 0.97904 | 0.97243 | 0.98191 | 13449.65 | 0.00752 | 0.0149 | 0.00223 | 0.00449 | 0.00605 | -0.00106 | -0.00868 | 0.00903 | 0.00187
13451.75 | 0.85702 | 0.84374 | 0.91631 | 0.94184 | 0.94086 | 0.9627 | 0.96255 | 0.97005 | 0.98019 | 0.98074 | 1.0078 | 0.9852 | 0.98843 | 0.98308 | 0.99404 | 0.99958 | 0.91297 | 0.98167 | 0.99193 | 0.98488 | 0.99495 | 0.96991 | 0.95984 | 1.02837 | 0.97347 | 0.9836 | 13451.75 | 0.006808757 | -0.002068743 | 0.004444396 | 0.01255785 | 0.006968401 | 0.007721832 | 0.00500001 | 0.009114817 | 0.007438515 | 0.00594946 | 0.01362924 | 0.009001248 | 0.007855782 | 0.007686515 | 0.003805416 | 0.005079683 | 0.008651525 | 0.004469094 | 0.008988153 | 0.009419183 | 0.01146621 | -0.001572658 | 0.00136855 | 0.01094634 | 0.0120527 | 0.002817262 | [9 empty] | 13450.66 | 0.91404 | 0.94005 | 0.91802 | 0.92987 | 0.92935 | 0.95834 | 0.97278 | 0.98956 | 0.98614 | 13450.66 | 0.0073 | 0.0172 | 0.00893 | 0.00697 | 0.00777 | 0.01012 | 0.000157032 | 0.00349 | 0.01091
13452.76 | 0.8716 | 0.85322 | 0.92221 | 0.96099 | 0.92976 | 0.96907 | 0.98029 | 0.9847 | 0.98291 | 0.98617 | 1.02528 | 0.99815 | 0.98805 | 0.99456 | 0.96823 | 1.0089 | 0.92781 | 0.98721 | 1.00558 | 0.99718 | 1.00024 | 0.96998 | 0.96854 | 1.03483 | 0.98927 | 0.99215 | 13452.76 | 0.007872938 | 0.01307708 | 0.006215567 | 0.01198675 | 0.005324125 | 0.005035439 | 0.01030222 | 0.01731116 | 0.006989347 | 0.002554773 | 0.004156004 | 0.007815484 | 0.001910752 | 0.00539828 | 0.01217657 | 0.007154386 | 0.007190408 | 0.007332 | 0.005550779 | 0.009221815 | 0.009731438 | 0.009772129 | 0.01237946 | 0.01245802 | 0.01434726 | 0.007923185 | [9 empty] | 13451.67 | 0.94222 | 0.93854 | 0.92587 | 0.94725 | 0.92707 | 0.98314 | 0.97842 | 0.98212 | 1.00481 | 13451.67 | 0.01686 | -0.00211 | 0.00952 | 0.00911 | 0.00122 | 0.01789 | 0.00953 | -0.000858026 | 0.00817
13453.78 | 0.87294 | 0.87033 | 0.92893 | 0.96611 | 0.95184 | 0.97291 | 0.98339 | 1.00522 | 0.99442 | 0.9859 | 1.0161 | 1.00102 | 0.99233 | 0.99398 | 1.01913 | 1.01408 | 0.92749 | 0.99657 | 1.00312 | 1.00357 | 1.01475 | 0.98985 | 0.98501 | 1.05372 | 1.00258 | 0.99968 | 13453.78 | 0.001220313 | 0.007288782 | 0.008661531 | 0.001839001 | 0.02160203 | 0.004830545 | 0.010426 | 0.008103563 | 0.009754699 | 0.00743066 | -0.002184383 | 0.006865026 | 0.01036216 | -0.001915056 | 0.004611363 | 0.005952097 | 0.003425857 | 0.007661509 | 0.001079207 | 0.006755041 | 0.01146863 | 0.005884024 | 0.01005999 | 0.01264753 | 0.006398472 | 0.007799212 | [9 empty] | 13452.69 | 0.9485 | 0.93573 | 0.93755 | 0.94848 | 0.93185 | 0.99495 | 0.99237 | 0.98787 | 1.0028 | 13452.69 | -0.00214 | 0.00958 | 0.01672 | -0.000316206 | 0.00517 | 0.00516 | 0.00967 | 0.01415 | 0.01048
13454.81 | 0.8741 | 0.86807 | 0.93998 | 0.96473 | 0.97405 | 0.97898 | 1.00173 | 1.00119 | 1.00289 | 1.00148 | 1.02087 | 1.01226 | 1.00936 | 0.99062 | 0.97723 | 1.02111 | 0.93487 | 1.00291 | 1.00783 | 1.01104 | 1.02372 | 0.98191 | 0.98911 | 1.06069 | 1.00232 | 1.00815 | 13454.81 | 0.002305989 | -0.0006330844 | 0.008058869 | 0.008617364 | 0.01566548 | 0.006897062 | 0.0094551 | -0.004034274 | 0.002732238 | 0.008397882 | 0.01172956 | 0.006416309 | 0.008969974 | 0.02081929 | -0.01783562 | 0.007310127 | 0.005353934 | 0.008145162 | 0.004714685 | 0.005689449 | 0.003339814 | 0.002412648 | 0.003320504 | 0.006422528 | 0.006775517 | 0.007370883 | [9 empty] | 13453.73 | 0.93791 | 0.95807 | 0.96009 | 0.94662 | 0.93773 | 0.99378 | 0.99829 | 1.01105 | 1.02617 | 13453.73 | 0.0021 | 0.01071 | 0.01167 | 0.00343 | 0.01965 | -0.00123 | 0.00585 | 0.01067 | 0.00569
13455.82 | 0.87762 | 0.869 | 0.94542 | 0.98349 | 0.98391 | 0.98696 | 1.00284 | 0.997 | 1.00011 | 1.00316 | 1.03989 | 1.0142 | 1.01078 | 1.03597 | 0.98229 | 1.02898 | 0.93845 | 1.01315 | 1.01273 | 1.01521 | 1.02167 | 0.99457 | 0.99179 | 1.06683 | 1.01626 | 1.01473 | 13455.82 | 0.002155482 | -0.002152196 | 0.002743352 | 0.004081581 | 0.0005167817 | 0.008083556 | 0.003814237 | 0.004331574 | 0.005669397 | 0.001365444 | 0.01545129 | 0.00424778 | 0.002084362 | 0.02919799 | 0.01444183 | 0.004402466 | 0.005554907 | 0.001243312 | 0.005175488 | 0.002492029 | 0.007023936 | 0.01121435 | 0.002433962 | 0.005511968 | 0.005857607 | 0.002051928 | [9 empty] | 13454.91 | 0.95484 | 0.9575 | 0.96152 | 0.95669 | 0.97744 | 0.99224 | 1.00514 | 1.00944 | 1.0128 | 13454.91 | 0.00407 | -0.000652872 | -7.29446e-05 | 0.002 | 0.02176 | 0.00407 | 0.00414 | 0.00705 | -0.00148
13456.95 | 0.87855 | 0.86309 | 0.94554 | 0.97173 | 0.97404 | 0.99631 | 1.01022 | 1.01148 | 1.01604 | 1.00437 | 1.05353 | 1.02163 | 1.0139 | 1.05122 | 1.00927 | 1.03012 | 0.947 | 1.0045 | 1.01894 | 1.01617 | 1.03984 | 1.00575 | 0.99429 | 1.07242 | 1.0139 | 1.012 | 13456.95 | -0.001198585 | -0.001672059 | -0.005033695 | -0.007001233 | 0.001108384 | 0.001483457 | 0.006350765 | 0.00454851 | 0.001371175 | 0.0009250557 | 0.0008408593 | 0.0001221843 | -0.0002928121 | -0.008033433 | 0.02753476 | -0.005106102 | 0.003376799 | -0.001186243 | 0.001880922 | 0.005708635 | -0.001107799 | 0.003616186 | -0.004668143 | 0.0006197163 | -0.003621884 | 0.001139059 | [9 empty] | 13456.05 | 0.94762 | 0.95659 | 0.95998 | 0.95144 | 0.98869 | 1.00285 | 1.0078 | 1.02678 | 1.02238 | 13456.05 | -0.0048 | 0.0093 | -0.00566 | 0.000783494 | 0.00708 | 0.00466 | 0.01317 | 0.00723 | 0.00342
13458.07 | 0.87495 | 0.86521 | 0.93415 | 0.9677 | 0.98631 | 0.99036 | 1.01714 | 1.00731 | 1.00332 | 1.00524 | 1.04189 | 1.01454 | 1.01015 | 1.01811 | 1.04421 | 1.01756 | 0.94609 | 1.01041 | 1.017 | 1.028 | 1.01935 | 1.00277 | 0.98136 | 1.06826 | 1.00813 | 1.01726 | 13458.07 | -0.006617471 | -0.003032766 | -0.002265074 | -0.006269903 | -0.0009376292 | -0.006643475 | -0.002199261 | -0.01144632 | -0.004346542 | -0.002006537 | -0.0003322983 | -0.005557739 | -0.006627173 | -0.01622208 | 3.947814e-05 | -0.00823188 | -0.002582081 | -0.001919658 | -0.0002531312 | 0.0004976108 | -0.006145736 | -0.004523794 | -0.007995323 | -0.004941666 | -0.005188547 | -0.0002848322 | [9 empty] | 13457.16 | 0.94406 | 0.97852 | 0.94873 | 0.9585 | 0.99345 | 1.00268 | 1.03489 | 1.02562 | 1.02044 | 13457.16 | 0.000244004 | 0.01343 | -0.00361 | 0.00214 | -0.00912 | -0.00272 | 0.01113 | -0.00595 | 0.00244
13459.23 | 0.86333 | 0.85598 | 0.94069 | 0.95732 | 0.97143 | 0.98111 | 1.00487 | 0.98507 | 1.00641 | 0.99968 | 1.05317 | 1.00899 | 0.99866 | 1.01477 | 1.00811 | 1.01147 | 0.94104 | 0.99983 | 1.01842 | 1.01691 | 1.02631 | 0.99536 | 0.9762 | 1.06111 | 1.00207 | 1.01115 | 13459.23 | -0.008007752 | -0.007252741 | -0.001953094 | 0.004253178 | -0.008928093 | -0.007887569 | -0.01344539 | -0.007020451 | -0.002618714 | -0.008827975 | -0.0003228419 | -0.006132762 | -0.00733864 | -0.01583867 | -0.04969259 | -0.005416488 | -0.005328757 | -0.006952493 | -0.005228336 | -0.008788398 | -0.009892405 | -0.009407599 | -0.003287841 | -0.009033436 | -0.008034971 | -0.005255129 | [9 empty] | 13458.34 | 0.94839 | 0.98738 | 0.952 | 0.95616 | 0.96687 | 0.99639 | 1.03285 | 1.01267 | 1.0283 | 13458.34 | -0.00146 | -0.0101 | 8.47941e-05 | -0.00074834 | -0.00393 | -0.01051 | -0.01135 | -0.01253 | -0.00431
13460.42 | 0.85619 | 0.84818 | 0.92933 | 0.97809 | 0.96544 | 0.97183 | 0.98545 | 0.99118 | 0.99701 | 0.98438 | 1.04083 | 1.00008 | 0.99298 | 0.9805 | 0.92688 | 1.00482 | 0.93354 | 0.99414 | 1.00452 | 1.00737 | 0.99562 | 0.98057 | 0.97367 | 1.04695 | 0.98916 | 1.00491 | 13460.42 | -0.001134197 | -0.00637701 | -0.006456877 | -0.01045212 | -0.008000034 | -0.00486554 | -0.01582696 | -0.004224507 | -0.007901873 | -0.007479583 | -0.007701595 | -0.009341328 | -0.009178085 | -0.002587497 | -0.03351161 | -0.004497718 | -0.005704972 | -0.01458394 | -0.009884548 | -0.01008788 | -0.0134658 | -0.01064926 | -0.004655537 | -0.006063124 | -0.0116472 | -0.004978781 | [9 empty] | 13459.52 | 0.94058 | 0.95448 | 0.94893 | 0.95672 | 0.98417 | 0.97767 | 1.00788 | 0.99581 | 1.01019 | 13459.52 | -0.00286 | -0.01686 | -0.00212 | -0.00534 | 0.01897 | -0.00479 | -0.01582 | -0.01099 | -0.01467
13461.42 | 0.85992 | 0.84198 | 0.92596 | 0.93974 | 0.95447 | 0.96989 | 0.97012 | 0.9776 | 0.9891 | 0.98228 | 1.0358 | 0.98889 | 0.9794 | 1.00412 | 0.92812 | 1.00142 | 0.92843 | 0.96976 | 0.99643 | 0.99521 | 0.99448 | 0.9717 | 0.96648 | 1.04672 | 0.97671 | 1.0002 | 13461.42 | -0.0008287339 | 0.0006086315 | -0.006921374 | -0.01534567 | -0.003271407 | -0.00441801 | -0.00044846 | -0.007840022 | -0.009318696 | -0.003103518 | -0.005682628 | -0.006569235 | -0.009471741 | 0.02461921 | -0.001979797 | -0.006844448 | -0.007967682 | -0.01769195 | -0.007650023 | -0.008301942 | 0.00192914 | -0.00841728 | -0.005531451 | -0.003975691 | -0.01170305 | -0.009510135 | [9 empty] | 13460.7 | 0.94156 | 0.94745 | 0.94701 | 0.94379 | 1.01163 | 0.98481 | 0.99551 | 0.98675 | 0.99381 | 13460.7 | -0.00239 | -0.00423 | -0.000225457 | -0.0028 | 0.01918 | -0.00554 | -0.00575 | -0.00364 | -0.01553
13462.57 | 0.85372 | 0.85051 | 0.91392 | 0.94855 | 0.95956 | 0.96196 | 0.98672 | 0.97518 | 0.97676 | 0.97755 | 1.02852 | 0.98665 | 0.97324 | 1.03358 | 0.92214 | 0.98959 | 0.91598 | 0.9571 | 0.98814 | 0.9901 | 1.00023 | 0.96254 | 0.96202 | 1.03784 | 0.96411 | 0.98375 | 13462.57 | -0.006959732 | -0.003094094 | -0.005916937 | -0.0003773926 | -0.01664404 | -0.008583927 | 0.006721152 | 0.001983604 | -0.01096171 | -0.007253341 | -0.006582571 | -0.004043312 | -0.00296529 | -0.006913948 | 0.001489499 | -0.003052585 | -0.008462156 | -0.006032389 | -0.01950939 | -0.003093852 | 0.002552608 | -0.006043208 | -0.002247866 | -0.003704315 | -0.005335597 | -0.00976117 | [9 empty] | 13461.86 | 0.93493 | 0.94462 | 0.94843 | 0.95033 | 1.02914 | 0.96448 | 0.99453 | 0.98737 | 0.97382 | 13461.86 | -0.00293 | 0.00212 | 0.00406 | 0.0041 | 0.01905 | -0.00788 | 0.000857219 | -0.00946 | -0.0035
13463.75 | 0.84366 | 0.83446 | 0.91231 | 0.93862 | 0.91506 | 0.94984 | 0.98555 | 0.98234 | 0.96356 | 0.96528 | 1.02045 | 0.9794 | 0.97256 | 0.98704 | 0.93179 | 0.99452 | 0.90879 | 0.95585 | 0.95061 | 0.98804 | 1.00035 | 0.95768 | 0.9613 | 1.03821 | 0.96445 | 0.97759 | 13463.75 | -0.007406484 | -0.00496407 | -0.001562374 | -1.664315e-05 | -0.003446228 | -0.001915713 | -0.007418271 | -0.002543663 | -0.008286341 | -0.005618826 | -0.006336329 | -0.003906109 | -0.001753379 | -0.02081311 | 0.007494709 | -0.001857727 | -0.006661588 | -0.004709143 | -0.01117949 | -0.003263555 | -0.006313793 | -0.002803255 | -0.001019119 | 0.002153743 | -0.001328897 | -0.003622694 | [9 empty] | 13463.07 | 0.93469 | 0.95132 | 0.95542 | 0.95302 | 1.05699 | 0.96596 | 0.9971 | 0.96773 | 0.98386 | 13463.07 | -0.00182 | 0.0012 | 0.000251679 | -0.000430583 | -0.01802 | -0.00335 | -0.00369 | -0.00379 | 0.00612
13464.77 | 0.83725 | 0.83821 | 0.91051 | 0.94717 | 0.9465 | 0.95641 | 0.97143 | 0.97097 | 0.95807 | 0.96443 | 1.0145 | 0.9777 | 0.96957 | 0.98481 | 0.93873 | 0.98647 | 0.90141 | 0.94733 | 0.96024 | 0.98317 | 0.98737 | 0.95616 | 0.95984 | 1.04228 | 0.96144 | 0.97552 | 13464.77 | -0.006284451 | 0.003677961 | -0.001765951 | 0.008383951 | 0.03082171 | 0.00643749 | -0.01384125 | -0.01115365 | -0.005381716 | -0.0008391275 | -0.005836471 | -0.001667794 | -0.002931961 | -0.002183882 | 0.006809647 | -0.00789198 | -0.007231108 | -0.008356108 | 0.009446843 | -0.004778118 | -0.01272894 | -0.001489824 | -0.001422627 | 0.003993333 | -0.002946863 | -0.002029118 | [9 empty] | 13464.12 | 0.93107 | 0.94683 | 0.94862 | 0.94928 | 0.99497 | 0.95732 | 0.98659 | 0.98031 | 0.98629 | 13464.12 | 0.00551 | -0.01991 | -0.00533 | -0.00307 | -0.03076 | -0.000671365 | -0.00724 | 0.00769 | -0.00189
[63 empty] | 13465.16 | 0.94609 | 0.90982 | 0.94422 | 0.94657 | 0.99241 | 0.9644 | 0.98186 | 0.98395 | 0.97998 | 13465.16 | 0.01199 | -0.000624838 | 0.000708556 | 0.00599 | -0.01745 | 0.00893 | -0.00608 | -0.00123 | -0.0032
[63 empty] | 13466.19 | 0.95591 | 0.94519 | 0.95004 | 0.9616 | 0.959 | 0.97579 | 0.97403 | 0.97782 | 0.97964 | 13466.19 | 0.00927 | 0.02568 | 0.0071 | 0.00952 | 0.01945 | 0.00764 | -0.000152852 | 0.000874113 | 0.000184608
[63 empty] | 13467.21 | 0.96509 | 0.96255 | 0.95876 | 0.96614 | 1.03177 | 0.9801 | 0.98147 | 0.98568 | 0.98036 | 13467.21 | 0.00542 | -0.00237 | 0.00906 | 0.00843 | 0.01826 | 0.01065 | 0.00836 | 0.00838 | 0.00365
[63 empty] | 13468.25 | 0.96698 | 0.94012 | 0.96862 | 0.97893 | 0.99555 | 0.99768 | 0.99117 | 0.99501 | 0.98716 | 13468.25 | 0.00779 | 0.02372 | 0.01512 | 0.0074 | -0.01225 | 0.00239 | 0.0083 | 0.00196 | 0.00671
[63 empty] | 13469.3 | 0.98127 | 1.0121 | 0.99012 | 0.98141 | 1.0064 | 0.9849 | 0.99863 | 0.98966 | 0.99424 | 13469.3 | 0.00791 | 0.02149 | 0.00561 | 0.00924 | -0.01226 | -0.00132 | 0.00442 | 0.00765 | 0.00408
[63 empty] | 13470.32 | 0.98339 | 0.98535 | 0.98047 | 0.99783 | 0.97085 | 0.99475 | 1.00034 | 1.01051 | 0.99562 | 13470.32 | 0.00755 | -0.02798 | -0.0004561 | 0.00661 | 0.00128 | 0.00475 | 0.00278 | 0.00875 | 0.00395
[63 empty] | 13471.49 | 0.99849 | 0.95086 | 0.99039 | 0.9945 | 1.01462 | 0.99458 | 1.00486 | 1.00709 | 1.00321 | 13471.49 | 0.01773 | 0.00575 | 0.01023 | 0.0056 | 0.02101 | 0.01201 | 0.00726 | 0.00165 | 0.01025
[63 empty] | 13472.66 | 1.02475 | 0.99912 | 1.00431 | 1.01095 | 1.02 | 1.02284 | 1.01728 | 1.01441 | 1.01953 | 13472.66 | 0.02166 | 0.04484 | 0.01092 | 0.01542 | 0.0024 | 0.0021 | 0.00572 | 0.00209 | 1.96141e-05
[63 empty] | 13473.84 | 1.04583 | 1.04803 | 1.01435 | 1.02789 | 1.02023 | 1.00268 | 1.01811 | 1.01231 | 1.00548 | 13473.84 | 0.01011 | 0.01017 | 0.0107 | 0.01569 | -0.0035 | -0.00674 | -0.00126 | -0.00511 | -0.01135
[63 empty] | 13474.86 | 1.04517 | 1.01938 | 1.02604 | 1.0428 | 1.01288 | 1.0093 | 1.0147 | 1.00401 | 0.99651 | 13474.86 | 0.00261 | 0.00607 | 0.00777 | 0.00663 | 0.00682 | 0.00577 | -0.00738 | -0.00305 | 0.00181
[63 empty] | 13475.87 | 1.05109 | 1.06001 | 1.03017 | 1.04142 | 1.03394 | 1.0144 | 1.00317 | 1.00607 | 1.00905 | 13475.87 | 0.00292 | 0.01119 | 0.00793 | 0.00665 | 0.0022 | 0.00321 | 0.0012 | 0.000997019 | 0.00299
[63 empty] | 13477.05 | 1.05107 | 1.03912 | 1.04394 | 1.05859 | 1.01453 | 1.016 | 1.01935 | 1.00602 | 1.00151 | 13477.05 | 0.0043 | -0.00878 | 0.00868 | 0.00342 | -0.00652 | 0.00397 | 0.000544178 | -0.000246713 | -0.0037
[63 empty] | 13478.25 | 1.0615 | 1.03948 | 1.05071 | 1.04911 | 1.01863 | 1.02396 | 1.00394 | 1.00547 | 1.00037 | 13478.25 | 0.00302 | 0.01621 | 0.00449 | -0.00499 | -0.00182 | 0.00608 | -0.00922 | -0.00197 | 0.00477
[63 empty] | 13479.27 | 1.05881 | 1.07289 | 1.05423 | 1.04688 | 1.01143 | 1.02976 | 0.998 | 1.00184 | 1.01128 | 13479.27 | 0.000502692 | 0.01678 | -3.47106e-05 | 0.000307054 | 0.00226 | -0.0015 | -0.00916 | -0.00351 | 0.0024
[63 empty] | 13480.32 | 1.06258 | 1.07441 | 1.0506 | 1.04977 | 1.02358 | 1.02075 | 0.98475 | 0.99812 | 1.00531 | 13480.32 | 0.000461067 | -0.01309 | 0.000270779 | 4.48266e-05 | -0.000665797 | -0.00405 | 0.00545 | -0.00093441 | 0.00514
[63 empty] | 13481.38 | 1.05983 | 1.04595 | 1.05472 | 1.04703 | 1.00991 | 1.02125 | 1.00897 | 0.99985 | 1.02175 | 13481.38 | -0.000776262 | -0.01018 | 0.00357 | -0.000259223 | 0.00322 | -0.00323 | 0.009 | -0.00132 | -0.0079
[63 empty] | 13482.4 | 1.06098 | 1.05344 | 1.05794 | 1.04924 | 1.02963 | 1.01409 | 1.00329 | 0.9954 | 0.98904 | 13482.4 | -0.00698 | 0.00997 | -0.000314895 | -0.00221 | 0.000187255 | -0.00674 | -0.00214 | 0.000675616 | -0.01521
[63 empty] | 13483.42 | 1.0456 | 1.06636 | 1.05411 | 1.04254 | 1.01029 | 1.00743 | 1.00456 | 1.00118 | 0.99041 | 13483.42 | -0.00635 | -0.01108 | -0.00612 | -0.00473 | -0.00522 | -0.00174 | -0.00813 | 0.00172 | 0.00839
[63 empty] | 13484.46 | 1.04804 | 1.0305 | 1.04537 | 1.03955 | 1.01917 | 1.01057 | 0.98654 | 0.99888 | 1.00631 | 13484.46 | 0.00577 | 0.00177 | -0.00425 | -0.00471 | -0.0017 | 0.00152 | -0.00771 | -0.000272822 | -0.0022
[63 empty] | 13485.48 | 1.0573 | 1.06923 | 1.04536 | 1.03297 | 1.00699 | 1.01057 | 0.98863 | 1.00059 | 0.98627 | 13485.48 | 0.000161476 | 0.0123 | 0.00151 | 0.000886889 | -0.00785 | 0.0047 | -0.00565 | 2.50817e-06 | -0.01294
[63 empty] | 13486.67 | 1.04695 | 1.05314 | 1.0489 | 1.04267 | 1.00251 | 1.02158 | 0.97297 | 0.99862 | 0.9792 | 13486.67 | -0.00566 | -0.01223 | 0.00111 | -0.00306 | 0.000379236 | -0.00507 | -0.00943 | -0.00525 | -0.000896354
[63 empty] | 13487.79 | 1.04419 | 1.04115 | 1.04799 | 1.02653 | 1.00758 | 0.99969 | 0.96684 | 0.98873 | 0.98396 | 13487.79 | 0.00189 | -0.00861 | -0.00184 | -0.00686 | 0.01548 | -0.00543 | 0.00139 | -0.00403 | 0.00463
[63 empty] | 13488.91 | 1.05126 | 1.03378 | 1.04476 | 1.02731 | 1.03719 | 1.00951 | 0.97617 | 0.9896 | 0.98962 | 13488.91 | -0.000562722 | 0.00632 | 8.5837e-05 | 0.00355 | -0.00446 | 0.00374 | 0.0068 | -0.00252 | 0.00199
[63 empty] | 13490.07 | 1.04255 | 1.05639 | 1.04833 | 1.03488 | 0.99618 | 1.00808 | 0.98247 | 0.98274 | 0.9884 | 13490.07 | -0.00534 | 0.01137 | -7.06417e-05 | -0.000307559 | -0.00777 | -0.00431 | -0.01419 | -0.00254 | -0.00606
[63 empty] | 13491.25 | 1.03868 | 1.06058 | 1.04462 | 1.02666 | 1.01956 | 0.99941 | 0.94303 | 0.9836 | 0.97543 | 13491.25 | -0.00214 | 0.00111 | -0.00187 | -0.00142 | 0.01115 | -0.00518 | -0.01357 | 0.00151 | -0.00676
[63 empty] | 13492.4 | 1.03756 | 1.059 | 1.04397 | 1.03152 | 1.02242 | 0.99598 | 0.95065 | 0.98626 | 0.9726 | 13492.4 | 0.00905 | 0.000710356 | 0.00196 | -0.00183 | -0.01161 | 0.00131 | 0.00697 | 0.00104 | -0.00199
[63 empty] | 13493.54 | 1.05949 | 1.0622 | 1.04913 | 1.0225 | 0.99312 | 1.0024 | 0.95913 | 0.98602 | 0.97084 | 13493.54 | 0.00068738 | -0.00227 | 0.00555 | 0.00148 | -0.00419 | 0.00309 | 0.00262 | -0.00349 | -0.00179
[63 empty] | 13494.74 | 1.03843 | 1.05349 | 1.05699 | 1.03536 | 1.0139 | 1.00311 | 0.95658 | 0.97795 | 0.96841 | 13494.74 | -0.01769 | -0.00732 | 0.00661 | 0.01081 | 0.01732 | 0.000596639 | -0.00214 | -0.00678 | -0.00204
[66 empty] | 1.05357 |  | 1.00868 | [9 empty] | --