## detection limits
| Na | Mg | Al | Si | Fe | Mn | Ni | V | Ca | Cr | K | Ti | Cu | Zn | As | P | Pb | Ba | S
ppm
ol1 | 385 | 298 | 236 | 252 | 1201 | 1232 | 891 | 554 | 231 | 286 | 278 | 128 | na | na | na | 465 | na | na | 717
ol2 | 401 | 265 | 283 | 293 | 1162 | 997 | 859 | 573 | 399 | 328 | 347 | 373 | 1064 | na | 559 | 295 | na | na | 790
ol3 | 407 | 252 | 279 | 299 | 1096 | 944 | 882 | 470 | 355 | 306 | 367 | 357 | 1043 | 1588 | 597 | 357 | na | na | 696
ol4 | 256 | 258 | 282 | 1245 | 941 | 957 | 875 | 468 | 345 | 305 | 365 | 348 | 1060 | na | 538 | 574 | na | na | 743
ol5 | 346 | 246 | 292 | 272 | 1243 | 1030 | 866 | 489 | 374 | 303 | 330 | 359 | 1078 | 1585 | 614 | 492 | 592 | na | 586
qz | 756 | 223 | 273 | 445 | 1074 | 987 | na | na | 268 | 408 | 427 | 338 | 1164 | 1670 | na | 369 | 1233 | 1346 | 634
leuc | 618 | 228 | 366 | 497 | 1052 | 1059 | na | na | 308 | 762 | 547 | 646 | 1106 | na | 518 | 282 | na | 1533 | 587
isco | 712 | 275 | 328 | 295 | 1241 | 1006 | 880 | 524 | 400 | 315 | 334 | 361 | na | 1713 | 660 | 479 | 660 | 1654 | na
spl1 | 546 | 261 | 298 | 295 | 1314 | 1052 | 847 | 549 | 366 | 300 | 356 | 371 | na | 1678 | 594 | na | 585 | na | na
spl2 | 751 | 266 | 229 | 236 | 1226 | 1125 | 887 | 569 | 213 | 295 | 276 | 127 | na | na | na | na | na | na | na
spl3 | 430 | 265 | 292 | 300 | 1187 | 1036 | na | 582 | 362 | 298 | 460 | 344 | na | na | 628 | na | 569 | na | na
glsBZI | 571 | 231 | 191 | 219 | 1187 | 1200 | 816 | na | 205 | 298 | 284 | 126 | na | na | na | 346 | na | 1342 | 750
glsKG1 | 756 | 291 | 347 | 426 | 1550 | 1110 | na | na | 437 | 770 | 439 | 619 | na | na | 565 | 379 | na | 1476 | 691

## Analysis Parameters
Setup Name : RW_spinel.qtiSet
Sp | Elements | Xtal | Position | Bg+ | Bg- | Slope | Bias | Gain | Dtime | Blin | Wind | Mode
Sp3 | Na Ka |  | TAP | 46385 |  | -800 | 800 |  | 1282 | 2530 | 3 | 560 | Inte
Sp3 | Mg Ka |  | TAP | 38523 |  | -1100 | 1100 |  | 1288 | 2536 | 3 | 560 | Inte
Sp3 | Al Ka |  | TAP | 32477 |  | -1700 | 1300 |  | 1297 | 2610 | 1 | 560 | Inte
Sp3 | Si Ka |  | TAP | 27735 |  |  | 750 | 1.1 | 1294 | 2584 | 3 | 560 | Inte
Sp2 | Fe Ka |  | LIF | 48087 |  |  | 950 | 1.05 | 1804 | 348 | 3 | 560 | Inte
Sp2 | Mn Ka |  | LIF | 52192 |  |  | 600 | 1.05 | 1800 | 344 | 3 | 560 | Inte
Sp2 | Ni Ka |  | LIF | 41177 |  |  | 600 | 1.05 | 1801 | 336 | 3 | 560 | Inte
Sp2 | V Ka |  | LIF | 62171 |  | -700 | 700 |  | 1800 | 344 | 3 | 560 | Inte
Sp1 | Ca Ka |  | PET | 38387 |  |  | 700 | 1.1 | 1287 | 878 | 3 | 560 | Inte
Sp1 | Cr Ka |  | PET | 26161 |  | -600 | 600 |  | 1285 | 858 | 3 | 560 | Inte
Sp4 | K Ka |  | LPET | 42771 |  |  | 600 | 1.1 | 1818 | 786 | 3 | 560 | Inte
Sp4 | Ti Ka |  | LPET | 31398 |  |  | 600 | 1.02 | 1819 | 779 | 3 | 560 | Inte
Peak Position : Sp3 46385 (-800, 800), Sp3 38523 (-1100, 1100), Sp3 32477 (-1700, 1300), Sp3 27735 (750, 1.1), Sp2 48087 (950, 1.05), Sp2 52192 (600, 1.05), Sp2 41177 (600, 1.05), Sp2 62171 (-700, 700), Sp1 38387 (700, 1.1), Sp1 26161 (-600, 600), Sp4 42771 (600, 1.1), Sp4 31398 (600, 1.02)
Current Sample Position : X = 3562 Y = 27979 Z = 128
Standard Name :
Na On Albite-1
Mg, Si, Ca On Diopside
Al On MgAl2O4
Fe On Fe2O3
Mn On Rhodonite
Ni On NiO
V On V2O5
Cr On Cr2O3
K On Orthoclase
Ti On Rutile
Standard composition :
Albite-1 = Al : 10.34%, O : 48.76%, Na : 8.6%, Si : 32.03%, K : 0.18%, Ca : 0.09%
Diopside = Ca : 18.48%, Mg : 10.75%, Si : 25.95%, O : 44.08%, Na : 0.07%, Al : 0.15%, Cr : 0.01%, Mn : 0.05%, Fe : 0.42%, Ni : 0.02%
MgAl2O4 = Mg : 17.084%, Al : 37.9306%, O : 44.9854%
Fe2O3 = Fe : 69.9426%, O : 30.0574%
Rhodonite = O : 37.72%, Mg : 0.98%, Si : 21.63%, Ca : 5.2%, Mn : 33.68%, Fe : 0.79%
NiO = Ni : 78.5839%, O : 21.4161%
V2O5 = V : 56.0158%, O : 43.9842%
Cr2O3 = Cr : 68.4195%, O : 31.5805%
Orthoclase = K : 12.18%, Al : 9.81%, Si : 30.4%, O : 46.47%, Na : 1.01%, Ba : 0.13%
Rutile = Ti : 59.95%, O : 40.05%
Calibration file name (Element intensity cps/nA) :
Na : Albite-1_NaSp3_001.calDat (Na : 49.3 cps/nA)
Mg, Ca : Diopside_MgSp3_CaSp1_CaSp4_005.calDat (Mg : 118.6 cps/nA, Ca : 125.9 cps/nA)
Al : MgAl2O4_AlSp1_AlSp3.calDat (Al : 524.6 cps/nA)
Si : Diopside_SiSp3_CaSp1_CaSp4_017.calDat (Si : 402.5 cps/nA)
Fe : Fe2O3_FeSp2_014.calDat (Fe : 137.0 cps/nA)
Mn : Rhodonite_MnSp2_MnSp4_001.calDat (Mn : 55.7 cps/nA)
Ni : NiO_NiSp2_NiSp4_003.calDat (Ni : 141.3 cps/nA)
V : V2O5_V Sp2_002.calDat (V : 71.6 cps/nA)
Cr : Cr2O3_CrSp1_CrSp2_CrSp4_009.calDat (Cr : 344.0 cps/nA)
K : Orthoclase_AlSp3_K Sp1_K Sp4_008.calDat (K : 167.0 cps/nA)
Ti : Rutile_TiSp1_TiSp2_TiSp4_005.calDat (Ti : 1267.6 cps/nA)
Beam Size : 0 µm
Setup Name : RW_stand-krzemiany.qtiSet
Analysis Parameters :
Sp | Elements | Xtal | Position | Bg+ | Bg- | Slope | Bias | Gain | Dtime | Blin | Wind | Mode
Sp3 | Na Ka |  | TAP | 46385 |  | -800 | 800 |  | 1282 | 2530 | 3 | 560 | Inte
Sp3 | Mg Ka |  | TAP | 38523 |  | -1100 | 1100 |  | 1288 | 2536 | 3 | 560 | Inte
Sp3 | Al Ka |  | TAP | 32478 |  |  | 800 | 1.2 | 1285 | 2515 | 3 | 560 | Inte
Sp3 | Si Ka |  | TAP | 27735 |  |  | 750 | 1.1 | 1294 | 2584 | 3 | 560 | Inte
Sp2 | Fe Ka |  | LIF | 48087 |  |  | 950 | 1.05 | 1804 | 348 | 3 | 560 | Inte
Sp2 | Mn Ka |  | LIF | 52192 |  |  | 600 | 1.05 | 1800 | 344 | 3 | 560 | Inte
Sp2 | Ni Ka |  | LIF | 41177 |  | -700 | 700 |  | 1801 | 336 | 3 | 560 | Inte
Sp1 | Ca Ka |  | PET | 38387 |  |  | 700 | 1.1 | 1287 | 878 | 3 | 560 | Inte
Sp1 | K Ka |  | PET | 42762 |  |  | 600 | 1.1 | 1286 | 879 | 3 | 560 | Inte
Sp1 | Ti Ka |  | PET | 31408 |  |  | 600 | 1.02 | 1288 | 862 | 3 | 560 | Inte
Sp2 | Cu Ka |  | LIF | 38268 |  | -700 | 800 |  | 1801 | 332 | 3 | 560 | Inte
Sp2 | Zn Ka |  | LIF | 35651 |  |  | 600 | 1.05 | 1811 | 343 | 3 | 560 | Inte
Sp3 | As La |  | TAP | 37673 |  | -1900 | 1800 |  | 1286 | 2538 | 3 | 560 | Inte
Sp4 | Pb Ma |  | LPET | 60438 |  | -3600 | 2100 |  | 1814 | 781 | 3 | 560 | Inte
Sp1 | Cr Ka |  | PET | 26161 |  | -600 | 600 |  | 1285 | 858 | 3 | 560 | Inte
Sp4 | Sr La |  | LPET | 78507 |  | -800 | 500 |  | 1816 | 752 | 3 | 560 | Inte
Peak Position : Sp3 46385 (-800, 800), Sp3 38523 (-1100, 1100), Sp3 32478 (800, 1.2), Sp3 27735 (750, 1.1), Sp2 48087 (950, 1.05), Sp2 52192 (600, 1.05), Sp2 41177 (-700, 700), Sp1 38387 (700, 1.1), Sp1 42762 (600, 1.1), Sp1 31408 (600, 1.02), Sp2 38268 (-700, 800), Sp2 35651 (600, 1.05), Sp3 37673 (-1900, 1800), Sp4 60438 (-3600, 2100), Sp1 26161 (-600, 600), Sp4 78507 (-800, 500)
Current Sample Position : X = 3518 Y = 27918 Z = 128
Standard Name :
Na On Albite-1
Mg, Si, Ca On Diopside
Al, K On Orthoclase
Fe On Fe2O3
Mn On Rhodonite
Ni On NiO
Ti On Rutile
Cu On Cuprite
Zn On Sphalerite
As On GaAs
Pb On PbS
Cr On Cr2O3
Sr On Celestine
Standard composition :
Albite-1 = Al : 10.34%, O : 48.76%, Na : 8.6%, Si : 32.03%, K : 0.18%, Ca : 0.09%
Diopside = Ca : 18.48%, Mg : 10.75%, Si : 25.95%, O : 44.08%, Na : 0.07%, Al : 0.15%, Cr : 0.01%, Mn : 0.05%, Fe : 0.42%, Ni : 0.02%
Orthoclase = K : 12.18%, Al : 9.81%, Si : 30.4%, O : 46.47%, Na : 1.01%, Ba : 0.13%
Fe2O3 = Fe : 69.9426%, O : 30.0574%
Rhodonite = O : 37.72%, Mg : 0.98%, Si : 21.63%, Ca : 5.2%, Mn : 33.68%, Fe : 0.79%
NiO = Ni : 78.5839%, O : 21.4161%
Rutile = Ti : 59.95%, O : 40.05%
Cuprite = O : 11.18%, Cu : 88.82%
Sphalerite = Zn : 67.0977%, S : 32.9023%
GaAs = Ga : 48.208%, As : 51.792%
PbS = Pb : 86.6004%, S : 13.3997%
Cr2O3 = Cr : 68.4195%, O : 31.5805%
Celestine = Sr : 47.7026%, S : 17.4543%, O : 34.8431%
Calibration file name (Element intensity cps/nA) :
Na : Albite-1_NaSp3_001.calDat (Na : 49.3 cps/nA)
Mg, Ca : Diopside_MgSp3_CaSp1_CaSp4_005.calDat (Mg : 118.6 cps/nA, Ca : 125.9 cps/nA)
Al, K : Orthoclase_AlSp3_K Sp1_K Sp4_008.calDat (Al : 152.7 cps/nA, K : 76.1 cps/nA)
Si : Diopside_SiSp3_CaSp1_CaSp4_017.calDat (Si : 402.5 cps/nA)
Fe : Fe2O3_FeSp2_014.calDat (Fe : 137.0 cps/nA)
Mn : Rhodonite_MnSp2_MnSp4_001.calDat (Mn : 55.7 cps/nA)
Ni : NiO_NiSp2_NiSp4_003.calDat (Ni : 141.3 cps/nA)
Ti : Rutile_TiSp1_TiSp2_TiSp4_005.calDat (Ti : 406.1 cps/nA)
Cu : Cuprite_CuSp2_CuSp4_004.calDat (Cu : 146.1 cps/nA)
Zn : Sphalerite_ZnSp2_ZnSp4_002.calDat (Zn : 85.3 cps/nA)
As : GaAs_AsSp3_006.calDat (As : 165.0 cps/nA)
Pb : PbS_PbSp1_PbSp4_005.calDat (Pb : 143.9 cps/nA)
Cr : Cr2O3_CrSp1_CrSp2_CrSp4_009.calDat (Cr : 344.0 cps/nA)
Sr : Celestine_SrSp1_SrSp3_SrSp4_001.calDat (Sr : 62.2 cps/nA)
Beam Size : 0 µm
Setup Name : RW-szkliwo.qtiSet
Analysis Parameters :
Sp | Elements | Xtal | Position | Bg+ | Bg- | Slope | Bias | Gain | Dtime | Blin | Wind | Mode
Sp3 | Na Ka |  | TAP | 46385 |  | -800 | 800 |  | 1282 | 2530 | 3 | 560 | Inte
Sp3 | Mg Ka |  | TAP | 38523 |  | -1100 | 1100 |  | 1288 | 2536 | 3 | 560 | Inte
Sp3 | Al Ka |  | TAP | 32478 |  |  | 800 | 1.2 | 1285 | 2515 | 3 | 560 | Inte
Sp3 | Si Ka |  | TAP | 27735 |  |  | 750 | 1.1 | 1294 | 2584 | 3 | 560 | Inte
Sp1 | S Ka |  | PET | 61371 |  | -600 | 600 |  | 1287 | 860 | 3 | 560 | Inte
Sp1 | K Ka |  | PET | 42762 |  |  | 600 | 1.1 | 1286 | 879 | 3 | 560 | Inte
Sp1 | Ti Ka |  | PET | 31408 |  |  | 600 | 1.02 | 1288 | 862 | 3 | 560 | Inte
Sp1 | Ba La |  | PET | 31703 |  | -1000 | 1200 |  | 1285 | 865 | 3 | 560 | Inte
Sp1 | Cr Ka |  | PET | 26161 |  | -600 | 600 |  | 1285 | 858 | 3 | 560 | Inte
Sp2 | Fe Ka |  | LIF | 48087 |  |  | 950 | 1.05 | 1804 | 348 | 3 | 560 | Inte
Sp2 | Mn Ka |  | LIF | 52192 |  |  | 600 | 1.05 | 1800 | 344 | 3 | 560 | Inte
Sp2 | Cu Ka |  | LIF | 38268 |  | -700 | 800 |  | 1801 | 332 | 3 | 560 | Inte
Sp2 | Zn Ka |  | LIF | 35651 |  |  | 600 | 1.05 | 1811 | 343 | 3 | 560 | Inte
Sp4 | Cl Ka |  | LPET | 54072 |  | -550 | 850 |  | 1817 | 791 | 3 | 560 | Inte
Sp4 | Ca Ka |  | LPET | 38387 |  |  | 700 | 1.1 | 1818 | 797 | 3 | 560 | Inte
Sp4 | P Ka |  | LPET | 70400 |  | -1000 | 1000 |  | 1813 | 757 | 3 | 560 | Inte
Sp3 | As La |  | TAP | 37673 |  | -1900 | 1800 |  | 1286 | 2538 | 3 | 560 | Inte
Sp4 | Pb Ma |  | LPET | 60438 |  | -1100 | 1800 |  | 1814 | 781 | 3 | 560 | Inte
Peak Position : Sp3 46385 (-800, 800), Sp3 38523 (-1100, 1100), Sp3 32478 (800, 1.2), Sp3 27735 (750, 1.1), Sp1 61371 (-600, 600), Sp1 42762 (600, 1.1), Sp1 31408 (600, 1.02), Sp1 31703 (-1000, 1200), Sp1 26161 (-600, 600), Sp2 48087 (950, 1.05), Sp2 52192 (600, 1.05), Sp2 38268 (-700, 800), Sp2 35651 (600, 1.05), Sp4 54072 (-550, 850), Sp4 38387 (700, 1.1), Sp4 70400 (-1000, 1000), Sp3 37673 (-1900, 1800), Sp4 60438 (-1100, 1800)
Current Sample Position : X = 5486 Y = 25626 Z = 101
Standard Name :
Na On Albite-1
Mg, Si, Ca On Diopside
Al, K On Orthoclase
S , Ba On Barite
Ti On Rutile
Cr On Cr2O3
Fe On Fe2O3
Mn On Rhodonite
Cu On Cuprite
Zn On Sphalerite
Cl On Tugtupite
P On LaPO4
As On GaAs
Pb On PbS
Standard composition :
Albite-1 = Al : 10.34%, O : 48.76%, Na : 8.6%, Si : 32.03%, K : 0.18%, Ca : 0.09%
Diopside = Ca : 18.48%, Mg : 10.75%, Si : 25.95%, O : 44.08%, Na : 0.07%, Al : 0.15%, Cr : 0.01%, Mn : 0.05%, Fe : 0.42%, Ni : 0.02%
Orthoclase = K : 12.18%, Al : 9.81%, Si : 30.4%, O : 46.47%, Na : 1.01%, Ba : 0.13%
Barite = Ba : 58.8415%, S : 13.7367%, O : 27.4218%
Rutile = Ti : 59.95%, O : 40.05%
Cr2O3 = Cr : 68.4195%, O : 31.5805%
Fe2O3 = Fe : 69.9426%, O : 30.0574%
Rhodonite = O : 37.72%, Mg : 0.98%, Si : 21.63%, Ca : 5.2%, Mn : 33.68%, Fe : 0.79%
Cuprite = O : 11.18%, Cu : 88.82%
Sphalerite = Zn : 67.0977%, S : 32.9023%
Tugtupite = Be : 1.93%, O : 41.05%, Na : 19.66%, Al : 5.77%, Si : 24.02%, Cl : 7.58%
LaPO4 = La : 59.392%, P : 13.2435%, O : 27.3645%
GaAs = Ga : 48.208%, As : 51.792%
PbS = Pb : 86.6004%, S : 13.3997%
Calibration file name (Element intensity cps/nA) :
Na : Albite-1_NaSp3_001.calDat (Na : 49.3 cps/nA)
Mg, Ca : Diopside_MgSp3_CaSp1_CaSp4_005.calDat (Mg : 118.6 cps/nA, Ca : 302.9 cps/nA)
Al, K : Orthoclase_AlSp3_K Sp1_K Sp4_008.calDat (Al : 152.7 cps/nA, K : 76.1 cps/nA)
Si : Diopside_SiSp3_CaSp1_CaSp4_017.calDat (Si : 402.5 cps/nA)
S : Barite_S Sp1_S Sp4_004.calDat (S : 45.1 cps/nA)
Ti : Rutile_TiSp1_TiSp2_TiSp4_005.calDat (Ti : 406.1 cps/nA)
Ba : Barite_BaSp1_BaSp2_BaSp4_003.calDat (Ba : 146.5 cps/nA)
Cr : Cr2O3_CrSp1_CrSp2_CrSp4_009.calDat (Cr : 344.0 cps/nA)
Fe : Fe2O3_FeSp2_014.calDat (Fe : 137.0 cps/nA)
Mn : Rhodonite_MnSp2_MnSp4_001.calDat (Mn : 55.7 cps/nA)
Cu : Cuprite_CuSp2_CuSp4_004.calDat (Cu : 146.1 cps/nA)
Zn : Sphalerite_ZnSp2_ZnSp4_002.calDat (Zn : 85.3 cps/nA)
Cl : Tugtupite_NaSp3_ClSp1_ClSp4_001.calDat (Cl : 62.9 cps/nA)
P : LaPO4_P Sp1_P Sp4_001.calDat (P : 62.5 cps/nA)
As : GaAs_AsSp3_006.calDat (As : 165.0 cps/nA)
Pb : PbS_PbSp1_PbSp4_005.calDat (Pb : 143.9 cps/nA)
Beam Size : 5 µm